## 1
Общество с ограниченной ответственностью "Инженерная геология" (ООО "ИнжГео") | [10 empty] | Общество с ограниченной ответственностью "Инженерная геология" (ООО "ИнжГео")
Юр. адрес: 117279, г. Москва, ул. Миклухо-Маклая, 36 а, этаж 5, пом. XXIII к. 76-84 | [10 empty] | Юр. адрес: 117279, г. Москва, ул. Миклухо-Маклая, 36 а, этаж 5, пом. XXIII к. 76-84 | [8 empty] | нагр |  |  | X0 | Y0 | R |  | нагр |  |  |  | X0 | Y0 | R | нагр |  |  |  | X0 | Y0 | R |  | нагр |  |  |  | X0 | Y0 | R
Телефон/факс +7 (495) 132-30-00, Адрес электронной почты inbox@inj-geo.ru | [10 empty] | Телефон/факс +7 (495) 132-30-00, Адрес электронной почты inbox@inj-geo.ru | [12 empty] | 0 | [7 empty] | 0 | [6 empty] | 0 | [7 empty] | 0
[20 empty] | девиатор | [6 empty] | девиатор | [6 empty] | девиатор | [7 empty] | девиатор
Испытательная лаборатория ООО «ИнжГео» | [10 empty] | Испытательная лаборатория ООО «ИнжГео» | [8 empty] | x0 | Угол | X | Y |  |  |  | x0 |  | Угол | X | Y |  |  | x0 |  | Угол | X | Y |  |  |  | x0 |  | Угол | X | Y
Адрес места осуществления деятельности лаборатории: г. Москва, просп. Вернадского, д. 51, стр. 1 | [10 empty] | Адрес места осуществления деятельности лаборатории: г. Москва, просп. Вернадского, д. 51, стр. 1 | [9 empty] | 0 | [7 empty] | 0 | [6 empty] | 0 | [7 empty] | 0
Телефон +7(910)4557682, E-mail: slg85@mail.ru | [10 empty] | Телефон +7(910)4557682, E-mail: slg85@mail.ru | [9 empty] | 5 | [7 empty] | 5 | [6 empty] | 5 | [7 empty] | 5
[21 empty] | 10 | [7 empty] | 10 | [6 empty] | 10 | [7 empty] | 10
Протокол испытаний № 13-63/23 от 21-11-2022 | [20 empty] | 15 | [7 empty] | 15 | [6 empty] | 15 | [7 empty] | 15
Наименование и адрес заказчика: ООО Регионстрой | [20 empty] | 20 | [7 empty] | 20 | [6 empty] | 20 | [7 empty] | 20
Наименование объекта: Переход трубопровода через р. Енисей | [20 empty] | 25 | [7 empty] | 25 | [6 empty] | 25 | [7 empty] | 25
Наименование используемого метода/методики: ГОСТ 12248.4-2020 | [20 empty] | 30 | [7 empty] | 30 | [6 empty] | 30 | [7 empty] | 30
Условия проведения испытания: температура окружающей среды (18 - 25)0С, влажность воздуха (40 - 75)% | [20 empty] | 35 | [7 empty] | 35 | [6 empty] | 35 | [7 empty] | 35
Дата получение объекта подлежащего испытаниям: 25.10.2022 | [20 empty] | 40 | [7 empty] | 40 | [6 empty] | 40 | [7 empty] | 40
Дата испытания: 25.10.2022-19.11.2023 | [20 empty] | 45 | [7 empty] | 45 | [6 empty] | 45 | [7 empty] | 45
Испытание грунтов методом трехосного сжатия | [10 empty] | Испытание грунтов методом трехосного сжатия | [9 empty] | 50 | [7 empty] | 50 | [6 empty] | 50 | [7 empty] | 50
Лабораторный номер: |  | 1058 | [5 empty] | We, % = | 0.322890956 |  | Лабораторный номер: | [6 empty] | We, % = |  |  | 55 | [7 empty] | 55 | [6 empty] | 55 | [7 empty] | 55
Номер скважины: |  | BH-032 | [5 empty] | ρ, г/см3 = | 1.9 |  | Номер скважины: | [6 empty] | ρ, г/см3 = |  |  | 60 | [7 empty] | 60 | [6 empty] | 60 | [7 empty] | 60
Глубина отбора, м: |  | 0.9 | [5 empty] | ρs, г/см3 = | 2.72 |  | Глубина отбора, м: | [6 empty] | ρs, г/см3 = |  |  | 65 | [7 empty] | 65 | [6 empty] | 65 | [7 empty] | 65
Наименование грунта: |  | Суглинок, после оттаивания текучепластичный, легкий песчанистый | [5 empty] | e, д.е. = | 1.1 |  | Наименование грунта: | [6 empty] | e, д.е. = |  |  | 70 | [7 empty] | 70 | [6 empty] | 70 | [7 empty] | 70
Схема проведения опыта: |  | КД | [5 empty] | IL, д.е. = | 0.892 |  | Схема проведения опыта: | [6 empty] | IL, д.е. = |  |  | 75 | [7 empty] | 75 | [6 empty] | 75 | [7 empty] | 75
Результаты испытаний | [10 empty] | Результаты испытаний | [9 empty] | 80 | [7 empty] | 80 | [6 empty] | 80 | [7 empty] | 80
[21 empty] | 85 | [7 empty] | 85 | [6 empty] | 85 | [7 empty] | 85
[21 empty] | 90 | [7 empty] | 90 | [6 empty] | 90 | [7 empty] | 90
[21 empty] | 95 | [7 empty] | 95 | [6 empty] | 95 | [7 empty] | 95
[21 empty] | 100 | [7 empty] | 100 | [6 empty] | 100 | [7 empty] | 100
[21 empty] | 105 | [7 empty] | 105 | [6 empty] | 105 | [7 empty] | 105
[21 empty] | 110 | [7 empty] | 110 | [6 empty] | 110 | [7 empty] | 110
[21 empty] | 115 | [7 empty] | 115 | [6 empty] | 115 | [7 empty] | 115
[21 empty] | 120 | [7 empty] | 120 | [6 empty] | 120 | [7 empty] | 120
[21 empty] | 125 | [7 empty] | 125 | [6 empty] | 125 | [7 empty] | 125
[21 empty] | 130 | [7 empty] | 130 | [6 empty] | 130 | [7 empty] | 130
[21 empty] | 135 | [7 empty] | 135 | [6 empty] | 135 | [7 empty] | 135
[21 empty] | 140 | [7 empty] | 140 | [6 empty] | 140 | [7 empty] | 140
[21 empty] | 145 | [7 empty] | 145 | [6 empty] | 145 | [7 empty] | 145
[21 empty] | 150 | [7 empty] | 150 | [6 empty] | 150 | [7 empty] | 150
[21 empty] | 155 | [7 empty] | 155 | [6 empty] | 155 | [7 empty] | 155
[21 empty] | 160 | [7 empty] | 160 | [6 empty] | 160 | [7 empty] | 160
[21 empty] | 165 | [7 empty] | 165 | [6 empty] | 165 | [7 empty] | 165
[21 empty] | 170 | [7 empty] | 170 | [6 empty] | 170 | [7 empty] | 170
[21 empty] | 175 | [7 empty] | 175 | [6 empty] | 175 | [7 empty] | 175
[21 empty] | 180 | [7 empty] | 180 | [6 empty] | 180 | [7 empty] | 180
[13 empty] | Давление в камере, Мпа σ3 | Вертикальная нагрузка, Мпа σ1 | Поровое давление, Мпа u
[13 empty] | 0.05 | 0.1495028 |  |  |  |  | 1 | [6 empty] | σ3,кПа | σ1,кПа | u, кПа |  |  |  | 4
[13 empty] | 0.15 | 0.361208 | [26 empty] | δ3, Мпа | δ1-δ3, МПа | δ1, МПа | δ1, КПа
[13 empty] | 0.25 | 0.5729131 | [20 empty] | С, МПа:
φ, град:
E, Мпа
[26 empty] | x | 0
[26 empty] | y |  |  |  | С, кПа | φ,°
Эффективные значения угла внутреннего трения и удельного сцепления ϕ', С'
[13 empty] | ϕ', град. = | 21
[13 empty] | С', МПа = | 0.015
|  | K0, д.е. | 0.6416321 | Эффективное напряжение, Мпа: |  |  |  |  | 0.0320816
|  | Модуль деформации E0, МПа: |  | Точки нахождения модуля Е0, Мпа (полное напряжение): |  |  |  |  | 0.0320816 | 0.05133056
|  | Модуль деформации E50, МПа: |  | qmax Давление при разрушении образца, Мпа (девиатор): |  |  |  |  | 0.07823771
|  | Коэф. Поперечной деформации, ϑ: |  | 0,5 qmax, Мпа (девиатор): |  |  |  |  | 0.03911886
| Начальник исп. лаборатории: | [6 empty] | Семиколенова Л.Г. |  |  |  |  | Начальник исп. лаборатории: |  |  |  |  | Семиколенова Л.Г.
Лист 1 , всего листов 2 | [11 empty] | Лист 2 , всего листов 2
Частичное воспроизведение протокола испытаний без письменного разрешения ООО «ИнжГео» ЗАПРЕЩАЕТСЯ | [11 empty] | Частичное воспроизведение протокола испытаний без письменного разрешения ООО «ИнжГео» ЗАПРЕЩАЕТСЯ
E0 |  |  | E50 |  | Деформация |  |  |  | Первая прочность |  |  | Вторая прочность |  |  | Третья прочность
devE0 | epsE0 |  | dev50 | epsE50 | dev | eps | ev |  | dev1 | eps1 | ev1 | dev1 | eps1 | ev2 | dev1 | eps1 | ev3
0.01924896 | 0.0006204689 |  | 0.03911886 | 0.001861407 | 0 | 0 | -0.001929856 |  | 0 | 0 | -0.002188461 | 0 | 0 | -0.001066014 | 0 | 0 | -0.002025372
[5 empty] | 0.01924896 | 0.0006204689 | -0.001929856 |  | 0.02139311 | 0.0006895831 | -0.002188461 | 0.05280199 | 0.0005508134 | -0.001066014 | 0.07588458 | 0.0005204372 | -0.002025372
Секущая модуля Е0 |  |  | Линия Q max |  | 0.03911886 | 0.001861407 | -0.001929856 |  | 0.03988256 | 0.001530111 | -0.002188461 | 0.105604 | 0.001626211 | -0.001066014 | 0.1614565 | 0.001634605 | -0.002025372
| 0 |  |  | 0 | 0.0401567 | 0.002287539 | -1.22351e-05 |  | 0.04975142 | 0.00236734 | -0.0004186489 | 0.109144 | 0.002283993 | -0.0002343109 | 0.1645808 | 0.00228412 | -0.001082321
[5 empty] | 0.04125281 | 0.003050052 | -1.22351e-05 |  | 0.05285548 | 0.003060221 | -0.0004186489 | 0.1151818 | 0.003045324 | -0.0002343109 | 0.1689845 | 0.003045493 | -0.001082321
[5 empty] | 0.04304052 | 0.003812565 | -1.22351e-05 |  | 0.05507221 | 0.003825277 | -0.0004186489 | 0.1159805 | 0.003806655 | -0.0002343109 | 0.1786284 | 0.003806866 | -0.001082321
|  |  | Линия 0,5 Q max |  | 0.04507753 | 0.004575078 | -1.22351e-05 |  | 0.05737906 | 0.004590332 | -0.0004186489 | 0.1237512 | 0.004567986 | -0.0002343109 | 0.1887363 | 0.004568239 | -0.001082321
|  |  |  | 0 | 0.04701841 | 0.005337591 | -0.0002631712 |  | 0.05878239 | 0.005355387 | -0.0004712638 | 0.1264307 | 0.005329317 | -0.0002530292 | 0.1896285 | 0.005329613 | -0.001587574
[5 empty] | 0.04899587 | 0.006100103 | -0.0002631712 |  | 0.06148897 | 0.006120442 | -0.0004712638 | 0.1310417 | 0.006090648 | -0.0002530292 | 0.1980068 | 0.006090986 | -0.001587574
[5 empty] | 0.05040448 | 0.006862616 | -0.0002631712 |  | 0.06425203 | 0.006885498 | -0.0004712638 | 0.1331958 | 0.006851979 | -0.0002530292 | 0.2023703 | 0.006852359 | -0.001587574
[5 empty] | 0.05096329 | 0.007625129 | -0.0002631712 |  | 0.06620712 | 0.007650553 | -0.0004712638 | 0.1379027 | 0.00761331 | -0.0002530292 | 0.2087026 | 0.007613732 | -0.001587574
[5 empty] | 0.05380097 | 0.008387642 | -0.0008290194 |  | 0.06778625 | 0.008415608 | -0.0005769667 | 0.139667 | 0.008374641 | -0.0002849064 | 0.2113081 | 0.008375105 | -0.002252036
Коэфф. Точки |  |  |  |  | 0.05518984 | 0.009150155 | -0.0008290194 |  | 0.06932361 | 0.009180664 | -0.0005769667 | 0.1417901 | 0.009135973 | -0.0002849064 | 0.214412 | 0.009136479 | -0.002252036
[5 empty] | 0.05643209 | 0.009912668 | -0.0008290194 |  | 0.07300294 | 0.009945719 | -0.0005769667 | 0.145889 | 0.009897304 | -0.0002849064 | 0.2238726 | 0.009897852 | -0.002252036
[5 empty] | 0.0571582 | 0.01067518 | -0.001441447 |  | 0.07243529 | 0.01071077 | -0.0005769667 | 0.148171 | 0.01065863 | -0.0002849064 | 0.2284305 | 0.01065923 | -0.002252036
[5 empty] | 0.05871286 | 0.01143769 | -0.001441447 |  | 0.07425784 | 0.01147583 | -0.0007117547 | 0.1536561 | 0.01141997 | -0.0003233265 | 0.2307817 | 0.0114206 | -0.002976695
[5 empty] | 0.05856219 | 0.01220021 | -0.001441447 |  | 0.07636525 | 0.01224088 | -0.0007117547 | 0.1550962 | 0.0121813 | -0.0003233265 | 0.2320844 | 0.01218197 | -0.002976695
[5 empty] | 0.06060439 | 0.01296272 | -0.001441447 |  | 0.0774744 | 0.01300594 | -0.0007117547 | 0.155949 | 0.01294263 | -0.0003233265 | 0.2387404 | 0.01294334 | -0.002976695
[5 empty] | 0.0605607 | 0.01372523 | -0.001441447 |  | 0.07875971 | 0.013771 | -0.0007117547 | 0.160661 | 0.01370396 | -0.0003233265 | 0.2352032 | 0.01370472 | -0.002976695
[5 empty] | 0.06214275 | 0.01448775 | -0.00192643 |  | 0.08142191 | 0.01453605 | -0.0008516247 | 0.1647404 | 0.01446529 | -0.0003616736 | 0.2421198 | 0.01446609 | -0.003662537
[5 empty] | 0.06414221 | 0.01525026 | -0.00192643 |  | 0.08340013 | 0.01530111 | -0.0008516247 | 0.1655998 | 0.01522662 | -0.0003616736 | 0.2468035 | 0.01522746 | -0.003662537
[5 empty] | 0.06427285 | 0.01601277 | -0.00192643 |  | 0.0841955 | 0.01606616 | -0.0008516247 | 0.1679451 | 0.01598795 | -0.0003616736 | 0.2481171 | 0.01598884 | -0.003662537
[5 empty] | 0.06447431 | 0.01677528 | -0.00192643 |  | 0.08458659 | 0.01683122 | -0.0009725737 | 0.1693924 | 0.01674928 | -0.0003616736 | 0.2536304 | 0.01675021 | -0.003662537
[5 empty] | 0.06525772 | 0.0175378 | -0.002694592 |  | 0.08472976 | 0.01759627 | -0.0009725737 | 0.166735 | 0.01751061 | -0.0003933317 | 0.2565066 | 0.01751158 | -0.004210547
[5 empty] | 0.06659698 | 0.01830031 | -0.002694592 |  | 0.08552215 | 0.01836133 | -0.0009725737 | 0.1722045 | 0.01827195 | -0.0003933317 | 0.2544317 | 0.01827296 | -0.004210547
[5 empty] | 0.06731752 | 0.01906282 | -0.002694592 |  | 0.08585488 | 0.01912638 | -0.0009725737 | 0.1749259 | 0.01903328 | -0.0003933317 | 0.2582243 | 0.01903433 | -0.004210547
[5 empty] | 0.06703204 | 0.01982534 | -0.002694592 |  | 0.08883326 | 0.01989144 | -0.0009725737 | 0.1742793 | 0.01979461 | -0.0003933317 | 0.2587235 | 0.0197957 | -0.004210547
[5 empty] | 0.06828805 | 0.02058785 | -0.002724461 |  | 0.08756746 | 0.02065649 | -0.001050599 | 0.176041 | 0.02055594 | -0.0004116848 | 0.25948 | 0.02055708 | -0.004521714
[5 empty] | 0.06887443 | 0.02135036 | -0.002724461 |  | 0.08866704 | 0.02142155 | -0.001050599 | 0.1725491 | 0.02131727 | -0.0004116848 | 0.2670188 | 0.02131845 | -0.004521714
[5 empty] | 0.06773053 | 0.02211287 | -0.002724461 |  | 0.08817752 | 0.0221866 | -0.001050599 | 0.1771848 | 0.0220786 | -0.0004116848 | 0.269198 | 0.02207982 | -0.004521714
[5 empty] | 0.06847289 | 0.02287539 | -0.002724461 |  | 0.08868157 | 0.02295166 | -0.001050599 | 0.1789492 | 0.02283993 | -0.0004116848 | 0.2647968 | 0.0228412 | -0.004521714
[5 empty] | 0.06788667 | 0.0236379 | -0.002703331 |  | 0.09097682 | 0.02371671 | -0.001065063 | 0.1807957 | 0.02360126 | -0.0004113345 | 0.2630811 | 0.02360257 | -0.004545045
[5 empty] | 0.06865914 | 0.02440041 | -0.002703331 |  | 0.08963093 | 0.02448177 | -0.001065063 | 0.1769255 | 0.02436259 | -0.0004113345 | 0.2694731 | 0.02436394 | -0.004545045
[5 empty] | 0.06825949 | 0.02516293 | -0.002703331 |  | 0.09002665 | 0.02524683 | -0.001065063 | 0.1774127 | 0.02512392 | -0.0004113345 | 0.2653892 | 0.02512532 | -0.004545045
[5 empty] | 0.06851426 | 0.02592544 | -0.002703331 |  | 0.09154033 | 0.02601188 | -0.001039834 | 0.1830119 | 0.02588526 | -0.0004113345 | 0.2705777 | 0.02588669 | -0.00445845
[5 empty] | 0.07041286 | 0.02668795 | -0.00258313 |  | 0.09008266 | 0.02677694 | -0.001039834 | 0.1833624 | 0.02664659 | -0.0003945144 | 0.2686738 | 0.02664806 | -0.00445845
[5 empty] | 0.06925066 | 0.02745047 | -0.00258313 |  | 0.09064122 | 0.02754199 | -0.001039834 | 0.1847963 | 0.02740792 | -0.0003945144 | 0.2726929 | 0.02740944 | -0.00445845
[5 empty] | 0.06927274 | 0.02821298 | -0.00258313 |  | 0.08986501 | 0.02830705 | -0.001039834 | 0.1858556 | 0.02816925 | -0.0003945144 | 0.2729288 | 0.02817081 | -0.00445845
[5 empty] | 0.07092724 | 0.02897549 | -0.00258313 |  | 0.09243007 | 0.0290721 | -0.001039834 | 0.1859347 | 0.02893058 | -0.0003945144 | 0.2727131 | 0.02893218 | -0.00445845
[5 empty] | 0.0698033 | 0.029738 | -0.00266332 |  | 0.09109513 | 0.02983716 | -0.0009867448 | 0.1856259 | 0.02969191 | -0.0003624965 | 0.2810986 | 0.02969356 | -0.00429721
[5 empty] | 0.07068339 | 0.03050052 | -0.00266332 |  | 0.09151982 | 0.03060221 | -0.0009867448 | 0.1870706 | 0.03045324 | -0.0003624965 | 0.2785062 | 0.03045493 | -0.00429721
[5 empty] | 0.07012708 | 0.03126303 | -0.00266332 |  | 0.09176354 | 0.03136727 | -0.0009867448 | 0.183016 | 0.03121457 | -0.0003624965 | 0.2834835 | 0.0312163 | -0.00429721
[5 empty] | 0.07071824 | 0.03202554 | -0.00266332 |  | 0.0920243 | 0.03213232 | -0.0009867448 | 0.1901435 | 0.0319759 | -0.0003624965 | 0.2823927 | 0.03197768 | -0.00429721
[5 empty] | 0.07059891 | 0.03278806 | -0.002565138 |  | 0.09178694 | 0.03289738 | -0.0009078644 | 0.1867293 | 0.03273723 | -0.0003160179 | 0.2843372 | 0.03273905 | -0.004068958
[5 empty] | 0.07131202 | 0.03355057 | -0.002565138 |  | 0.09321088 | 0.03366243 | -0.0009078644 | 0.1861816 | 0.03349857 | -0.0003160179 | 0.2827219 | 0.03350042 | -0.004068958
[5 empty] | 0.07183159 | 0.03431308 | -0.002565138 |  | 0.0942961 | 0.03442749 | -0.0009078644 | 0.1879786 | 0.0342599 | -0.0003160179 | 0.2890195 | 0.0342618 | -0.004068958
[5 empty] | 0.07275134 | 0.03507559 | -0.002565138 |  | 0.09318428 | 0.03519254 | -0.0009078644 | 0.1927861 | 0.03502123 | -0.0003160179 | 0.2876257 | 0.03502317 | -0.004068958
[5 empty] | 0.07308863 | 0.03583811 | -0.002314195 |  | 0.09419989 | 0.0359576 | -0.0008052638 | 0.1931711 | 0.03578256 | -0.0002558162 | 0.2838014 | 0.03578454 | -0.003781323
[5 empty] | 0.07277504 | 0.03660062 | -0.002314195 |  | 0.09533333 | 0.03672265 | -0.0008052638 | 0.1903291 | 0.03654389 | -0.0002558162 | 0.284537 | 0.03654591 | -0.003781323
[5 empty] | 0.0728692 | 0.03736313 | -0.002314195 |  | 0.09532552 | 0.03748771 | -0.0008052638 | 0.1913856 | 0.03730522 | -0.0002558162 | 0.2877578 | 0.03730729 | -0.003781323
[5 empty] | 0.07433553 | 0.03812565 | -0.002314195 |  | 0.0942559 | 0.03825277 | -0.0008052638 | 0.1954401 | 0.03806655 | -0.0002558162 | 0.28795 | 0.03806866 | -0.003781323
[5 empty] | 0.07414347 | 0.03888816 | -0.002283968 |  | 0.09527085 | 0.03901782 | -0.0006810138 | 0.1936612 | 0.03882788 | -0.0001826286 | 0.2915032 | 0.03883003 | -0.003441937
[5 empty] | 0.07408524 | 0.03965067 | -0.002283968 |  | 0.0960235 | 0.03978288 | -0.0006810138 | 0.1994557 | 0.03958921 | -0.0001826286 | 0.2909184 | 0.03959141 | -0.003441937
[5 empty] | 0.07404424 | 0.04041319 | -0.002283968 |  | 0.09461517 | 0.04054793 | -0.0006810138 | 0.1986251 | 0.04035055 | -0.0001826286 | 0.297858 | 0.04035278 | -0.003441937
[5 empty] | 0.07399873 | 0.0411757 | -0.001998339 |  | 0.09518387 | 0.04131299 | -0.0006810138 | 0.1982274 | 0.04111188 | -0.0001826286 | 0.2986232 | 0.04111415 | -0.003441937
[5 empty] | 0.07520087 | 0.04193821 | -0.001998339 |  | 0.09574878 | 0.04207804 | -0.0005371849 | 0.1978798 | 0.04187321 | -9.719262e-05 | 0.2971195 | 0.04187553 | -0.003058433
[5 empty] | 0.07523377 | 0.04270072 | -0.001998339 |  | 0.09636796 | 0.0428431 | -0.0005371849 | 0.1973707 | 0.04263454 | -9.719262e-05 | 0.3034076 | 0.0426369 | -0.003058433
[5 empty] | 0.07507803 | 0.04346324 | -0.001998339 |  | 0.09612989 | 0.04360815 | -0.0005371849 | 0.2020734 | 0.04339587 | -9.719262e-05 | 0.296671 | 0.04339827 | -0.003058433
[5 empty] | 0.07677035 | 0.04422575 | -0.001998339 |  | 0.09813587 | 0.04437321 | -0.0005371849 | 0.2024792 | 0.0441572 | -9.719262e-05 | 0.3021635 | 0.04415965 | -0.003058433
[5 empty] | 0.07505821 | 0.04498826 | -0.001782297 |  | 0.09723526 | 0.04513826 | -0.0003758478 | 0.2010616 | 0.04491853 | -2.455569e-07 | 0.3072103 | 0.04492102 | -0.00263844
[5 empty] | 0.07645156 | 0.04575078 | -0.001782297 |  | 0.0964854 | 0.04590332 | -0.0003758478 | 0.2065828 | 0.04567986 | -2.455569e-07 | 0.3042412 | 0.04568239 | -0.00263844
[5 empty] | 0.07635545 | 0.04651329 | -0.001782297 |  | 0.09707016 | 0.04666837 | -0.0003758478 | 0.2055747 | 0.04644119 | -2.455569e-07 | 0.3044589 | 0.04644377 | -0.00263844
[5 empty] | 0.07758918 | 0.0472758 | -0.001782297 |  | 0.09927673 | 0.04743343 | -0.0003758478 | 0.208229 | 0.04720252 | -2.455569e-07 | 0.3117387 | 0.04720514 | -0.00263844
[5 empty] | 0.07687791 | 0.04803831 | -0.001239338 |  | 0.09839302 | 0.04819848 | -0.0001990732 | 0.2083341 | 0.04796386 | 0.0001074752 | 0.3061351 | 0.04796651 | -0.00218959
[5 empty] | 0.07650405 | 0.04880083 | -0.001239338 |  | 0.09780788 | 0.04896354 | -0.0001990732 | 0.2051584 | 0.04872519 | 0.0001074752 | 0.3144409 | 0.04872789 | -0.00218959
[5 empty] | 0.0782976 | 0.04956334 | -0.001239338 |  | 0.09744777 | 0.04972859 | -0.0001990732 | 0.2076929 | 0.04948652 | 0.0001074752 | 0.3107637 | 0.04948926 | -0.00218959
[5 empty] | 0.07686278 | 0.05032585 | -0.001239338 |  | 0.1002921 | 0.05049365 | -0.0001990732 | 0.2048987 | 0.05024785 | 0.0001074752 | 0.308043 | 0.05025063 | -0.00218959
[5 empty] | 0.07710406 | 0.05108837 | -0.001007821 |  | 0.09789636 | 0.05125871 | -8.931795e-06 | 0.2052865 | 0.05100918 | 0.0002252323 | 0.3125489 | 0.05101201 | -0.001719514
[5 empty] | 0.07755496 | 0.05185088 | -0.001007821 |  | 0.1001248 | 0.05202376 | -8.931795e-06 | 0.2107759 | 0.05177051 | 0.0002252323 | 0.3154982 | 0.05177338 | -0.001719514
[5 empty] | 0.07786321 | 0.05261339 | -0.001007821 |  | 0.0984291 | 0.05278882 | -8.931795e-06 | 0.2099778 | 0.05253184 | 0.0002252323 | 0.3114414 | 0.05253475 | -0.001719514
[5 empty] | 0.07823771 | 0.05337591 | -0.001007821 |  | 0.09950283 | 0.05355387 | -8.931795e-06 | 0.2121259 | 0.05329317 | 0.0002252323 | 0.315548 | 0.05329613 | -0.001719514
[5 empty] | 0.0790637 | 0.05413842 | -0.0006127006 |  | 0.09898183 | 0.05431893 | 0.0001925059 | 0.2112034 | 0.0540545 | 0.0003522883 | 0.3144437 | 0.0540575 | -0.001235844
[5 empty] | 0.07756649 | 0.05490093 | -0.0006127006 |  | 0.09916874 | 0.05508398 | 0.0001925059 | 0.211208 | 0.05481584 | 0.0003522883 | 0.3154444 | 0.05481887 | -0.001235844
[5 empty] | 0.07957406 | 0.05566344 | -0.0006127006 |  | 0.09853087 | 0.05584904 | 0.0001925059 | 0.2095367 | 0.05557717 | 0.0003522883 | 0.3159925 | 0.05558025 | -0.001235844
[5 empty] | 0.07978645 | 0.05642596 | -0.0006127006 |  | 0.09901524 | 0.05661409 | 0.0001925059 | 0.2116498 | 0.0563385 | 0.0003522883 | 0.316598 | 0.05634162 | -0.0007462109
[5 empty] | 0.07888597 | 0.05718847 | -0.0003241881 |  | 0.09873324 | 0.05737915 | 0.0004031691 | 0.209151 | 0.05709983 | 0.0004879059 | 0.3229719 | 0.05710299 | -0.0007462109
[5 empty] | 0.07813537 | 0.05795098 | -0.0003241881 |  | 0.09946842 | 0.0581442 | 0.0004031691 | 0.2139892 | 0.05786116 | 0.0004879059 | 0.3177443 | 0.05786437 | -0.0007462109
[5 empty] | 0.07804563 | 0.0587135 | -0.0003241881 |  | 0.09936065 | 0.05890926 | 0.0004031691 | 0.2147888 | 0.05862249 | 0.0004879059 | 0.3237194 | 0.05862574 | -0.0007462109
[5 empty] | 0.08002822 | 0.05947601 | -0.0003241881 |  | 0.100179 | 0.05967431 | 0.0004031691 | 0.2110351 | 0.05938382 | 0.0004879059 | 0.3229131 | 0.05938711 | -0.0007462109
[5 empty] | 0.07796112 | 0.06023852 | 5.303695e-05 |  | 0.0994331 | 0.06043937 | 0.0006209872 | 0.210667 | 0.06014515 | 0.0006313478 | 0.3261505 | 0.06014848 | -0.0002582458
[5 empty] | 0.07880992 | 0.06100103 | 5.303695e-05 |  | 0.1007363 | 0.06120442 | 0.0006209872 | 0.2139739 | 0.06090648 | 0.0006313478 | 0.3226445 | 0.06090986 | -0.0002582458
[5 empty] | 0.07948509 | 0.06176355 | 5.303695e-05 |  | 0.09891595 | 0.06196948 | 0.0006209872 | 0.2090235 | 0.06166781 | 0.0006313478 | 0.3218166 | 0.06167123 | -0.0002582458
[5 empty] | 0.08010798 | 0.06252606 | 5.303695e-05 |  | 0.09872355 | 0.06273454 | 0.0006209872 | 0.2110067 | 0.06242915 | 0.0006313478 | 0.3271709 | 0.0624326 | 0.0002204199
[5 empty] | 0.07822401 | 0.06328857 | 0.0003736845 |  | 0.1001856 | 0.06349959 | 0.0008438895 | 0.2104228 | 0.06319048 | 0.0007818764 | 0.3269374 | 0.06319398 | 0.0002204199
[5 empty] | 0.07836406 | 0.06405109 | 0.0003736845 |  | 0.09933495 | 0.06426465 | 0.0008438895 | 0.2154891 | 0.06395181 | 0.0007818764 | 0.328691 | 0.06395535 | 0.0002204199
[5 empty] | 0.07983616 | 0.0648136 | 0.0003736845 |  | 0.1003843 | 0.0650297 | 0.0008438895 | 0.2149439 | 0.06471314 | 0.0007818764 | 0.3275482 | 0.06471672 | 0.0002204199
[5 empty] | 0.07868166 | 0.06557611 | 0.0003736845 |  | 0.09828261 | 0.06579476 | 0.0008438895 | 0.2087326 | 0.06547447 | 0.0007818764 | 0.3203503 | 0.0654781 | 0.0002204199
[5 empty] | 0.07791734 | 0.06633862 | 0.0007674671 |  | 0.0990914 | 0.06655981 | 0.00108153 | 0.2125405 | 0.0662358 | 0.0009484545 | 0.3188668 | 0.06623947 | 0.0006821549
[5 empty] | 0.07744212 | 0.06710114 | 0.0007674671 |  | 0.09843832 | 0.06732487 | 0.00108153 | 0.2129133 | 0.06699713 | 0.0009484545 | 0.3272759 | 0.06700084 | 0.0006821549
[5 empty] | 0.07717748 | 0.06786365 | 0.0007674671 |  | 0.0998239 | 0.06808992 | 0.00108153 | 0.2125977 | 0.06775846 | 0.0009484545 | 0.3190183 | 0.06776222 | 0.0006821549
[5 empty] | 0.0782804 | 0.06862616 | 0.0007674671 |  | 0.09768296 | 0.06885498 | 0.00108153 | 0.2061356 | 0.06851979 | 0.0009484545 | 0.3205406 | 0.06852359 | 0.001124256
[5 empty] | 0.07687089 | 0.06938868 | 0.00109727 |  | 0.09875228 | 0.06962003 | 0.001349848 | 0.211885 | 0.06928112 | 0.001174205 | 0.3193499 | 0.06928496 | 0.001124256
[5 empty] | 0.07834923 | 0.07015119 | 0.00109727 |  | 0.09705891 | 0.07038509 | 0.001349848 | 0.2081911 | 0.07004246 | 0.001174205 | 0.3207224 | 0.07004634 | 0.001124256
[5 empty] | 0.07634797 | 0.0709137 | 0.00109727 |  | 0.09710107 | 0.07115014 | 0.001349848 | 0.2095125 | 0.07080379 | 0.001174205 | 0.31814 | 0.07080771 | 0.001124256
[5 empty] | 0.07643967 | 0.07167622 | 0.00109727 |  | 0.09745214 | 0.0719152 | 0.001349848 | 0.2041785 | 0.07156512 | 0.001174205 | 0.3224545 | 0.07156908 | 0.001124256
[5 empty] | 0.07810037 | 0.07243873 | 0.001552209 |  | 0.09842151 | 0.07268025 | 0.001654933 | 0.2098828 | 0.07232645 | 0.001462941 | 0.3208771 | 0.07233046 | 0.001564508
[5 empty] | 0.07743264 | 0.07320124 | 0.001552209 |  | 0.09793896 | 0.07344531 | 0.001654933 | 0.2037334 | 0.07308778 | 0.001462941 | 0.3247571 | 0.07309183 | 0.001564508
[5 empty] | 0.07699373 | 0.07396375 | 0.001552209 |  | 0.09696807 | 0.07421036 | 0.001654933 | 0.2062455 | 0.07384911 | 0.001462941 | 0.320083 | 0.0738532 | 0.001564508
[5 empty] | 0.07641351 | 0.07472627 | 0.001552209 |  | 0.09655678 | 0.07497542 | 0.001654933 | 0.2040891 | 0.07461044 | 0.001462941 | 0.3212588 | 0.07461458 | 0.002012589
[5 empty] | 0.0771013 | 0.07548878 | 0.0019405 |  | 0.09612889 | 0.07574048 | 0.002002866 | 0.2042766 | 0.07537177 | 0.001812997 | 0.3167983 | 0.07537595 | 0.002012589
[5 empty] | 0.07689827 | 0.07625129 | 0.0019405 |  | 0.09581663 | 0.07650553 | 0.002002866 | 0.2035367 | 0.0761331 | 0.001812997 | 0.3146587 | 0.07613732 | 0.002012589
[5 empty] | 0.07505399 | 0.07701381 | 0.0019405 |  | 0.09608952 | 0.07727059 | 0.002002866 | 0.201236 | 0.07689444 | 0.001812997 | 0.3198172 | 0.0768987 | 0.002012589
[5 empty] | 0.07638267 | 0.07777632 | 0.0019405 |  | 0.09779631 | 0.07803564 | 0.002002866 | 0.2010574 | 0.07765577 | 0.001812997 | 0.3161228 | 0.07766007 | 0.002012589
[5 empty] | 0.07459765 | 0.07853883 | 0.002498951 |  | 0.09690153 | 0.0788007 | 0.002399733 | 0.2060629 | 0.0784171 | 0.002222705 | 0.3178479 | 0.07842144 | 0.002476809
[5 empty] | 0.07618841 | 0.07930134 | 0.002498951 |  | 0.09546357 | 0.07956575 | 0.002399733 | 0.2060078 | 0.07917843 | 0.002222705 | 0.314191 | 0.07918282 | 0.002476809
[5 empty] | 0.07405518 | 0.08006386 | 0.002498951 |  | 0.09648117 | 0.08033081 | 0.002399733 | 0.2035537 | 0.07993976 | 0.002222705 | 0.3177448 | 0.07994419 | 0.002476809
[5 empty] | 0.07378973 | 0.08082637 | 0.002498951 |  | 0.0953312 | 0.08109586 | 0.002399733 | 0.2000466 | 0.08070109 | 0.002222705 | 0.3148542 | 0.08070556 | 0.002965477
[5 empty] | 0.07427176 | 0.08158888 | 0.003027963 |  | 0.09452979 | 0.08186092 | 0.002851618 | 0.2000531 | 0.08146242 | 0.002690398 | 0.3156671 | 0.08146693 | 0.002965477
[5 empty] | 0.07500719 | 0.0823514 | 0.003027963 |  | 0.09589569 | 0.08262597 | 0.002851618 | 0.1980212 | 0.08222375 | 0.002690398 | 0.3114059 | 0.08222831 | 0.002965477
[5 empty] | 0.07366651 | 0.08311391 | 0.003027963 |  | 0.09478099 | 0.08339103 | 0.002851618 | 0.2002928 | 0.08298508 | 0.002690398 | 0.3160031 | 0.08298968 | 0.002965477
[5 empty] | 0.07298868 | 0.08387642 | 0.003027963 |  | 0.09473903 | 0.08415608 | 0.002851618 | 0.2010838 | 0.08374641 | 0.002690398 | 0.3061165 | 0.08375105 | 0.002965477
[5 empty] | 0.07365851 | 0.08463894 | 0.003345456 |  | 0.0956781 | 0.08492114 | 0.003364603 | 0.2012729 | 0.08450775 | 0.003214408 | 0.3116256 | 0.08451243 | 0.003486902
[5 empty] | 0.07406173 | 0.08540145 | 0.003345456 |  | 0.09491491 | 0.08568619 | 0.003364603 | 0.2007236 | 0.08526908 | 0.003214408 | 0.3065981 | 0.0852738 | 0.003486902
[5 empty] | 0.07387292 | 0.08616396 | 0.003345456 |  | 0.09462551 | 0.08645125 | 0.003364603 | 0.1987436 | 0.08603041 | 0.003214408 | 0.302348 | 0.08603517 | 0.003486902
[5 empty] | 0.07421189 | 0.08692647 | 0.003345456 |  | 0.09369601 | 0.0872163 | 0.003364603 | 0.1989153 | 0.08679174 | 0.003214408 | 0.3069503 | 0.08679655 | 0.004049392
[5 empty] | 0.07220612 | 0.08768899 | 0.004630517 |  | 0.09488216 | 0.08798136 | 0.003944772 | 0.1965148 | 0.08755307 | 0.003793069 | 0.3079602 | 0.08755792 | 0.004049392
[5 empty] | 0.07191883 | 0.0884515 | 0.004630517 |  | 0.09490708 | 0.08874642 | 0.003944772 | 0.1963295 | 0.0883144 | 0.003793069 | 0.3080596 | 0.08831929 | 0.004049392
[5 empty] | 0.07211533 | 0.08921401 | 0.004630517 |  | 0.09358938 | 0.08951147 | 0.003944772 | 0.1924413 | 0.08907573 | 0.003793069 | 0.3025379 | 0.08908067 | 0.004049392
[5 empty] | 0.07217631 | 0.08997653 | 0.004630517 |  | 0.09429163 | 0.09027653 | 0.003944772 | 0.1916625 | 0.08983706 | 0.003793069 | 0.3056519 | 0.08984204 | 0.004049392
[5 empty] | 0.07147658 | 0.09073904 | 0.004815916 |  | 0.09422576 | 0.09104158 | 0.00459821 | 0.1923249 | 0.09059839 | 0.004424713 | 0.3068012 | 0.09060341 | 0.004661258
[5 empty] | 0.07142662 | 0.09150155 | 0.004815916 |  | 0.0933241 | 0.09180664 | 0.00459821 | 0.194971 | 0.09135973 | 0.004424713 | 0.3062705 | 0.09136479 | 0.004661258
[5 empty] | 0.0724702 | 0.09226406 | 0.004815916 |  | 0.09228998 | 0.09257169 | 0.00459821 | 0.1918361 | 0.09212106 | 0.004424713 | 0.3052249 | 0.09212616 | 0.004661258
[5 empty] | 0.0720587 | 0.09302658 | 0.004815916 |  | 0.09324546 | 0.09333675 | 0.00459821 | 0.1923347 | 0.09288239 | 0.004424713 | 0.3036116 | 0.09288753 | 0.005330808
[5 empty] | 0.0708527 | 0.09378909 | 0.00618039 |  | 0.09239898 | 0.0941018 | 0.005331 | 0.1914218 | 0.09364372 | 0.005107674 | 0.2983037 | 0.09364891 | 0.005330808
[5 empty] | 0.07199005 | 0.0945516 | 0.00618039 |  | 0.0927107 | 0.09486686 | 0.005331 | 0.1921422 | 0.09440505 | 0.005107674 | 0.3033516 | 0.09441028 | 0.005330808
[5 empty] | 0.07048951 | 0.09531412 | 0.00618039 |  | 0.09189479 | 0.09563191 | 0.005331 | 0.1897857 | 0.09516638 | 0.005107674 | 0.2930952 | 0.09517165 | 0.005330808
[5 empty] | 0.07128171 | 0.09607663 | 0.00618039 |  | 0.09080541 | 0.09639697 | 0.005331 | 0.1877693 | 0.09592771 | 0.005107674 | 0.298035 | 0.09593303 | 0.005330808
[5 empty] | 0.07050617 | 0.09683914 | 0.006858268 |  | 0.08968378 | 0.09716202 | 0.006152129 | 0.1886708 | 0.09668904 | 0.005841778 | 0.2962838 | 0.0966944 | 0.006066351
[5 empty] | 0.07053389 | 0.09760165 | 0.006858268 |  | 0.09127124 | 0.09792708 | 0.006152129 | 0.1895939 | 0.09745037 | 0.005841778 | 0.2893482 | 0.09745577 | 0.006066351
[5 empty] | 0.07113518 | 0.09836417 | 0.006858268 |  | 0.09028656 | 0.09869213 | 0.006152129 | 0.1886734 | 0.0982117 | 0.005841778 | 0.2942447 | 0.09821715 | 0.006066351
[5 empty] | 0.07090464 | 0.09912668 | 0.006858268 |  | 0.09120743 | 0.09945719 | 0.006152129 | 0.1882134 | 0.09897304 | 0.005841778 | 0.296256 | 0.09897852 | 0.006066351
[5 empty] | 0.0699489 | 0.09988919 | 0.008625358 |  | 0.09051945 | 0.1002222 | 0.007835239 | 0.1889198 | 0.09973437 | 0.006982843 | 0.2860492 | 0.09973989 | 0.006997715
[5 empty] | 0.06904716 | 0.1006517 | 0.008625358 |  | 0.08797502 | 0.1009873 | 0.007835239 | 0.1881983 | 0.1004957 | 0.006982843 | 0.2910556 | 0.1005013 | 0.006997715
[5 empty] | 0.07063321 | 0.1014142 | 0.008625358 |  | 0.08995961 | 0.1017524 | 0.007835239 | 0.1868304 | 0.101257 | 0.006982843 | 0.2840531 | 0.1012626 | 0.006997715
[5 empty] | 0.06996689 | 0.1021767 | 0.008625358 |  | 0.08829203 | 0.1025174 | 0.007835239 | 0.1839174 | 0.1020184 | 0.006982843 | 0.28247 | 0.102024 | 0.006997715
[5 empty] | 0.06881573 | 0.1029392 | 0.009873956 |  | 0.08905882 | 0.1032825 | 0.01050943 | 0.1846476 | 0.1027797 | 0.008650696 | 0.2857359 | 0.1027854 | 0.008222666
[5 empty] | 0.06868173 | 0.1037018 | 0.009873956 |  | 0.08625257 | 0.1040475 | 0.01050943 | 0.1845661 | 0.103541 | 0.008650696 | 0.2838278 | 0.1035468 | 0.008222666
[5 empty] | 0.06818429 | 0.1044643 | 0.009873956 |  | 0.08578289 | 0.1048126 | 0.01050943 | 0.1828144 | 0.1043024 | 0.008650696 | 0.2828094 | 0.1043081 | 0.008222666
[5 empty] | 0.06866817 | 0.1052268 | 0.009873956 |  | 0.08693357 | 0.1055776 | 0.01050943 | 0.1815617 | 0.1050637 | 0.008650696 | 0.2817208 | 0.1050695 | 0.008222666
[5 empty] | 0.06857628 | 0.1059893 | 0.0117402 |  | 0.08657943 | 0.1063427 | 0.01348991 | 0.1791503 | 0.105825 | 0.01062099 | 0.2854436 | 0.1058309 | 0.009634978
[5 empty] | 0.06919959 | 0.1067518 | 0.0117402 |  | 0.08468524 | 0.1071077 | 0.01348991 | 0.1831224 | 0.1065863 | 0.01062099 | 0.2756469 | 0.1065923 | 0.009634978
[5 empty] | 0.06888722 | 0.1075143 | 0.0117402 |  | 0.08587159 | 0.1078728 | 0.01348991 | 0.1825245 | 0.1073477 | 0.01062099 | 0.2790754 | 0.1073536 | 0.009634978
[5 empty] | 0.0674836 | 0.1082768 | 0.0117402 |  | 0.08572634 | 0.1086379 | 0.01348991 | 0.1787037 | 0.108109 | 0.01266939 | 0.2726932 | 0.108115 | 0.009634978
[5 empty] | 0.06877844 | 0.1090393 | 0.01201883 |  | 0.08433328 | 0.1094029 | 0.01609189 | 0.1797573 | 0.1088703 | 0.01266939 | 0.2766762 | 0.1088764 | 0.01112756
[5 empty] | 0.06801106 | 0.1098019 | 0.01201883 |  | 0.08245601 | 0.110168 | 0.01609189 | 0.1754683 | 0.1096317 | 0.01266939 | 0.2690724 | 0.1096377 | 0.01112756
[5 empty] | 0.06805545 | 0.1105644 | 0.01201883 |  | 0.08412558 | 0.110933 | 0.01609189 | 0.177769 | 0.110393 | 0.01266939 | 0.2718456 | 0.1103991 | 0.01112756
[5 empty] | 0.06767249 | 0.1113269 | 0.01201883 |  | 0.08382775 | 0.1116981 | 0.01609189 | 0.1768345 | 0.1111543 | 0.01266939 | 0.2708628 | 0.1111605 | 0.01112756
[5 empty] | 0.06742131 | 0.1120894 | 0.01522738 |  | 0.08139707 | 0.1124631 | 0.0176306 | 0.1786746 | 0.1119157 | 0.01457155 | 0.2674549 | 0.1119219 | 0.01259332
[5 empty] | 0.06793686 | 0.1128519 | 0.01522738 |  | 0.08276142 | 0.1132282 | 0.0176306 | 0.1747325 | 0.112677 | 0.01457155 | 0.2648555 | 0.1126832 | 0.01259332
[5 empty] | 0.06614236 | 0.1136144 | 0.01522738 |  | 0.08224926 | 0.1139932 | 0.0176306 | 0.1723046 | 0.1134383 | 0.01457155 | 0.2640438 | 0.1134446 | 0.01259332
[5 empty] | 0.06718593 | 0.1143769 | 0.01522738 |  | 0.08093501 | 0.1147583 | 0.0176306 | 0.1728702 | 0.1141997 | 0.01457155 | 0.2648557 | 0.114206 | 0.01392516
[5 empty] | 0.06697283 | 0.1151395 | 0.01551924 |  | 0.08008161 | 0.1155234 | 0.01818717 | 0.1752504 | 0.114961 | 0.01610313 | 0.2607534 | 0.1149674 | 0.01392516
[5 empty] | 0.06600238 | 0.115902 | 0.01551924 |  | 0.08090551 | 0.1162884 | 0.01818717 | 0.1750231 | 0.1157223 | 0.01610313 | 0.2653698 | 0.1157287 | 0.01392516
[5 empty] | 0.06559838 | 0.1166645 | 0.01551924 |  | 0.07966735 | 0.1170535 | 0.01818717 | 0.169762 | 0.1164836 | 0.01610313 | 0.2648807 | 0.1164901 | 0.01392516
[5 empty] | 0.06675355 | 0.117427 | 0.01551924 |  | 0.08021911 | 0.1178185 | 0.01818717 | 0.1732618 | 0.117245 | 0.01704007 | 0.2641254 | 0.1172515 | 0.01392516
[5 empty] | 0.06590858 | 0.1181895 | 0.01726095 |  | 0.07993001 | 0.1185836 | 0.01868664 | 0.1711909 | 0.1180063 | 0.01704007 | 0.264231 | 0.1180128 | 0.015016
[5 empty] | 0.06545596 | 0.118952 | 0.01726095 |  | 0.08097863 | 0.1193486 | 0.01868664 | 0.1728842 | 0.1187676 | 0.01704007 | 0.2621951 | 0.1187742 | 0.015016
[5 empty] | 0.06666788 | 0.1197145 | 0.01726095 |  | 0.08091472 | 0.1201137 | 0.01868664 | 0.1703137 | 0.119529 | 0.01704007 | 0.2616899 | 0.1195356 | 0.015016
[5 empty] | 0.06482046 | 0.120477 | 0.01726095 |  | 0.07963967 | 0.1208787 | 0.01868664 | 0.1659552 | 0.1202903 | 0.01704007 | 0.2543889 | 0.120297 | 0.015016
[5 empty] | 0.06525257 | 0.1212396 | 0.01786268 |  | 0.07837702 | 0.1216438 | 0.01914209 | 0.1696139 | 0.1210516 | 0.01761032 | 0.2545333 | 0.1210583 | 0.01586396
[5 empty] | 0.06531952 | 0.1220021 | 0.01786268 |  | 0.07967622 | 0.1224088 | 0.01914209 | 0.1671821 | 0.121813 | 0.01761032 | 0.2597107 | 0.1218197 | 0.01586396
[5 empty] | 0.0651687 | 0.1227646 | 0.01786268 |  | 0.07824017 | 0.1231739 | 0.01914209 | 0.1650298 | 0.1225743 | 0.01761032 | 0.2581466 | 0.1225811 | 0.01586396
[5 empty] | 0.06556106 | 0.1235271 | 0.01786268 |  | 0.07944988 | 0.123939 | 0.01914209 | 0.1658787 | 0.1233356 | 0.01761032 | 0.2497717 | 0.1233425 | 0.01586396
[5 empty] | 0.064878 | 0.1242896 | 0.01686692 |  | 0.07843431 | 0.124704 | 0.01955345 | 0.1664585 | 0.124097 | 0.01814697 | 0.251007 | 0.1241038 | 0.0166795
[5 empty] | 0.06543869 | 0.1250521 | 0.01686692 |  | 0.07924561 | 0.1254691 | 0.01955345 | 0.1632014 | 0.1248583 | 0.01814697 | 0.257141 | 0.1248652 | 0.0166795
[5 empty] | 0.06504183 | 0.1258146 | 0.01686692 |  | 0.07863525 | 0.1262341 | 0.01955345 | 0.1683604 | 0.1256196 | 0.01814697 | 0.2510045 | 0.1256266 | 0.0166795
[5 empty] | 0.06515717 | 0.1265771 | 0.01686692 |  | 0.07824008 | 0.1269992 | 0.01955345 | 0.1657738 | 0.126381 | 0.01814697 | 0.2495726 | 0.126388 | 0.01746603
[5 empty] | 0.06568649 | 0.1273397 | 0.01944517 |  | 0.07903542 | 0.1277642 | 0.01992064 | 0.1663885 | 0.1271423 | 0.01864526 | 0.2511763 | 0.1271493 | 0.01746603
[5 empty] | 0.06448277 | 0.1281022 | 0.01944517 |  | 0.07854149 | 0.1285293 | 0.01992064 | 0.1654153 | 0.1279036 | 0.01864526 | 0.2455616 | 0.1279107 | 0.01746603
[5 empty] | 0.06427603 | 0.1288647 | 0.01944517 |  | 0.07704349 | 0.1292943 | 0.01992064 | 0.1627335 | 0.1286649 | 0.01864526 | 0.2481748 | 0.1286721 | 0.01746603
[5 empty] | 0.06521038 | 0.1296272 | 0.01944517 |  | 0.07742639 | 0.1300594 | 0.01992064 | 0.164057 | 0.1294263 | 0.01864526 | 0.2517097 | 0.1294334 | 0.01746603
[5 empty] | 0.0645489 | 0.1303897 | 0.01760854 |  | 0.07871299 | 0.1308245 | 0.02024358 | 0.1629177 | 0.1301876 | 0.01910042 | 0.248044 | 0.1301948 | 0.01821482
[5 empty] | 0.0643683 | 0.1311522 | 0.01760854 |  | 0.07875177 | 0.1315895 | 0.02024358 | 0.1622968 | 0.1309489 | 0.01910042 | 0.2462057 | 0.1309562 | 0.01821482
[5 empty] | 0.06442562 | 0.1319147 | 0.01760854 |  | 0.07860648 | 0.1323546 | 0.02024358 | 0.163663 | 0.1317103 | 0.01910042 | 0.2483276 | 0.1317176 | 0.01821482
[5 empty] | 0.0646721 | 0.1326772 | 0.01760854 |  | 0.07771482 | 0.1331196 | 0.02024358 | 0.1607275 | 0.1324716 | 0.01950768 | 0.2420269 | 0.1324789 | 0.01821482
[5 empty] | 0.06578609 | 0.1334398 | 0.01750071 |  | 0.07860784 | 0.1338847 | 0.02052222 | 0.1607472 | 0.1332329 | 0.01950768 | 0.2467862 | 0.1332403 | 0.0189171
[5 empty] | 0.06396761 | 0.1342023 | 0.01750071 |  | 0.07669738 | 0.1346497 | 0.02052222 | 0.1645584 | 0.1339943 | 0.01950768 | 0.2488371 | 0.1340017 | 0.0189171
[5 empty] | 0.06523615 | 0.1349648 | 0.01750071 |  | 0.07792437 | 0.1354148 | 0.02052222 | 0.1604226 | 0.1347556 | 0.01950768 | 0.2448127 | 0.1347631 | 0.0189171
[5 empty] | 0.06558825 | 0.1357273 | 0.01750071 |  | 0.07892828 | 0.1361798 | 0.02075646 | 0.1637884 | 0.1355169 | 0.01950768 | 0.2417115 | 0.1355244 | 0.0189171
[5 empty] | 0.06492678 | 0.1364898 | 0.01993683 |  | 0.07637757 | 0.1369449 | 0.02075646 | 0.1639536 | 0.1362783 | 0.01986226 | 0.2433453 | 0.1362858 | 0.01956415
[5 empty] | 0.06548116 | 0.1372523 | 0.01993683 |  | 0.07789364 | 0.13771 | 0.02075646 | 0.1620758 | 0.1370396 | 0.01986226 | 0.2476768 | 0.1370472 | 0.01956415
[5 empty] | 0.06429423 | 0.1380148 | 0.01993683 |  | 0.07659592 | 0.138475 | 0.02075646 | 0.1594963 | 0.1378009 | 0.01986226 | 0.2431701 | 0.1378086 | 0.01956415
[5 empty] | 0.06438114 | 0.1387774 | 0.01993683 |  | 0.077309 | 0.1392401 | 0.02075646 | 0.1596382 | 0.1385622 | 0.01986226 | 0.2487847 | 0.1385699 | 0.0201472
[5 empty] | 0.06540297 | 0.1395399 | 0.02081514 |  | 0.07818215 | 0.1400051 | 0.02094624 | 0.1613155 | 0.1393236 | 0.0201594 | 0.24428 | 0.1393313 | 0.0201472
[5 empty] | 0.06524494 | 0.1403024 | 0.02081514 |  | 0.0773901 | 0.1407702 | 0.02094624 | 0.1590852 | 0.1400849 | 0.0201594 | 0.2444498 | 0.1400927 | 0.0201472
[5 empty] | 0.06486688 | 0.1410649 | 0.02081514 |  | 0.07855782 | 0.1415352 | 0.02094624 | 0.1619647 | 0.1408462 | 0.0201594 | 0.2405885 | 0.140854 | 0.0201472
[5 empty] | 0.06404505 | 0.1418274 | 0.02081514 |  | 0.07762571 | 0.1423003 | 0.02094624 | 0.1596328 | 0.1416076 | 0.02039433 | 0.2484664 | 0.1416154 | 0.0201472
[5 empty] | 0.0659356 | 0.1425899 | 0.01852747 |  | 0.07747879 | 0.1430653 | 0.02109148 | 0.158089 | 0.1423689 | 0.02039433 | 0.2481104 | 0.1423768 | 0.02065753
[5 empty] | 0.06426424 | 0.1433524 | 0.01852747 |  | 0.07873076 | 0.1438304 | 0.02109148 | 0.1623321 | 0.1431302 | 0.02039433 | 0.2433282 | 0.1431382 | 0.02065753
[5 empty] | 0.06566607 | 0.1441149 | 0.01852747 |  | 0.07655195 | 0.1445955 | 0.02109148 | 0.1599381 | 0.1438916 | 0.02039433 | 0.2413353 | 0.1438995 | 0.02065753
[5 empty] | 0.06445542 | 0.1448775 | 0.01852747 |  | 0.07891651 | 0.1453605 | 0.02109148 | 0.1596961 | 0.1446529 | 0.02039433 | 0.2406478 | 0.1446609 | 0.02065753
[5 empty] | 0.06479309 | 0.14564 | 0.02053571 |  | 0.07827047 | 0.1461256 | 0.02119212 | 0.1576006 | 0.1454142 | 0.02056228 | 0.2447743 | 0.1454223 | 0.02108637
[5 empty] | 0.06491909 | 0.1464025 | 0.02053571 |  | 0.07916552 | 0.1468906 | 0.02119212 | 0.1611623 | 0.1461756 | 0.02056228 | 0.2461531 | 0.1461837 | 0.02108637
[5 empty] | 0.06560242 | 0.147165 | 0.02053571 |  | 0.07778823 | 0.1476557 | 0.02119212 | 0.1579041 | 0.1469369 | 0.02056228 | 0.241817 | 0.146945 | 0.02108637
[5 empty] | 0.06541124 | 0.1479275 | 0.02053571 |  | 0.07916971 | 0.1484207 | 0.02119212 | 0.1576328 | 0.1476982 | 0.02056228 | 0.2451123 | 0.1477064 | 0.02108637
[5 empty] | 0.06497779 | 0.14869 | 0.01906421 |  | 0.07794328 | 0.1491858 | 0.02124807 | 0.1613714 | 0.1484596 | 0.02065848 | 0.2448168 | 0.1484678 | 0.021425
[5 empty] | 0.06611616 | 0.1494525 | 0.01906421 |  | 0.07828588 | 0.1499508 | 0.02124807 | 0.1582594 | 0.1492209 | 0.02065848 | 0.242214 | 0.1492292 | 0.021425
[5 empty] | 0.06553912 | 0.150215 | 0.01906421 |  | 0.07948168 | 0.1507159 | 0.02124807 | 0.1602734 | 0.1499822 | 0.02065848 | 0.2447724 | 0.1499905 | 0.021425
[5 empty] | 0.06542171 | 0.1509776 | 0.01800338 |  | 0.07874463 | 0.151481 | 0.02126067 | 0.1574222 | 0.1507435 | 0.02068067 | 0.2433399 | 0.1507519 | 0.0216145
[5 empty] | 0.06651719 | 0.1517401 | 0.01800338 |  | 0.07753591 | 0.152246 | 0.02126067 | 0.1610304 | 0.1515049 | 0.02068067 | 0.2467248 | 0.1515133 | 0.0216145