## 1
Общество с ограниченной ответственностью "Инженерная геология" (ООО "ИнжГео") | [10 empty] | Общество с ограниченной ответственностью "Инженерная геология" (ООО "ИнжГео")
Юр. адрес: 117279, г. Москва, ул. Миклухо-Маклая, 36 а, этаж 5, пом. XXIII к. 76-84 | [10 empty] | Юр. адрес: 117279, г. Москва, ул. Миклухо-Маклая, 36 а, этаж 5, пом. XXIII к. 76-84 | [8 empty] | нагр |  |  | X0 | Y0 | R |  | нагр |  |  |  | X0 | Y0 | R | нагр |  |  |  | X0 | Y0 | R |  | нагр |  |  |  | X0 | Y0 | R
Телефон/факс +7 (495) 132-30-00, Адрес электронной почты inbox@inj-geo.ru | [10 empty] | Телефон/факс +7 (495) 132-30-00, Адрес электронной почты inbox@inj-geo.ru | [12 empty] | 0 | [7 empty] | 0 | [6 empty] | 0 | [7 empty] | 0
[20 empty] | девиатор | [6 empty] | девиатор | [6 empty] | девиатор | [7 empty] | девиатор
Испытательная лаборатория ООО «ИнжГео» | [10 empty] | Испытательная лаборатория ООО «ИнжГео» | [8 empty] | x0 | Угол | X | Y |  |  |  | x0 |  | Угол | X | Y |  |  | x0 |  | Угол | X | Y |  |  |  | x0 |  | Угол | X | Y
Адрес места осуществления деятельности лаборатории: г. Москва, просп. Вернадского, д. 51, стр. 1 | [10 empty] | Адрес места осуществления деятельности лаборатории: г. Москва, просп. Вернадского, д. 51, стр. 1 | [9 empty] | 0 | [7 empty] | 0 | [6 empty] | 0 | [7 empty] | 0
Телефон +7(910)4557682, E-mail: slg85@mail.ru | [10 empty] | Телефон +7(910)4557682, E-mail: slg85@mail.ru | [9 empty] | 5 | [7 empty] | 5 | [6 empty] | 5 | [7 empty] | 5
[21 empty] | 10 | [7 empty] | 10 | [6 empty] | 10 | [7 empty] | 10
Протокол испытаний № 13-63/24 от 22-11-2022 | [20 empty] | 15 | [7 empty] | 15 | [6 empty] | 15 | [7 empty] | 15
Наименование и адрес заказчика: ООО Регионстрой | [20 empty] | 20 | [7 empty] | 20 | [6 empty] | 20 | [7 empty] | 20
Наименование объекта: Переход трубопровода через р. Енисей | [20 empty] | 25 | [7 empty] | 25 | [6 empty] | 25 | [7 empty] | 25
Наименование используемого метода/методики: ГОСТ 12248.4-2020 | [20 empty] | 30 | [7 empty] | 30 | [6 empty] | 30 | [7 empty] | 30
Условия проведения испытания: температура окружающей среды (18 - 25)0С, влажность воздуха (40 - 75)% | [20 empty] | 35 | [7 empty] | 35 | [6 empty] | 35 | [7 empty] | 35
Дата получение объекта подлежащего испытаниям: 26.10.2022 | [20 empty] | 40 | [7 empty] | 40 | [6 empty] | 40 | [7 empty] | 40
Дата испытания: 25.10.2022-19.11.2024 | [20 empty] | 45 | [7 empty] | 45 | [6 empty] | 45 | [7 empty] | 45
Испытание грунтов методом трехосного сжатия | [10 empty] | Испытание грунтов методом трехосного сжатия | [9 empty] | 50 | [7 empty] | 50 | [6 empty] | 50 | [7 empty] | 50
Лабораторный номер: |  | 1059 | [5 empty] | We, % = | 0.322852279 |  | Лабораторный номер: | [6 empty] | We, % = |  |  | 55 | [7 empty] | 55 | [6 empty] | 55 | [7 empty] | 55
Номер скважины: |  | BH-050 | [5 empty] | ρ, г/см3 = | 1.9 |  | Номер скважины: | [6 empty] | ρ, г/см3 = |  |  | 60 | [7 empty] | 60 | [6 empty] | 60 | [7 empty] | 60
Глубина отбора, м: |  | 3 | [5 empty] | ρs, г/см3 = | 2.74 |  | Глубина отбора, м: | [6 empty] | ρs, г/см3 = |  |  | 65 | [7 empty] | 65 | [6 empty] | 65 | [7 empty] | 65
Наименование грунта: |  | Суглинок, после оттаивания текучий, легкий песчанистый | [5 empty] | e, д.е. = | 1.1 |  | Наименование грунта: | [6 empty] | e, д.е. = |  |  | 70 | [7 empty] | 70 | [6 empty] | 70 | [7 empty] | 70
Схема проведения опыта: |  | КД | [5 empty] | IL, д.е. = | 1.061 |  | Схема проведения опыта: | [6 empty] | IL, д.е. = |  |  | 75 | [7 empty] | 75 | [6 empty] | 75 | [7 empty] | 75
Результаты испытаний | [10 empty] | Результаты испытаний | [9 empty] | 80 | [7 empty] | 80 | [6 empty] | 80 | [7 empty] | 80
[21 empty] | 85 | [7 empty] | 85 | [6 empty] | 85 | [7 empty] | 85
[21 empty] | 90 | [7 empty] | 90 | [6 empty] | 90 | [7 empty] | 90
[21 empty] | 95 | [7 empty] | 95 | [6 empty] | 95 | [7 empty] | 95
[21 empty] | 100 | [7 empty] | 100 | [6 empty] | 100 | [7 empty] | 100
[21 empty] | 105 | [7 empty] | 105 | [6 empty] | 105 | [7 empty] | 105
[21 empty] | 110 | [7 empty] | 110 | [6 empty] | 110 | [7 empty] | 110
[21 empty] | 115 | [7 empty] | 115 | [6 empty] | 115 | [7 empty] | 115
[21 empty] | 120 | [7 empty] | 120 | [6 empty] | 120 | [7 empty] | 120
[21 empty] | 125 | [7 empty] | 125 | [6 empty] | 125 | [7 empty] | 125
[21 empty] | 130 | [7 empty] | 130 | [6 empty] | 130 | [7 empty] | 130
[21 empty] | 135 | [7 empty] | 135 | [6 empty] | 135 | [7 empty] | 135
[21 empty] | 140 | [7 empty] | 140 | [6 empty] | 140 | [7 empty] | 140
[21 empty] | 145 | [7 empty] | 145 | [6 empty] | 145 | [7 empty] | 145
[21 empty] | 150 | [7 empty] | 150 | [6 empty] | 150 | [7 empty] | 150
[21 empty] | 155 | [7 empty] | 155 | [6 empty] | 155 | [7 empty] | 155
[21 empty] | 160 | [7 empty] | 160 | [6 empty] | 160 | [7 empty] | 160
[21 empty] | 165 | [7 empty] | 165 | [6 empty] | 165 | [7 empty] | 165
[21 empty] | 170 | [7 empty] | 170 | [6 empty] | 170 | [7 empty] | 170
[21 empty] | 175 | [7 empty] | 175 | [6 empty] | 175 | [7 empty] | 175
[21 empty] | 180 | [7 empty] | 180 | [6 empty] | 180 | [7 empty] | 180
[13 empty] | Давление в камере, Мпа σ3 | Вертикальная нагрузка, Мпа σ1 | Поровое давление, Мпа u
[13 empty] | 0.05 | 0.1543762 |  |  |  |  | 1 | [6 empty] | σ3,кПа | σ1,кПа | u, кПа |  |  |  | 4
[13 empty] | 0.15 | 0.3741749 | [26 empty] | δ3, Мпа | δ1-δ3, МПа | δ1, МПа | δ1, КПа
[13 empty] | 0.25 | 0.5939736 | [20 empty] | С, МПа:
φ, град:
E, Мпа
[26 empty] | x | 0
[26 empty] | y |  |  |  | С, кПа | φ,°
Эффективные значения угла внутреннего трения и удельного сцепления ϕ', С'
[13 empty] | ϕ', град. = | 22
[13 empty] | С', МПа = | 0.015
|  | K0, д.е. | 0.6253934 | Эффективное напряжение, Мпа: |  |  |  |  | 0.03126967
|  | Модуль деформации E0, МПа: |  | Точки нахождения модуля Е0, Мпа (полное напряжение): |  |  |  |  | 0.03126967 | 0.05003147
|  | Модуль деформации E50, МПа: |  | qmax Давление при разрушении образца, Мпа (девиатор): |  |  |  |  | 0.07739243
|  | Коэф. Поперечной деформации, ϑ: |  | 0,5 qmax, Мпа (девиатор): |  |  |  |  | 0.03869622
| Начальник исп. лаборатории: | [6 empty] | Семиколенова Л.Г. |  |  |  |  | Начальник исп. лаборатории: |  |  |  |  | Семиколенова Л.Г.
Лист 1 , всего листов 2 | [11 empty] | Лист 2 , всего листов 2
Частичное воспроизведение протокола испытаний без письменного разрешения ООО «ИнжГео» ЗАПРЕЩАЕТСЯ | [11 empty] | Частичное воспроизведение протокола испытаний без письменного разрешения ООО «ИнжГео» ЗАПРЕЩАЕТСЯ
E0 |  |  | E50 |  | Деформация |  |  |  | Первая прочность |  |  | Вторая прочность |  |  | Третья прочность
devE0 | epsE0 |  | dev50 | epsE50 | dev | eps | ev |  | dev1 | eps1 | ev1 | dev1 | eps1 | ev2 | dev1 | eps1 | ev3
0.0187618 | 0.0005858669 |  | 0.03869622 | 0.001757601 | 0 | 0 | -0.001996151 |  | 0 | 0 | -0.000188292 | 0 | 0 | -0.0007230339 | 0 | 0 | -0.002165814
[5 empty] | 0.0187618 | 0.0005858669 | -0.001996151 |  | 0.03 | 0.0009367974 | -0.000188292 | 0.04483498 | 0.000466681 | -0.0007230339 | 0.09287287 | 0.0005858792 | -0.002165814
Секущая модуля Е0 |  |  | Линия Q max |  | 0.03869622 | 0.001757601 | -0.001996151 |  | 0.04193844 | 0.001530141 | -0.000188292 | 0.1120874 | 0.001697022 | -0.0007230339 | 0.1719868 | 0.001578126 | -0.002165814
| 0 |  |  | 0 | 0.04005258 | 0.002285974 | -5.624482e-06 |  | 0.05218809 | 0.002370408 | -0.0004260391 | 0.1157758 | 0.002285061 | -0.004336064 | 0.1801916 | 0.002283268 | -0.002643654
[5 empty] | 0.04265016 | 0.003047965 | -5.624482e-06 |  | 0.05450983 | 0.003060283 | -0.0004260391 | 0.1220944 | 0.003046748 | -0.004336064 | 0.1888809 | 0.003044358 | -0.002643654
[5 empty] | 0.04427287 | 0.003809956 | -5.624482e-06 |  | 0.0565736 | 0.003825354 | -0.0004260391 | 0.1283386 | 0.003808434 | -0.004336064 | 0.1907233 | 0.003805447 | -0.002643654
|  |  | Линия 0,5 Q max |  | 0.04561242 | 0.004571948 | -5.624482e-06 |  | 0.05862649 | 0.004590424 | -0.0004260391 | 0.1302854 | 0.004570121 | -0.004336064 | 0.204392 | 0.004566536 | -0.002643654
|  |  |  | 0 | 0.0473938 | 0.005333939 | -0.0002354759 |  | 0.06053686 | 0.005355495 | -0.0008228031 | 0.1360998 | 0.005331808 | -0.00462315 | 0.2080493 | 0.005327626 | -0.003348391
[5 empty] | 0.04965111 | 0.00609593 | -0.0002354759 |  | 0.06210823 | 0.006120566 | -0.0008228031 | 0.1389129 | 0.006093495 | -0.00462315 | 0.2191429 | 0.006088715 | -0.003348391
[5 empty] | 0.05069047 | 0.006857922 | -0.0002354759 |  | 0.06433531 | 0.006885637 | -0.0008228031 | 0.1475263 | 0.006855182 | -0.00462315 | 0.222209 | 0.006849805 | -0.003348391
[5 empty] | 0.05153589 | 0.007619913 | -0.0002354759 |  | 0.06530229 | 0.007650707 | -0.0008228031 | 0.1512604 | 0.007616869 | -0.00462315 | 0.2238971 | 0.007610894 | -0.003348391
[5 empty] | 0.05400485 | 0.008381904 | -0.000652315 |  | 0.06600575 | 0.008415778 | -0.001620564 | 0.1512267 | 0.008378556 | -0.004830001 | 0.236306 | 0.008371983 | -0.003884974
Коэфф. Точки |  |  |  |  | 0.05520289 | 0.009143896 | -0.000652315 |  | 0.0695091 | 0.009180849 | -0.001620564 | 0.1570424 | 0.009140243 | -0.004830001 | 0.2431998 | 0.009133073 | -0.003884974
[5 empty] | 0.05688939 | 0.009905887 | -0.000652315 |  | 0.07113273 | 0.009945919 | -0.001620564 | 0.160038 | 0.009901929 | -0.004830001 | 0.24656 | 0.009894162 | -0.003884974
[5 empty] | 0.05693325 | 0.01066788 | -0.000652315 |  | 0.07229795 | 0.01071099 | -0.001620564 | 0.1641488 | 0.01066362 | -0.004830001 | 0.2549263 | 0.01065525 | -0.003884974
[5 empty] | 0.05930609 | 0.01142987 | -0.001257882 |  | 0.07365391 | 0.01147606 | -0.002638093 | 0.166308 | 0.0114253 | -0.004969588 | 0.2585101 | 0.01141634 | -0.004273467
[5 empty] | 0.06056084 | 0.01219186 | -0.001257882 |  | 0.07436135 | 0.01224113 | -0.002638093 | 0.1716571 | 0.01218699 | -0.004969588 | 0.258041 | 0.01217743 | -0.004273467
[5 empty] | 0.06162385 | 0.01295385 | -0.001257882 |  | 0.0754705 | 0.0130062 | -0.002638093 | 0.173536 | 0.01294868 | -0.004969588 | 0.2673026 | 0.01293852 | -0.004273467
[5 empty] | 0.06103839 | 0.01371584 | -0.001257882 |  | 0.07633406 | 0.01377127 | -0.002638093 | 0.1752836 | 0.01371036 | -0.004969588 | 0.2701141 | 0.01369961 | -0.004273467
[5 empty] | 0.06340153 | 0.01447783 | -0.001639158 |  | 0.07957927 | 0.01453634 | -0.003694158 | 0.1792026 | 0.01447205 | -0.005054877 | 0.2737399 | 0.0144607 | -0.004533933
[5 empty] | 0.06391401 | 0.01523983 | -0.001639158 |  | 0.07933511 | 0.01530141 | -0.003694158 | 0.1806217 | 0.01523374 | -0.005054877 | 0.2716258 | 0.01522179 | -0.004533933
[5 empty] | 0.06459373 | 0.01600182 | -0.001639158 |  | 0.08197979 | 0.01606649 | -0.003694158 | 0.1795641 | 0.01599542 | -0.005054877 | 0.2805563 | 0.01598288 | -0.004533933
[5 empty] | 0.06612186 | 0.01676381 | -0.002040228 |  | 0.08268352 | 0.01683156 | -0.003694158 | 0.185757 | 0.01675711 | -0.005054877 | 0.2798578 | 0.01674397 | -0.004533933
[5 empty] | 0.06659513 | 0.0175258 | -0.002040228 |  | 0.0832323 | 0.01759663 | -0.004607531 | 0.1890408 | 0.0175188 | -0.005098837 | 0.2875247 | 0.01750506 | -0.004686436
[5 empty] | 0.06712651 | 0.01828779 | -0.002040228 |  | 0.08271532 | 0.0183617 | -0.004607531 | 0.1870098 | 0.01828049 | -0.005098837 | 0.2839313 | 0.01826615 | -0.004686436
[5 empty] | 0.06636269 | 0.01904978 | -0.002040228 |  | 0.08533337 | 0.01912677 | -0.004607531 | 0.189127 | 0.01904217 | -0.005098837 | 0.2942816 | 0.01902724 | -0.004686436
[5 empty] | 0.06738562 | 0.01981177 | -0.002040228 |  | 0.0857627 | 0.01989184 | -0.00519698 | 0.1868735 | 0.01980386 | -0.005098837 | 0.2901421 | 0.01978832 | -0.004751041
[5 empty] | 0.06785194 | 0.02057376 | -0.002212785 |  | 0.08474148 | 0.02065691 | -0.00519698 | 0.1893252 | 0.02056555 | -0.005114438 | 0.2907977 | 0.02054941 | -0.004751041
[5 empty] | 0.06761607 | 0.02133576 | -0.002212785 |  | 0.08541459 | 0.02142198 | -0.00519698 | 0.1917723 | 0.02132723 | -0.005114438 | 0.292257 | 0.0213105 | -0.004751041
[5 empty] | 0.06815861 | 0.02209775 | -0.002212785 |  | 0.08773486 | 0.02218705 | -0.00519698 | 0.1900309 | 0.02208892 | -0.005114438 | 0.2934319 | 0.02207159 | -0.004751041
[5 empty] | 0.06795701 | 0.02285974 | -0.002550403 |  | 0.08776298 | 0.02295212 | -0.00519698 | 0.1943938 | 0.02285061 | -0.005114438 | 0.2943871 | 0.02283268 | -0.004751041
[5 empty] | 0.06817182 | 0.02362173 | -0.002550403 |  | 0.08676483 | 0.02371719 | -0.005313987 | 0.1971834 | 0.02361229 | -0.005098808 | 0.2980969 | 0.02359377 | -0.004742409
[5 empty] | 0.07005123 | 0.02438372 | -0.002550403 |  | 0.08745063 | 0.02448226 | -0.005313987 | 0.1979675 | 0.02437398 | -0.005098808 | 0.2998726 | 0.02435486 | -0.004742409
[5 empty] | 0.06862845 | 0.02514571 | -0.002550403 |  | 0.08711052 | 0.02524733 | -0.005313987 | 0.1954199 | 0.02513567 | -0.005098808 | 0.2957882 | 0.02511595 | -0.004742409
[5 empty] | 0.06948369 | 0.0259077 | -0.002550403 |  | 0.08746941 | 0.0260124 | -0.005313987 | 0.1972436 | 0.02589735 | -0.005098808 | 0.2988964 | 0.02587704 | -0.004742409
[5 empty] | 0.0695919 | 0.0266697 | -0.002164033 |  | 0.08951944 | 0.02677748 | -0.005225476 | 0.1971811 | 0.02665904 | -0.004982251 | 0.2982805 | 0.02663813 | -0.004650771
[5 empty] | 0.07010111 | 0.02743169 | -0.002164033 |  | 0.08998297 | 0.02754255 | -0.005225476 | 0.2006795 | 0.02742073 | -0.004982251 | 0.3011785 | 0.02739922 | -0.004650771
[5 empty] | 0.07027308 | 0.02819368 | -0.002164033 |  | 0.08876242 | 0.02830762 | -0.005225476 | 0.1998136 | 0.02818241 | -0.004982251 | 0.3069423 | 0.02816031 | -0.004650771
[5 empty] | 0.07121295 | 0.02895567 | -0.002164033 |  | 0.09140957 | 0.02907269 | -0.005225476 | 0.2011551 | 0.0289441 | -0.004765356 | 0.3062925 | 0.0289214 | -0.004650771
[5 empty] | 0.07069395 | 0.02971766 | -0.002 |  | 0.09096795 | 0.02983776 | -0.005041925 | 0.1980314 | 0.02970579 | -0.004765356 | 0.3062705 | 0.02968249 | -0.004481262
[5 empty] | 0.07071725 | 0.03047965 | -0.002 |  | 0.09157051 | 0.03060283 | -0.005041925 | 0.1980589 | 0.03046748 | -0.004765356 | 0.3084425 | 0.03044358 | -0.004481262
[5 empty] | 0.07153197 | 0.03124164 | -0.002 |  | 0.09278717 | 0.0313679 | -0.005041925 | 0.2021007 | 0.03122916 | -0.004765356 | 0.3148365 | 0.03120467 | -0.004481262
[5 empty] | 0.07092601 | 0.03200363 | -0.002 |  | 0.09319004 | 0.03213297 | -0.005041925 | 0.2033112 | 0.03199085 | -0.004765356 | 0.313073 | 0.03196576 | -0.004481262
[5 empty] | 0.07135806 | 0.03276563 | -0.002270192 |  | 0.09328343 | 0.03289804 | -0.004773817 | 0.199763 | 0.03275254 | -0.004460531 | 0.3137845 | 0.03272684 | -0.004241728
[5 empty] | 0.07246395 | 0.03352762 | -0.002270192 |  | 0.09364892 | 0.03366311 | -0.004773817 | 0.2058989 | 0.03351422 | -0.004460531 | 0.3122494 | 0.03348793 | -0.004241728
[5 empty] | 0.07302767 | 0.03428961 | -0.002270192 |  | 0.0920702 | 0.03442818 | -0.004773817 | 0.2024493 | 0.03427591 | -0.004460531 | 0.3164165 | 0.03424902 | -0.004241728
[5 empty] | 0.07183116 | 0.0350516 | -0.002270192 |  | 0.09266285 | 0.03519325 | -0.004773817 | 0.2087965 | 0.0350376 | -0.004460531 | 0.310581 | 0.03501011 | -0.004241728
[5 empty] | 0.0734973 | 0.03581359 | -0.001854047 |  | 0.09363179 | 0.03595832 | -0.004431633 | 0.206368 | 0.03579928 | -0.004080184 | 0.3154994 | 0.0357712 | -0.003940014
[5 empty] | 0.07370097 | 0.03657558 | -0.001854047 |  | 0.09366592 | 0.03672339 | -0.004431633 | 0.2061748 | 0.03656097 | -0.004080184 | 0.3131567 | 0.03653229 | -0.003940014
[5 empty] | 0.07287976 | 0.03733757 | -0.001854047 |  | 0.09433463 | 0.03748847 | -0.004431633 | 0.2076582 | 0.03732266 | -0.004080184 | 0.3232218 | 0.03729338 | -0.003940014
[5 empty] | 0.0741995 | 0.03809956 | -0.001854047 |  | 0.09561384 | 0.03825354 | -0.004431633 | 0.2098235 | 0.03808434 | -0.003636724 | 0.3228705 | 0.03805447 | -0.003940014
[5 empty] | 0.07417863 | 0.03886156 | -0.001611469 |  | 0.09485751 | 0.03901861 | -0.004025856 | 0.2119906 | 0.03884603 | -0.003636724 | 0.3237092 | 0.03881556 | -0.003583964
[5 empty] | 0.07497528 | 0.03962355 | -0.001611469 |  | 0.09660455 | 0.03978368 | -0.004025856 | 0.2082119 | 0.03960772 | -0.003636724 | 0.326604 | 0.03957665 | -0.003583964
[5 empty] | 0.07511744 | 0.04038554 | -0.001611469 |  | 0.09649612 | 0.04054875 | -0.004025856 | 0.2116293 | 0.0403694 | -0.003636724 | 0.3282317 | 0.04033774 | -0.003583964
[5 empty] | 0.07546722 | 0.04114753 | -0.001611469 |  | 0.09705702 | 0.04131382 | -0.003566967 | 0.2141449 | 0.04113109 | -0.003636724 | 0.3251258 | 0.04109883 | -0.003181424
[5 empty] | 0.07465773 | 0.04190952 | -0.00134041 |  | 0.09618585 | 0.04207889 | -0.003566967 | 0.2125231 | 0.04189278 | -0.003142558 | 0.3301849 | 0.04185992 | -0.003181424
[5 empty] | 0.07523104 | 0.04267151 | -0.00134041 |  | 0.09796176 | 0.04284396 | -0.003566967 | 0.2162956 | 0.04265447 | -0.003142558 | 0.3264517 | 0.04262101 | -0.003181424
[5 empty] | 0.07577948 | 0.0434335 | -0.00134041 |  | 0.09870309 | 0.04360903 | -0.003566967 | 0.2130023 | 0.04341615 | -0.003142558 | 0.3302149 | 0.0433821 | -0.003181424
[5 empty] | 0.07600338 | 0.04419549 | -0.00134041 |  | 0.09878689 | 0.0443741 | -0.003566967 | 0.2114668 | 0.04417784 | -0.003142558 | 0.3362908 | 0.04414319 | -0.003181424
[5 empty] | 0.07530099 | 0.04495749 | -0.001090279 |  | 0.09798403 | 0.04513917 | -0.00306545 | 0.2141487 | 0.04493953 | -0.002610095 | 0.3317736 | 0.04490428 | -0.002740238
[5 empty] | 0.07546699 | 0.04571948 | -0.001090279 |  | 0.09813816 | 0.04590424 | -0.00306545 | 0.2169313 | 0.04570121 | -0.002610095 | 0.3301246 | 0.04566536 | -0.002740238
[5 empty] | 0.07557176 | 0.04648147 | -0.001090279 |  | 0.1003784 | 0.04666931 | -0.00306545 | 0.2198503 | 0.0464629 | -0.002610095 | 0.3294897 | 0.04642645 | -0.002740238
[5 empty] | 0.07659375 | 0.04724346 | -0.001090279 |  | 0.1000243 | 0.04743439 | -0.00306545 | 0.2170955 | 0.04722459 | -0.002051743 | 0.3336752 | 0.04718754 | -0.002740238
[5 empty] | 0.07730842 | 0.04800545 | -0.0008260232 |  | 0.09926668 | 0.04819946 | -0.002531785 | 0.2169227 | 0.04798627 | -0.002051743 | 0.3388364 | 0.04794863 | -0.002268251
[5 empty] | 0.07623383 | 0.04876744 | -0.0008260232 |  | 0.1006494 | 0.04896453 | -0.002531785 | 0.2212628 | 0.04874796 | -0.002051743 | 0.3332356 | 0.04870972 | -0.002268251
[5 empty] | 0.07596754 | 0.04952943 | -0.0008260232 |  | 0.102102 | 0.0497296 | -0.002531785 | 0.2217481 | 0.04950965 | -0.002051743 | 0.3409825 | 0.04947081 | -0.002268251
[5 empty] | 0.07625315 | 0.05029143 | -0.0008260232 |  | 0.1025192 | 0.05049467 | -0.002531785 | 0.2172854 | 0.05027133 | -0.002051743 | 0.3408809 | 0.0502319 | -0.002268251
[5 empty] | 0.07699502 | 0.05105342 | -0.0005464907 |  | 0.1025307 | 0.05125974 | -0.001976456 | 0.2234556 | 0.05103302 | -0.001479909 | 0.3356055 | 0.05099299 | -0.001773309
[5 empty] | 0.07739243 | 0.05181541 | -0.0005464907 |  | 0.1013432 | 0.05202481 | -0.001976456 | 0.223898 | 0.05179471 | -0.001479909 | 0.334699 | 0.05175408 | -0.001773309
[5 empty] | 0.07694784 | 0.0525774 | -0.0005464907 |  | 0.1029389 | 0.05278988 | -0.001976456 | 0.2217092 | 0.05255639 | -0.001479909 | 0.337705 | 0.05251517 | -0.001773309
[5 empty] | 0.07684001 | 0.05333939 | -0.0005464907 |  | 0.1037174 | 0.05355495 | -0.001976456 | 0.2227944 | 0.05331808 | -0.001479909 | 0.3449319 | 0.05327626 | -0.001773309
[5 empty] | 0.07811414 | 0.05410138 | -0.0002647951 |  | 0.103261 | 0.05432002 | -0.001409944 | 0.2221355 | 0.05407977 | -0.0009070029 | 0.3395606 | 0.05403735 | -0.001263257
[5 empty] | 0.07884218 | 0.05486337 | -0.0002647951 |  | 0.1037058 | 0.05508509 | -0.001409944 | 0.2203592 | 0.05484146 | -0.0009070029 | 0.3418373 | 0.05479844 | -0.001263257
[5 empty] | 0.07861794 | 0.05562536 | -0.0002647951 |  | 0.1046263 | 0.05585016 | -0.001409944 | 0.224404 | 0.05560314 | -0.0009070029 | 0.3439736 | 0.05555953 | -0.001263257
[5 empty] | 0.07881549 | 0.05638736 | -0.0002647951 |  | 0.1025855 | 0.05661523 | -0.001409944 | 0.2272609 | 0.05636483 | -0.0009070029 | 0.3451673 | 0.05632062 | -0.001263257
[5 empty] | 0.07874637 | 0.05714935 | 3.063421e-05 |  | 0.1023665 | 0.0573803 | -0.0008427311 | 0.2207004 | 0.05712652 | -0.0003454316 | 0.349366 | 0.05708171 | -0.0007459383
[5 empty] | 0.07788487 | 0.05791134 | 3.063421e-05 |  | 0.1038064 | 0.05814538 | -0.0008427311 | 0.2241749 | 0.0578882 | -0.0003454316 | 0.339701 | 0.05784279 | -0.0007459383
[5 empty] | 0.07890939 | 0.05867333 | 3.063421e-05 |  | 0.1041685 | 0.05891045 | -0.0008427311 | 0.22192 | 0.05864989 | -0.0003454316 | 0.3499709 | 0.05860388 | -0.0007459383
[5 empty] | 0.0777735 | 0.05943532 | 0.0003775572 |  | 0.1052679 | 0.05967552 | -0.0008427311 | 0.221439 | 0.05941158 | -0.0003454316 | 0.3505339 | 0.05936497 | -0.0007459383
[5 empty] | 0.07712324 | 0.06019731 | 0.0003775572 |  | 0.103742 | 0.06044059 | -0.0002853001 | 0.227207 | 0.06017326 | 0.0001923965 | 0.349182 | 0.06012606 | -0.0002291992
[5 empty] | 0.07905688 | 0.0609593 | 0.0003775572 |  | 0.1043762 | 0.06120566 | -0.0002853001 | 0.2283624 | 0.06093495 | 0.0001923965 | 0.3442428 | 0.06088715 | -0.0002291992
[5 empty] | 0.07721163 | 0.06172129 | 0.0003775572 |  | 0.1053048 | 0.06197073 | -0.0002853001 | 0.2259125 | 0.06169664 | 0.0001923965 | 0.3521075 | 0.06164824 | -0.0002291992
[5 empty] | 0.07890873 | 0.06248329 | 0.0003775572 |  | 0.1056154 | 0.0627358 | -0.0002853001 | 0.2277605 | 0.06245832 | 0.0001923965 | 0.3445183 | 0.06240933 | -0.0002291992
[5 empty] | 0.0781613 | 0.06324528 | 0.0006760498 |  | 0.105085 | 0.06350087 | 0.0002518672 | 0.224053 | 0.06322001 | 0.0006940732 | 0.3450204 | 0.06317042 | 0.0002791156
[5 empty] | 0.07748181 | 0.06400727 | 0.0006760498 |  | 0.105135 | 0.06426594 | 0.0002518672 | 0.2225811 | 0.0639817 | 0.0006940732 | 0.3402007 | 0.06393151 | 0.0002791156
[5 empty] | 0.07678267 | 0.06476926 | 0.0006760498 |  | 0.1035231 | 0.06503101 | 0.0002518672 | 0.2238283 | 0.06474338 | 0.0006940732 | 0.3478722 | 0.0646926 | 0.0002791156
[5 empty] | 0.0774223 | 0.06553125 | 0.0006760498 |  | 0.1052271 | 0.06579608 | 0.0002518672 | 0.2232385 | 0.06550507 | 0.0006940732 | 0.3489645 | 0.06545369 | 0.0002791156
[5 empty] | 0.07751277 | 0.06629324 | 0.001032041 |  | 0.1053916 | 0.06656115 | 0.0007582886 | 0.2234684 | 0.06626676 | 0.001150402 | 0.3417012 | 0.06621478 | 0.0007711612
[5 empty] | 0.07797991 | 0.06705523 | 0.001032041 |  | 0.1032295 | 0.06732622 | 0.0007582886 | 0.2214927 | 0.06702845 | 0.001150402 | 0.3419698 | 0.06697587 | 0.0007711612
[5 empty] | 0.07730781 | 0.06781722 | 0.001032041 |  | 0.1057068 | 0.06809129 | 0.0007582886 | 0.2253051 | 0.06779013 | 0.001150402 | 0.3488604 | 0.06773696 | 0.0007711612
[5 empty] | 0.07594484 | 0.06857922 | 0.001032041 |  | 0.1056433 | 0.06885637 | 0.0007582886 | 0.2231033 | 0.06855182 | 0.001150402 | 0.3372945 | 0.06849805 | 0.0007711612
[5 empty] | 0.07683812 | 0.06934121 | 0.001223907 |  | 0.1049622 | 0.06962144 | 0.001230226 | 0.2195594 | 0.06931351 | 0.001571786 | 0.3414694 | 0.06925914 | 0.001248918
[5 empty] | 0.07731771 | 0.0701032 | 0.001223907 |  | 0.1039881 | 0.07038651 | 0.001230226 | 0.2205639 | 0.07007519 | 0.001571786 | 0.3405633 | 0.07002023 | 0.001248918
[5 empty] | 0.07546192 | 0.07086519 | 0.001223907 |  | 0.1039066 | 0.07115158 | 0.001230226 | 0.2254377 | 0.07083688 | 0.001571786 | 0.3402701 | 0.07078131 | 0.001248918
[5 empty] | 0.07583171 | 0.07162718 | 0.001223907 |  | 0.1037005 | 0.07191665 | 0.001230226 | 0.2228573 | 0.07159857 | 0.001571786 | 0.342773 | 0.0715424 | 0.001248918
[5 empty] | 0.07684145 | 0.07238917 | 0.001820656 |  | 0.1025861 | 0.07268172 | 0.001682101 | 0.2183048 | 0.07236025 | 0.001973084 | 0.3340966 | 0.07230349 | 0.00173122
[5 empty] | 0.0753013 | 0.07315116 | 0.001820656 |  | 0.1020855 | 0.07344679 | 0.001682101 | 0.2225271 | 0.07312194 | 0.001973084 | 0.3374164 | 0.07306458 | 0.00173122
[5 empty] | 0.07599611 | 0.07391316 | 0.001820656 |  | 0.1030103 | 0.07421186 | 0.001682101 | 0.2245473 | 0.07388363 | 0.001973084 | 0.3401673 | 0.07382567 | 0.00173122
[5 empty] | 0.07506735 | 0.07467515 | 0.002215084 |  | 0.1041612 | 0.07497693 | 0.001682101 | 0.2232926 | 0.07464531 | 0.001973084 | 0.3345517 | 0.07458676 | 0.00173122
[5 empty] | 0.07530015 | 0.07543714 | 0.002215084 |  | 0.103086 | 0.075742 | 0.002124875 | 0.2238891 | 0.075407 | 0.002368879 | 0.3310951 | 0.07534785 | 0.002226387
[5 empty] | 0.07392724 | 0.07619913 | 0.002215084 |  | 0.101826 | 0.07650707 | 0.002124875 | 0.2244046 | 0.07616869 | 0.002368879 | 0.3352276 | 0.07610894 | 0.002226387
[5 empty] | 0.0756644 | 0.07696112 | 0.002215084 |  | 0.1033943 | 0.07727214 | 0.002124875 | 0.2172074 | 0.07693037 | 0.002368879 | 0.3354726 | 0.07687003 | 0.002226387
[5 empty] | 0.07399707 | 0.07772311 | 0.002215084 |  | 0.1036424 | 0.07803721 | 0.002124875 | 0.2181211 | 0.07769206 | 0.002368879 | 0.3279477 | 0.07763112 | 0.002226387
[5 empty] | 0.07532454 | 0.0784851 | 0.002171803 |  | 0.1026803 | 0.07880228 | 0.00256928 | 0.2162151 | 0.07845375 | 0.002773752 | 0.3344517 | 0.07839221 | 0.002742445
[5 empty] | 0.07329252 | 0.07924709 | 0.002171803 |  | 0.1033329 | 0.07956736 | 0.00256928 | 0.2160048 | 0.07921544 | 0.002773752 | 0.329305 | 0.0791533 | 0.002742445
[5 empty] | 0.07296183 | 0.08000909 | 0.002171803 |  | 0.1038889 | 0.08033243 | 0.00256928 | 0.2179661 | 0.07997712 | 0.002773752 | 0.3326278 | 0.07991439 | 0.002742445
[5 empty] | 0.07448125 | 0.08077108 | 0.002171803 |  | 0.1023386 | 0.0810975 | 0.00256928 | 0.2204693 | 0.08073881 | 0.002773752 | 0.3286965 | 0.08067548 | 0.002742445
[5 empty] | 0.07310945 | 0.08153307 | 0.002645329 |  | 0.1029312 | 0.08186257 | 0.003026047 | 0.2159171 | 0.0815005 | 0.003202285 | 0.3299708 | 0.08143657 | 0.00328742
[5 empty] | 0.07354316 | 0.08229506 | 0.002645329 |  | 0.1015277 | 0.08262764 | 0.003026047 | 0.2215682 | 0.08226218 | 0.003202285 | 0.3214921 | 0.08219766 | 0.00328742
[5 empty] | 0.07288749 | 0.08305705 | 0.002645329 |  | 0.1024442 | 0.08339271 | 0.003026047 | 0.2155317 | 0.08302387 | 0.003202285 | 0.3267394 | 0.08295875 | 0.00328742
[5 empty] | 0.07370506 | 0.08381904 | 0.003058545 |  | 0.1026714 | 0.08415778 | 0.003505909 | 0.2144974 | 0.08378556 | 0.003202285 | 0.328866 | 0.08371983 | 0.00328742
[5 empty] | 0.07264415 | 0.08458103 | 0.003058545 |  | 0.1026655 | 0.08492285 | 0.003505909 | 0.2210228 | 0.08454724 | 0.003669059 | 0.3276619 | 0.08448092 | 0.003869339
[5 empty] | 0.07200256 | 0.08534302 | 0.003058545 |  | 0.1022608 | 0.08568792 | 0.003505909 | 0.2164404 | 0.08530893 | 0.003669059 | 0.3194835 | 0.08524201 | 0.003869339
[5 empty] | 0.07342866 | 0.08610502 | 0.003058545 |  | 0.1005972 | 0.08645299 | 0.003505909 | 0.2150091 | 0.08607062 | 0.003669059 | 0.3201423 | 0.0860031 | 0.003869339
[5 empty] | 0.07253869 | 0.08686701 | 0.003058545 |  | 0.1022511 | 0.08721806 | 0.003505909 | 0.2130561 | 0.0868323 | 0.003669059 | 0.3206381 | 0.08676419 | 0.003869339
[5 empty] | 0.07211716 | 0.087629 | 0.003964701 |  | 0.1001574 | 0.08798313 | 0.004019597 | 0.2131807 | 0.08759399 | 0.004188655 | 0.3192089 | 0.08752528 | 0.004496227
[5 empty] | 0.07246111 | 0.08839099 | 0.003964701 |  | 0.09995884 | 0.0887482 | 0.004019597 | 0.2165454 | 0.08835568 | 0.004188655 | 0.3201313 | 0.08828637 | 0.004496227
[5 empty] | 0.07273166 | 0.08915298 | 0.003964701 |  | 0.09892752 | 0.08951327 | 0.004019597 | 0.2147784 | 0.08911736 | 0.004188655 | 0.3216364 | 0.08904746 | 0.004496227
[5 empty] | 0.07152993 | 0.08991497 | 0.003964701 |  | 0.09897262 | 0.09027835 | 0.004019597 | 0.2112152 | 0.08987905 | 0.004188655 | 0.3144871 | 0.08980855 | 0.004496227
[5 empty] | 0.07074339 | 0.09067696 | 0.004118554 |  | 0.09937005 | 0.09104342 | 0.004577842 | 0.2131097 | 0.09064074 | 0.004775656 | 0.3120234 | 0.09056964 | 0.00517611
[5 empty] | 0.07202066 | 0.09143896 | 0.004118554 |  | 0.09847209 | 0.09180849 | 0.004577842 | 0.21273 | 0.09140243 | 0.004775656 | 0.3098756 | 0.09133073 | 0.00517611
[5 empty] | 0.07199386 | 0.09220095 | 0.004118554 |  | 0.09870458 | 0.09257356 | 0.004577842 | 0.214298 | 0.09216411 | 0.004775656 | 0.3143065 | 0.09209182 | 0.00517611
[5 empty] | 0.06993421 | 0.09296294 | 0.004118554 |  | 0.1006287 | 0.09333863 | 0.004577842 | 0.2125814 | 0.0929258 | 0.004775656 | 0.3178548 | 0.09285291 | 0.00517611
[5 empty] | 0.07155402 | 0.09372493 | 0.005304988 |  | 0.1001708 | 0.0941037 | 0.005191376 | 0.2098754 | 0.09368749 | 0.005444643 | 0.3087129 | 0.093614 | 0.005917016
[5 empty] | 0.07042973 | 0.09448692 | 0.005304988 |  | 0.09814493 | 0.09486877 | 0.005191376 | 0.2139263 | 0.09444917 | 0.005444643 | 0.3063176 | 0.09437509 | 0.005917016
[5 empty] | 0.07137328 | 0.09524891 | 0.005304988 |  | 0.09773487 | 0.09563384 | 0.005191376 | 0.2139025 | 0.09521086 | 0.005444643 | 0.3097475 | 0.09513618 | 0.005917016
[5 empty] | 0.07036597 | 0.0960109 | 0.005304988 |  | 0.09697667 | 0.09639891 | 0.005191376 | 0.2110477 | 0.09597255 | 0.005444643 | 0.3075495 | 0.09589727 | 0.005917016
[5 empty] | 0.07019346 | 0.09677289 | 0.006139685 |  | 0.09810442 | 0.09716398 | 0.005870931 | 0.212578 | 0.09673423 | 0.006221361 | 0.3056245 | 0.09665835 | 0.006726969
[5 empty] | 0.06964814 | 0.09753489 | 0.006139685 |  | 0.09892323 | 0.09792905 | 0.005870931 | 0.2131453 | 0.09749592 | 0.006221361 | 0.3115267 | 0.09741944 | 0.006726969
[5 empty] | 0.06954975 | 0.09829688 | 0.006139685 |  | 0.09734339 | 0.09869412 | 0.005870931 | 0.2096889 | 0.09825761 | 0.006221361 | 0.3047795 | 0.09818053 | 0.006726969
[5 empty] | 0.07034968 | 0.09905887 | 0.007006579 |  | 0.09800825 | 0.09945919 | 0.005870931 | 0.2061022 | 0.09901929 | 0.006221361 | 0.3048539 | 0.09894162 | 0.006726969
[5 empty] | 0.07021218 | 0.09982086 | 0.007006579 |  | 0.0980587 | 0.1002243 | 0.006627239 | 0.2050004 | 0.09978098 | 0.007542482 | 0.3124623 | 0.09970271 | 0.007624036
[5 empty] | 0.06968443 | 0.1005829 | 0.007006579 |  | 0.09555234 | 0.1009893 | 0.006627239 | 0.2104774 | 0.1005427 | 0.007542482 | 0.3070034 | 0.1004638 | 0.007624036
[5 empty] | 0.06905929 | 0.1013448 | 0.007006579 |  | 0.09542583 | 0.1017544 | 0.006627239 | 0.2064664 | 0.1013044 | 0.007542482 | 0.3087793 | 0.1012249 | 0.007624036
[5 empty] | 0.06951813 | 0.1021068 | 0.007006579 |  | 0.09493873 | 0.1025195 | 0.006627239 | 0.2051147 | 0.102066 | 0.009418353 | 0.3040662 | 0.101986 | 0.007624036
[5 empty] | 0.06957477 | 0.1028688 | 0.006860717 |  | 0.09510499 | 0.1032845 | 0.007550501 | 0.2015139 | 0.1028277 | 0.009418353 | 0.3054586 | 0.1027471 | 0.008898796
[5 empty] | 0.06804349 | 0.1036308 | 0.006860717 |  | 0.09429634 | 0.1040496 | 0.007550501 | 0.2047425 | 0.1035894 | 0.009418353 | 0.3083241 | 0.1035082 | 0.008898796
[5 empty] | 0.06885838 | 0.1043928 | 0.006860717 |  | 0.09534011 | 0.1048147 | 0.007550501 | 0.2061064 | 0.1043511 | 0.009418353 | 0.3029716 | 0.1042692 | 0.008898796
[5 empty] | 0.06868526 | 0.1051548 | 0.009853076 |  | 0.09483592 | 0.1055798 | 0.007550501 | 0.2030838 | 0.1051128 | 0.009418353 | 0.3081049 | 0.1050303 | 0.008898796
[5 empty] | 0.06763834 | 0.1059168 | 0.009853076 |  | 0.09229532 | 0.1063448 | 0.008910119 | 0.2028089 | 0.1058745 | 0.0115616 | 0.3112489 | 0.1057914 | 0.01054494
[5 empty] | 0.06788379 | 0.1066788 | 0.009853076 |  | 0.09342621 | 0.1071099 | 0.008910119 | 0.2011624 | 0.1066362 | 0.0115616 | 0.3092867 | 0.1065525 | 0.01054494
[5 empty] | 0.06710871 | 0.1074408 | 0.009853076 |  | 0.0924693 | 0.107875 | 0.008910119 | 0.2017613 | 0.1073978 | 0.0115616 | 0.301829 | 0.1073136 | 0.01054494
[5 empty] | 0.06673162 | 0.1082028 | 0.009853076 |  | 0.09138191 | 0.10864 | 0.008910119 | 0.197401 | 0.1081595 | 0.0115616 | 0.3028328 | 0.1080747 | 0.01054494
[5 empty] | 0.06709613 | 0.1089648 | 0.01234133 |  | 0.0931629 | 0.1094051 | 0.01055451 | 0.1949809 | 0.1089212 | 0.01368483 | 0.3039503 | 0.1088358 | 0.0123762
[5 empty] | 0.06808055 | 0.1097267 | 0.01234133 |  | 0.09079506 | 0.1101702 | 0.01055451 | 0.1952557 | 0.1096829 | 0.01368483 | 0.3091248 | 0.1095969 | 0.0123762
[5 empty] | 0.06720327 | 0.1104887 | 0.01234133 |  | 0.09171255 | 0.1109353 | 0.01055451 | 0.198419 | 0.1104446 | 0.01368483 | 0.305624 | 0.110358 | 0.0123762
[5 empty] | 0.06684017 | 0.1112507 | 0.01234133 |  | 0.0904146 | 0.1117003 | 0.01055451 | 0.1977762 | 0.1112063 | 0.01550068 | 0.3102852 | 0.1111191 | 0.0123762
[5 empty] | 0.06632217 | 0.1120127 | 0.01469302 |  | 0.09107441 | 0.1124654 | 0.01228585 | 0.1972574 | 0.111968 | 0.01550068 | 0.3086569 | 0.1118801 | 0.01420635
[5 empty] | 0.06709905 | 0.1127747 | 0.01469302 |  | 0.09080975 | 0.1132305 | 0.01228585 | 0.1920744 | 0.1127297 | 0.01550068 | 0.304683 | 0.1126412 | 0.01420635
[5 empty] | 0.06597835 | 0.1135367 | 0.01469302 |  | 0.08954726 | 0.1139955 | 0.01228585 | 0.1906512 | 0.1134913 | 0.01550068 | 0.3078006 | 0.1134023 | 0.01420635
[5 empty] | 0.06719493 | 0.1142987 | 0.01469302 |  | 0.09028542 | 0.1147606 | 0.01228585 | 0.1906686 | 0.114253 | 0.01550068 | 0.3090087 | 0.1141634 | 0.01420635
[5 empty] | 0.0658561 | 0.1150607 | 0.0148212 |  | 0.08795099 | 0.1155257 | 0.0139063 | 0.1945211 | 0.1150147 | 0.01672177 | 0.3021471 | 0.1149245 | 0.01584912
[5 empty] | 0.06516508 | 0.1158227 | 0.0148212 |  | 0.08807125 | 0.1162908 | 0.0139063 | 0.192236 | 0.1157764 | 0.01672177 | 0.3052463 | 0.1156856 | 0.01584912
[5 empty] | 0.06556599 | 0.1165847 | 0.0148212 |  | 0.08781646 | 0.1170558 | 0.0139063 | 0.1947791 | 0.1165381 | 0.01672177 | 0.3000526 | 0.1164467 | 0.01584912
[5 empty] | 0.06524967 | 0.1173467 | 0.0148212 |  | 0.08679305 | 0.1178209 | 0.0139063 | 0.1945539 | 0.1172998 | 0.01672177 | 0.3061879 | 0.1172078 | 0.01584912
[5 empty] | 0.0650816 | 0.1181087 | 0.01699861 |  | 0.08711975 | 0.118586 | 0.01521803 | 0.1903605 | 0.1180615 | 0.01727071 | 0.3079045 | 0.1179689 | 0.01711827
[5 empty] | 0.06524508 | 0.1188706 | 0.01699861 |  | 0.08742098 | 0.119351 | 0.01521803 | 0.1917039 | 0.1188232 | 0.01727071 | 0.307475 | 0.1187299 | 0.01711827
[5 empty] | 0.06496605 | 0.1196326 | 0.01699861 |  | 0.08622433 | 0.1201161 | 0.01521803 | 0.1879615 | 0.1195848 | 0.01727071 | 0.3003665 | 0.119491 | 0.01711827
[5 empty] | 0.06469171 | 0.1203946 | 0.01699861 |  | 0.08672715 | 0.1208812 | 0.01521803 | 0.1910293 | 0.1203465 | 0.01727071 | 0.3009637 | 0.1202521 | 0.01711827
[5 empty] | 0.06442678 | 0.1211566 | 0.02008126 |  | 0.08524678 | 0.1216462 | 0.01622523 | 0.1909176 | 0.1211082 | 0.01772775 | 0.3021571 | 0.1210132 | 0.01796568
[5 empty] | 0.06428689 | 0.1219186 | 0.02008126 |  | 0.08584911 | 0.1224113 | 0.01622523 | 0.1909895 | 0.1218699 | 0.01772775 | 0.3014112 | 0.1217743 | 0.01796568
[5 empty] | 0.06469442 | 0.1226806 | 0.02008126 |  | 0.08443591 | 0.1231764 | 0.01622523 | 0.1879304 | 0.1226316 | 0.01772775 | 0.3060598 | 0.1225354 | 0.01796568
[5 empty] | 0.06472558 | 0.1234426 | 0.02008126 |  | 0.08427293 | 0.1239415 | 0.01622523 | 0.1850946 | 0.1233933 | 0.01772775 | 0.295938 | 0.1232965 | 0.01796568
[5 empty] | 0.06376718 | 0.1242046 | 0.01775345 |  | 0.08374949 | 0.1247065 | 0.01720188 | 0.1873733 | 0.124155 | 0.01814922 | 0.3000186 | 0.1240576 | 0.01875896
[5 empty] | 0.06532112 | 0.1249666 | 0.01775345 |  | 0.08524699 | 0.1254716 | 0.01720188 | 0.1862566 | 0.1249166 | 0.01814922 | 0.2952911 | 0.1248187 | 0.01875896
[5 empty] | 0.06531913 | 0.1257286 | 0.01775345 |  | 0.08443379 | 0.1262367 | 0.01720188 | 0.1883209 | 0.1256783 | 0.01814922 | 0.2958356 | 0.1255798 | 0.01875896
[5 empty] | 0.06536346 | 0.1264906 | 0.01775345 |  | 0.08394787 | 0.1270017 | 0.01720188 | 0.1856512 | 0.12644 | 0.01853317 | 0.2996077 | 0.1263408 | 0.01952126
[5 empty] | 0.06452555 | 0.1272525 | 0.01939313 |  | 0.08458887 | 0.1277668 | 0.01814405 | 0.1848485 | 0.1272017 | 0.01853317 | 0.2961852 | 0.1271019 | 0.01952126
[5 empty] | 0.06382041 | 0.1280145 | 0.01939313 |  | 0.08263006 | 0.1285319 | 0.01814405 | 0.1836238 | 0.1279634 | 0.01853317 | 0.3011381 | 0.127863 | 0.01952126
[5 empty] | 0.06452879 | 0.1287765 | 0.01939313 |  | 0.0825049 | 0.129297 | 0.01814405 | 0.1857363 | 0.1287251 | 0.01853317 | 0.2972117 | 0.1286241 | 0.01952126
[5 empty] | 0.0649093 | 0.1295385 | 0.01939313 |  | 0.08259561 | 0.130062 | 0.01814405 | 0.1820914 | 0.1294868 | 0.01853317 | 0.2970548 | 0.1293852 | 0.01952126
[5 empty] | 0.06392052 | 0.1303005 | 0.01899653 |  | 0.08243702 | 0.1308271 | 0.01904109 | 0.1835913 | 0.1302485 | 0.01887765 | 0.2927951 | 0.1301463 | 0.02023929
[5 empty] | 0.06490717 | 0.1310625 | 0.01899653 |  | 0.08324795 | 0.1315922 | 0.01904109 | 0.1876802 | 0.1310101 | 0.01887765 | 0.2964426 | 0.1309074 | 0.02023929
[5 empty] | 0.0638557 | 0.1318245 | 0.01899653 |  | 0.08150983 | 0.1323572 | 0.01904109 | 0.1840135 | 0.1317718 | 0.01887765 | 0.2945166 | 0.1316685 | 0.02023929
[5 empty] | 0.06434881 | 0.1325865 | 0.01899653 |  | 0.08125772 | 0.1331223 | 0.01904109 | 0.184745 | 0.1325335 | 0.01887765 | 0.2943812 | 0.1324296 | 0.02089976
[5 empty] | 0.06333864 | 0.1333485 | 0.01933879 |  | 0.08181242 | 0.1338874 | 0.01988228 | 0.1816113 | 0.1332952 | 0.0191807 | 0.2943995 | 0.1331906 | 0.02089976
[5 empty] | 0.06411138 | 0.1341105 | 0.01933879 |  | 0.08185599 | 0.1346524 | 0.01988228 | 0.1844729 | 0.1340569 | 0.0191807 | 0.2955485 | 0.1339517 | 0.02089976
[5 empty] | 0.06420204 | 0.1348725 | 0.01933879 |  | 0.08196822 | 0.1354175 | 0.01988228 | 0.1817349 | 0.1348186 | 0.0191807 | 0.2886566 | 0.1347128 | 0.02089976
[5 empty] | 0.0644321 | 0.1356344 | 0.01933879 |  | 0.07988394 | 0.1361826 | 0.01988228 | 0.1827828 | 0.1355803 | 0.0191807 | 0.2864299 | 0.1354739 | 0.02089976
[5 empty] | 0.06454334 | 0.1363964 | 0.02125216 |  | 0.08085529 | 0.1369477 | 0.02065696 | 0.1849094 | 0.136342 | 0.01944037 | 0.2902056 | 0.136235 | 0.02148936
[5 empty] | 0.06444939 | 0.1371584 | 0.02125216 |  | 0.08015662 | 0.1377127 | 0.02065696 | 0.183812 | 0.1371036 | 0.01944037 | 0.2952596 | 0.1369961 | 0.02148936
[5 empty] | 0.06359496 | 0.1379204 | 0.02125216 |  | 0.08067517 | 0.1384778 | 0.02065696 | 0.1825942 | 0.1378653 | 0.01944037 | 0.2947294 | 0.1377572 | 0.02148936
[5 empty] | 0.06392175 | 0.1386824 | 0.02125216 |  | 0.07992092 | 0.1392429 | 0.02065696 | 0.1848212 | 0.138627 | 0.01944037 | 0.2898208 | 0.1385183 | 0.0219948
[5 empty] | 0.06466503 | 0.1394444 | 0.02208834 |  | 0.07858819 | 0.1400079 | 0.02135442 | 0.1828613 | 0.1393887 | 0.01965471 | 0.2914308 | 0.1392794 | 0.0219948
[5 empty] | 0.06424455 | 0.1402064 | 0.02208834 |  | 0.08062136 | 0.140773 | 0.02135442 | 0.1808142 | 0.1401504 | 0.01965471 | 0.29238 | 0.1400405 | 0.0219948
[5 empty] | 0.06430696 | 0.1409684 | 0.02208834 |  | 0.08037339 | 0.1415381 | 0.02135442 | 0.1821426 | 0.1409121 | 0.01965471 | 0.2895001 | 0.1408015 | 0.0219948
[5 empty] | 0.06494875 | 0.1417304 | 0.02208834 |  | 0.07808728 | 0.1423032 | 0.02135442 | 0.1812513 | 0.1416738 | 0.01965471 | 0.2892989 | 0.1415626 | 0.0219948
[5 empty] | 0.06394426 | 0.1424924 | 0.02007825 |  | 0.07991658 | 0.1430682 | 0.02196399 | 0.1803049 | 0.1424354 | 0.01982178 | 0.2834586 | 0.1423237 | 0.02240279
[5 empty] | 0.0646321 | 0.1432544 | 0.02007825 |  | 0.07789008 | 0.1438333 | 0.02196399 | 0.1843291 | 0.1431971 | 0.01982178 | 0.2891297 | 0.1430848 | 0.02240279
[5 empty] | 0.06430539 | 0.1440164 | 0.02007825 |  | 0.07911702 | 0.1445984 | 0.02196399 | 0.1827392 | 0.1439588 | 0.01982178 | 0.2832804 | 0.1438459 | 0.02240279
[5 empty] | 0.06518336 | 0.1447783 | 0.02007825 |  | 0.07844184 | 0.1453634 | 0.02196399 | 0.1794631 | 0.1447205 | 0.01982178 | 0.2826125 | 0.144607 | 0.02270004
[5 empty] | 0.06430412 | 0.1455403 | 0.02430724 |  | 0.07761827 | 0.1461285 | 0.02247497 | 0.1839519 | 0.1454822 | 0.01993961 | 0.2791615 | 0.1453681 | 0.02270004
[5 empty] | 0.0652851 | 0.1463023 | 0.02430724 |  | 0.07880105 | 0.1468936 | 0.02247497 | 0.1806307 | 0.1462439 | 0.01993961 | 0.2778367 | 0.1461292 | 0.02270004
[5 empty] | 0.06496859 | 0.1470643 | 0.02430724 |  | 0.07931891 | 0.1476587 | 0.02247497 | 0.1815132 | 0.1470056 | 0.01993961 | 0.2782037 | 0.1468903 | 0.02270004
[5 empty] | 0.06505892 | 0.1478263 | 0.02430724 |  | 0.07708954 | 0.1484237 | 0.02247497 | 0.1855348 | 0.1477673 | 0.02000625 | 0.2831746 | 0.1476513 | 0.02270004
[5 empty] | 0.0654024 | 0.1485883 | 0.02286923 |  | 0.07820401 | 0.1491888 | 0.02287668 | 0.1808462 | 0.1485289 | 0.02000625 | 0.2769332 | 0.1484124 | 0.02287323
[5 empty] | 0.06531327 | 0.1493503 | 0.02286923 |  | 0.07761005 | 0.1499539 | 0.02287668 | 0.1859211 | 0.1492906 | 0.02000625 | 0.2787942 | 0.1491735 | 0.02287323
[5 empty] | 0.06546733 | 0.1501123 | 0.02286923 |  | 0.07827076 | 0.1507189 | 0.02287668 | 0.1829829 | 0.1500523 | 0.02000625 | 0.2784689 | 0.1499346 | 0.02287323
[5 empty] | 0.0654874 | 0.1508743 | 0.02271733 |  | 0.07777556 | 0.151484 | 0.02309983 | 0.1802199 | 0.150814 | 0.02002147 | 0.2827209 | 0.1506957 | 0.02291373
[5 empty] | 0.06497556 | 0.1516363 | 0.02271733 |  | 0.0773747 | 0.1522491 | 0.02309983 | 0.182329 | 0.1515757 | 0.02002147 | 0.2750387 | 0.1514568 | 0.02291373