## 1
Общество с ограниченной ответственностью "Инженерная геология" (ООО "ИнжГео") | [10 empty] | Общество с ограниченной ответственностью "Инженерная геология" (ООО "ИнжГео")
Юр. адрес: 117279, г. Москва, ул. Миклухо-Маклая, 36 а, этаж 5, пом. XXIII к. 76-84 | [10 empty] | Юр. адрес: 117279, г. Москва, ул. Миклухо-Маклая, 36 а, этаж 5, пом. XXIII к. 76-84 | [8 empty] | нагр |  |  | X0 | Y0 | R |  | нагр |  |  |  | X0 | Y0 | R | нагр |  |  |  | X0 | Y0 | R |  | нагр |  |  |  | X0 | Y0 | R
Телефон/факс +7 (495) 132-30-00, Адрес электронной почты inbox@inj-geo.ru | [10 empty] | Телефон/факс +7 (495) 132-30-00, Адрес электронной почты inbox@inj-geo.ru | [12 empty] | 0 | [7 empty] | 0 | [6 empty] | 0 | [7 empty] | 0
[20 empty] | девиатор | [6 empty] | девиатор | [6 empty] | девиатор | [7 empty] | девиатор
Испытательная лаборатория ООО «ИнжГео» | [10 empty] | Испытательная лаборатория ООО «ИнжГео» | [8 empty] | x0 | Угол | X | Y |  |  |  | x0 |  | Угол | X | Y |  |  | x0 |  | Угол | X | Y |  |  |  | x0 |  | Угол | X | Y
Адрес места осуществления деятельности лаборатории: г. Москва, просп. Вернадского, д. 51, стр. 1 | [10 empty] | Адрес места осуществления деятельности лаборатории: г. Москва, просп. Вернадского, д. 51, стр. 1 | [9 empty] | 0 | [7 empty] | 0 | [6 empty] | 0 | [7 empty] | 0
Телефон +7(910)4557682, E-mail: slg85@mail.ru | [10 empty] | Телефон +7(910)4557682, E-mail: slg85@mail.ru | [9 empty] | 5 | [7 empty] | 5 | [6 empty] | 5 | [7 empty] | 5
[21 empty] | 10 | [7 empty] | 10 | [6 empty] | 10 | [7 empty] | 10
Протокол испытаний № 13-63/25 от 23-11-2022 | [20 empty] | 15 | [7 empty] | 15 | [6 empty] | 15 | [7 empty] | 15
Наименование и адрес заказчика: ООО Регионстрой | [20 empty] | 20 | [7 empty] | 20 | [6 empty] | 20 | [7 empty] | 20
Наименование объекта: Переход трубопровода через р. Енисей | [20 empty] | 25 | [7 empty] | 25 | [6 empty] | 25 | [7 empty] | 25
Наименование используемого метода/методики: ГОСТ 12248.4-2020 | [20 empty] | 30 | [7 empty] | 30 | [6 empty] | 30 | [7 empty] | 30
Условия проведения испытания: температура окружающей среды (18 - 25)0С, влажность воздуха (40 - 75)% | [20 empty] | 35 | [7 empty] | 35 | [6 empty] | 35 | [7 empty] | 35
Дата получение объекта подлежащего испытаниям: 27.10.2022 | [20 empty] | 40 | [7 empty] | 40 | [6 empty] | 40 | [7 empty] | 40
Дата испытания: 25.10.2022-19.11.2025 | [20 empty] | 45 | [7 empty] | 45 | [6 empty] | 45 | [7 empty] | 45
Испытание грунтов методом трехосного сжатия | [10 empty] | Испытание грунтов методом трехосного сжатия | [9 empty] | 50 | [7 empty] | 50 | [6 empty] | 50 | [7 empty] | 50
Лабораторный номер: |  | 1060 | [5 empty] | We, % = | 0.307246408 |  | Лабораторный номер: | [6 empty] | We, % = |  |  | 55 | [7 empty] | 55 | [6 empty] | 55 | [7 empty] | 55
Номер скважины: |  | BH-050 | [5 empty] | ρ, г/см3 = | 1.9 |  | Номер скважины: | [6 empty] | ρ, г/см3 = |  |  | 60 | [7 empty] | 60 | [6 empty] | 60 | [7 empty] | 60
Глубина отбора, м: |  | 3.9 | [5 empty] | ρs, г/см3 = | 2.71 |  | Глубина отбора, м: | [6 empty] | ρs, г/см3 = |  |  | 65 | [7 empty] | 65 | [6 empty] | 65 | [7 empty] | 65
Наименование грунта: |  | Суглинок, после оттаивания текучепластичный, легкий песчанистый | [5 empty] | e, д.е. = | 1.1 |  | Наименование грунта: | [6 empty] | e, д.е. = |  |  | 70 | [7 empty] | 70 | [6 empty] | 70 | [7 empty] | 70
Схема проведения опыта: |  | КД | [5 empty] | IL, д.е. = | 0.923 |  | Схема проведения опыта: | [6 empty] | IL, д.е. = |  |  | 75 | [7 empty] | 75 | [6 empty] | 75 | [7 empty] | 75
Результаты испытаний | [10 empty] | Результаты испытаний | [9 empty] | 80 | [7 empty] | 80 | [6 empty] | 80 | [7 empty] | 80
[21 empty] | 85 | [7 empty] | 85 | [6 empty] | 85 | [7 empty] | 85
[21 empty] | 90 | [7 empty] | 90 | [6 empty] | 90 | [7 empty] | 90
[21 empty] | 95 | [7 empty] | 95 | [6 empty] | 95 | [7 empty] | 95
[21 empty] | 100 | [7 empty] | 100 | [6 empty] | 100 | [7 empty] | 100
[21 empty] | 105 | [7 empty] | 105 | [6 empty] | 105 | [7 empty] | 105
[21 empty] | 110 | [7 empty] | 110 | [6 empty] | 110 | [7 empty] | 110
[21 empty] | 115 | [7 empty] | 115 | [6 empty] | 115 | [7 empty] | 115
[21 empty] | 120 | [7 empty] | 120 | [6 empty] | 120 | [7 empty] | 120
[21 empty] | 125 | [7 empty] | 125 | [6 empty] | 125 | [7 empty] | 125
[21 empty] | 130 | [7 empty] | 130 | [6 empty] | 130 | [7 empty] | 130
[21 empty] | 135 | [7 empty] | 135 | [6 empty] | 135 | [7 empty] | 135
[21 empty] | 140 | [7 empty] | 140 | [6 empty] | 140 | [7 empty] | 140
[21 empty] | 145 | [7 empty] | 145 | [6 empty] | 145 | [7 empty] | 145
[21 empty] | 150 | [7 empty] | 150 | [6 empty] | 150 | [7 empty] | 150
[21 empty] | 155 | [7 empty] | 155 | [6 empty] | 155 | [7 empty] | 155
[21 empty] | 160 | [7 empty] | 160 | [6 empty] | 160 | [7 empty] | 160
[21 empty] | 165 | [7 empty] | 165 | [6 empty] | 165 | [7 empty] | 165
[21 empty] | 170 | [7 empty] | 170 | [6 empty] | 170 | [7 empty] | 170
[21 empty] | 175 | [7 empty] | 175 | [6 empty] | 175 | [7 empty] | 175
[21 empty] | 180 | [7 empty] | 180 | [6 empty] | 180 | [7 empty] | 180
[13 empty] | Давление в камере, Мпа σ3 | Вертикальная нагрузка, Мпа σ1 | Поровое давление, Мпа u
[13 empty] | 0.05 | 0.1594562 |  |  |  |  | 1 | [6 empty] | σ3,кПа | σ1,кПа | u, кПа |  |  |  | 4
[13 empty] | 0.15 | 0.3877185 | [26 empty] | δ3, Мпа | δ1-δ3, МПа | δ1, МПа | δ1, КПа
[13 empty] | 0.25 | 0.6159808 | [20 empty] | С, МПа:
φ, град:
E, Мпа
[26 empty] | x | 0
[26 empty] | y |  |  |  | С, кПа | φ,°
Эффективные значения угла внутреннего трения и удельного сцепления ϕ', С'
[13 empty] | ϕ', град. = | 23
[13 empty] | С', МПа = | 0.015
|  | K0, д.е. | 0.6092689 | Эффективное напряжение, Мпа: |  |  |  |  | 0.03046344
|  | Модуль деформации E0, МПа: |  | Точки нахождения модуля Е0, Мпа (полное напряжение): |  |  |  |  | 0.03046344 | 0.04874151
|  | Модуль деформации E50, МПа: |  | qmax Давление при разрушении образца, Мпа (девиатор): |  |  |  |  | 0.07643555
|  | Коэф. Поперечной деформации, ϑ: |  | 0,5 qmax, Мпа (девиатор): |  |  |  |  | 0.03821777
| Начальник исп. лаборатории: | [6 empty] | Семиколенова Л.Г. |  |  |  |  | Начальник исп. лаборатории: |  |  |  |  | Семиколенова Л.Г.
Лист 1 , всего листов 2 | [11 empty] | Лист 2 , всего листов 2
Частичное воспроизведение протокола испытаний без письменного разрешения ООО «ИнжГео» ЗАПРЕЩАЕТСЯ | [11 empty] | Частичное воспроизведение протокола испытаний без письменного разрешения ООО «ИнжГео» ЗАПРЕЩАЕТСЯ
E0 |  |  | E50 |  | Деформация |  |  |  | Первая прочность |  |  | Вторая прочность |  |  | Третья прочность
devE0 | epsE0 |  | dev50 | epsE50 | dev | eps | ev |  | dev1 | eps1 | ev1 | dev1 | eps1 | ev2 | dev1 | eps1 | ev3
0.01827807 | 0.0005534657 |  | 0.03821777 | 0.001660397 | 0 | 0 | -0.0005577534 |  | 0 | 0 | -0.0001515833 | 0 | 0 | -0.0009882133 | 0 | 0 | -0.001821921
[5 empty] | 0.01827807 | 0.0005534657 | -0.0005577534 |  | 0.03 | 0.0009084096 | -0.0001515833 | 0.06061822 | 0.0006118464 | -0.0009882133 | 0.0933251 | 0.0006279809 | -0.001821921
Секущая модуля Е0 |  |  | Линия Q max |  | 0.03821777 | 0.001660397 | -0.0005577534 |  | 0.04455681 | 0.001530215 | -0.0001515833 | 0.1188593 | 0.001721307 | -0.0009882133 | 0.1829904 | 0.001766698 | -0.001821921
| 0 |  |  | 0 | 0.04013153 | 0.002284508 | -0.003599613 |  | 0.0547281 | 0.002377699 | -0.001702174 | 0.1239261 | 0.002285427 | -0.001977768 | 0.1884554 | 0.002286111 | -0.001490683
[5 empty] | 0.04153098 | 0.003046011 | -0.003599613 |  | 0.05649863 | 0.003060429 | -0.001702174 | 0.1286464 | 0.003047236 | -0.001977768 | 0.1923742 | 0.003048148 | -0.001490683
[5 empty] | 0.04350788 | 0.003807514 | -0.003599613 |  | 0.06005758 | 0.003825537 | -0.001702174 | 0.1333603 | 0.003809045 | -0.001977768 | 0.201123 | 0.003810185 | -0.001490683
|  |  | Линия 0,5 Q max |  | 0.04462002 | 0.004569017 | -0.003599613 |  | 0.06253197 | 0.004590644 | -0.001702174 | 0.1371272 | 0.004570853 | -0.001977768 | 0.212701 | 0.004572222 | -0.001490683
|  |  |  | 0 | 0.04531502 | 0.00533052 | -0.00412401 |  | 0.06435498 | 0.005355752 | -0.00160243 | 0.1418469 | 0.005332662 | -0.001838389 | 0.2141849 | 0.005334259 | -0.001330996
[5 empty] | 0.0482737 | 0.006092023 | -0.00412401 |  | 0.06674341 | 0.006120859 | -0.00160243 | 0.1487408 | 0.006094471 | -0.001838389 | 0.2268374 | 0.006096296 | -0.001330996
[5 empty] | 0.04898078 | 0.006853525 | -0.00412401 |  | 0.06798564 | 0.006885966 | -0.00160243 | 0.1553732 | 0.00685628 | -0.001838389 | 0.2308775 | 0.006858333 | -0.001330996
[5 empty] | 0.05011277 | 0.007615028 | -0.00412401 |  | 0.06995675 | 0.007651074 | -0.00160243 | 0.1548871 | 0.007618089 | -0.001838389 | 0.2376676 | 0.00762037 | -0.001330996
[5 empty] | 0.05196628 | 0.008376531 | -0.003767675 |  | 0.07106319 | 0.008416181 | -0.001397013 | 0.1582277 | 0.008379898 | -0.00159068 | 0.239772 | 0.008382407 | -0.001048321
Коэфф. Точки |  |  |  |  | 0.05251378 | 0.009138034 | -0.003767675 |  | 0.07493312 | 0.009181288 | -0.001397013 | 0.167988 | 0.009141707 | -0.00159068 | 0.2489213 | 0.009144444 | -0.001048321
[5 empty] | 0.05358292 | 0.009899537 | -0.003767675 |  | 0.07573632 | 0.009946396 | -0.001397013 | 0.1704397 | 0.009903516 | -0.00159068 | 0.2579937 | 0.009906481 | -0.001048321
[5 empty] | 0.05541261 | 0.01066104 | -0.003767675 |  | 0.07674298 | 0.0107115 | -0.001397013 | 0.1722276 | 0.01066532 | -0.00159068 | 0.2579068 | 0.01066852 | -0.001048321
[5 empty] | 0.05587961 | 0.01142254 | -0.004331002 |  | 0.07926901 | 0.01147661 | -0.001126067 | 0.1791415 | 0.01142713 | -0.001278758 | 0.261425 | 0.01143056 | -0.0006978626
[5 empty] | 0.05680985 | 0.01218405 | -0.004331002 |  | 0.07933784 | 0.01224172 | -0.001126067 | 0.1808756 | 0.01218894 | -0.001278758 | 0.2668463 | 0.01219259 | -0.0006978626
[5 empty] | 0.05881426 | 0.01294555 | -0.004331002 |  | 0.08110492 | 0.01300683 | -0.001126067 | 0.1789436 | 0.01295075 | -0.001278758 | 0.2788436 | 0.01295463 | -0.0006978626
[5 empty] | 0.05846265 | 0.01370705 | -0.004331002 |  | 0.08455037 | 0.01377193 | -0.001126067 | 0.1827091 | 0.01371256 | -0.001278758 | 0.2808783 | 0.01371667 | -0.0006978626
[5 empty] | 0.05950999 | 0.01446855 | -0.004019778 |  | 0.08381714 | 0.01453704 | -0.000829732 | 0.1900272 | 0.01447437 | -0.0009467386 | 0.2785761 | 0.0144787 | -0.000334827
[5 empty] | 0.05972493 | 0.01523006 | -0.004019778 |  | 0.08489752 | 0.01530215 | -0.000829732 | 0.1897469 | 0.01523618 | -0.0009467386 | 0.2859049 | 0.01524074 | -0.000334827
[5 empty] | 0.06049023 | 0.01599156 | -0.004019778 |  | 0.08759752 | 0.01606725 | -0.000829732 | 0.1951753 | 0.01599799 | -0.0009467386 | 0.2868763 | 0.01600278 | -0.000334827
[5 empty] | 0.06232763 | 0.01675306 | -0.004019778 |  | 0.08720848 | 0.01683236 | -0.000829732 | 0.1965304 | 0.0167598 | -0.0009467386 | 0.2970653 | 0.01676481 | -0.000334827
[5 empty] | 0.06202929 | 0.01751457 | -0.004497982 |  | 0.09021482 | 0.01759747 | -0.0005481517 | 0.1967225 | 0.0175216 | -0.0006387382 | 0.2952882 | 0.01752685 | -1.441896e-05
[5 empty] | 0.06316976 | 0.01827607 | -0.004497982 |  | 0.09098801 | 0.01836258 | -0.0005481517 | 0.2005845 | 0.01828341 | -0.0006387382 | 0.3013273 | 0.01828889 | -1.441896e-05
[5 empty] | 0.06432005 | 0.01903757 | -0.004497982 |  | 0.09222423 | 0.01912768 | -0.0005481517 | 0.2018324 | 0.01904522 | -0.0006387382 | 0.300642 | 0.01905093 | -1.441896e-05
[5 empty] | 0.06316075 | 0.01979907 | -0.004497982 |  | 0.09259661 | 0.01989279 | -0.0003214678 | 0.1992364 | 0.01980703 | -0.0006387382 | 0.3083623 | 0.01981296 | -1.441896e-05
[5 empty] | 0.06454887 | 0.02056058 | -0.004539692 |  | 0.09381891 | 0.0206579 | -0.0003214678 | 0.2002418 | 0.02056884 | -0.000398873 | 0.300215 | 0.020575 | 0.0002081564
[5 empty] | 0.06398297 | 0.02132208 | -0.004539692 |  | 0.09270698 | 0.02142301 | -0.0003214678 | 0.2026944 | 0.02133065 | -0.000398873 | 0.3073974 | 0.02133704 | 0.0002081564
[5 empty] | 0.06493274 | 0.02208358 | -0.004539692 |  | 0.09340524 | 0.02218811 | -0.0003214678 | 0.2031985 | 0.02209246 | -0.000398873 | 0.3086086 | 0.02209907 | 0.0002081564
[5 empty] | 0.06466127 | 0.02284508 | -0.004539692 |  | 0.09352396 | 0.02295322 | -0.0003214678 | 0.208217 | 0.02285427 | -0.000398873 | 0.3045887 | 0.02286111 | 0.0002081564
[5 empty] | 0.06587135 | 0.02360659 | -0.003968103 |  | 0.09309532 | 0.02371833 | -0.0001834564 | 0.2040724 | 0.02361608 | -0.0002547031 | 0.3048963 | 0.02362315 | 0.0003010246
[5 empty] | 0.06480169 | 0.02436809 | -0.003968103 |  | 0.09341012 | 0.02448344 | -0.0001834564 | 0.2037178 | 0.02437789 | -0.0002547031 | 0.3131136 | 0.02438518 | 0.0003010246
[5 empty] | 0.06623682 | 0.02512959 | -0.003968103 |  | 0.09407126 | 0.02524854 | -0.0001834564 | 0.2083898 | 0.02513969 | -0.0002547031 | 0.3090816 | 0.02514722 | 0.0003010246
[5 empty] | 0.06617184 | 0.0258911 | -0.003968103 |  | 0.09556051 | 0.02601365 | -0.0001834564 | 0.2084376 | 0.0259015 | -0.0002547031 | 0.3097531 | 0.02590926 | 0.0003010246
[5 empty] | 0.06702265 | 0.0266526 | -0.004333749 |  | 0.09464482 | 0.02677876 | -8.448806e-05 | 0.2068489 | 0.02666331 | -0.0001432879 | 0.3161171 | 0.0266713 | 0.0003618738
[5 empty] | 0.0659244 | 0.0274141 | -0.004333749 |  | 0.09607275 | 0.02754387 | -8.448806e-05 | 0.2091199 | 0.02742512 | -0.0001432879 | 0.3154595 | 0.02743333 | 0.0003618738
[5 empty] | 0.06656688 | 0.0281756 | -0.004333749 |  | 0.09640127 | 0.02830897 | -8.448806e-05 | 0.2136142 | 0.02818693 | -0.0001432879 | 0.3140329 | 0.02819537 | 0.0003618738
[5 empty] | 0.06790075 | 0.02893711 | -0.004333749 |  | 0.09617965 | 0.02907408 | -2.128829e-06 | 0.209027 | 0.02894874 | -0.0001432879 | 0.3203702 | 0.02895741 | 0.0003618738
[5 empty] | 0.06654555 | 0.02969861 | -0.003756919 |  | 0.09724489 | 0.02983919 | -2.128829e-06 | 0.211097 | 0.02971055 | -4.973457e-05 | 0.326134 | 0.02971944 | 0.0004109047
[5 empty] | 0.06679543 | 0.03046011 | -0.003756919 |  | 0.09861638 | 0.03060429 | -2.128829e-06 | 0.2142737 | 0.03047236 | -4.973457e-05 | 0.317696 | 0.03048148 | 0.0004109047
[5 empty] | 0.06721695 | 0.03122162 | -0.003756919 |  | 0.09789539 | 0.0313694 | -2.128829e-06 | 0.2156144 | 0.03123417 | -4.973457e-05 | 0.3224863 | 0.03124352 | 0.0004109047
[5 empty] | 0.06794932 | 0.03198312 | -0.003756919 |  | 0.09753037 | 0.03213451 | -2.128829e-06 | 0.2147766 | 0.03199597 | -4.973457e-05 | 0.3254741 | 0.03200555 | 0.0004109047
[5 empty] | 0.06841039 | 0.03274462 | -0.003821929 |  | 0.09892397 | 0.03289962 | 6.662904e-05 | 0.2174491 | 0.03275778 | 2.95415e-05 | 0.3264693 | 0.03276759 | 0.0004501633
[5 empty] | 0.06940186 | 0.03350612 | -0.003821929 |  | 0.1000282 | 0.03366472 | 6.662904e-05 | 0.2137569 | 0.03351959 | 2.95415e-05 | 0.3264363 | 0.03352963 | 0.0004501633
[5 empty] | 0.0696025 | 0.03426763 | -0.003821929 |  | 0.1002405 | 0.03442983 | 6.662904e-05 | 0.2209236 | 0.0342814 | 2.95415e-05 | 0.3308726 | 0.03429167 | 0.0004501633
[5 empty] | 0.07026404 | 0.03502913 | -0.003821929 |  | 0.09901153 | 0.03519494 | 6.662904e-05 | 0.2173682 | 0.03504321 | 2.95415e-05 | 0.328357 | 0.0350537 | 0.0004501633
[5 empty] | 0.07020678 | 0.03579063 | -0.003559532 |  | 0.1021899 | 0.03596005 | 0.0001247933 | 0.2180014 | 0.03580502 | 9.812506e-05 | 0.328275 | 0.03581574 | 0.0004816959
[5 empty] | 0.06920209 | 0.03655214 | -0.003559532 |  | 0.102015 | 0.03672515 | 0.0001247933 | 0.219632 | 0.03656683 | 9.812506e-05 | 0.3384179 | 0.03657778 | 0.0004816959
[5 empty] | 0.07009643 | 0.03731364 | -0.003559532 |  | 0.1015488 | 0.03749026 | 0.0001247933 | 0.2197066 | 0.03732864 | 9.812506e-05 | 0.3385265 | 0.03733981 | 0.0004816959
[5 empty] | 0.07029531 | 0.03807514 | -0.003559532 |  | 0.1030828 | 0.03825537 | 0.0001247933 | 0.2222645 | 0.03809045 | 9.812506e-05 | 0.3428568 | 0.03810185 | 0.0004816959
[5 empty] | 0.07052276 | 0.03883664 | -0.003263163 |  | 0.1028386 | 0.03902048 | 0.0001753717 | 0.2244899 | 0.03885225 | 0.0001596009 | 0.3411867 | 0.03886389 | 0.0005075486
[5 empty] | 0.07127753 | 0.03959815 | -0.003263163 |  | 0.1034136 | 0.03978558 | 0.0001753717 | 0.2199192 | 0.03961406 | 0.0001596009 | 0.3372468 | 0.03962592 | 0.0005075486
[5 empty] | 0.07088857 | 0.04035965 | -0.003263163 |  | 0.1031436 | 0.04055069 | 0.0001753717 | 0.2267676 | 0.04037587 | 0.0001596009 | 0.3380657 | 0.04038796 | 0.0005075486
[5 empty] | 0.07266454 | 0.04112115 | -0.003263163 |  | 0.1042488 | 0.0413158 | 0.0001753717 | 0.2246695 | 0.04113768 | 0.0001596009 | 0.3462313 | 0.04115 | 0.0005075486
[5 empty] | 0.07316126 | 0.04188266 | -0.003012396 |  | 0.1032581 | 0.04208091 | 0.0002213721 | 0.2251034 | 0.04189949 | 0.0002175537 | 0.3506637 | 0.04191204 | 0.0005297677
[5 empty] | 0.0716868 | 0.04264416 | -0.003012396 |  | 0.1042934 | 0.04284601 | 0.0002213721 | 0.2269545 | 0.0426613 | 0.0002175537 | 0.341901 | 0.04267407 | 0.0005297677
[5 empty] | 0.0719647 | 0.04340566 | -0.003012396 |  | 0.1060071 | 0.04361112 | 0.0002213721 | 0.2244932 | 0.04342311 | 0.0002175537 | 0.3534682 | 0.04343611 | 0.0005297677
[5 empty] | 0.07410255 | 0.04416716 | -0.003012396 |  | 0.104414 | 0.04437623 | 0.0002213721 | 0.2266174 | 0.04418492 | 0.0002175537 | 0.3531841 | 0.04419815 | 0.0005297677
[5 empty] | 0.07371982 | 0.04492867 | -0.002506203 |  | 0.1060558 | 0.04514133 | 0.0002658022 | 0.2303595 | 0.04494673 | 0.0002755682 | 0.3488357 | 0.04496018 | 0.0005503993
[5 empty] | 0.07449391 | 0.04569017 | -0.002506203 |  | 0.1053709 | 0.04590644 | 0.0002658022 | 0.2296145 | 0.04570853 | 0.0002755682 | 0.3574451 | 0.04572222 | 0.0005503993
[5 empty] | 0.07401026 | 0.04645167 | -0.002506203 |  | 0.107408 | 0.04667155 | 0.0002658022 | 0.2292623 | 0.04647034 | 0.0002755682 | 0.351016 | 0.04648426 | 0.0005503993
[5 empty] | 0.07500204 | 0.04721318 | -0.002506203 |  | 0.1073897 | 0.04743666 | 0.0002658022 | 0.2329625 | 0.04723215 | 0.0003372292 | 0.3568627 | 0.04724629 | 0.0005714896
[5 empty] | 0.07507611 | 0.04797468 | -0.002002889 |  | 0.1071862 | 0.04820176 | 0.0003116697 | 0.2339016 | 0.04799396 | 0.0003372292 | 0.3616581 | 0.04800833 | 0.0005714896
[5 empty] | 0.07460411 | 0.04873618 | -0.002002889 |  | 0.1058983 | 0.04896687 | 0.0003116697 | 0.2355818 | 0.04875577 | 0.0003372292 | 0.3560939 | 0.04877037 | 0.0005714896
[5 empty] | 0.0739404 | 0.04949768 | -0.002002889 |  | 0.1070833 | 0.04973198 | 0.0003116697 | 0.2339069 | 0.04951758 | 0.0003372292 | 0.3608091 | 0.04953241 | 0.0005714896
[5 empty] | 0.07560846 | 0.05025919 | -0.002002889 |  | 0.108954 | 0.05049709 | 0.0003116697 | 0.236839 | 0.05027939 | 0.0003372292 | 0.3572536 | 0.05029444 | 0.0005714896
[5 empty] | 0.07572644 | 0.05102069 | -0.001350406 |  | 0.1078245 | 0.05126219 | 0.0003619825 | 0.2319116 | 0.0510412 | 0.0004061215 | 0.3558915 | 0.05105648 | 0.0005950847
[5 empty] | 0.07559967 | 0.05178219 | -0.001350406 |  | 0.1079121 | 0.0520273 | 0.0003619825 | 0.234671 | 0.05180301 | 0.0004061215 | 0.3601606 | 0.05181852 | 0.0005950847
[5 empty] | 0.07549198 | 0.0525437 | -0.001350406 |  | 0.1095246 | 0.05279241 | 0.0003619825 | 0.2314722 | 0.05256481 | 0.0004061215 | 0.3580069 | 0.05258055 | 0.0005950847
[5 empty] | 0.07636093 | 0.0533052 | -0.001350406 |  | 0.1080384 | 0.05355752 | 0.0003619825 | 0.23741 | 0.05332662 | 0.0004061215 | 0.3602056 | 0.05334259 | 0.0005950847
[5 empty] | 0.07607876 | 0.0540667 | -0.0009717963 |  | 0.1099398 | 0.05432262 | 0.0004197482 | 0.2368776 | 0.05408843 | 0.0004858297 | 0.3648055 | 0.05410463 | 0.0006232309
[5 empty] | 0.07619827 | 0.0548282 | -0.0009717963 |  | 0.1094562 | 0.05508773 | 0.0004197482 | 0.2329053 | 0.05485024 | 0.0004858297 | 0.3659808 | 0.05486666 | 0.0006232309
[5 empty] | 0.07643555 | 0.05558971 | -0.0009717963 |  | 0.1086538 | 0.05585284 | 0.0004197482 | 0.2354248 | 0.05561205 | 0.0004858297 | 0.3608279 | 0.0556287 | 0.0006232309
[5 empty] | 0.07603101 | 0.05635121 | -0.0009717963 |  | 0.1113533 | 0.05661795 | 0.0004197482 | 0.2387993 | 0.05637386 | 0.0004858297 | 0.3664693 | 0.05639074 | 0.0006232309
[5 empty] | 0.0765029 | 0.05711271 | -0.0005376782 |  | 0.1084834 | 0.05738305 | 0.0004879747 | 0.2402776 | 0.05713567 | 0.0005799386 | 0.3677228 | 0.05715278 | 0.0006579744
[5 empty] | 0.07703492 | 0.05787422 | -0.0005376782 |  | 0.1088873 | 0.05814816 | 0.0004879747 | 0.2377185 | 0.05789748 | 0.0005799386 | 0.3632133 | 0.05791481 | 0.0006579744
[5 empty] | 0.07733683 | 0.05863572 | -0.0005376782 |  | 0.1090458 | 0.05891327 | 0.0004879747 | 0.2370191 | 0.05865929 | 0.0005799386 | 0.369937 | 0.05867685 | 0.0006579744
[5 empty] | 0.07712838 | 0.05939722 | -0.0005376782 |  | 0.1112992 | 0.05967837 | 0.0004879747 | 0.2347185 | 0.0594211 | 0.0005799386 | 0.3716959 | 0.05943889 | 0.0007013613
[5 empty] | 0.07785804 | 0.06015872 | -7.67877e-05 |  | 0.1100973 | 0.06044348 | 0.0005696697 | 0.2360958 | 0.0601829 | 0.000692033 | 0.3667449 | 0.06020092 | 0.0007013613
[5 empty] | 0.07764631 | 0.06092023 | -7.67877e-05 |  | 0.1101545 | 0.06120859 | 0.0005696697 | 0.2350576 | 0.06094471 | 0.000692033 | 0.3633743 | 0.06096296 | 0.0007013613
[5 empty] | 0.07769517 | 0.06168173 | -7.67877e-05 |  | 0.1105562 | 0.0619737 | 0.0005696697 | 0.2377349 | 0.06170652 | 0.000692033 | 0.3744673 | 0.061725 | 0.0007013613
[5 empty] | 0.0770267 | 0.06244323 | -7.67877e-05 |  | 0.1089098 | 0.0627388 | 0.0005696697 | 0.2352374 | 0.06246833 | 0.000692033 | 0.3675043 | 0.06248703 | 0.0007013613
[5 empty] | 0.07711191 | 0.06320473 | 0.0004321887 |  | 0.1113941 | 0.06350391 | 0.000667841 | 0.2368012 | 0.06323014 | 0.0008256975 | 0.3741311 | 0.06324907 | 0.0007554378
[5 empty] | 0.07783141 | 0.06396624 | 0.0004321887 |  | 0.1100156 | 0.06426902 | 0.000667841 | 0.2402877 | 0.06399195 | 0.0008256975 | 0.3667251 | 0.06401111 | 0.0007554378
[5 empty] | 0.07668439 | 0.06472774 | 0.0004321887 |  | 0.1105183 | 0.06503413 | 0.000667841 | 0.2392997 | 0.06475376 | 0.0008256975 | 0.3664614 | 0.06477315 | 0.0007554378
[5 empty] | 0.07740352 | 0.06548924 | 0.0004321887 |  | 0.1093733 | 0.06579923 | 0.0007854963 | 0.2408597 | 0.06551557 | 0.0008256975 | 0.3728309 | 0.06553518 | 0.0007554378
[5 empty] | 0.07609744 | 0.06625075 | 0.0008874301 |  | 0.1113218 | 0.06656434 | 0.0007854963 | 0.2373848 | 0.06627738 | 0.000998227 | 0.3665404 | 0.06629722 | 0.0008222501
[5 empty] | 0.07540245 | 0.06701225 | 0.0008874301 |  | 0.1088068 | 0.06732945 | 0.0007854963 | 0.2331787 | 0.06703918 | 0.000998227 | 0.3616302 | 0.06705926 | 0.0008222501
[5 empty] | 0.07624426 | 0.06777375 | 0.0008874301 |  | 0.1102105 | 0.06809456 | 0.0007854963 | 0.2396124 | 0.06780099 | 0.000998227 | 0.3633953 | 0.06782129 | 0.0008222501
[5 empty] | 0.07619477 | 0.06853525 | 0.0008874301 |  | 0.1102386 | 0.06885966 | 0.0007854963 | 0.2353311 | 0.0685628 | 0.000998227 | 0.3635195 | 0.06858333 | 0.0009315153
[5 empty] | 0.07550288 | 0.06929676 | 0.001360884 |  | 0.1084525 | 0.06962477 | 0.0009443561 | 0.2383931 | 0.06932461 | 0.00123472 | 0.3676782 | 0.06934537 | 0.0009315153
[5 empty] | 0.07629698 | 0.07005826 | 0.001360884 |  | 0.1083525 | 0.07038988 | 0.0009443561 | 0.2392878 | 0.07008642 | 0.00123472 | 0.3683136 | 0.0701074 | 0.0009315153
[5 empty] | 0.07633178 | 0.07081976 | 0.001360884 |  | 0.1071066 | 0.07115499 | 0.0009443561 | 0.2367836 | 0.07084823 | 0.00123472 | 0.3593756 | 0.07086944 | 0.0009315153
[5 empty] | 0.07444586 | 0.07158127 | 0.001360884 |  | 0.1072865 | 0.07192009 | 0.001240095 | 0.2346268 | 0.07161004 | 0.00123472 | 0.356815 | 0.07163148 | 0.0009315153
[5 empty] | 0.07458284 | 0.07234277 | 0.001827352 |  | 0.108158 | 0.0726852 | 0.001240095 | 0.2369401 | 0.07237185 | 0.00153466 | 0.3652473 | 0.07239352 | 0.001169778
[5 empty] | 0.07477988 | 0.07310427 | 0.001827352 |  | 0.1090389 | 0.07345031 | 0.001240095 | 0.2377448 | 0.07313366 | 0.00153466 | 0.3645547 | 0.07315555 | 0.001169778
[5 empty] | 0.07520554 | 0.07386577 | 0.001827352 |  | 0.1065889 | 0.07421541 | 0.001240095 | 0.2381597 | 0.07389546 | 0.00153466 | 0.3535005 | 0.07391759 | 0.001169778
[5 empty] | 0.07538533 | 0.07462728 | 0.001827352 |  | 0.1081869 | 0.07498052 | 0.001240095 | 0.2363383 | 0.07465727 | 0.00153466 | 0.3523833 | 0.07467963 | 0.001169778
[5 empty] | 0.07356641 | 0.07538878 | 0.002231408 |  | 0.1083162 | 0.07574563 | 0.001672916 | 0.2369363 | 0.07541908 | 0.001897061 | 0.3522933 | 0.07544166 | 0.001529269
[5 empty] | 0.0748559 | 0.07615028 | 0.002231408 |  | 0.1081134 | 0.07651074 | 0.001672916 | 0.230805 | 0.07618089 | 0.001897061 | 0.3508016 | 0.0762037 | 0.001529269
[5 empty] | 0.07404549 | 0.07691179 | 0.002231408 |  | 0.1079402 | 0.07727584 | 0.001672916 | 0.2348117 | 0.0769427 | 0.001897061 | 0.3554811 | 0.07696574 | 0.001529269
[5 empty] | 0.07394708 | 0.07767329 | 0.002231408 |  | 0.1065005 | 0.07804095 | 0.001672916 | 0.2348166 | 0.07770451 | 0.001897061 | 0.3536132 | 0.07772777 | 0.001529269
[5 empty] | 0.07432767 | 0.07843479 | 0.002787064 |  | 0.1068412 | 0.07880606 | 0.002227656 | 0.2328978 | 0.07846632 | 0.002320936 | 0.3547623 | 0.07848981 | 0.001994426
[5 empty] | 0.07433105 | 0.07919629 | 0.002787064 |  | 0.1051249 | 0.07957117 | 0.002227656 | 0.2359168 | 0.07922813 | 0.002320936 | 0.3522285 | 0.07925185 | 0.001994426
[5 empty] | 0.07445842 | 0.0799578 | 0.002787064 |  | 0.1048578 | 0.08033627 | 0.002227656 | 0.2295825 | 0.07998994 | 0.002320936 | 0.3517434 | 0.08001389 | 0.001994426
[5 empty] | 0.07349525 | 0.0807193 | 0.002787064 |  | 0.1059858 | 0.08110138 | 0.002227656 | 0.2322396 | 0.08075174 | 0.0028053 | 0.3544988 | 0.08077592 | 0.001994426
[5 empty] | 0.07404762 | 0.0814808 | 0.003237458 |  | 0.1054682 | 0.08186649 | 0.002889149 | 0.2327817 | 0.08151355 | 0.0028053 | 0.3456733 | 0.08153796 | 0.002549684
[5 empty] | 0.07224039 | 0.08224231 | 0.003237458 |  | 0.104411 | 0.0826316 | 0.002889149 | 0.2293799 | 0.08227536 | 0.0028053 | 0.3491433 | 0.0823 | 0.002549684
[5 empty] | 0.07347458 | 0.08300381 | 0.003237458 |  | 0.1026786 | 0.0833967 | 0.002889149 | 0.2353241 | 0.08303717 | 0.0028053 | 0.3487769 | 0.08306203 | 0.002549684
[5 empty] | 0.07203609 | 0.08376531 | 0.003237458 |  | 0.1038918 | 0.08416181 | 0.002889149 | 0.2343086 | 0.08379898 | 0.0028053 | 0.3439967 | 0.08382407 | 0.002549684
[5 empty] | 0.0726607 | 0.08452681 | 0.004225434 |  | 0.1042246 | 0.08492692 | 0.003642229 | 0.2341607 | 0.08456079 | 0.003349167 | 0.3496555 | 0.08458611 | 0.00317948
[5 empty] | 0.07248319 | 0.08528832 | 0.004225434 |  | 0.1021641 | 0.08569202 | 0.003642229 | 0.2305004 | 0.0853226 | 0.003349167 | 0.3457234 | 0.08534814 | 0.00317948
[5 empty] | 0.07270737 | 0.08604982 | 0.004225434 |  | 0.1044279 | 0.08645713 | 0.003642229 | 0.2286227 | 0.08608441 | 0.003349167 | 0.3390749 | 0.08611018 | 0.00317948
[5 empty] | 0.07165306 | 0.08681132 | 0.004225434 |  | 0.1018711 | 0.08722224 | 0.004471733 | 0.2287882 | 0.08684622 | 0.003349167 | 0.3481585 | 0.08687222 | 0.00317948
[5 empty] | 0.07078799 | 0.08757283 | 0.004691104 |  | 0.1030456 | 0.08798735 | 0.004471733 | 0.2269677 | 0.08760802 | 0.00395155 | 0.3446702 | 0.08763426 | 0.003868248
[5 empty] | 0.07147826 | 0.08833433 | 0.004691104 |  | 0.1014765 | 0.08875245 | 0.004471733 | 0.2284745 | 0.08836983 | 0.00395155 | 0.3401928 | 0.08839629 | 0.003868248
[5 empty] | 0.07092618 | 0.08909583 | 0.004691104 |  | 0.1012819 | 0.08951756 | 0.004471733 | 0.2283363 | 0.08913164 | 0.00395155 | 0.3377404 | 0.08915833 | 0.003868248
[5 empty] | 0.07033777 | 0.08985733 | 0.004691104 |  | 0.1004826 | 0.09028267 | 0.004471733 | 0.2293575 | 0.08989345 | 0.004611463 | 0.3340056 | 0.08992037 | 0.003868248
[5 empty] | 0.071023 | 0.09061884 | 0.005121476 |  | 0.1015807 | 0.09104778 | 0.005362494 | 0.230891 | 0.09065526 | 0.004611463 | 0.3369353 | 0.0906824 | 0.004600427
[5 empty] | 0.06989486 | 0.09138034 | 0.005121476 |  | 0.09991056 | 0.09181288 | 0.005362494 | 0.229651 | 0.09141707 | 0.004611463 | 0.343035 | 0.09144444 | 0.004600427
[5 empty] | 0.0711924 | 0.09214184 | 0.005121476 |  | 0.1008891 | 0.09257799 | 0.005362494 | 0.2302834 | 0.09217888 | 0.004611463 | 0.3380419 | 0.09220648 | 0.004600427
[5 empty] | 0.07025628 | 0.09290335 | 0.005121476 |  | 0.1015052 | 0.0933431 | 0.005362494 | 0.2231049 | 0.09294069 | 0.004611463 | 0.3397479 | 0.09296851 | 0.004600427
[5 empty] | 0.0696598 | 0.09366485 | 0.006868906 |  | 0.09888831 | 0.09410821 | 0.006299347 | 0.2294648 | 0.0937025 | 0.005327921 | 0.3379511 | 0.09373055 | 0.00536045
[5 empty] | 0.07102432 | 0.09442635 | 0.006868906 |  | 0.09993151 | 0.09487331 | 0.006299347 | 0.2282434 | 0.0944643 | 0.005327921 | 0.3349443 | 0.09449259 | 0.00536045
[5 empty] | 0.070205 | 0.09518785 | 0.006868906 |  | 0.1002099 | 0.09563842 | 0.006299347 | 0.2287326 | 0.09522611 | 0.005327921 | 0.3275797 | 0.09525463 | 0.00536045
[5 empty] | 0.07100595 | 0.09594936 | 0.006868906 |  | 0.1004158 | 0.09640353 | 0.006299347 | 0.2218949 | 0.09598792 | 0.005327921 | 0.3321075 | 0.09601666 | 0.00536045
[5 empty] | 0.07079997 | 0.09671086 | 0.007742482 |  | 0.09990349 | 0.09716864 | 0.007373385 | 0.2267928 | 0.09674973 | 0.006347742 | 0.3328387 | 0.0967787 | 0.006367812
[5 empty] | 0.0699521 | 0.09747236 | 0.007742482 |  | 0.09833223 | 0.09793374 | 0.007373385 | 0.2213503 | 0.09751154 | 0.006347742 | 0.3346082 | 0.09754074 | 0.006367812
[5 empty] | 0.06904566 | 0.09823387 | 0.007742482 |  | 0.09920711 | 0.09869885 | 0.007373385 | 0.2247749 | 0.09827335 | 0.006347742 | 0.3241381 | 0.09830277 | 0.006367812
[5 empty] | 0.06858089 | 0.09899537 | 0.007742482 |  | 0.09986986 | 0.09946396 | 0.007373385 | 0.2221054 | 0.09903516 | 0.008017441 | 0.3277597 | 0.09906481 | 0.006367812
[5 empty] | 0.06875578 | 0.09975687 | 0.009305484 |  | 0.09857017 | 0.1002291 | 0.008973562 | 0.2229577 | 0.09979697 | 0.008017441 | 0.3236229 | 0.09982685 | 0.00779876
[5 empty] | 0.06953791 | 0.1005184 | 0.009305484 |  | 0.0983114 | 0.1009942 | 0.008973562 | 0.2238676 | 0.1005588 | 0.008017441 | 0.3257284 | 0.1005889 | 0.00779876
[5 empty] | 0.06873443 | 0.1012799 | 0.009305484 |  | 0.09709134 | 0.1017593 | 0.008973562 | 0.2210984 | 0.1013206 | 0.008017441 | 0.3247713 | 0.1013509 | 0.00779876
[5 empty] | 0.06805219 | 0.1020414 | 0.009557617 |  | 0.09716008 | 0.1025244 | 0.01092549 | 0.218884 | 0.1020824 | 0.008017441 | 0.3216286 | 0.102113 | 0.00779876
[5 empty] | 0.06834475 | 0.1028029 | 0.009557617 |  | 0.09740553 | 0.1032895 | 0.01092549 | 0.2168551 | 0.1028442 | 0.01006248 | 0.3188385 | 0.102875 | 0.009489145
[5 empty] | 0.06803157 | 0.1035644 | 0.009557617 |  | 0.09800371 | 0.1040546 | 0.01092549 | 0.2196515 | 0.103606 | 0.01006248 | 0.3193834 | 0.103637 | 0.009489145
[5 empty] | 0.06875906 | 0.1043259 | 0.009557617 |  | 0.09752739 | 0.1048197 | 0.01092549 | 0.2151227 | 0.1043678 | 0.01006248 | 0.3197544 | 0.1043991 | 0.009489145
[5 empty] | 0.06765525 | 0.1050874 | 0.009557617 |  | 0.09733208 | 0.1055848 | 0.01092549 | 0.2138014 | 0.1051296 | 0.01006248 | 0.3273325 | 0.1051611 | 0.009489145
[5 empty] | 0.0682928 | 0.1058489 | 0.01228221 |  | 0.09609808 | 0.1063499 | 0.01298413 | 0.218199 | 0.1058914 | 0.01219167 | 0.3229501 | 0.1059231 | 0.01127407
[5 empty] | 0.06742993 | 0.1066104 | 0.01228221 |  | 0.09603933 | 0.107115 | 0.01298413 | 0.2129364 | 0.1066532 | 0.01219167 | 0.31784 | 0.1066852 | 0.01127407
[5 empty] | 0.06824418 | 0.1073719 | 0.01228221 |  | 0.09685835 | 0.1078801 | 0.01298413 | 0.2175868 | 0.1074151 | 0.01219167 | 0.3188406 | 0.1074472 | 0.01127407
[5 empty] | 0.06728637 | 0.1081334 | 0.01228221 |  | 0.09684524 | 0.1086452 | 0.01490446 | 0.2165485 | 0.1081769 | 0.01219167 | 0.3232528 | 0.1082093 | 0.01127407
[5 empty] | 0.06681311 | 0.1088949 | 0.01349475 |  | 0.09700868 | 0.1094104 | 0.01490446 | 0.2162891 | 0.1089387 | 0.01411379 | 0.3226568 | 0.1089713 | 0.01298865
[5 empty] | 0.06846085 | 0.1096564 | 0.01349475 |  | 0.09659225 | 0.1101755 | 0.01490446 | 0.2152461 | 0.1097005 | 0.01411379 | 0.3175851 | 0.1097333 | 0.01298865
[5 empty] | 0.06714643 | 0.1104179 | 0.01349475 |  | 0.09644062 | 0.1109406 | 0.01490446 | 0.2114325 | 0.1104623 | 0.01411379 | 0.3159858 | 0.1104954 | 0.01298865
[5 empty] | 0.06708886 | 0.1111794 | 0.01349475 |  | 0.09462547 | 0.1117057 | 0.01490446 | 0.2092419 | 0.1112241 | 0.01411379 | 0.3104927 | 0.1112574 | 0.01298865
[5 empty] | 0.06767751 | 0.1119409 | 0.01544604 |  | 0.09511922 | 0.1124708 | 0.01644144 | 0.2124266 | 0.1119859 | 0.01553765 | 0.3120785 | 0.1120194 | 0.01446798
[5 empty] | 0.06765105 | 0.1127024 | 0.01544604 |  | 0.09518104 | 0.1132359 | 0.01644144 | 0.2135692 | 0.1127477 | 0.01553765 | 0.312142 | 0.1127815 | 0.01446798
[5 empty] | 0.0672556 | 0.1134639 | 0.01544604 |  | 0.09429369 | 0.114001 | 0.01644144 | 0.2080695 | 0.1135095 | 0.01553765 | 0.3138438 | 0.1135435 | 0.01446798
[5 empty] | 0.06594746 | 0.1142254 | 0.01544604 |  | 0.09266314 | 0.1147661 | 0.01644144 | 0.2132998 | 0.1142713 | 0.01630678 | 0.312791 | 0.1143056 | 0.01446798
[5 empty] | 0.06729864 | 0.1149869 | 0.01579104 |  | 0.09524228 | 0.1155312 | 0.01739942 | 0.2109138 | 0.1150331 | 0.01630678 | 0.3127583 | 0.1150676 | 0.01554718
[5 empty] | 0.06742454 | 0.1157484 | 0.01579104 |  | 0.09276335 | 0.1162963 | 0.01739942 | 0.2066025 | 0.115795 | 0.01630678 | 0.3061701 | 0.1158296 | 0.01554718
[5 empty] | 0.06607746 | 0.1165099 | 0.01579104 |  | 0.0947894 | 0.1170614 | 0.01739942 | 0.2101609 | 0.1165568 | 0.01630678 | 0.3100253 | 0.1165917 | 0.01554718
[5 empty] | 0.06646013 | 0.1172714 | 0.01579104 |  | 0.09362129 | 0.1178265 | 0.01739942 | 0.2093851 | 0.1173186 | 0.01630678 | 0.3038648 | 0.1173537 | 0.01554718
[5 empty] | 0.06667942 | 0.1180329 | 0.0176178 |  | 0.09193321 | 0.1185916 | 0.01818268 | 0.2065793 | 0.1180804 | 0.01695106 | 0.3132614 | 0.1181157 | 0.01612041
[5 empty] | 0.06661033 | 0.1187944 | 0.0176178 |  | 0.09364452 | 0.1193567 | 0.01818268 | 0.2086826 | 0.1188422 | 0.01695106 | 0.3089224 | 0.1188778 | 0.01612041
[5 empty] | 0.06542341 | 0.1195559 | 0.0176178 |  | 0.09140229 | 0.1201219 | 0.01818268 | 0.2035428 | 0.119604 | 0.01695106 | 0.3089557 | 0.1196398 | 0.01612041
[5 empty] | 0.06615149 | 0.1203174 | 0.0176178 |  | 0.0922247 | 0.120887 | 0.01818268 | 0.2092606 | 0.1203658 | 0.01695106 | 0.3105061 | 0.1204018 | 0.01612041
[5 empty] | 0.06612859 | 0.121079 | 0.01625921 |  | 0.09203981 | 0.1216521 | 0.01893302 | 0.2034336 | 0.1211276 | 0.01755886 | 0.3089538 | 0.1211639 | 0.01656738
[5 empty] | 0.06627143 | 0.1218405 | 0.01625921 |  | 0.09233153 | 0.1224172 | 0.01893302 | 0.2045286 | 0.1218894 | 0.01755886 | 0.304365 | 0.1219259 | 0.01656738
[5 empty] | 0.06645447 | 0.122602 | 0.01625921 |  | 0.09188911 | 0.1231823 | 0.01893302 | 0.2045268 | 0.1226512 | 0.01755886 | 0.3087861 | 0.122688 | 0.01656738
[5 empty] | 0.06606265 | 0.1233635 | 0.01625921 |  | 0.09075703 | 0.1239474 | 0.01964329 | 0.2046033 | 0.123413 | 0.01812612 | 0.2995255 | 0.12345 | 0.01656738
[5 empty] | 0.06612473 | 0.124125 | 0.01802609 |  | 0.09240246 | 0.1247125 | 0.01964329 | 0.2030905 | 0.1241749 | 0.01812612 | 0.2979916 | 0.124212 | 0.01698532
[5 empty] | 0.06511455 | 0.1248865 | 0.01802609 |  | 0.09322801 | 0.1254776 | 0.01964329 | 0.2063726 | 0.1249367 | 0.01812612 | 0.2987959 | 0.1249741 | 0.01698532
[5 empty] | 0.06579453 | 0.125648 | 0.01802609 |  | 0.09133524 | 0.1262427 | 0.01964329 | 0.2060441 | 0.1256985 | 0.01812612 | 0.3055763 | 0.1257361 | 0.01698532
[5 empty] | 0.06523072 | 0.1264095 | 0.01802609 |  | 0.09295129 | 0.1270078 | 0.01964329 | 0.2046975 | 0.1264603 | 0.01812612 | 0.3064518 | 0.1264981 | 0.01698532
[5 empty] | 0.06487066 | 0.127171 | 0.02068268 |  | 0.09178073 | 0.1277729 | 0.02030631 | 0.2003209 | 0.1272221 | 0.01864879 | 0.3043614 | 0.1272602 | 0.01737108
[5 empty] | 0.06454176 | 0.1279325 | 0.02068268 |  | 0.0928817 | 0.128538 | 0.02030631 | 0.2007973 | 0.1279839 | 0.01864879 | 0.2967803 | 0.1280222 | 0.01737108
[5 empty] | 0.06574313 | 0.128694 | 0.02068268 |  | 0.09187904 | 0.1293031 | 0.02030631 | 0.2005038 | 0.1287457 | 0.01864879 | 0.2952773 | 0.1287843 | 0.01737108
[5 empty] | 0.06472128 | 0.1294555 | 0.02068268 |  | 0.091321 | 0.1300683 | 0.02030631 | 0.2029328 | 0.1295075 | 0.01864879 | 0.29978 | 0.1295463 | 0.01737108
[5 empty] | 0.06433211 | 0.130217 | 0.02079701 |  | 0.09129145 | 0.1308334 | 0.02091492 | 0.199693 | 0.1302693 | 0.0191228 | 0.2993982 | 0.1303083 | 0.01772151
[5 empty] | 0.06501234 | 0.1309785 | 0.02079701 |  | 0.09161997 | 0.1315985 | 0.02091492 | 0.2014995 | 0.1310311 | 0.0191228 | 0.3004001 | 0.1310704 | 0.01772151
[5 empty] | 0.0653316 | 0.13174 | 0.02079701 |  | 0.08984952 | 0.1323636 | 0.02091492 | 0.20025 | 0.1317929 | 0.0191228 | 0.301137 | 0.1318324 | 0.01772151
[5 empty] | 0.0642253 | 0.1325015 | 0.02079701 |  | 0.09004678 | 0.1331287 | 0.02091492 | 0.2003452 | 0.1325548 | 0.0195441 | 0.3001852 | 0.1325944 | 0.01772151
[5 empty] | 0.06482389 | 0.133263 | 0.01912953 |  | 0.09244908 | 0.1338938 | 0.02146194 | 0.1990424 | 0.1333166 | 0.0195441 | 0.2944838 | 0.1333565 | 0.01803344
[5 empty] | 0.063761 | 0.1340245 | 0.01912953 |  | 0.09000313 | 0.1346589 | 0.02146194 | 0.1987664 | 0.1340784 | 0.0195441 | 0.2988097 | 0.1341185 | 0.01803344
[5 empty] | 0.06449545 | 0.134786 | 0.01912953 |  | 0.09098876 | 0.135424 | 0.02146194 | 0.2036893 | 0.1348402 | 0.0195441 | 0.2966904 | 0.1348806 | 0.01803344
[5 empty] | 0.06406375 | 0.1355475 | 0.01912953 |  | 0.08989218 | 0.1361891 | 0.02146194 | 0.1987624 | 0.135602 | 0.0195441 | 0.2994439 | 0.1356426 | 0.01803344
[5 empty] | 0.06504694 | 0.136309 | 0.02188405 |  | 0.09106872 | 0.1369542 | 0.02194021 | 0.202607 | 0.1363638 | 0.01990862 | 0.2933085 | 0.1364046 | 0.01830372
[5 empty] | 0.06436297 | 0.1370705 | 0.02188405 |  | 0.09169927 | 0.1377193 | 0.02194021 | 0.2013773 | 0.1371256 | 0.01990862 | 0.2990233 | 0.1371667 | 0.01830372
[5 empty] | 0.06424016 | 0.137832 | 0.02188405 |  | 0.09151653 | 0.1384844 | 0.02194021 | 0.2016256 | 0.1378874 | 0.01990862 | 0.2941137 | 0.1379287 | 0.01830372
[5 empty] | 0.06392039 | 0.1385935 | 0.02188405 |  | 0.08959145 | 0.1392495 | 0.02234255 | 0.1995726 | 0.1386492 | 0.01990862 | 0.292051 | 0.1386907 | 0.01830372
[5 empty] | 0.06435926 | 0.139355 | 0.02118616 |  | 0.09000772 | 0.1400146 | 0.02234255 | 0.1969347 | 0.139411 | 0.02021231 | 0.2889655 | 0.1394528 | 0.0185292
[5 empty] | 0.06498831 | 0.1401165 | 0.02118616 |  | 0.09013166 | 0.1407798 | 0.02234255 | 0.1983937 | 0.1401728 | 0.02021231 | 0.2936681 | 0.1402148 | 0.0185292
[5 empty] | 0.06431437 | 0.140878 | 0.02118616 |  | 0.09121608 | 0.1415449 | 0.02234255 | 0.201953 | 0.1409346 | 0.02021231 | 0.2970137 | 0.1409768 | 0.0185292
[5 empty] | 0.06490813 | 0.1416395 | 0.02118616 |  | 0.09005141 | 0.14231 | 0.02234255 | 0.1958487 | 0.1416965 | 0.02045109 | 0.2962896 | 0.1417389 | 0.0185292
[5 empty] | 0.06453061 | 0.142401 | 0.02249301 |  | 0.08963589 | 0.1430751 | 0.02266181 | 0.1977452 | 0.1424583 | 0.02045109 | 0.2972018 | 0.1425009 | 0.01870672
[5 empty] | 0.06441913 | 0.1431625 | 0.02249301 |  | 0.08939218 | 0.1438402 | 0.02266181 | 0.1951837 | 0.1432201 | 0.02045109 | 0.2905261 | 0.143263 | 0.01870672
[5 empty] | 0.06337567 | 0.143924 | 0.02249301 |  | 0.09123421 | 0.1446053 | 0.02266181 | 0.1954891 | 0.1439819 | 0.02045109 | 0.2891776 | 0.144025 | 0.01870672
[5 empty] | 0.0636448 | 0.1446855 | 0.02249301 |  | 0.09193888 | 0.1453704 | 0.02266181 | 0.1967764 | 0.1447437 | 0.02045109 | 0.294772 | 0.144787 | 0.01870672
[5 empty] | 0.06313311 | 0.145447 | 0.02279369 |  | 0.09023936 | 0.1461355 | 0.02289081 | 0.1951093 | 0.1455055 | 0.02062092 | 0.2962509 | 0.1455491 | 0.01883313
[5 empty] | 0.06430907 | 0.1462085 | 0.02279369 |  | 0.09014667 | 0.1469006 | 0.02289081 | 0.1978363 | 0.1462673 | 0.02062092 | 0.2896704 | 0.1463111 | 0.01883313
[5 empty] | 0.0639133 | 0.14697 | 0.02279369 |  | 0.08999991 | 0.1476657 | 0.02289081 | 0.1960094 | 0.1470291 | 0.02062092 | 0.2878625 | 0.1470731 | 0.01883313
[5 empty] | 0.06456379 | 0.1477315 | 0.02279369 |  | 0.08984117 | 0.1484308 | 0.02289081 | 0.1997215 | 0.1477909 | 0.02062092 | 0.2945494 | 0.1478352 | 0.01883313
[5 empty] | 0.06284457 | 0.1484931 | 0.0213004 |  | 0.09013488 | 0.1491959 | 0.02302237 | 0.198743 | 0.1485527 | 0.02071774 | 0.2883206 | 0.1485972 | 0.01890528
[5 empty] | 0.06428755 | 0.1492546 | 0.0213004 |  | 0.09079656 | 0.149961 | 0.02302237 | 0.2009355 | 0.1493145 | 0.02071774 | 0.2923638 | 0.1493593 | 0.01890528
[5 empty] | 0.06354053 | 0.1500161 | 0.0213004 |  | 0.09003791 | 0.1507262 | 0.02302237 | 0.1975722 | 0.1500764 | 0.02071774 | 0.2897682 | 0.1501213 | 0.01890528
[5 empty] | 0.06403574 | 0.1507776 | 0.02113259 |  | 0.09013971 | 0.1514913 | 0.0230528 | 0.1964064 | 0.1508382 | 0.02073999 | 0.2875032 | 0.1508833 | 0.01892187
[5 empty] | 0.06317911 | 0.1515391 | 0.02113259 |  | 0.09180642 | 0.1522564 | 0.0230528 | 0.1992079 | 0.1516 | 0.02073999 | 0.2878326 | 0.1516454 | 0.01892187