## 1
Общество с ограниченной ответственностью "Инженерная геология" (ООО "ИнжГео") | [10 empty] | Общество с ограниченной ответственностью "Инженерная геология" (ООО "ИнжГео")
Юр. адрес: 117279, г. Москва, ул. Миклухо-Маклая, 36 а, этаж 5, пом. XXIII к. 76-84 | [10 empty] | Юр. адрес: 117279, г. Москва, ул. Миклухо-Маклая, 36 а, этаж 5, пом. XXIII к. 76-84 | [8 empty] | нагр |  |  | X0 | Y0 | R |  | нагр |  |  |  | X0 | Y0 | R | нагр |  |  |  | X0 | Y0 | R |  | нагр |  |  |  | X0 | Y0 | R
Телефон/факс +7 (495) 132-30-00, Адрес электронной почты inbox@inj-geo.ru | [10 empty] | Телефон/факс +7 (495) 132-30-00, Адрес электронной почты inbox@inj-geo.ru | [12 empty] | 0 | [7 empty] | 0 | [6 empty] | 0 | [7 empty] | 0
[20 empty] | девиатор | [6 empty] | девиатор | [6 empty] | девиатор | [7 empty] | девиатор
Испытательная лаборатория ООО «ИнжГео» | [10 empty] | Испытательная лаборатория ООО «ИнжГео» | [8 empty] | x0 | Угол | X | Y |  |  |  | x0 |  | Угол | X | Y |  |  | x0 |  | Угол | X | Y |  |  |  | x0 |  | Угол | X | Y
Адрес места осуществления деятельности лаборатории: г. Москва, просп. Вернадского, д. 51, стр. 1 | [10 empty] | Адрес места осуществления деятельности лаборатории: г. Москва, просп. Вернадского, д. 51, стр. 1 | [9 empty] | 0 | [7 empty] | 0 | [6 empty] | 0 | [7 empty] | 0
Телефон +7(910)4557682, E-mail: slg85@mail.ru | [10 empty] | Телефон +7(910)4557682, E-mail: slg85@mail.ru | [9 empty] | 5 | [7 empty] | 5 | [6 empty] | 5 | [7 empty] | 5
[21 empty] | 10 | [7 empty] | 10 | [6 empty] | 10 | [7 empty] | 10
Протокол испытаний № 13-63/26 от 24-11-2022 | [20 empty] | 15 | [7 empty] | 15 | [6 empty] | 15 | [7 empty] | 15
Наименование и адрес заказчика: ООО Регионстрой | [20 empty] | 20 | [7 empty] | 20 | [6 empty] | 20 | [7 empty] | 20
Наименование объекта: Переход трубопровода через р. Енисей | [20 empty] | 25 | [7 empty] | 25 | [6 empty] | 25 | [7 empty] | 25
Наименование используемого метода/методики: ГОСТ 12248.4-2020 | [20 empty] | 30 | [7 empty] | 30 | [6 empty] | 30 | [7 empty] | 30
Условия проведения испытания: температура окружающей среды (18 - 25)0С, влажность воздуха (40 - 75)% | [20 empty] | 35 | [7 empty] | 35 | [6 empty] | 35 | [7 empty] | 35
Дата получение объекта подлежащего испытаниям: 28.10.2022 | [20 empty] | 40 | [7 empty] | 40 | [6 empty] | 40 | [7 empty] | 40
Дата испытания: 25.10.2022-19.11.2026 | [20 empty] | 45 | [7 empty] | 45 | [6 empty] | 45 | [7 empty] | 45
Испытание грунтов методом трехосного сжатия | [10 empty] | Испытание грунтов методом трехосного сжатия | [9 empty] | 50 | [7 empty] | 50 | [6 empty] | 50 | [7 empty] | 50
Лабораторный номер: |  | 1061 | [5 empty] | We, % = | 0.40178518 |  | Лабораторный номер: | [6 empty] | We, % = |  |  | 55 | [7 empty] | 55 | [6 empty] | 55 | [7 empty] | 55
Номер скважины: |  | BH-052 | [5 empty] | ρ, г/см3 = | 1.9 |  | Номер скважины: | [6 empty] | ρ, г/см3 = |  |  | 60 | [7 empty] | 60 | [6 empty] | 60 | [7 empty] | 60
Глубина отбора, м: |  | 0.7 | [5 empty] | ρs, г/см3 = | 2.73 |  | Глубина отбора, м: | [6 empty] | ρs, г/см3 = |  |  | 65 | [7 empty] | 65 | [6 empty] | 65 | [7 empty] | 65
Наименование грунта: |  | Суглинок, после оттаивания текучий, легкий пылеватый | [5 empty] | e, д.е. = | 1.1 |  | Наименование грунта: | [6 empty] | e, д.е. = |  |  | 70 | [7 empty] | 70 | [6 empty] | 70 | [7 empty] | 70
Схема проведения опыта: |  | КД | [5 empty] | IL, д.е. = | 1.038 |  | Схема проведения опыта: | [6 empty] | IL, д.е. = |  |  | 75 | [7 empty] | 75 | [6 empty] | 75 | [7 empty] | 75
Результаты испытаний | [10 empty] | Результаты испытаний | [9 empty] | 80 | [7 empty] | 80 | [6 empty] | 80 | [7 empty] | 80
[21 empty] | 85 | [7 empty] | 85 | [6 empty] | 85 | [7 empty] | 85
[21 empty] | 90 | [7 empty] | 90 | [6 empty] | 90 | [7 empty] | 90
[21 empty] | 95 | [7 empty] | 95 | [6 empty] | 95 | [7 empty] | 95
[21 empty] | 100 | [7 empty] | 100 | [6 empty] | 100 | [7 empty] | 100
[21 empty] | 105 | [7 empty] | 105 | [6 empty] | 105 | [7 empty] | 105
[21 empty] | 110 | [7 empty] | 110 | [6 empty] | 110 | [7 empty] | 110
[21 empty] | 115 | [7 empty] | 115 | [6 empty] | 115 | [7 empty] | 115
[21 empty] | 120 | [7 empty] | 120 | [6 empty] | 120 | [7 empty] | 120
[21 empty] | 125 | [7 empty] | 125 | [6 empty] | 125 | [7 empty] | 125
[21 empty] | 130 | [7 empty] | 130 | [6 empty] | 130 | [7 empty] | 130
[21 empty] | 135 | [7 empty] | 135 | [6 empty] | 135 | [7 empty] | 135
[21 empty] | 140 | [7 empty] | 140 | [6 empty] | 140 | [7 empty] | 140
[21 empty] | 145 | [7 empty] | 145 | [6 empty] | 145 | [7 empty] | 145
[21 empty] | 150 | [7 empty] | 150 | [6 empty] | 150 | [7 empty] | 150
[21 empty] | 155 | [7 empty] | 155 | [6 empty] | 155 | [7 empty] | 155
[21 empty] | 160 | [7 empty] | 160 | [6 empty] | 160 | [7 empty] | 160
[21 empty] | 165 | [7 empty] | 165 | [6 empty] | 165 | [7 empty] | 165
[21 empty] | 170 | [7 empty] | 170 | [6 empty] | 170 | [7 empty] | 170
[21 empty] | 175 | [7 empty] | 175 | [6 empty] | 175 | [7 empty] | 175
[21 empty] | 180 | [7 empty] | 180 | [6 empty] | 180 | [7 empty] | 180
[13 empty] | Давление в камере, Мпа σ3 | Вертикальная нагрузка, Мпа σ1 | Поровое давление, Мпа u
[13 empty] | 0.05 | 0.1647552 |  |  |  |  | 1 | [6 empty] | σ3,кПа | σ1,кПа | u, кПа |  |  |  | 4
[13 empty] | 0.15 | 0.4018736 | [26 empty] | δ3, Мпа | δ1-δ3, МПа | δ1, МПа | δ1, КПа
[13 empty] | 0.25 | 0.638992 | [20 empty] | С, МПа:
φ, град:
E, Мпа
[26 empty] | x | 0
[26 empty] | y |  |  |  | С, кПа | φ,°
Эффективные значения угла внутреннего трения и удельного сцепления ϕ', С'
[13 empty] | ϕ', град. = | 24
[13 empty] | С', МПа = | 0.015
|  | K0, д.е. | 0.5932634 | Эффективное напряжение, Мпа: |  |  |  |  | 0.02966317
|  | Модуль деформации E0, МПа: |  | Точки нахождения модуля Е0, Мпа (полное напряжение): |  |  |  |  | 0.02966317 | 0.04746107
|  | Модуль деформации E50, МПа: |  | qmax Давление при разрушении образца, Мпа (девиатор): |  |  |  |  | 0.07537934
|  | Коэф. Поперечной деформации, ϑ: |  | 0,5 qmax, Мпа (девиатор): |  |  |  |  | 0.03768967
| Начальник исп. лаборатории: | [6 empty] | Семиколенова Л.Г. |  |  |  |  | Начальник исп. лаборатории: |  |  |  |  | Семиколенова Л.Г.
Лист 1 , всего листов 2 | [11 empty] | Лист 2 , всего листов 2
Частичное воспроизведение протокола испытаний без письменного разрешения ООО «ИнжГео» ЗАПРЕЩАЕТСЯ | [11 empty] | Частичное воспроизведение протокола испытаний без письменного разрешения ООО «ИнжГео» ЗАПРЕЩАЕТСЯ
E0 |  |  | E50 |  | Деформация |  |  |  | Первая прочность |  |  | Вторая прочность |  |  | Третья прочность
devE0 | epsE0 |  | dev50 | epsE50 | dev | eps | ev |  | dev1 | eps1 | ev1 | dev1 | eps1 | ev2 | dev1 | eps1 | ev3
0.0177979 | 0.0005230754 |  | 0.03768967 | 0.001569226 | 0 | 0 | -0.002123444 |  | 0 | 0 | -0.001393288 | 0 | 0 | -0.002184443 | 0 | 0 | -0.002007109
[5 empty] | 0.0177979 | 0.0005230754 | -0.002123444 |  | 0.03 | 0.0008816917 | -0.001393288 | 0.05919029 | 0.0005419272 | -0.002184443 | 0.1108627 | 0.0006582272 | -0.002007109
Секущая модуля Е0 |  |  | Линия Q max |  | 0.03768967 | 0.001569226 | -0.002123444 |  | 0.04673014 | 0.001530328 | -0.001393288 | 0.1259368 | 0.001633468 | -0.002184443 | 0.194496 | 0.001635945 | -0.002007109
| 0 |  |  | 0 | 0.03942265 | 0.002283134 | -0.002012348 |  | 0.05737758 | 0.002388941 | -0.0002737563 | 0.1303114 | 0.002284103 | -0.0009300047 | 0.2014701 | 0.00228414 | -0.003712301
[5 empty] | 0.04187773 | 0.003044179 | -0.002012348 |  | 0.05910238 | 0.003060655 | -0.0002737563 | 0.1365815 | 0.00304547 | -0.0009300047 | 0.2130844 | 0.00304552 | -0.003712301
[5 empty] | 0.0433339 | 0.003805223 | -0.002012348 |  | 0.06337547 | 0.003825819 | -0.0002737563 | 0.1444289 | 0.003806838 | -0.0009300047 | 0.2214973 | 0.0038069 | -0.003712301
|  |  | Линия 0,5 Q max |  | 0.04488997 | 0.004566268 | -0.002012348 |  | 0.06551373 | 0.004590983 | -0.0002737563 | 0.1504295 | 0.004568205 | -0.0009300047 | 0.2261474 | 0.00456828 | -0.003712301
|  |  |  | 0 | 0.0473686 | 0.005327313 | -0.001771206 |  | 0.06697286 | 0.005356147 | -0.0004596758 | 0.1560134 | 0.005329573 | -0.0009120617 | 0.239989 | 0.00532966 | -0.004160847
[5 empty] | 0.04907258 | 0.006088357 | -0.001771206 |  | 0.0688804 | 0.006121311 | -0.0004596758 | 0.1606458 | 0.00609094 | -0.0009120617 | 0.2474675 | 0.00609104 | -0.004160847
[5 empty] | 0.04989989 | 0.006849402 | -0.001771206 |  | 0.0708805 | 0.006886475 | -0.0004596758 | 0.1637902 | 0.006852308 | -0.0009120617 | 0.2585652 | 0.00685242 | -0.004160847
[5 empty] | 0.05123316 | 0.007610447 | -0.001771206 |  | 0.07421502 | 0.007651639 | -0.0008353987 | 0.1727872 | 0.007613675 | -0.0009120617 | 0.2585482 | 0.0076138 | -0.004160847
[5 empty] | 0.05412079 | 0.008371492 | -0.001662085 |  | 0.07702291 | 0.008416802 | -0.0008353987 | 0.1754095 | 0.008375043 | -0.000878793 | 0.2666353 | 0.00837518 | -0.004485681
Коэфф. Точки |  |  |  |  | 0.05537921 | 0.009132536 | -0.001662085 |  | 0.07881554 | 0.009181966 | -0.0008353987 | 0.1798531 | 0.00913641 | -0.000878793 | 0.2792369 | 0.009136559 | -0.004485681
[5 empty] | 0.05651663 | 0.009893581 | -0.001662085 |  | 0.07924767 | 0.00994713 | -0.0008353987 | 0.1852379 | 0.009897778 | -0.000878793 | 0.2838865 | 0.009897939 | -0.004485681
[5 empty] | 0.05733245 | 0.01065463 | -0.001662085 |  | 0.08104337 | 0.01071229 | -0.0008353987 | 0.1844643 | 0.01065915 | -0.000878793 | 0.2849323 | 0.01065932 | -0.004485681
[5 empty] | 0.05822337 | 0.01141567 | -0.001440126 |  | 0.08484206 | 0.01147746 | -0.001315358 | 0.1889858 | 0.01142051 | -0.0008337087 | 0.2940605 | 0.0114207 | -0.004706379
[5 empty] | 0.06037391 | 0.01217671 | -0.001440126 |  | 0.08645935 | 0.01224262 | -0.001315358 | 0.1957509 | 0.01218188 | -0.0008337087 | 0.296922 | 0.01218208 | -0.004706379
[5 empty] | 0.06117119 | 0.01293776 | -0.001440126 |  | 0.08606213 | 0.01300779 | -0.001315358 | 0.1976408 | 0.01294325 | -0.0008337087 | 0.3106642 | 0.01294346 | -0.004706379
[5 empty] | 0.06173869 | 0.0136988 | -0.001440126 |  | 0.0884335 | 0.01377295 | -0.001315358 | 0.1968408 | 0.01370462 | -0.0008337087 | 0.3107911 | 0.01370484 | -0.004706379
[5 empty] | 0.06245043 | 0.01445985 | -0.00117122 |  | 0.0908039 | 0.01453811 | -0.001813986 | 0.2050546 | 0.01446598 | -0.0007803188 | 0.3229254 | 0.01446622 | -0.00484252
[5 empty] | 0.06301698 | 0.01522089 | -0.00117122 |  | 0.09279077 | 0.01530328 | -0.001813986 | 0.2027564 | 0.01522735 | -0.0007803188 | 0.3219175 | 0.0152276 | -0.00484252
[5 empty] | 0.06312908 | 0.01598194 | -0.00117122 |  | 0.09305492 | 0.01606844 | -0.001813986 | 0.2108914 | 0.01598872 | -0.0007803188 | 0.3211215 | 0.01598898 | -0.00484252
[5 empty] | 0.06375952 | 0.01674298 | -0.00117122 |  | 0.09462259 | 0.0168336 | -0.002245717 | 0.2076557 | 0.01675009 | -0.0007803188 | 0.3260069 | 0.01675036 | -0.00484252
[5 empty] | 0.06487453 | 0.01750403 | -0.0008114402 |  | 0.09440716 | 0.01759877 | -0.002245717 | 0.2128516 | 0.01751145 | -0.0007221334 | 0.3341214 | 0.01751174 | -0.00491368
[5 empty] | 0.06511131 | 0.01826507 | -0.0008114402 |  | 0.0949292 | 0.01836393 | -0.002245717 | 0.2148977 | 0.01827282 | -0.0007221334 | 0.3421146 | 0.01827312 | -0.00491368
[5 empty] | 0.06672859 | 0.01902612 | -0.0008114402 |  | 0.09691102 | 0.0191291 | -0.002245717 | 0.2135696 | 0.01903419 | -0.0007221334 | 0.3347151 | 0.0190345 | -0.00491368
[5 empty] | 0.06562704 | 0.01978716 | -0.0006549732 |  | 0.09810335 | 0.01989426 | -0.002245717 | 0.2198066 | 0.01979556 | -0.0007221334 | 0.3382906 | 0.01979588 | -0.00491368
[5 empty] | 0.0660072 | 0.02054821 | -0.0006549732 |  | 0.0976925 | 0.02065942 | -0.002524984 | 0.2200685 | 0.02055692 | -0.0006626624 | 0.341991 | 0.02055726 | -0.004939437
[5 empty] | 0.06799356 | 0.02130925 | -0.0006549732 |  | 0.09753609 | 0.02142459 | -0.002524984 | 0.2169605 | 0.02131829 | -0.0006626624 | 0.3468264 | 0.02131864 | -0.004939437
[5 empty] | 0.06820893 | 0.0220703 | -0.0006549732 |  | 0.1002998 | 0.02218975 | -0.002524984 | 0.218866 | 0.02207966 | -0.0006626624 | 0.3418202 | 0.02208002 | -0.004939437
[5 empty] | 0.06730632 | 0.02283134 | -0.0006549732 |  | 0.09962463 | 0.02295492 | -0.002524984 | 0.2173362 | 0.02284103 | -0.0006626624 | 0.3448565 | 0.0228414 | -0.004939437
[5 empty] | 0.06693793 | 0.02359239 | -0.0004577677 |  | 0.1004485 | 0.02372008 | -0.002581511 | 0.2225926 | 0.02360239 | -0.000604365 | 0.354267 | 0.02360278 | -0.004923207
[5 empty] | 0.06887161 | 0.02435343 | -0.0004577677 |  | 0.1017766 | 0.02448524 | -0.002581511 | 0.2227527 | 0.02436376 | -0.000604365 | 0.3521605 | 0.02436416 | -0.004923207
[5 empty] | 0.06839401 | 0.02511447 | -0.0004577677 |  | 0.1014608 | 0.02525041 | -0.002581511 | 0.2203974 | 0.02512513 | -0.000604365 | 0.352231 | 0.02512554 | -0.004923207
[5 empty] | 0.06748071 | 0.02587552 | -0.0004577677 |  | 0.1000341 | 0.02601557 | -0.002581511 | 0.2207756 | 0.0258865 | -0.000604365 | 0.3476324 | 0.02588692 | -0.004923207
[5 empty] | 0.06909504 | 0.02663656 | -0.0003032933 |  | 0.1019107 | 0.02678073 | -0.002543811 | 0.2245741 | 0.02664786 | -0.0005438897 | 0.3529739 | 0.0266483 | -0.004803195
[5 empty] | 0.06860564 | 0.02739761 | -0.0003032933 |  | 0.1008276 | 0.0275459 | -0.002543811 | 0.22574 | 0.02740923 | -0.0005438897 | 0.3523777 | 0.02740968 | -0.004803195
[5 empty] | 0.0686918 | 0.02815865 | -0.0003032933 |  | 0.1025303 | 0.02831106 | -0.002543811 | 0.2268476 | 0.0281706 | -0.0005438897 | 0.3482298 | 0.02817106 | -0.004803195
[5 empty] | 0.06855575 | 0.0289197 | -0.0002176855 |  | 0.1022336 | 0.02907623 | -0.002543811 | 0.2261645 | 0.02893197 | -0.0005438897 | 0.353582 | 0.02893244 | -0.004803195
[5 empty] | 0.07004865 | 0.02968074 | -0.0002176855 |  | 0.1031939 | 0.02984139 | -0.002464111 | 0.2234901 | 0.02969333 | -0.0004798701 | 0.3560536 | 0.02969382 | -0.00458244
[5 empty] | 0.07024084 | 0.03044179 | -0.0002176855 |  | 0.1017572 | 0.03060655 | -0.002464111 | 0.2297658 | 0.0304547 | -0.0004798701 | 0.3529565 | 0.0304552 | -0.00458244
[5 empty] | 0.06932178 | 0.03120283 | -0.0002176855 |  | 0.102821 | 0.03137172 | -0.002464111 | 0.2322885 | 0.03121607 | -0.0004798701 | 0.362143 | 0.03121658 | -0.00458244
[5 empty] | 0.07058663 | 0.03196388 | -0.0002176855 |  | 0.1043395 | 0.03213688 | -0.002464111 | 0.2277335 | 0.03197744 | -0.0004798701 | 0.3588763 | 0.03197796 | -0.00458244
[5 empty] | 0.06999848 | 0.03272492 | -0.0001303985 |  | 0.1042774 | 0.03290205 | -0.00234546 | 0.2289792 | 0.0327388 | -0.0004114768 | 0.3633538 | 0.03273934 | -0.004274304
[5 empty] | 0.07145477 | 0.03348597 | -0.0001303985 |  | 0.1037986 | 0.03366721 | -0.00234546 | 0.2311087 | 0.03350017 | -0.0004114768 | 0.3659537 | 0.03350072 | -0.004274304
[5 empty] | 0.06997303 | 0.03424701 | -0.0001303985 |  | 0.106018 | 0.03443237 | -0.00234546 | 0.2290876 | 0.03426154 | -0.0004114768 | 0.3637858 | 0.0342621 | -0.004274304
[5 empty] | 0.07156825 | 0.03500806 | -0.0001303985 |  | 0.1044841 | 0.03519754 | -0.00234546 | 0.233599 | 0.03502291 | -0.0004114768 | 0.359032 | 0.03502348 | -0.004274304
[5 empty] | 0.07046313 | 0.0357691 | -5.991676e-05 |  | 0.1044546 | 0.0359627 | -0.002190905 | 0.2359045 | 0.03578427 | -0.0003378804 | 0.36145 | 0.03578486 | -0.003892147
[5 empty] | 0.07126584 | 0.03653014 | -5.991676e-05 |  | 0.1070346 | 0.03672787 | -0.002190905 | 0.2333766 | 0.03654564 | -0.0003378804 | 0.3673199 | 0.03654624 | -0.003892147
[5 empty] | 0.07115716 | 0.03729119 | -5.991676e-05 |  | 0.1074784 | 0.03749303 | -0.002190905 | 0.2374936 | 0.03730701 | -0.0003378804 | 0.3694414 | 0.03730762 | -0.003892147
[5 empty] | 0.07247075 | 0.03805223 | -5.991676e-05 |  | 0.1071204 | 0.03825819 | -0.002190905 | 0.2378033 | 0.03806838 | -0.0003378804 | 0.3637155 | 0.038069 | -0.003892147
[5 empty] | 0.07231891 | 0.03881328 | 1.140011e-05 |  | 0.1088052 | 0.03902336 | -0.002003496 | 0.237489 | 0.03882974 | -0.0002582516 | 0.3645825 | 0.03883038 | -0.003449331
[5 empty] | 0.0721427 | 0.03957432 | 1.140011e-05 |  | 0.1079045 | 0.03978852 | -0.002003496 | 0.2344925 | 0.03959111 | -0.0002582516 | 0.3687271 | 0.03959176 | -0.003449331
[5 empty] | 0.07258725 | 0.04033537 | 1.140011e-05 |  | 0.1068841 | 0.04055368 | -0.002003496 | 0.2388105 | 0.04035248 | -0.0002582516 | 0.3651101 | 0.04035314 | -0.003449331
[5 empty] | 0.07292688 | 0.04109641 | 1.140011e-05 |  | 0.1099954 | 0.04131885 | -0.002003496 | 0.2424353 | 0.04111385 | -0.0002582516 | 0.3775152 | 0.04111452 | -0.003449331
[5 empty] | 0.07420041 | 0.04185746 | 7.521475e-05 |  | 0.1102367 | 0.04208401 | -0.001786279 | 0.2403729 | 0.04187521 | -0.0001717608 | 0.3767982 | 0.0418759 | -0.002959219
[5 empty] | 0.07335859 | 0.0426185 | 7.521475e-05 |  | 0.1081925 | 0.04284918 | -0.001786279 | 0.2374301 | 0.04263658 | -0.0001717608 | 0.3701322 | 0.04263728 | -0.002959219
[5 empty] | 0.07446212 | 0.04337955 | 7.521475e-05 |  | 0.1089765 | 0.04361434 | -0.001786279 | 0.2441642 | 0.04339795 | -0.0001717608 | 0.3748016 | 0.04339866 | -0.002959219
[5 empty] | 0.07454824 | 0.04414059 | 0.0001432806 |  | 0.1106536 | 0.0443795 | -0.001786279 | 0.2403251 | 0.04415932 | -0.0001717608 | 0.3757083 | 0.04416004 | -0.002959219
[5 empty] | 0.07343341 | 0.04490164 | 0.0001432806 |  | 0.1119929 | 0.04514467 | -0.001542303 | 0.2408924 | 0.04492068 | -7.757872e-05 | 0.3774102 | 0.04492142 | -0.00243517
[5 empty] | 0.07427373 | 0.04566268 | 0.0001432806 |  | 0.1118329 | 0.04590983 | -0.001542303 | 0.2453387 | 0.04568205 | -7.757872e-05 | 0.3770209 | 0.0456828 | -0.00243517
[5 empty] | 0.07511995 | 0.04642373 | 0.0001432806 |  | 0.1122593 | 0.046675 | -0.001542303 | 0.2463923 | 0.04644342 | -7.757872e-05 | 0.3735234 | 0.04644418 | -0.00243517
[5 empty] | 0.07485364 | 0.04718477 | 0.0001432806 |  | 0.1115301 | 0.04744016 | -0.001542303 | 0.2474685 | 0.04720479 | -7.757872e-05 | 0.3771673 | 0.04720556 | -0.00243517
[5 empty] | 0.07498566 | 0.04794582 | 0.0002333266 |  | 0.1103826 | 0.04820532 | -0.001274617 | 0.2435045 | 0.04796615 | 2.512403e-05 | 0.3821164 | 0.04796694 | -0.001890546
[5 empty] | 0.07467902 | 0.04870686 | 0.0002333266 |  | 0.1111824 | 0.04897049 | -0.001274617 | 0.248575 | 0.04872752 | 2.512403e-05 | 0.3875533 | 0.04872832 | -0.001890546
[5 empty] | 0.07537934 | 0.0494679 | 0.0002333266 |  | 0.1124773 | 0.04973565 | -0.001274617 | 0.2487186 | 0.04948889 | 2.512403e-05 | 0.3781159 | 0.0494897 | -0.001890546
[5 empty] | 0.07624104 | 0.05022895 | 0.0002333266 |  | 0.1113712 | 0.05050081 | -0.001274617 | 0.2511018 | 0.05025026 | 2.512403e-05 | 0.3848879 | 0.05025108 | -0.001890546
[5 empty] | 0.07539843 | 0.05098999 | 0.0003113655 |  | 0.1147173 | 0.05126598 | -0.0009862689 | 0.2466223 | 0.05101162 | 0.0001371769 | 0.3804249 | 0.05101246 | -0.00133871
[5 empty] | 0.07536461 | 0.05175104 | 0.0003113655 |  | 0.1133234 | 0.05203114 | -0.0009862689 | 0.2493537 | 0.05177299 | 0.0001371769 | 0.3790871 | 0.05177384 | -0.00133871
[5 empty] | 0.07648 | 0.05251208 | 0.0003113655 |  | 0.1146598 | 0.05279631 | -0.0009862689 | 0.2469576 | 0.05253436 | 0.0001371769 | 0.380947 | 0.05253522 | -0.00133871
[5 empty] | 0.07531372 | 0.05327313 | 0.0003113655 |  | 0.1133145 | 0.05356147 | -0.0009862689 | 0.2521144 | 0.05329573 | 0.0001371769 | 0.3918606 | 0.0532966 | -0.0007930215
[5 empty] | 0.07619474 | 0.05403417 | 0.0004092487 |  | 0.112787 | 0.05432663 | -0.0006803062 | 0.2484153 | 0.05405709 | 0.0002594092 | 0.3843664 | 0.05405798 | -0.0007930215
[5 empty] | 0.07623833 | 0.05479522 | 0.0004092487 |  | 0.1136554 | 0.0550918 | -0.0006803062 | 0.2476781 | 0.05481846 | 0.0002594092 | 0.3815282 | 0.05481936 | -0.0007930215
[5 empty] | 0.07710491 | 0.05555626 | 0.0004092487 |  | 0.11525 | 0.05585696 | -0.0006803062 | 0.2526358 | 0.05557983 | 0.0002594092 | 0.3917685 | 0.05558074 | -0.0007930215
[5 empty] | 0.0772692 | 0.05631731 | 0.0004092487 |  | 0.1147552 | 0.05662213 | -0.0006803062 | 0.2534776 | 0.0563412 | 0.0003926505 | 0.3850148 | 0.05634212 | -0.0007930215
[5 empty] | 0.07554205 | 0.05707835 | 0.0004403276 |  | 0.1157768 | 0.05738729 | -0.0003597774 | 0.2479434 | 0.05710256 | 0.0003926505 | 0.3893076 | 0.0571035 | -0.0002668429
[5 empty] | 0.07583458 | 0.0578394 | 0.0004403276 |  | 0.1148836 | 0.05815245 | -0.0003597774 | 0.250638 | 0.05786393 | 0.0003926505 | 0.3918961 | 0.05786488 | -0.0002668429
[5 empty] | 0.07535832 | 0.05860044 | 0.0004403276 |  | 0.1155058 | 0.05891762 | -0.0003597774 | 0.2518736 | 0.0586253 | 0.0003926505 | 0.3833218 | 0.05862626 | -0.0002668429
[5 empty] | 0.07665802 | 0.05936149 | 0.0004403276 |  | 0.116093 | 0.05968278 | -0.0003597774 | 0.2559217 | 0.05938667 | 0.0003926505 | 0.388992 | 0.05938764 | -0.0002668429
[5 empty] | 0.07605288 | 0.06012253 | 0.0005887868 |  | 0.113966 | 0.06044794 | -2.773068e-05 | 0.2486109 | 0.06014803 | 0.00053773 | 0.383893 | 0.06014902 | 0.0002264647
[5 empty] | 0.07596047 | 0.06088357 | 0.0005887868 |  | 0.1149591 | 0.06121311 | -2.773068e-05 | 0.2541299 | 0.0609094 | 0.00053773 | 0.3872295 | 0.0609104 | 0.0002264647
[5 empty] | 0.07711065 | 0.06164462 | 0.0005887868 |  | 0.1143931 | 0.06197827 | -2.773068e-05 | 0.2507942 | 0.06167077 | 0.00053773 | 0.393899 | 0.06167178 | 0.0002264647
[5 empty] | 0.07607026 | 0.06240566 | 0.0005887868 |  | 0.1158072 | 0.06274344 | -2.773068e-05 | 0.2546586 | 0.06243214 | 0.0006954773 | 0.3869538 | 0.06243316 | 0.0006735398
[5 empty] | 0.07619674 | 0.06316671 | 0.000720607 |  | 0.1162724 | 0.0635086 | 0.0003127857 | 0.2502257 | 0.0631935 | 0.0006954773 | 0.3853193 | 0.06319454 | 0.0006735398
[5 empty] | 0.0750985 | 0.06392775 | 0.000720607 |  | 0.1167639 | 0.06427376 | 0.0003127857 | 0.2496103 | 0.06395487 | 0.0006954773 | 0.3859246 | 0.06395592 | 0.0006735398
[5 empty] | 0.07681011 | 0.0646888 | 0.000720607 |  | 0.1158584 | 0.06503893 | 0.0003127857 | 0.2545401 | 0.06471624 | 0.0006954773 | 0.3835257 | 0.0647173 | 0.0006735398
[5 empty] | 0.07544011 | 0.06544984 | 0.000720607 |  | 0.1158547 | 0.06580409 | 0.0003127857 | 0.2507691 | 0.06547761 | 0.0006954773 | 0.3945469 | 0.06547868 | 0.0006735398
[5 empty] | 0.07580895 | 0.06621089 | 0.0009091035 |  | 0.1142396 | 0.06656926 | 0.0006587237 | 0.2524982 | 0.06623897 | 0.0008669901 | 0.3924527 | 0.06624006 | 0.001063693
[5 empty] | 0.07490504 | 0.06697193 | 0.0009091035 |  | 0.1153416 | 0.06733442 | 0.0006587237 | 0.2546595 | 0.06700034 | 0.0008669901 | 0.3827662 | 0.06700144 | 0.001063693
[5 empty] | 0.07418993 | 0.06773298 | 0.0009091035 |  | 0.1141056 | 0.06809958 | 0.0006587237 | 0.2537966 | 0.06776171 | 0.0008669901 | 0.3905128 | 0.06776282 | 0.001063693
[5 empty] | 0.07577767 | 0.06849402 | 0.0009615899 |  | 0.1162888 | 0.06886475 | 0.0006587237 | 0.2510473 | 0.06852308 | 0.001082581 | 0.3907912 | 0.0685242 | 0.001063693
[5 empty] | 0.07443816 | 0.06925507 | 0.0009615899 |  | 0.1130829 | 0.06962991 | 0.001013658 | 0.2470162 | 0.06928444 | 0.001082581 | 0.3911979 | 0.06928558 | 0.001406762
[5 empty] | 0.07532234 | 0.07001611 | 0.0009615899 |  | 0.1129921 | 0.07039507 | 0.001013658 | 0.2529253 | 0.07004581 | 0.001082581 | 0.3919231 | 0.07004696 | 0.001406762
[5 empty] | 0.07371205 | 0.07077716 | 0.0009615899 |  | 0.1146426 | 0.07116024 | 0.001013658 | 0.2519751 | 0.07080718 | 0.001082581 | 0.3845533 | 0.07080834 | 0.001406762
[5 empty] | 0.07455577 | 0.0715382 | 0.0009615899 |  | 0.1130912 | 0.0719254 | 0.001013658 | 0.24678 | 0.07156855 | 0.001082581 | 0.3880808 | 0.07156972 | 0.001406762
[5 empty] | 0.07349699 | 0.07229925 | 0.001371158 |  | 0.112428 | 0.07269057 | 0.001422854 | 0.2491852 | 0.07232991 | 0.00136207 | 0.3833243 | 0.0723311 | 0.001716714
[5 empty] | 0.07407472 | 0.07306029 | 0.001371158 |  | 0.1145809 | 0.07345573 | 0.001422854 | 0.2513417 | 0.07309128 | 0.00136207 | 0.3827693 | 0.07309248 | 0.001716714
[5 empty] | 0.07312184 | 0.07382133 | 0.001371158 |  | 0.114538 | 0.07422089 | 0.001422854 | 0.2506935 | 0.07385265 | 0.00136207 | 0.3855828 | 0.07385386 | 0.001716714
[5 empty] | 0.07211676 | 0.07458238 | 0.001371158 |  | 0.1139066 | 0.07498606 | 0.001894107 | 0.2508372 | 0.07461402 | 0.00136207 | 0.3836817 | 0.07461524 | 0.001716714
[5 empty] | 0.07198047 | 0.07534342 | 0.001570209 |  | 0.1137976 | 0.07575122 | 0.001894107 | 0.2450318 | 0.07537538 | 0.00170491 | 0.3856545 | 0.07537662 | 0.002006812
[5 empty] | 0.07316508 | 0.07610447 | 0.001570209 |  | 0.1116677 | 0.07651639 | 0.001894107 | 0.2509409 | 0.07613675 | 0.00170491 | 0.3818346 | 0.076138 | 0.002006812
[5 empty] | 0.07266179 | 0.07686551 | 0.001570209 |  | 0.1132182 | 0.07728155 | 0.001894107 | 0.2454057 | 0.07689812 | 0.00170491 | 0.3872855 | 0.07689938 | 0.002006812
[5 empty] | 0.07098207 | 0.07762656 | 0.001570209 |  | 0.1128619 | 0.07804671 | 0.001894107 | 0.2492576 | 0.07765949 | 0.00170491 | 0.3863087 | 0.07766076 | 0.002290319
[5 empty] | 0.07078429 | 0.0783876 | 0.002002384 |  | 0.1131861 | 0.07881188 | 0.002425805 | 0.2452628 | 0.07842085 | 0.002110557 | 0.3793562 | 0.07842214 | 0.002290319
[5 empty] | 0.0712402 | 0.07914865 | 0.002002384 |  | 0.1136368 | 0.07957704 | 0.002425805 | 0.2490471 | 0.07918222 | 0.002110557 | 0.3786804 | 0.07918352 | 0.002290319
[5 empty] | 0.07155101 | 0.07990969 | 0.002002384 |  | 0.112659 | 0.0803422 | 0.002425805 | 0.2432909 | 0.07994359 | 0.002110557 | 0.3824961 | 0.0799449 | 0.002290319
[5 empty] | 0.06952467 | 0.08067074 | 0.002002384 |  | 0.1113411 | 0.08110737 | 0.003016333 | 0.2477593 | 0.08070496 | 0.002110557 | 0.3897179 | 0.08070628 | 0.002290319
[5 empty] | 0.06948735 | 0.08143178 | 0.002159085 |  | 0.1102172 | 0.08187253 | 0.003016333 | 0.2464641 | 0.08146632 | 0.002578462 | 0.3778504 | 0.08146766 | 0.002580498
[5 empty] | 0.06960973 | 0.08219283 | 0.002159085 |  | 0.1113348 | 0.0826377 | 0.003016333 | 0.2485597 | 0.08222769 | 0.002578462 | 0.3806069 | 0.08222904 | 0.002580498
[5 empty] | 0.07050685 | 0.08295387 | 0.002159085 |  | 0.1094978 | 0.08340286 | 0.003016333 | 0.2422978 | 0.08298906 | 0.002578462 | 0.3863821 | 0.08299042 | 0.002580498
[5 empty] | 0.06891457 | 0.08371492 | 0.002159085 |  | 0.1103966 | 0.08416802 | 0.003016333 | 0.2477583 | 0.08375043 | 0.002578462 | 0.3823952 | 0.0837518 | 0.002580498
[5 empty] | 0.06877522 | 0.08447596 | 0.002735521 |  | 0.1118512 | 0.08493319 | 0.003664076 | 0.2410061 | 0.08451179 | 0.003108081 | 0.3846525 | 0.08451317 | 0.002890612
[5 empty] | 0.06844248 | 0.085237 | 0.002735521 |  | 0.1105696 | 0.08569835 | 0.003664076 | 0.2452808 | 0.08527316 | 0.003108081 | 0.3770991 | 0.08527455 | 0.002890612
[5 empty] | 0.06806593 | 0.08599805 | 0.002735521 |  | 0.1099918 | 0.08646352 | 0.003664076 | 0.2466561 | 0.08603453 | 0.003108081 | 0.3863883 | 0.08603593 | 0.002890612
[5 empty] | 0.06741153 | 0.08675909 | 0.002735521 |  | 0.1106264 | 0.08722868 | 0.004367421 | 0.2459665 | 0.0867959 | 0.003108081 | 0.3868775 | 0.08679731 | 0.003233925
[5 empty] | 0.06849452 | 0.08752014 | 0.002879972 |  | 0.1101036 | 0.08799384 | 0.004367421 | 0.2409431 | 0.08755726 | 0.003698866 | 0.3825549 | 0.08755869 | 0.003233925
[5 empty] | 0.06708307 | 0.08828118 | 0.002879972 |  | 0.1084281 | 0.08875901 | 0.004367421 | 0.2449263 | 0.08831863 | 0.003698866 | 0.3763275 | 0.08832007 | 0.003233925
[5 empty] | 0.06757058 | 0.08904223 | 0.002879972 |  | 0.1107016 | 0.08952417 | 0.004367421 | 0.2443776 | 0.08908 | 0.003698866 | 0.3814759 | 0.08908145 | 0.003233925
[5 empty] | 0.06679252 | 0.08980327 | 0.002879972 |  | 0.1100994 | 0.09028933 | 0.004367421 | 0.243809 | 0.08984137 | 0.003698866 | 0.378796 | 0.08984283 | 0.003233925
[5 empty] | 0.06611288 | 0.09056432 | 0.003652436 |  | 0.1074604 | 0.0910545 | 0.005124752 | 0.2384597 | 0.09060273 | 0.004350271 | 0.3767867 | 0.09060421 | 0.0036237
[5 empty] | 0.06712409 | 0.09132536 | 0.003652436 |  | 0.1086113 | 0.09181966 | 0.005124752 | 0.2427263 | 0.0913641 | 0.004350271 | 0.3726215 | 0.09136559 | 0.0036237
[5 empty] | 0.06679171 | 0.09208641 | 0.003652436 |  | 0.106729 | 0.09258483 | 0.005124752 | 0.2354818 | 0.09212547 | 0.004350271 | 0.3750199 | 0.09212697 | 0.0036237
[5 empty] | 0.06649944 | 0.09284745 | 0.003652436 |  | 0.1074205 | 0.09334999 | 0.005934456 | 0.2373617 | 0.09288684 | 0.004350271 | 0.3771351 | 0.09288835 | 0.0036237
[5 empty] | 0.06574889 | 0.0936085 | 0.003937987 |  | 0.1089059 | 0.09411515 | 0.005934456 | 0.2385123 | 0.0936482 | 0.00506175 | 0.3712718 | 0.09364973 | 0.0040732
[5 empty] | 0.06700415 | 0.09436954 | 0.003937987 |  | 0.1069783 | 0.09488032 | 0.005934456 | 0.2407547 | 0.09440957 | 0.00506175 | 0.3712655 | 0.09441111 | 0.0040732
[5 empty] | 0.06641264 | 0.09513059 | 0.003937987 |  | 0.1062747 | 0.09564548 | 0.005934456 | 0.2363963 | 0.09517094 | 0.00506175 | 0.377345 | 0.09517249 | 0.0040732
[5 empty] | 0.06501214 | 0.09589163 | 0.003937987 |  | 0.1063493 | 0.09641065 | 0.005934456 | 0.2383705 | 0.09593231 | 0.00506175 | 0.3748995 | 0.09593387 | 0.0040732
[5 empty] | 0.06565584 | 0.09665268 | 0.004775624 |  | 0.1049638 | 0.09717581 | 0.006856417 | 0.2379544 | 0.09669367 | 0.00600439 | 0.3729872 | 0.09669525 | 0.004595688
[5 empty] | 0.06536488 | 0.09741372 | 0.004775624 |  | 0.1054245 | 0.09794097 | 0.006856417 | 0.2353991 | 0.09745504 | 0.00600439 | 0.3754602 | 0.09745663 | 0.004595688
[5 empty] | 0.06541692 | 0.09817476 | 0.004775624 |  | 0.1072216 | 0.09870614 | 0.006856417 | 0.2317989 | 0.09821641 | 0.00600439 | 0.3754695 | 0.09821801 | 0.004595688
[5 empty] | 0.06494742 | 0.09893581 | 0.007086863 |  | 0.1055095 | 0.0994713 | 0.006856417 | 0.232132 | 0.09897778 | 0.00600439 | 0.3689936 | 0.09897939 | 0.004595688
[5 empty] | 0.06546494 | 0.09969685 | 0.007086863 |  | 0.1039265 | 0.1002365 | 0.008134732 | 0.2299401 | 0.09973914 | 0.00753719 | 0.3722193 | 0.09974077 | 0.005207379
[5 empty] | 0.0653765 | 0.1004579 | 0.007086863 |  | 0.1055242 | 0.1010016 | 0.008134732 | 0.2286295 | 0.1005005 | 0.00753719 | 0.3652538 | 0.1005022 | 0.005207379
[5 empty] | 0.06389196 | 0.1012189 | 0.007086863 |  | 0.1059849 | 0.1017668 | 0.008134732 | 0.2303192 | 0.1012619 | 0.00753719 | 0.3669711 | 0.1012635 | 0.005207379
[5 empty] | 0.06440258 | 0.10198 | 0.007086863 |  | 0.105794 | 0.102532 | 0.008134732 | 0.2279325 | 0.1020232 | 0.009409128 | 0.3720184 | 0.1020249 | 0.006335165
[5 empty] | 0.06353879 | 0.102741 | 0.008544066 |  | 0.1039238 | 0.1032971 | 0.009666475 | 0.2255384 | 0.1027846 | 0.009409128 | 0.3594857 | 0.1027863 | 0.006335165
[5 empty] | 0.06360066 | 0.1035021 | 0.008544066 |  | 0.1034429 | 0.1040623 | 0.009666475 | 0.2267822 | 0.103546 | 0.009409128 | 0.3645769 | 0.1035477 | 0.006335165
[5 empty] | 0.06396485 | 0.1042631 | 0.008544066 |  | 0.1033154 | 0.1048274 | 0.009666475 | 0.2234865 | 0.1043073 | 0.009409128 | 0.3581812 | 0.1043091 | 0.006335165
[5 empty] | 0.06346799 | 0.1050242 | 0.008544066 |  | 0.1015494 | 0.1055926 | 0.009666475 | 0.2195395 | 0.1050687 | 0.009409128 | 0.3627905 | 0.1050704 | 0.006335165
[5 empty] | 0.06323726 | 0.1057852 | 0.009767054 |  | 0.1036236 | 0.1063578 | 0.01130229 | 0.2230182 | 0.1058301 | 0.01133335 | 0.3612864 | 0.1058318 | 0.008055125
[5 empty] | 0.06424408 | 0.1065463 | 0.009767054 |  | 0.103356 | 0.1071229 | 0.01130229 | 0.2188577 | 0.1065915 | 0.01133335 | 0.3627119 | 0.1065932 | 0.008055125
[5 empty] | 0.06366424 | 0.1073073 | 0.009767054 |  | 0.1014303 | 0.1078881 | 0.01130229 | 0.2166639 | 0.1073528 | 0.01133335 | 0.3567594 | 0.1073546 | 0.008055125
[5 empty] | 0.06394722 | 0.1080683 | 0.009767054 |  | 0.10103 | 0.1086533 | 0.01130229 | 0.2188209 | 0.1081142 | 0.01133335 | 0.3490553 | 0.108116 | 0.01004972
[5 empty] | 0.06294801 | 0.1088294 | 0.01286356 |  | 0.1010548 | 0.1094184 | 0.01289284 | 0.2204511 | 0.1088756 | 0.01302301 | 0.3555236 | 0.1088773 | 0.01004972
[5 empty] | 0.06405747 | 0.1095904 | 0.01286356 |  | 0.1017292 | 0.1101836 | 0.01289284 | 0.218966 | 0.1096369 | 0.01302301 | 0.3505342 | 0.1096387 | 0.01004972
[5 empty] | 0.06384924 | 0.1103515 | 0.01286356 |  | 0.1002426 | 0.1109488 | 0.01289284 | 0.2182712 | 0.1103983 | 0.01302301 | 0.3543748 | 0.1104001 | 0.01004972
[5 empty] | 0.06368316 | 0.1111125 | 0.01286356 |  | 0.09915326 | 0.1117139 | 0.01289284 | 0.21516 | 0.1111597 | 0.01302301 | 0.3441097 | 0.1111615 | 0.01004972
[5 empty] | 0.06279901 | 0.1118736 | 0.01372922 |  | 0.1010737 | 0.1124791 | 0.01428876 | 0.2151857 | 0.111921 | 0.01419174 | 0.3405323 | 0.1119229 | 0.01200139
[5 empty] | 0.06328338 | 0.1126346 | 0.01372922 |  | 0.1006917 | 0.1132443 | 0.01428876 | 0.2145956 | 0.1126824 | 0.01419174 | 0.3498956 | 0.1126842 | 0.01200139
[5 empty] | 0.06307809 | 0.1133957 | 0.01372922 |  | 0.09867985 | 0.1140094 | 0.01428876 | 0.2119463 | 0.1134438 | 0.01419174 | 0.3374497 | 0.1134456 | 0.01200139
[5 empty] | 0.0635168 | 0.1141567 | 0.01372922 |  | 0.09926031 | 0.1147746 | 0.0153407 | 0.2144994 | 0.1142051 | 0.01419174 | 0.3461011 | 0.114207 | 0.01200139
[5 empty] | 0.06191878 | 0.1149177 | 0.01485758 |  | 0.09921263 | 0.1155397 | 0.0153407 | 0.214606 | 0.1149665 | 0.01502151 | 0.3392105 | 0.1149684 | 0.0135926
[5 empty] | 0.0633761 | 0.1156788 | 0.01485758 |  | 0.09952255 | 0.1163049 | 0.0153407 | 0.2106194 | 0.1157279 | 0.01502151 | 0.3396055 | 0.1157298 | 0.0135926
[5 empty] | 0.06183863 | 0.1164398 | 0.01485758 |  | 0.09941603 | 0.1170701 | 0.0153407 | 0.2079965 | 0.1164892 | 0.01502151 | 0.3392649 | 0.1164911 | 0.0135926
[5 empty] | 0.06225116 | 0.1172009 | 0.01485758 |  | 0.09790233 | 0.1178352 | 0.0153407 | 0.2128784 | 0.1172506 | 0.01502151 | 0.339553 | 0.1172525 | 0.0135926
[5 empty] | 0.06158679 | 0.1179619 | 0.0154554 |  | 0.09739896 | 0.1186004 | 0.01603468 | 0.2060248 | 0.118012 | 0.01582678 | 0.3331075 | 0.1180139 | 0.01452683
[5 empty] | 0.06221441 | 0.118723 | 0.0154554 |  | 0.09865244 | 0.1193656 | 0.01603468 | 0.2069169 | 0.1187733 | 0.01582678 | 0.3300963 | 0.1187753 | 0.01452683
[5 empty] | 0.06217119 | 0.119484 | 0.0154554 |  | 0.09811753 | 0.1201307 | 0.01603468 | 0.2102593 | 0.1195347 | 0.01582678 | 0.3333588 | 0.1195367 | 0.01452683
[5 empty] | 0.06273704 | 0.1202451 | 0.0154554 |  | 0.09814201 | 0.1208959 | 0.01603468 | 0.2089275 | 0.1202961 | 0.01582678 | 0.3331412 | 0.120298 | 0.01452683
[5 empty] | 0.06207209 | 0.1210061 | 0.01792988 |  | 0.09602354 | 0.1216611 | 0.01668599 | 0.2091172 | 0.1210574 | 0.01659986 | 0.3318431 | 0.1210594 | 0.01517824
[5 empty] | 0.06235629 | 0.1217671 | 0.01792988 |  | 0.09544944 | 0.1224262 | 0.01668599 | 0.2088254 | 0.1218188 | 0.01659986 | 0.3254623 | 0.1218208 | 0.01517824
[5 empty] | 0.06307385 | 0.1225282 | 0.01792988 |  | 0.09509556 | 0.1231914 | 0.01668599 | 0.2037434 | 0.1225802 | 0.01659986 | 0.3301988 | 0.1225822 | 0.01517824
[5 empty] | 0.0627552 | 0.1232892 | 0.01792988 |  | 0.09649139 | 0.1239565 | 0.01668599 | 0.2046691 | 0.1233415 | 0.01659986 | 0.3328617 | 0.1233436 | 0.01517824
[5 empty] | 0.06168628 | 0.1240503 | 0.01859308 |  | 0.09536326 | 0.1247217 | 0.01731022 | 0.2049354 | 0.1241029 | 0.01733305 | 0.3235106 | 0.1241049 | 0.01579355
[5 empty] | 0.06273928 | 0.1248113 | 0.01859308 |  | 0.09445631 | 0.1254869 | 0.01731022 | 0.2056452 | 0.1248643 | 0.01733305 | 0.325761 | 0.1248663 | 0.01579355
[5 empty] | 0.0611159 | 0.1255724 | 0.01859308 |  | 0.09384168 | 0.126252 | 0.01731022 | 0.2058748 | 0.1256256 | 0.01733305 | 0.3268758 | 0.1256277 | 0.01579355
[5 empty] | 0.06242894 | 0.1263334 | 0.01859308 |  | 0.09324284 | 0.1270172 | 0.01731022 | 0.2070789 | 0.126387 | 0.01733305 | 0.3275512 | 0.1263891 | 0.01579355
[5 empty] | 0.06260686 | 0.1270945 | 0.01607965 |  | 0.09304934 | 0.1277824 | 0.01789948 | 0.2011449 | 0.1271484 | 0.01801866 | 0.3262916 | 0.1271505 | 0.01636681
[5 empty] | 0.06208142 | 0.1278555 | 0.01607965 |  | 0.09410835 | 0.1285475 | 0.01789948 | 0.2062789 | 0.1279097 | 0.01801866 | 0.323621 | 0.1279118 | 0.01636681
[5 empty] | 0.06110054 | 0.1286166 | 0.01607965 |  | 0.09353791 | 0.1293127 | 0.01789948 | 0.2019814 | 0.1286711 | 0.01801866 | 0.3264387 | 0.1286732 | 0.01636681
[5 empty] | 0.06251159 | 0.1293776 | 0.01607965 |  | 0.09433112 | 0.1300779 | 0.01789948 | 0.2068241 | 0.1294325 | 0.01801866 | 0.3276105 | 0.1294346 | 0.01636681
[5 empty] | 0.0614072 | 0.1301386 | 0.01781987 |  | 0.09357424 | 0.130843 | 0.01844588 | 0.202673 | 0.1301938 | 0.01864901 | 0.3195135 | 0.130196 | 0.01689208
[5 empty] | 0.06197988 | 0.1308997 | 0.01781987 |  | 0.09213385 | 0.1316082 | 0.01844588 | 0.2052498 | 0.1309552 | 0.01864901 | 0.3271561 | 0.1309574 | 0.01689208
[5 empty] | 0.06206046 | 0.1316607 | 0.01781987 |  | 0.09247986 | 0.1323733 | 0.01844588 | 0.1999398 | 0.1317166 | 0.01864901 | 0.3186069 | 0.1317187 | 0.01689208
[5 empty] | 0.06255474 | 0.1324218 | 0.01781987 |  | 0.09231133 | 0.1331385 | 0.01844588 | 0.2039243 | 0.1324779 | 0.0192164 | 0.326458 | 0.1324801 | 0.01689208
[5 empty] | 0.06263953 | 0.1331828 | 0.01866211 |  | 0.09121988 | 0.1339037 | 0.01894153 | 0.2010152 | 0.1332393 | 0.0192164 | 0.3167709 | 0.1332415 | 0.01736342
[5 empty] | 0.06096191 | 0.1339439 | 0.01866211 |  | 0.09193065 | 0.1346688 | 0.01894153 | 0.2055225 | 0.1340007 | 0.0192164 | 0.3162626 | 0.1340029 | 0.01736342
[5 empty] | 0.06163638 | 0.1347049 | 0.01866211 |  | 0.09259499 | 0.135434 | 0.01894153 | 0.1987049 | 0.134762 | 0.0192164 | 0.3211457 | 0.1347643 | 0.01736342
[5 empty] | 0.06220324 | 0.135466 | 0.01866211 |  | 0.09225412 | 0.1361992 | 0.01894153 | 0.201483 | 0.1355234 | 0.0192164 | 0.3162333 | 0.1355256 | 0.01736342
[5 empty] | 0.06133722 | 0.136227 | 0.01919764 |  | 0.09143509 | 0.1369643 | 0.01937853 | 0.1985043 | 0.1362848 | 0.01971315 | 0.3197906 | 0.136287 | 0.0177749
[5 empty] | 0.06238377 | 0.136988 | 0.01919764 |  | 0.09130668 | 0.1377295 | 0.01937853 | 0.1986395 | 0.1370462 | 0.01971315 | 0.3164149 | 0.1370484 | 0.0177749
[5 empty] | 0.06234493 | 0.1377491 | 0.01919764 |  | 0.09014065 | 0.1384947 | 0.01937853 | 0.1986147 | 0.1378075 | 0.01971315 | 0.3175674 | 0.1378098 | 0.0177749
[5 empty] | 0.0612025 | 0.1385101 | 0.01919764 |  | 0.09099251 | 0.1392598 | 0.01937853 | 0.2017011 | 0.1385689 | 0.01971315 | 0.3211915 | 0.1385712 | 0.0177749
[5 empty] | 0.06201824 | 0.1392712 | 0.01814647 |  | 0.09008128 | 0.140025 | 0.019749 | 0.2011801 | 0.1393303 | 0.02013156 | 0.3140792 | 0.1393325 | 0.01812058
[5 empty] | 0.06124597 | 0.1400322 | 0.01814647 |  | 0.08893617 | 0.1407901 | 0.019749 | 0.199233 | 0.1400916 | 0.02013156 | 0.3183193 | 0.1400939 | 0.01812058
[5 empty] | 0.06144486 | 0.1407933 | 0.01814647 |  | 0.08922638 | 0.1415553 | 0.019749 | 0.205109 | 0.140853 | 0.02013156 | 0.3131953 | 0.1408553 | 0.01812058
[5 empty] | 0.06124388 | 0.1415543 | 0.01814647 |  | 0.08895971 | 0.1423205 | 0.019749 | 0.1984447 | 0.1416144 | 0.02013156 | 0.3199267 | 0.1416167 | 0.01839451
[5 empty] | 0.06178579 | 0.1423154 | 0.01763652 |  | 0.08948205 | 0.1430856 | 0.02004505 | 0.2010456 | 0.1423757 | 0.02046394 | 0.3173548 | 0.1423781 | 0.01839451
[5 empty] | 0.06147064 | 0.1430764 | 0.01763652 |  | 0.08726697 | 0.1438508 | 0.02004505 | 0.2050694 | 0.1431371 | 0.02046394 | 0.3183893 | 0.1431394 | 0.01839451
[5 empty] | 0.06124924 | 0.1438374 | 0.01763652 |  | 0.08908422 | 0.144616 | 0.02004505 | 0.2036557 | 0.1438985 | 0.02046394 | 0.3232556 | 0.1439008 | 0.01839451
[5 empty] | 0.06178027 | 0.1445985 | 0.01763652 |  | 0.0877439 | 0.1453811 | 0.02004505 | 0.2017284 | 0.1446598 | 0.02046394 | 0.323769 | 0.1446622 | 0.01839451
[5 empty] | 0.06134404 | 0.1453595 | 0.01980056 |  | 0.08762963 | 0.1461463 | 0.02025878 | 0.2004132 | 0.1454212 | 0.0207026 | 0.3177714 | 0.1454236 | 0.01859077
[5 empty] | 0.06211813 | 0.1461206 | 0.01980056 |  | 0.08611835 | 0.1469115 | 0.02025878 | 0.2034079 | 0.1461826 | 0.0207026 | 0.321345 | 0.146185 | 0.01859077
[5 empty] | 0.06230918 | 0.1468816 | 0.01980056 |  | 0.08707208 | 0.1476766 | 0.02025878 | 0.2044461 | 0.1469439 | 0.0207026 | 0.3234652 | 0.1469463 | 0.01859077
[5 empty] | 0.06245701 | 0.1476427 | 0.02016473 |  | 0.08603031 | 0.1484418 | 0.02025878 | 0.1992971 | 0.1477053 | 0.0207026 | 0.3173119 | 0.1477077 | 0.01859077
[5 empty] | 0.06284561 | 0.1484037 | 0.02016473 |  | 0.08535951 | 0.149207 | 0.0203823 | 0.2012793 | 0.1484667 | 0.02083985 | 0.3219239 | 0.1484691 | 0.0187034
[5 empty] | 0.06179816 | 0.1491648 | 0.02016473 |  | 0.0857633 | 0.1499721 | 0.0203823 | 0.2038766 | 0.149228 | 0.02083985 | 0.3200802 | 0.1492305 | 0.0187034
[5 empty] | 0.0620176 | 0.1499258 | 0.02016473 |  | 0.08674713 | 0.1507373 | 0.0203823 | 0.2028906 | 0.1499894 | 0.02083985 | 0.3186007 | 0.1499919 | 0.0187034
[5 empty] | 0.06236812 | 0.1506868 | 0.01969802 |  | 0.08463027 | 0.1515024 | 0.020411 | 0.204212 | 0.1507508 | 0.02087162 | 0.313504 | 0.1507532 | 0.01872942
[5 empty] | 0.06190481 | 0.1514479 | 0.01969802 |  | 0.08532753 | 0.1522676 | 0.020411 | 0.2011674 | 0.1515121 | 0.02087162 | 0.322821 | 0.1515146 | 0.01872942