## 1
Общество с ограниченной ответственностью "Инженерная геология" (ООО "ИнжГео") | [10 empty] | Общество с ограниченной ответственностью "Инженерная геология" (ООО "ИнжГео")
Юр. адрес: 117279, г. Москва, ул. Миклухо-Маклая, 36 а, этаж 5, пом. XXIII к. 76-84 | [10 empty] | Юр. адрес: 117279, г. Москва, ул. Миклухо-Маклая, 36 а, этаж 5, пом. XXIII к. 76-84 | [8 empty] | нагр |  |  | X0 | Y0 | R |  | нагр |  |  |  | X0 | Y0 | R | нагр |  |  |  | X0 | Y0 | R |  | нагр |  |  |  | X0 | Y0 | R
Телефон/факс +7 (495) 132-30-00, Адрес электронной почты inbox@inj-geo.ru | [10 empty] | Телефон/факс +7 (495) 132-30-00, Адрес электронной почты inbox@inj-geo.ru | [12 empty] | 0 | [7 empty] | 0 | [6 empty] | 0 | [7 empty] | 0
[20 empty] | девиатор | [6 empty] | девиатор | [6 empty] | девиатор | [7 empty] | девиатор
Испытательная лаборатория ООО «ИнжГео» | [10 empty] | Испытательная лаборатория ООО «ИнжГео» | [8 empty] | x0 | Угол | X | Y |  |  |  | x0 |  | Угол | X | Y |  |  | x0 |  | Угол | X | Y |  |  |  | x0 |  | Угол | X | Y
Адрес места осуществления деятельности лаборатории: г. Москва, просп. Вернадского, д. 51, стр. 1 | [10 empty] | Адрес места осуществления деятельности лаборатории: г. Москва, просп. Вернадского, д. 51, стр. 1 | [9 empty] | 0 | [7 empty] | 0 | [6 empty] | 0 | [7 empty] | 0
Телефон +7(910)4557682, E-mail: slg85@mail.ru | [10 empty] | Телефон +7(910)4557682, E-mail: slg85@mail.ru | [9 empty] | 5 | [7 empty] | 5 | [6 empty] | 5 | [7 empty] | 5
[21 empty] | 10 | [7 empty] | 10 | [6 empty] | 10 | [7 empty] | 10
Протокол испытаний № 13-63/27 от 25-11-2022 | [20 empty] | 15 | [7 empty] | 15 | [6 empty] | 15 | [7 empty] | 15
Наименование и адрес заказчика: ООО Регионстрой | [20 empty] | 20 | [7 empty] | 20 | [6 empty] | 20 | [7 empty] | 20
Наименование объекта: Переход трубопровода через р. Енисей | [20 empty] | 25 | [7 empty] | 25 | [6 empty] | 25 | [7 empty] | 25
Наименование используемого метода/методики: ГОСТ 12248.4-2020 | [20 empty] | 30 | [7 empty] | 30 | [6 empty] | 30 | [7 empty] | 30
Условия проведения испытания: температура окружающей среды (18 - 25)0С, влажность воздуха (40 - 75)% | [20 empty] | 35 | [7 empty] | 35 | [6 empty] | 35 | [7 empty] | 35
Дата получение объекта подлежащего испытаниям: 29.10.2022 | [20 empty] | 40 | [7 empty] | 40 | [6 empty] | 40 | [7 empty] | 40
Дата испытания: 25.10.2022-19.11.2027 | [20 empty] | 45 | [7 empty] | 45 | [6 empty] | 45 | [7 empty] | 45
Испытание грунтов методом трехосного сжатия | [10 empty] | Испытание грунтов методом трехосного сжатия | [9 empty] | 50 | [7 empty] | 50 | [6 empty] | 50 | [7 empty] | 50
Лабораторный номер: |  | 1062 | [5 empty] | We, % = | 0.322602453 |  | Лабораторный номер: | [6 empty] | We, % = |  |  | 55 | [7 empty] | 55 | [6 empty] | 55 | [7 empty] | 55
Номер скважины: |  | BH-087 | [5 empty] | ρ, г/см3 = | 1.9 |  | Номер скважины: | [6 empty] | ρ, г/см3 = |  |  | 60 | [7 empty] | 60 | [6 empty] | 60 | [7 empty] | 60
Глубина отбора, м: |  | 2.7 | [5 empty] | ρs, г/см3 = | 2.71 |  | Глубина отбора, м: | [6 empty] | ρs, г/см3 = |  |  | 65 | [7 empty] | 65 | [6 empty] | 65 | [7 empty] | 65
Наименование грунта: |  | Суглинок, после оттаивания текучепластичный, легкий песчанистый | [5 empty] | e, д.е. = | 1.1 |  | Наименование грунта: | [6 empty] | e, д.е. = |  |  | 70 | [7 empty] | 70 | [6 empty] | 70 | [7 empty] | 70
Схема проведения опыта: |  | КД | [5 empty] | IL, д.е. = | 0.927 |  | Схема проведения опыта: | [6 empty] | IL, д.е. = |  |  | 75 | [7 empty] | 75 | [6 empty] | 75 | [7 empty] | 75
Результаты испытаний | [10 empty] | Результаты испытаний | [9 empty] | 80 | [7 empty] | 80 | [6 empty] | 80 | [7 empty] | 80
[21 empty] | 85 | [7 empty] | 85 | [6 empty] | 85 | [7 empty] | 85
[21 empty] | 90 | [7 empty] | 90 | [6 empty] | 90 | [7 empty] | 90
[21 empty] | 95 | [7 empty] | 95 | [6 empty] | 95 | [7 empty] | 95
[21 empty] | 100 | [7 empty] | 100 | [6 empty] | 100 | [7 empty] | 100
[21 empty] | 105 | [7 empty] | 105 | [6 empty] | 105 | [7 empty] | 105
[21 empty] | 110 | [7 empty] | 110 | [6 empty] | 110 | [7 empty] | 110
[21 empty] | 115 | [7 empty] | 115 | [6 empty] | 115 | [7 empty] | 115
[21 empty] | 120 | [7 empty] | 120 | [6 empty] | 120 | [7 empty] | 120
[21 empty] | 125 | [7 empty] | 125 | [6 empty] | 125 | [7 empty] | 125
[21 empty] | 130 | [7 empty] | 130 | [6 empty] | 130 | [7 empty] | 130
[21 empty] | 135 | [7 empty] | 135 | [6 empty] | 135 | [7 empty] | 135
[21 empty] | 140 | [7 empty] | 140 | [6 empty] | 140 | [7 empty] | 140
[21 empty] | 145 | [7 empty] | 145 | [6 empty] | 145 | [7 empty] | 145
[21 empty] | 150 | [7 empty] | 150 | [6 empty] | 150 | [7 empty] | 150
[21 empty] | 155 | [7 empty] | 155 | [6 empty] | 155 | [7 empty] | 155
[21 empty] | 160 | [7 empty] | 160 | [6 empty] | 160 | [7 empty] | 160
[21 empty] | 165 | [7 empty] | 165 | [6 empty] | 165 | [7 empty] | 165
[21 empty] | 170 | [7 empty] | 170 | [6 empty] | 170 | [7 empty] | 170
[21 empty] | 175 | [7 empty] | 175 | [6 empty] | 175 | [7 empty] | 175
[21 empty] | 180 | [7 empty] | 180 | [6 empty] | 180 | [7 empty] | 180
[13 empty] | Давление в камере, Мпа σ3 | Вертикальная нагрузка, Мпа σ1 | Поровое давление, Мпа u
[13 empty] | 0.05 | 0.1702862 |  |  |  |  | 1 | [6 empty] | σ3,кПа | σ1,кПа | u, кПа |  |  |  | 4
[13 empty] | 0.15 | 0.4166775 | [26 empty] | δ3, Мпа | δ1-δ3, МПа | δ1, МПа | δ1, КПа
[13 empty] | 0.25 | 0.6630688 | [20 empty] | С, МПа:
φ, град:
E, Мпа
[26 empty] | x | 0
[26 empty] | y |  |  |  | С, кПа | φ,°
Эффективные значения угла внутреннего трения и удельного сцепления ϕ', С'
[13 empty] | ϕ', град. = | 25
[13 empty] | С', МПа = | 0.015
|  | K0, д.е. | 0.5773817 | Эффективное напряжение, Мпа: |  |  |  |  | 0.02886909
|  | Модуль деформации E0, МПа: |  | Точки нахождения модуля Е0, Мпа (полное напряжение): |  |  |  |  | 0.02886909 | 0.04619054
|  | Модуль деформации E50, МПа: |  | qmax Давление при разрушении образца, Мпа (девиатор): |  |  |  |  | 0.07423479
|  | Коэф. Поперечной деформации, ϑ: |  | 0,5 qmax, Мпа (девиатор): |  |  |  |  | 0.0371174
| Начальник исп. лаборатории: | [6 empty] | Семиколенова Л.Г. |  |  |  |  | Начальник исп. лаборатории: |  |  |  |  | Семиколенова Л.Г.
Лист 1 , всего листов 2 | [11 empty] | Лист 2 , всего листов 2
Частичное воспроизведение протокола испытаний без письменного разрешения ООО «ИнжГео» ЗАПРЕЩАЕТСЯ | [11 empty] | Частичное воспроизведение протокола испытаний без письменного разрешения ООО «ИнжГео» ЗАПРЕЩАЕТСЯ
E0 |  |  | E50 |  | Деформация |  |  |  | Первая прочность |  |  | Вторая прочность |  |  | Третья прочность
devE0 | epsE0 |  | dev50 | epsE50 | dev | eps | ev |  | dev1 | eps1 | ev1 | dev1 | eps1 | ev2 | dev1 | eps1 | ev3
0.01732145 | 0.0004945481 |  | 0.0371174 | 0.001483644 | 0 | 0 | 7.652006e-05 |  | 0 | 0 | 0.000295943 | 0 | 0 | 0.0001968593 | 0 | 0 | -0.0003119664
[5 empty] | 0.01732145 | 0.0004945481 | 7.652006e-05 |  | 0.03 | 0.0008565358 | 0.000295943 | 0.0533355 | 0.0004976445 | 0.0001968593 | 0.09087513 | 0.0004760722 | -0.0003119664
Секущая модуля Е0 |  |  | Линия Q max |  | 0.0371174 | 0.001483644 | 7.652006e-05 |  | 0.04598429 | 0.001496259 | 0.000295943 | 0.1333387 | 0.001741756 | 0.0001968593 | 0.2065344 | 0.001514775 | -0.0003119664
| 0 |  |  | 0 | 0.03991226 | 0.002215885 | -0.003588467 |  | 0.0601431 | 0.00240402 | -0.002507186 | 0.1380468 | 0.002103537 | -0.003677357 | 0.2184084 | 0.002094184 | -0.002995517
[5 empty] | 0.04255716 | 0.002954513 | -0.003588467 |  | 0.06349326 | 0.002992518 | -0.002507186 | 0.1468152 | 0.002804716 | -0.003677357 | 0.2320864 | 0.002792246 | -0.002995517
[5 empty] | 0.0450243 | 0.003693141 | -0.003588467 |  | 0.06750185 | 0.003740647 | -0.002507186 | 0.1549936 | 0.003505895 | -0.003677357 | 0.2447475 | 0.003490307 | -0.002995517
|  |  | Линия 0,5 Q max |  | 0.04737108 | 0.004431769 | -0.003588467 |  | 0.07131615 | 0.004488777 | -0.002507186 | 0.1626591 | 0.004207073 | -0.003677357 | 0.2567602 | 0.004188369 | -0.002995517
|  |  |  | 0 | 0.04952003 | 0.005170398 | -0.003529708 |  | 0.07490691 | 0.005236906 | -0.002963625 | 0.1697353 | 0.004908252 | -0.003821729 | 0.2680603 | 0.00488643 | -0.003385443
[5 empty] | 0.05155325 | 0.005909026 | -0.003529708 |  | 0.07830472 | 0.005985036 | -0.002963625 | 0.1764967 | 0.005609431 | -0.003821729 | 0.2784152 | 0.005584492 | -0.003385443
[5 empty] | 0.05342917 | 0.006647654 | -0.003529708 |  | 0.08154284 | 0.006733165 | -0.002963625 | 0.1827731 | 0.00631061 | -0.003821729 | 0.2881645 | 0.006282553 | -0.003385443
[5 empty] | 0.05517735 | 0.007386282 | -0.003529708 |  | 0.0845223 | 0.007481295 | -0.002963625 | 0.1885819 | 0.007011789 | -0.003821729 | 0.2972881 | 0.006980614 | -0.003385443
[5 empty] | 0.05681232 | 0.00812491 | -0.003426063 |  | 0.08735451 | 0.008229424 | -0.003324889 | 0.1938721 | 0.007712968 | -0.003928988 | 0.305595 | 0.007678676 | -0.00367867
Коэфф. Точки |  |  |  |  | 0.05829682 | 0.008863539 | -0.003426063 |  | 0.0899639 | 0.008977554 | -0.003324889 | 0.1989727 | 0.008414147 | -0.003928988 | 0.3135011 | 0.008376737 | -0.00367867
[5 empty] | 0.05966155 | 0.009602167 | -0.003426063 |  | 0.0924681 | 0.009725683 | -0.003324889 | 0.2035584 | 0.009115326 | -0.003928988 | 0.3206449 | 0.009074799 | -0.00367867
[5 empty] | 0.06092994 | 0.0103408 | -0.003426063 |  | 0.09471739 | 0.01047381 | -0.003324889 | 0.2077504 | 0.009816505 | -0.003928988 | 0.3272219 | 0.00977286 | -0.00367867
[5 empty] | 0.06209904 | 0.01107942 | -0.003301324 |  | 0.0968459 | 0.01122194 | -0.003599674 | 0.2117843 | 0.01051768 | -0.004004594 | 0.3333777 | 0.01047092 | -0.003888648
[5 empty] | 0.06313778 | 0.01181805 | -0.003301324 |  | 0.09886148 | 0.01197007 | -0.003599674 | 0.2153929 | 0.01121886 | -0.004004594 | 0.3389678 | 0.01116898 | -0.003888648
[5 empty] | 0.06407856 | 0.01255668 | -0.003301324 |  | 0.1006361 | 0.0127182 | -0.003599674 | 0.2186661 | 0.01192004 | -0.004004594 | 0.3441977 | 0.01186704 | -0.003888648
[5 empty] | 0.06492685 | 0.01329531 | -0.003301324 |  | 0.1023554 | 0.01346633 | -0.003599674 | 0.2217341 | 0.01262122 | -0.004054007 | 0.3487995 | 0.01256511 | -0.004028826
[5 empty] | 0.06572593 | 0.01403394 | -0.003174391 |  | 0.1038436 | 0.01421446 | -0.003796671 | 0.2244308 | 0.0133224 | -0.004054007 | 0.3529185 | 0.01326317 | -0.004028826
[5 empty] | 0.06638684 | 0.01477256 | -0.003174391 |  | 0.1052746 | 0.01496259 | -0.003796671 | 0.2269997 | 0.01402358 | -0.004054007 | 0.3568251 | 0.01396123 | -0.004028826
[5 empty] | 0.0670097 | 0.01551119 | -0.003174391 |  | 0.1065627 | 0.01571072 | -0.003796671 | 0.2292726 | 0.01472476 | -0.004054007 | 0.3604294 | 0.01465929 | -0.004028826
[5 empty] | 0.06755247 | 0.01624982 | -0.003174391 |  | 0.1077132 | 0.01645885 | -0.003796671 | 0.2314205 | 0.01542594 | -0.004054007 | 0.3634543 | 0.01535735 | -0.004028826
[5 empty] | 0.06804948 | 0.01698845 | -0.003068311 |  | 0.108716 | 0.01720698 | -0.003924577 | 0.2332722 | 0.01612711 | -0.004082685 | 0.3662331 | 0.01605541 | -0.004112654
[5 empty] | 0.06843829 | 0.01772708 | -0.003068311 |  | 0.1096243 | 0.01795511 | -0.003924577 | 0.2351153 | 0.01682829 | -0.004082685 | 0.3689812 | 0.01675347 | -0.004112654
[5 empty] | 0.06881168 | 0.01846571 | -0.003068311 |  | 0.1104924 | 0.01870324 | -0.003924577 | 0.2367778 | 0.01752947 | -0.004082685 | 0.3711089 | 0.01745154 | -0.004112654
[5 empty] | 0.06912651 | 0.01920433 | -0.003068311 |  | 0.1111661 | 0.01945137 | -0.003924577 | 0.2382788 | 0.01823065 | -0.004082685 | 0.3732644 | 0.0181496 | -0.004112654
[5 empty] | 0.06938811 | 0.01994296 | -0.003009108 |  | 0.1118118 | 0.0201995 | -0.003992083 | 0.2396373 | 0.01893183 | -0.004096089 | 0.3752914 | 0.01884766 | -0.004153583
[5 empty] | 0.06964125 | 0.02068159 | -0.003009108 |  | 0.1123552 | 0.02094763 | -0.003992083 | 0.2409506 | 0.01963301 | -0.004096089 | 0.3769055 | 0.01954572 | -0.004153583
[5 empty] | 0.06983234 | 0.02142022 | -0.003009108 |  | 0.1128507 | 0.02169575 | -0.003992083 | 0.2422385 | 0.02033419 | -0.004096089 | 0.3786365 | 0.02024378 | -0.004153583
[5 empty] | 0.0699963 | 0.02215885 | -0.003009108 |  | 0.1132392 | 0.02244388 | -0.003992083 | 0.2433636 | 0.02103537 | -0.004096089 | 0.3800738 | 0.02094184 | -0.004153583
[5 empty] | 0.07014955 | 0.02289747 | -0.002998408 |  | 0.1135102 | 0.02319201 | -0.004006546 | 0.2445811 | 0.02173655 | -0.004099679 | 0.3813712 | 0.0216399 | -0.004165062
[5 empty] | 0.07029235 | 0.0236361 | -0.002998408 |  | 0.113794 | 0.02394014 | -0.004006546 | 0.245674 | 0.02243773 | -0.004099679 | 0.3828103 | 0.02233797 | -0.004165062
[5 empty] | 0.07045628 | 0.02437473 | -0.002998408 |  | 0.1140296 | 0.02468827 | -0.004006546 | 0.2468934 | 0.0231389 | -0.004099679 | 0.3841595 | 0.02303603 | -0.004165062
[5 empty] | 0.07055241 | 0.02511336 | -0.002998408 |  | 0.1142694 | 0.0254364 | -0.004006546 | 0.2481398 | 0.02384008 | -0.004099679 | 0.3856006 | 0.02373409 | -0.004165062
[5 empty] | 0.07068056 | 0.02585199 | -0.003062009 |  | 0.1144977 | 0.02618453 | -0.003919121 | 0.2492086 | 0.02454126 | -0.00407696 | 0.3866874 | 0.02443215 | -0.00415503
[5 empty] | 0.07079148 | 0.02659062 | -0.003062009 |  | 0.1147642 | 0.02693266 | -0.003919121 | 0.250418 | 0.02524244 | -0.00407696 | 0.3879288 | 0.02513021 | -0.00415503
[5 empty] | 0.07091554 | 0.02732924 | -0.003062009 |  | 0.1149212 | 0.02768079 | -0.003919121 | 0.2514876 | 0.02594362 | -0.00407696 | 0.3891342 | 0.02582827 | -0.00415503
[5 empty] | 0.07098337 | 0.02806787 | -0.003062009 |  | 0.1151669 | 0.02842892 | -0.003919121 | 0.2524961 | 0.0266448 | -0.00407696 | 0.3903678 | 0.02652634 | -0.00415503
[5 empty] | 0.07107524 | 0.0288065 | -0.003169157 |  | 0.1153533 | 0.02917705 | -0.003727837 | 0.2535635 | 0.02734598 | -0.004001623 | 0.3915019 | 0.0272244 | -0.004123103
[5 empty] | 0.0711617 | 0.02954513 | -0.003169157 |  | 0.1154973 | 0.02992518 | -0.003727837 | 0.2546898 | 0.02804716 | -0.004001623 | 0.3926648 | 0.02792246 | -0.004123103
[5 empty] | 0.07124321 | 0.03028376 | -0.003169157 |  | 0.1156987 | 0.03067331 | -0.003727837 | 0.2556315 | 0.02874834 | -0.004001623 | 0.3935996 | 0.02862052 | -0.004123103
[5 empty] | 0.07135029 | 0.03102239 | -0.003169157 |  | 0.1158585 | 0.03142144 | -0.003468956 | 0.2566305 | 0.02944951 | -0.00388409 | 0.3946279 | 0.02931858 | -0.004123103
[5 empty] | 0.07140326 | 0.03176101 | -0.003307536 |  | 0.1160103 | 0.03216957 | -0.003468956 | 0.2576868 | 0.03015069 | -0.00388409 | 0.395815 | 0.03001664 | -0.004072338
[5 empty] | 0.07149278 | 0.03249964 | -0.003307536 |  | 0.1161547 | 0.0329177 | -0.003468956 | 0.2585958 | 0.03085187 | -0.00388409 | 0.39658 | 0.0307147 | -0.004072338
[5 empty] | 0.07152903 | 0.03323827 | -0.003307536 |  | 0.1162587 | 0.03366583 | -0.003468956 | 0.2595199 | 0.03155305 | -0.00388409 | 0.3975042 | 0.03141277 | -0.004072338
[5 empty] | 0.0716028 | 0.0339769 | -0.003307536 |  | 0.1163894 | 0.03441396 | -0.003468956 | 0.2603764 | 0.03225423 | -0.00388409 | 0.3985886 | 0.03211083 | -0.004072338
[5 empty] | 0.07165432 | 0.03471553 | -0.003429824 |  | 0.1165473 | 0.03516209 | -0.003178742 | 0.2612877 | 0.03295541 | -0.003735245 | 0.3993148 | 0.03280889 | -0.004005821
[5 empty] | 0.07171418 | 0.03545415 | -0.003429824 |  | 0.1166163 | 0.03591021 | -0.003178742 | 0.2621713 | 0.03365659 | -0.003735245 | 0.4002017 | 0.03350695 | -0.004005821
[5 empty] | 0.07177282 | 0.03619278 | -0.003429824 |  | 0.1167299 | 0.03665834 | -0.003178742 | 0.262985 | 0.03435777 | -0.003735245 | 0.4009248 | 0.03420501 | -0.004005821
[5 empty] | 0.07184075 | 0.03693141 | -0.003429824 |  | 0.1168889 | 0.03740647 | -0.003178742 | 0.2638106 | 0.03505895 | -0.003565971 | 0.4017445 | 0.03490307 | -0.004005821
[5 empty] | 0.07188825 | 0.03767004 | -0.003541455 |  | 0.1169435 | 0.0381546 | -0.002893457 | 0.2644818 | 0.03576012 | -0.003565971 | 0.4024004 | 0.03560113 | -0.00392664
[5 empty] | 0.07196614 | 0.03840867 | -0.003541455 |  | 0.1170944 | 0.03890273 | -0.002893457 | 0.2651633 | 0.0364613 | -0.003565971 | 0.4031536 | 0.0362992 | -0.00392664
[5 empty] | 0.07203459 | 0.0391473 | -0.003541455 |  | 0.1171417 | 0.03965086 | -0.002893457 | 0.2659377 | 0.03716248 | -0.003565971 | 0.4038739 | 0.03699726 | -0.00392664
[5 empty] | 0.07208396 | 0.03988592 | -0.003541455 |  | 0.1172863 | 0.04039899 | -0.002893457 | 0.2666775 | 0.03786366 | -0.003565971 | 0.404496 | 0.03769532 | -0.00392664
[5 empty] | 0.07212478 | 0.04062455 | -0.003592465 |  | 0.1173616 | 0.04114712 | -0.002649366 | 0.2671809 | 0.03856484 | -0.003387153 | 0.4049545 | 0.03839338 | -0.003837883
[5 empty] | 0.07220802 | 0.04136318 | -0.003592465 |  | 0.1174182 | 0.04189525 | -0.002649366 | 0.2678563 | 0.03926602 | -0.003387153 | 0.4054458 | 0.03909144 | -0.003837883
[5 empty] | 0.07226343 | 0.04210181 | -0.003592465 |  | 0.1175234 | 0.04264338 | -0.002649366 | 0.2683301 | 0.0399672 | -0.003387153 | 0.4060359 | 0.0397895 | -0.003837883
[5 empty] | 0.07234145 | 0.04284044 | -0.003592465 |  | 0.1176275 | 0.04339151 | -0.002649366 | 0.2688101 | 0.04066838 | -0.003209675 | 0.4066596 | 0.04048756 | -0.003837883
[5 empty] | 0.07242117 | 0.04357907 | -0.00358469 |  | 0.1177142 | 0.04413964 | -0.00248273 | 0.2693797 | 0.04136956 | -0.003209675 | 0.4071202 | 0.04118563 | -0.003742638
[5 empty] | 0.07246186 | 0.04431769 | -0.00358469 |  | 0.117784 | 0.04488777 | -0.00248273 | 0.2698287 | 0.04207073 | -0.003209675 | 0.407549 | 0.04188369 | -0.003742638
[5 empty] | 0.07255446 | 0.04505632 | -0.00358469 |  | 0.1178708 | 0.0456359 | -0.00248273 | 0.2701561 | 0.04277191 | -0.003209675 | 0.4077489 | 0.04258175 | -0.003742638
[5 empty] | 0.07263799 | 0.04579495 | -0.00358469 |  | 0.1179919 | 0.04638403 | -0.00248273 | 0.2706553 | 0.04347309 | -0.003209675 | 0.4081805 | 0.04327981 | -0.003742638
[5 empty] | 0.07269189 | 0.04653358 | -0.003493977 |  | 0.1180636 | 0.04713216 | -0.002415344 | 0.2708631 | 0.04417427 | -0.003044419 | 0.4086468 | 0.04397787 | -0.003643991
[5 empty] | 0.07277687 | 0.04727221 | -0.003493977 |  | 0.1181525 | 0.04788029 | -0.002415344 | 0.2712837 | 0.04487545 | -0.003044419 | 0.4088186 | 0.04467593 | -0.003643991
[5 empty] | 0.07285209 | 0.04801083 | -0.003493977 |  | 0.118225 | 0.04862842 | -0.002415344 | 0.271411 | 0.04557663 | -0.003044419 | 0.4091573 | 0.04537399 | -0.003643991
[5 empty] | 0.07290713 | 0.04874946 | -0.003493977 |  | 0.1182977 | 0.04937655 | -0.002415344 | 0.2716655 | 0.04627781 | -0.003044419 | 0.4092675 | 0.04607206 | -0.003643991
[5 empty] | 0.07298248 | 0.04948809 | -0.003363121 |  | 0.1184378 | 0.05012467 | -0.002375709 | 0.2719203 | 0.04697899 | -0.00290227 | 0.4095451 | 0.04677012 | -0.003544668
[5 empty] | 0.07305758 | 0.05022672 | -0.003363121 |  | 0.1184767 | 0.0508728 | -0.002375709 | 0.2719635 | 0.04768017 | -0.00290227 | 0.4096637 | 0.04746818 | -0.003544668
[5 empty] | 0.07313222 | 0.05096535 | -0.003363121 |  | 0.1186163 | 0.05162093 | -0.002375709 | 0.2720055 | 0.04838134 | -0.00290227 | 0.4098418 | 0.04816624 | -0.003544668
[5 empty] | 0.07320617 | 0.05170398 | -0.003182149 |  | 0.1186544 | 0.05236906 | -0.002375709 | 0.2720876 | 0.04908252 | -0.00290227 | 0.4100165 | 0.0488643 | -0.003544668
[5 empty] | 0.07328944 | 0.0524426 | -0.003182149 |  | 0.1187761 | 0.05311719 | -0.002345855 | 0.272044 | 0.0497837 | -0.002792037 | 0.4103199 | 0.04956236 | -0.003420583
[5 empty] | 0.07338184 | 0.05318123 | -0.003182149 |  | 0.1188633 | 0.05386532 | -0.002345855 | 0.2720583 | 0.05048488 | -0.002792037 | 0.4105538 | 0.05026042 | -0.003420583
[5 empty] | 0.07342179 | 0.05391986 | -0.003182149 |  | 0.1189157 | 0.05461345 | -0.002345855 | 0.2719645 | 0.05118606 | -0.002792037 | 0.4105197 | 0.05095849 | -0.003420583
[5 empty] | 0.07350109 | 0.05465849 | -0.003182149 |  | 0.1190008 | 0.05536158 | -0.002345855 | 0.2720171 | 0.05188724 | -0.002792037 | 0.4106799 | 0.05165655 | -0.003420583
[5 empty] | 0.0735889 | 0.05539712 | -0.002985848 |  | 0.1191353 | 0.05610971 | -0.002322769 | 0.2717957 | 0.05258842 | -0.002700482 | 0.410836 | 0.05235461 | -0.003262963
[5 empty] | 0.07362351 | 0.05613575 | -0.002985848 |  | 0.1192176 | 0.05685784 | -0.002322769 | 0.2718079 | 0.0532896 | -0.002700482 | 0.4111202 | 0.05305267 | -0.003262963
[5 empty] | 0.07369691 | 0.05687437 | -0.002985848 |  | 0.1192983 | 0.05760597 | -0.002322769 | 0.271549 | 0.05399078 | -0.002700482 | 0.411334 | 0.05375073 | -0.003262963
[5 empty] | 0.07375765 | 0.057613 | -0.002985848 |  | 0.1193264 | 0.0583541 | -0.002322769 | 0.2715263 | 0.05469195 | -0.002700482 | 0.411345 | 0.05444879 | -0.003082039
[5 empty] | 0.07382605 | 0.05835163 | -0.002770727 |  | 0.1194032 | 0.05910223 | -0.002303438 | 0.2712355 | 0.05539313 | -0.002619081 | 0.411616 | 0.05514685 | -0.003082039
[5 empty] | 0.07388134 | 0.05909026 | -0.002770727 |  | 0.1194949 | 0.05985036 | -0.002303438 | 0.2711415 | 0.05609431 | -0.002619081 | 0.4116837 | 0.05584492 | -0.003082039
[5 empty] | 0.07391301 | 0.05982889 | -0.002770727 |  | 0.1195504 | 0.06059849 | -0.002303438 | 0.2709929 | 0.05679549 | -0.002619081 | 0.4116803 | 0.05654298 | -0.003082039
[5 empty] | 0.07399282 | 0.06056751 | -0.002552558 |  | 0.1196203 | 0.06134662 | -0.002303438 | 0.270749 | 0.05749667 | -0.002619081 | 0.4118042 | 0.05724104 | -0.003082039
[5 empty] | 0.07402802 | 0.06130614 | -0.002552558 |  | 0.1196877 | 0.06209475 | -0.002284851 | 0.2705376 | 0.05819785 | -0.002542936 | 0.4120553 | 0.0579391 | -0.002888037
[5 empty] | 0.07404921 | 0.06204477 | -0.002552558 |  | 0.1197861 | 0.06284288 | -0.002284851 | 0.2702339 | 0.05889903 | -0.002542936 | 0.4121687 | 0.05863716 | -0.002888037
[5 empty] | 0.07408706 | 0.0627834 | -0.002552558 |  | 0.1198476 | 0.063591 | -0.002284851 | 0.2701335 | 0.05960021 | -0.002542936 | 0.4121441 | 0.05933522 | -0.002888037
[5 empty] | 0.07415168 | 0.06352203 | -0.002552558 |  | 0.1198721 | 0.06433913 | -0.002284851 | 0.2698176 | 0.06030139 | -0.00246715 | 0.4122463 | 0.06003328 | -0.002888037
[5 empty] | 0.07418106 | 0.06426066 | -0.002357709 |  | 0.1199781 | 0.06508726 | -0.002263994 | 0.2696656 | 0.06100257 | -0.00246715 | 0.412409 | 0.06073135 | -0.002691189
[5 empty] | 0.07419558 | 0.06499928 | -0.002357709 |  | 0.1199787 | 0.06583539 | -0.002263994 | 0.269385 | 0.06170374 | -0.00246715 | 0.4126319 | 0.06142941 | -0.002691189
[5 empty] | 0.07419499 | 0.06573791 | -0.002357709 |  | 0.1200607 | 0.06658352 | -0.002263994 | 0.2691872 | 0.06240492 | -0.00246715 | 0.4125176 | 0.06212747 | -0.002691189
[5 empty] | 0.07421003 | 0.06647654 | -0.002357709 |  | 0.1200878 | 0.06733165 | -0.002263994 | 0.2688219 | 0.0631061 | -0.00246715 | 0.4127282 | 0.06282553 | -0.002691189
[5 empty] | 0.07423479 | 0.06721517 | -0.002182086 |  | 0.120162 | 0.06807978 | -0.002237855 | 0.2686678 | 0.06380728 | -0.002386827 | 0.4128 | 0.06352359 | -0.002501721
[5 empty] | 0.07424488 | 0.0679538 | -0.002182086 |  | 0.1201981 | 0.06882791 | -0.002237855 | 0.2684747 | 0.06450846 | -0.002386827 | 0.4128653 | 0.06422165 | -0.002501721
[5 empty] | 0.07423367 | 0.06869242 | -0.002182086 |  | 0.1201958 | 0.06957604 | -0.002237855 | 0.2681187 | 0.06520964 | -0.002386827 | 0.4127912 | 0.06491971 | -0.002501721
[5 empty] | 0.07422838 | 0.06943105 | -0.002182086 |  | 0.120206 | 0.07032417 | -0.002237855 | 0.2679358 | 0.06591082 | -0.002386827 | 0.4129755 | 0.06561778 | -0.002501721
[5 empty] | 0.07420858 | 0.07016968 | -0.002021461 |  | 0.1202456 | 0.0710723 | -0.002203422 | 0.2677601 | 0.066612 | -0.002297068 | 0.4128877 | 0.06631584 | -0.002329864
[5 empty] | 0.07421566 | 0.07090831 | -0.002021461 |  | 0.1202804 | 0.07182043 | -0.002203422 | 0.2675931 | 0.06731318 | -0.002297068 | 0.4130579 | 0.0670139 | -0.002329864
[5 empty] | 0.07420851 | 0.07164694 | -0.002021461 |  | 0.1202762 | 0.07256856 | -0.002203422 | 0.2673943 | 0.06801435 | -0.002297068 | 0.4129557 | 0.06771196 | -0.002329864
[5 empty] | 0.07415637 | 0.07238557 | -0.002021461 |  | 0.1202862 | 0.07331669 | -0.002203422 | 0.2670818 | 0.06871553 | -0.002297068 | 0.4129786 | 0.06841002 | -0.002329864
[5 empty] | 0.07415213 | 0.07312419 | -0.001847573 |  | 0.1202691 | 0.07406482 | -0.002156403 | 0.2669074 | 0.06941671 | -0.002192978 | 0.4130688 | 0.06910808 | -0.002185845
[5 empty] | 0.0741135 | 0.07386282 | -0.001847573 |  | 0.1202937 | 0.07481295 | -0.002156403 | 0.2667889 | 0.07011789 | -0.002192978 | 0.4130679 | 0.06980614 | -0.002185845
[5 empty] | 0.07408184 | 0.07460145 | -0.001847573 |  | 0.1202677 | 0.07556108 | -0.002156403 | 0.266644 | 0.07081907 | -0.002192978 | 0.4130624 | 0.07050421 | -0.002185845
[5 empty] | 0.07404698 | 0.07534008 | -0.001667318 |  | 0.1202091 | 0.07630921 | -0.002156403 | 0.2665888 | 0.07152025 | -0.002192978 | 0.4130826 | 0.07120227 | -0.002185845
[5 empty] | 0.07401935 | 0.07607871 | -0.001667318 |  | 0.1201693 | 0.07705734 | -0.002071391 | 0.2664108 | 0.07222143 | -0.002059994 | 0.4130597 | 0.07190033 | -0.00206864
[5 empty] | 0.07395796 | 0.07681734 | -0.001667318 |  | 0.120098 | 0.07780546 | -0.002071391 | 0.2663184 | 0.07292261 | -0.002059994 | 0.4129292 | 0.07259839 | -0.00206864
[5 empty] | 0.07394522 | 0.07755596 | -0.001667318 |  | 0.1200298 | 0.07855359 | -0.002071391 | 0.2661032 | 0.07362379 | -0.002059994 | 0.4126928 | 0.07329645 | -0.00206864
[5 empty] | 0.07386817 | 0.07829459 | -0.001667318 |  | 0.1199145 | 0.07930172 | -0.002071391 | 0.2660565 | 0.07432496 | -0.002059994 | 0.4124188 | 0.07399451 | -0.00206864
[5 empty] | 0.07381949 | 0.07903322 | -0.001474265 |  | 0.1198035 | 0.08004985 | -0.0019445 | 0.2658453 | 0.07502614 | -0.001881724 | 0.4123075 | 0.07469258 | -0.001963655
[5 empty] | 0.07376847 | 0.07977185 | -0.001474265 |  | 0.1196635 | 0.08079798 | -0.0019445 | 0.2657609 | 0.07572732 | -0.001881724 | 0.4118973 | 0.07539064 | -0.001963655
[5 empty] | 0.07372552 | 0.08051048 | -0.001474265 |  | 0.1195123 | 0.08154611 | -0.0019445 | 0.2655535 | 0.0764285 | -0.001881724 | 0.4115209 | 0.0760887 | -0.001963655
[5 empty] | 0.07366 | 0.0812491 | -0.001474265 |  | 0.1194181 | 0.08229424 | -0.001782363 | 0.2655557 | 0.07712968 | -0.001881724 | 0.4112463 | 0.07678676 | -0.001963655
[5 empty] | 0.07362333 | 0.08198773 | -0.001284669 |  | 0.1192122 | 0.08304237 | -0.001782363 | 0.2653104 | 0.07783086 | -0.001666895 | 0.4109428 | 0.07748482 | -0.001868511
[5 empty] | 0.07357463 | 0.08272636 | -0.001284669 |  | 0.1190477 | 0.0837905 | -0.001782363 | 0.2652743 | 0.07853204 | -0.001666895 | 0.4104142 | 0.07818288 | -0.001868511
[5 empty] | 0.07351406 | 0.08346499 | -0.001284669 |  | 0.1188912 | 0.08453863 | -0.001782363 | 0.2651567 | 0.07923322 | -0.001666895 | 0.4099926 | 0.07888094 | -0.001868511
[5 empty] | 0.07344179 | 0.08420362 | -0.00110171 |  | 0.1187265 | 0.08528676 | -0.001782363 | 0.2650405 | 0.0799344 | -0.001666895 | 0.4096135 | 0.07957901 | -0.001781003
[5 empty] | 0.07335797 | 0.08494225 | -0.00110171 |  | 0.1185036 | 0.08603489 | -0.001591615 | 0.2649258 | 0.08063557 | -0.001424856 | 0.4091468 | 0.08027707 | -0.001781003
[5 empty] | 0.07330364 | 0.08568087 | -0.00110171 |  | 0.1183243 | 0.08678302 | -0.001591615 | 0.2647294 | 0.08133675 | -0.001424856 | 0.4087921 | 0.08097513 | -0.001781003
[5 empty] | 0.07324824 | 0.0864195 | -0.00110171 |  | 0.1181219 | 0.08753115 | -0.001591615 | 0.2647002 | 0.08203793 | -0.001424856 | 0.4082875 | 0.08167319 | -0.001781003
[5 empty] | 0.07318173 | 0.08715813 | -0.00110171 |  | 0.1179138 | 0.08827928 | -0.001591615 | 0.2645477 | 0.08273911 | -0.001424856 | 0.4076352 | 0.08237125 | -0.001781003
[5 empty] | 0.07309406 | 0.08789676 | -0.0009230905 |  | 0.1177342 | 0.08902741 | -0.001378889 | 0.2645208 | 0.08344029 | -0.001164955 | 0.4071 | 0.08306931 | -0.001698924
[5 empty] | 0.07305676 | 0.08863539 | -0.0009230905 |  | 0.1174663 | 0.08977554 | -0.001378889 | 0.2644119 | 0.08414147 | -0.001164955 | 0.4066179 | 0.08376737 | -0.001698924
[5 empty] | 0.07298838 | 0.08937402 | -0.0009230905 |  | 0.1172784 | 0.09052367 | -0.001378889 | 0.2641798 | 0.08484265 | -0.001164955 | 0.4060593 | 0.08446544 | -0.001698924
[5 empty] | 0.07288915 | 0.09011264 | -0.0009230905 |  | 0.1170372 | 0.0912718 | -0.001378889 | 0.2641971 | 0.08554383 | -0.001164955 | 0.4053605 | 0.0851635 | -0.001620069
[5 empty] | 0.07282028 | 0.09085127 | -0.0007591806 |  | 0.1168101 | 0.09201992 | -0.001150819 | 0.2640909 | 0.08624501 | -0.0008965381 | 0.4049821 | 0.08586156 | -0.001620069
[5 empty] | 0.07275136 | 0.0915899 | -0.0007591806 |  | 0.1165978 | 0.09276805 | -0.001150819 | 0.2639855 | 0.08694618 | -0.0008965381 | 0.4042053 | 0.08655962 | -0.001620069
[5 empty] | 0.07268255 | 0.09232853 | -0.0007591806 |  | 0.1163675 | 0.09351618 | -0.001150819 | 0.2638808 | 0.08764736 | -0.0008965381 | 0.4038174 | 0.08725768 | -0.001620069
[5 empty] | 0.07262412 | 0.09306716 | -0.0007591806 |  | 0.1161034 | 0.09426431 | -0.001150819 | 0.2636939 | 0.08834854 | -0.0008965381 | 0.4032314 | 0.08795574 | -0.001620069
[5 empty] | 0.07255592 | 0.09380578 | -0.0006135596 |  | 0.1158725 | 0.09501244 | -0.0009140387 | 0.2635903 | 0.08904972 | -0.0006289547 | 0.4026452 | 0.0886538 | -0.001542232
[5 empty] | 0.07250853 | 0.09454441 | -0.0006135596 |  | 0.1156422 | 0.09576057 | -0.0009140387 | 0.2635699 | 0.0897509 | -0.0006289547 | 0.4018652 | 0.08935187 | -0.001542232
[5 empty] | 0.07242126 | 0.09528304 | -0.0006135596 |  | 0.1154297 | 0.0965087 | -0.0009140387 | 0.2634258 | 0.09045208 | -0.0006289547 | 0.4013496 | 0.09004993 | -0.001542232
[5 empty] | 0.0723652 | 0.09602167 | -0.0006135596 |  | 0.115219 | 0.09725683 | -0.0009140387 | 0.2632408 | 0.09115326 | -0.000371552 | 0.4007741 | 0.09074799 | -0.001542232
[5 empty] | 0.07227974 | 0.0967603 | -0.0004919767 |  | 0.1149777 | 0.09800496 | -0.0006751826 | 0.2631386 | 0.09185444 | -0.000371552 | 0.4001406 | 0.09144605 | -0.001463208
[5 empty] | 0.07224595 | 0.09749893 | -0.0004919767 |  | 0.1147891 | 0.09875309 | -0.0006751826 | 0.263078 | 0.09255562 | -0.000371552 | 0.3997111 | 0.09214411 | -0.001463208
[5 empty] | 0.07216285 | 0.09823755 | -0.0004919767 |  | 0.1145383 | 0.09950122 | -0.0006751826 | 0.2630587 | 0.0932568 | -0.000371552 | 0.399227 | 0.09284217 | -0.001463208
[5 empty] | 0.07210136 | 0.09897618 | -0.0003961421 |  | 0.1143249 | 0.1002493 | -0.0006751826 | 0.2629156 | 0.09395797 | -0.000371552 | 0.3984959 | 0.09354023 | -0.001463208
[5 empty] | 0.0720414 | 0.09971481 | -0.0003961421 |  | 0.1141493 | 0.1009975 | -0.0004408841 | 0.2627311 | 0.09465915 | -0.000133678 | 0.3981682 | 0.0942383 | -0.00138079
[5 empty] | 0.07200328 | 0.1004534 | -0.0003961421 |  | 0.11393 | 0.1017456 | -0.0004408841 | 0.2626291 | 0.09536033 | -0.000133678 | 0.3975325 | 0.09493636 | -0.00138079
[5 empty] | 0.07192664 | 0.1011921 | -0.0003961421 |  | 0.1137008 | 0.1024937 | -0.0004408841 | 0.2625682 | 0.09606151 | -0.000133678 | 0.3971736 | 0.09563442 | -0.00138079
[5 empty] | 0.07189228 | 0.1019307 | -0.0003961421 |  | 0.1135112 | 0.1032419 | -0.0004408841 | 0.2624658 | 0.09676269 | -0.000133678 | 0.3966402 | 0.09633248 | -0.00138079
[5 empty] | 0.07180966 | 0.1026693 | -0.0003328909 |  | 0.1133618 | 0.10399 | -0.0002177771 | 0.262363 | 0.09746387 | 7.531964e-05 | 0.3961929 | 0.09703054 | -0.001292773
[5 empty] | 0.0717897 | 0.103408 | -0.0003328909 |  | 0.1131878 | 0.1047381 | -0.0002177771 | 0.2622599 | 0.09816505 | 7.531964e-05 | 0.3956397 | 0.0977286 | -0.001292773
[5 empty] | 0.07171174 | 0.1041466 | -0.0003328909 |  | 0.1130064 | 0.1054863 | -0.0002177771 | 0.262115 | 0.09886623 | 7.531964e-05 | 0.3954344 | 0.09842666 | -0.001292773
[5 empty] | 0.07167657 | 0.1048852 | -0.0003328909 |  | 0.1128832 | 0.1062344 | -0.0002177771 | 0.2620521 | 0.09956741 | 7.531964e-05 | 0.3949331 | 0.09912473 | -0.001292773
[5 empty] | 0.07162396 | 0.1056238 | -0.0003062934 |  | 0.1127212 | 0.1069825 | -1.249545e-05 | 0.2619885 | 0.1002686 | 0.0002460931 | 0.3947184 | 0.09982279 | -0.001196951
[5 empty] | 0.07161436 | 0.1063625 | -0.0003062934 |  | 0.1125537 | 0.1077306 | -1.249545e-05 | 0.2619241 | 0.1009698 | 0.0002460931 | 0.3942763 | 0.1005208 | -0.001196951
[5 empty] | 0.07154728 | 0.1071011 | -0.0003062934 |  | 0.1124788 | 0.1084788 | -1.249545e-05 | 0.2618179 | 0.1016709 | 0.0002460931 | 0.3939308 | 0.1012189 | -0.001196951
[5 empty] | 0.07154125 | 0.1078397 | -0.0003062934 |  | 0.112367 | 0.1092269 | -1.249545e-05 | 0.2615873 | 0.1023721 | 0.0003692947 | 0.3937481 | 0.101917 | -0.001196951
[5 empty] | 0.07149523 | 0.1085783 | -0.0003053688 |  | 0.1122353 | 0.109975 | 0.000168327 | 0.2614793 | 0.1030733 | 0.0003692947 | 0.3936655 | 0.102615 | -0.001091118
[5 empty] | 0.07144942 | 0.109317 | -0.0003053688 |  | 0.1121331 | 0.1107232 | 0.000168327 | 0.2614527 | 0.1037745 | 0.0003692947 | 0.3933631 | 0.1033131 | -0.001091118
[5 empty] | 0.07141384 | 0.1100556 | -0.0003053688 |  | 0.1120893 | 0.1114713 | 0.000168327 | 0.2613015 | 0.1044757 | 0.0003692947 | 0.393293 | 0.1040112 | -0.001091118
[5 empty] | 0.07138848 | 0.1107942 | -0.0003053688 |  | 0.1120137 | 0.1122194 | 0.000168327 | 0.2612726 | 0.1051768 | 0.0003692947 | 0.3931997 | 0.1047092 | -0.001091118
[5 empty] | 0.07133327 | 0.1115329 | -0.0003072753 |  | 0.1119384 | 0.1129676 | 0.0003317207 | 0.2611603 | 0.105878 | 0.0004355764 | 0.3931494 | 0.1054073 | -0.0009730762
[5 empty] | 0.07130835 | 0.1122715 | -0.0003072753 |  | 0.1118796 | 0.1137157 | 0.0003317207 | 0.2610056 | 0.1065792 | 0.0004355764 | 0.3930763 | 0.1061053 | -0.0009730762
[5 empty] | 0.07126361 | 0.1130101 | -0.0003072753 |  | 0.111805 | 0.1144638 | 0.0003317207 | 0.2608496 | 0.1072804 | 0.0004355764 | 0.3930776 | 0.1068034 | -0.0009730762
[5 empty] | 0.07122913 | 0.1137487 | -0.0003072753 |  | 0.1117307 | 0.1152119 | 0.0003317207 | 0.2607743 | 0.1079816 | 0.0004355764 | 0.3932093 | 0.1075015 | -0.0009730762
[5 empty] | 0.0712149 | 0.1144874 | -0.0003108112 |  | 0.1116247 | 0.1159601 | 0.0004923306 | 0.260616 | 0.1086827 | 0.0004435746 | 0.3931502 | 0.1081995 | -0.0008421664
[5 empty] | 0.07118089 | 0.115226 | -0.0003108112 |  | 0.1115676 | 0.1167082 | 0.0004923306 | 0.2604575 | 0.1093839 | 0.0004435746 | 0.393222 | 0.1088976 | -0.0008421664
[5 empty] | 0.07115714 | 0.1159646 | -0.0003108112 |  | 0.1114789 | 0.1174563 | 0.0004923306 | 0.2604628 | 0.1100851 | 0.0004435746 | 0.3931678 | 0.1095956 | -0.0008421664
[5 empty] | 0.07111365 | 0.1167033 | -0.0003108112 |  | 0.1114392 | 0.1182045 | 0.0004923306 | 0.2603038 | 0.1107863 | 0.0004356391 | 0.393181 | 0.1102937 | -0.0008421664
[5 empty] | 0.07109042 | 0.1174419 | -0.00031793 |  | 0.1113679 | 0.1189526 | 0.0006500818 | 0.2601034 | 0.1114874 | 0.0004356391 | 0.3932617 | 0.1109918 | -0.0006993543
[5 empty] | 0.07104747 | 0.1181805 | -0.00031793 |  | 0.1112973 | 0.1197007 | 0.0006500818 | 0.2599848 | 0.1121886 | 0.0004356391 | 0.3931531 | 0.1116898 | -0.0006993543
[5 empty] | 0.07101481 | 0.1189191 | -0.00031793 |  | 0.1111953 | 0.1204488 | 0.0006500818 | 0.259948 | 0.1128898 | 0.0004356391 | 0.3931126 | 0.1123879 | -0.0006993543
[5 empty] | 0.07099241 | 0.1196578 | -0.00031793 |  | 0.1111425 | 0.121197 | 0.0006500818 | 0.2598698 | 0.113591 | 0.0004356391 | 0.393205 | 0.113086 | -0.0006993543
[5 empty] | 0.07093038 | 0.1203964 | -0.0003304238 |  | 0.1110423 | 0.1219451 | 0.0008048479 | 0.2596276 | 0.1142922 | 0.0004176914 | 0.3931732 | 0.113784 | -0.0005453177
[5 empty] | 0.0708986 | 0.121135 | -0.0003304238 |  | 0.1109913 | 0.1226932 | 0.0008048479 | 0.2595079 | 0.1149933 | 0.0004176914 | 0.3934034 | 0.1144821 | -0.0005453177
[5 empty] | 0.07089706 | 0.1218737 | -0.0003304238 |  | 0.1109252 | 0.1234414 | 0.0008048479 | 0.259429 | 0.1156945 | 0.0004176914 | 0.3934458 | 0.1151801 | -0.0005453177
[5 empty] | 0.07086589 | 0.1226123 | -0.0003304238 |  | 0.1108762 | 0.1241895 | 0.0008048479 | 0.2592679 | 0.1163957 | 0.0004176914 | 0.3934292 | 0.1158782 | -0.0005453177
[5 empty] | 0.07081512 | 0.1233509 | -0.0003494436 |  | 0.1107801 | 0.1249376 | 0.0009565027 | 0.2592294 | 0.1170969 | 0.0003876053 | 0.3934183 | 0.1165763 | -0.0003807345
[5 empty] | 0.07077465 | 0.1240895 | -0.0003494436 |  | 0.1107656 | 0.1256858 | 0.0009565027 | 0.2591496 | 0.1177981 | 0.0003876053 | 0.3934777 | 0.1172743 | -0.0003807345
[5 empty] | 0.07077437 | 0.1248282 | -0.0003494436 |  | 0.1106879 | 0.1264339 | 0.0009565027 | 0.2589469 | 0.1184992 | 0.0003876053 | 0.3934791 | 0.1179724 | -0.0003807345
[5 empty] | 0.07071467 | 0.1255668 | -0.0003494436 |  | 0.1106276 | 0.127182 | 0.0009565027 | 0.2589075 | 0.1192004 | 0.0003876053 | 0.3937445 | 0.1186704 | -0.0003807345
[5 empty] | 0.07069516 | 0.1263054 | -0.0003761555 |  | 0.1105525 | 0.1279301 | 0.00110492 | 0.2586634 | 0.1199016 | 0.0003432544 | 0.3936949 | 0.1193685 | -0.0002062826
[5 empty] | 0.07065609 | 0.1270441 | -0.0003761555 |  | 0.1104948 | 0.1286783 | 0.00110492 | 0.2586643 | 0.1206028 | 0.0003432544 | 0.39391 | 0.1200666 | -0.0002062826
[5 empty] | 0.07062734 | 0.1277827 | -0.0003761555 |  | 0.1104707 | 0.1294264 | 0.00110492 | 0.2585016 | 0.121304 | 0.0003432544 | 0.3938108 | 0.1207646 | -0.0002062826
[5 empty] | 0.07059897 | 0.1285213 | -0.0003761555 |  | 0.1103838 | 0.1301745 | 0.00110492 | 0.2582977 | 0.1220051 | 0.0003432544 | 0.3939124 | 0.1214627 | -0.0002062826
[5 empty] | 0.07060081 | 0.1292599 | -0.0004115943 |  | 0.1103145 | 0.1309227 | 0.001249973 | 0.2582162 | 0.1227063 | 0.0002825123 | 0.3940866 | 0.1221608 | -2.263997e-05
[5 empty] | 0.07057319 | 0.1299986 | -0.0004115943 |  | 0.1102949 | 0.1316708 | 0.001249973 | 0.2580527 | 0.1234075 | 0.0002825123 | 0.3942691 | 0.1228588 | -2.263997e-05
[5 empty] | 0.07053602 | 0.1307372 | -0.0004115943 |  | 0.1102448 | 0.1324189 | 0.001249973 | 0.2579707 | 0.1241087 | 0.0002825123 | 0.3944604 | 0.1235569 | -2.263997e-05
[5 empty] | 0.0705092 | 0.1314758 | -0.0004115943 |  | 0.1102124 | 0.133167 | 0.001249973 | 0.2579291 | 0.1248098 | 0.0002825123 | 0.3944674 | 0.1242549 | 0.0001695156
[5 empty] | 0.07049271 | 0.1322145 | -0.0004578518 |  | 0.1101496 | 0.1339152 | 0.001391536 | 0.2576834 | 0.125511 | 0.0002032526 | 0.3947415 | 0.124953 | 0.0001695156
[5 empty] | 0.0704667 | 0.1329531 | -0.0004578518 |  | 0.1100887 | 0.1346633 | 0.001391536 | 0.2576821 | 0.1262122 | 0.0002032526 | 0.3948963 | 0.1256511 | 0.0001695156
[5 empty] | 0.07041133 | 0.1336917 | -0.0004578518 |  | 0.1100296 | 0.1354114 | 0.001391536 | 0.2575583 | 0.1269134 | 0.0002032526 | 0.3948675 | 0.1263491 | 0.0001695156
[5 empty] | 0.07038617 | 0.1344303 | -0.0004578518 |  | 0.1100364 | 0.1361596 | 0.001391536 | 0.257312 | 0.1276146 | 0.0002032526 | 0.3951713 | 0.1270472 | 0.0001695156
[5 empty] | 0.0703813 | 0.135169 | -0.0005156013 |  | 0.1099971 | 0.1369077 | 0.001529482 | 0.2572692 | 0.1283157 | 0.000103349 | 0.3954213 | 0.1277452 | 0.0003695061
[5 empty] | 0.0703471 | 0.1359076 | -0.0005156013 |  | 0.1099278 | 0.1376558 | 0.001529482 | 0.257104 | 0.1290169 | 0.000103349 | 0.3954884 | 0.1284433 | 0.0003695061
[5 empty] | 0.07033319 | 0.1366462 | -0.0005156013 |  | 0.1098765 | 0.138404 | 0.001529482 | 0.2570607 | 0.1297181 | 0.000103349 | 0.3956957 | 0.1291414 | 0.0003695061
[5 empty] | 0.0703098 | 0.1373848 | -0.0005850899 |  | 0.1098433 | 0.1391521 | 0.001529482 | 0.256895 | 0.1304193 | 0.000103349 | 0.3959144 | 0.1298394 | 0.0003695061
[5 empty] | 0.07027697 | 0.1381235 | -0.0005850899 |  | 0.1098282 | 0.1399002 | 0.001663685 | 0.2566885 | 0.1311205 | -1.932482e-05 | 0.3962094 | 0.1305375 | 0.0005766538
[5 empty] | 0.07026444 | 0.1388621 | -0.0005850899 |  | 0.1098153 | 0.1406483 | 0.001663685 | 0.2566851 | 0.1318216 | -1.932482e-05 | 0.3963226 | 0.1312356 | 0.0005766538
[5 empty] | 0.07023255 | 0.1396007 | -0.0005850899 |  | 0.1097727 | 0.1413965 | 0.001663685 | 0.2564781 | 0.1325228 | -1.932482e-05 | 0.3967713 | 0.1319336 | 0.0005766538
[5 empty] | 0.07021106 | 0.1403394 | -0.0005850899 |  | 0.1097324 | 0.1421446 | 0.001663685 | 0.2563523 | 0.133224 | -1.932482e-05 | 0.396974 | 0.1326317 | 0.0005766538
[5 empty] | 0.07019997 | 0.141078 | -0.0006708408 |  | 0.1097423 | 0.1428927 | 0.001794019 | 0.2563075 | 0.1339252 | -0.0001668953 | 0.3971249 | 0.1333297 | 0.0007902807
[5 empty] | 0.07016956 | 0.1418166 | -0.0006708408 |  | 0.1097227 | 0.1436409 | 0.001794019 | 0.2561812 | 0.1346264 | -0.0001668953 | 0.3974831 | 0.1340278 | 0.0007902807
[5 empty] | 0.07015946 | 0.1425552 | -0.0006708408 |  | 0.1096736 | 0.144389 | 0.001794019 | 0.2559735 | 0.1353275 | -0.0001668953 | 0.3977254 | 0.1347259 | 0.0007902807
[5 empty] | 0.07012017 | 0.1432939 | -0.0006708408 |  | 0.1096909 | 0.1451371 | 0.001794019 | 0.2558874 | 0.1360287 | -0.0001668953 | 0.3980462 | 0.1354239 | 0.0007902807
[5 empty] | 0.070121 | 0.1440325 | -0.0007704059 |  | 0.1096468 | 0.1458852 | 0.001920358 | 0.2558011 | 0.1367299 | -0.0003414887 | 0.3985757 | 0.136122 | 0.001009709
[5 empty] | 0.07008276 | 0.1447711 | -0.0007704059 |  | 0.1096533 | 0.1466334 | 0.001920358 | 0.2556334 | 0.1374311 | -0.0003414887 | 0.3987305 | 0.13682 | 0.001009709
[5 empty] | 0.07007474 | 0.1455098 | -0.0007704059 |  | 0.1096624 | 0.1473815 | 0.001920358 | 0.2554656 | 0.1381322 | -0.0003414887 | 0.3990946 | 0.1375181 | 0.001009709
[5 empty] | 0.07004747 | 0.1462484 | -0.0008586597 |  | 0.1096582 | 0.1481296 | 0.002012413 | 0.2553381 | 0.1388334 | -0.0004914468 | 0.3995387 | 0.1382162 | 0.001177679
[5 empty] | 0.07003064 | 0.146987 | -0.0008586597 |  | 0.1096728 | 0.1488778 | 0.002012413 | 0.2552104 | 0.1395346 | -0.0004914468 | 0.3999982 | 0.1389142 | 0.001177679