## 1
Общество с ограниченной ответственностью "Инженерная геология" (ООО "ИнжГео") | [10 empty] | Общество с ограниченной ответственностью "Инженерная геология" (ООО "ИнжГео")
Юр. адрес: 117279, г. Москва, ул. Миклухо-Маклая, 36 а, этаж 5, пом. XXIII к. 76-84 | [10 empty] | Юр. адрес: 117279, г. Москва, ул. Миклухо-Маклая, 36 а, этаж 5, пом. XXIII к. 76-84 | [8 empty] | нагр |  |  | X0 | Y0 | R |  | нагр |  |  |  | X0 | Y0 | R | нагр |  |  |  | X0 | Y0 | R |  | нагр |  |  |  | X0 | Y0 | R
Телефон/факс +7 (495) 132-30-00, Адрес электронной почты inbox@inj-geo.ru | [10 empty] | Телефон/факс +7 (495) 132-30-00, Адрес электронной почты inbox@inj-geo.ru | [12 empty] | 0 | [7 empty] | 0 | [6 empty] | 0 | [7 empty] | 0
[20 empty] | девиатор | [6 empty] | девиатор | [6 empty] | девиатор | [7 empty] | девиатор
Испытательная лаборатория ООО «ИнжГео» | [10 empty] | Испытательная лаборатория ООО «ИнжГео» | [8 empty] | x0 | Угол | X | Y |  |  |  | x0 |  | Угол | X | Y |  |  | x0 |  | Угол | X | Y |  |  |  | x0 |  | Угол | X | Y
Адрес места осуществления деятельности лаборатории: г. Москва, просп. Вернадского, д. 51, стр. 1 | [10 empty] | Адрес места осуществления деятельности лаборатории: г. Москва, просп. Вернадского, д. 51, стр. 1 | [9 empty] | 0 | [7 empty] | 0 | [6 empty] | 0 | [7 empty] | 0
Телефон +7(910)4557682, E-mail: slg85@mail.ru | [10 empty] | Телефон +7(910)4557682, E-mail: slg85@mail.ru | [9 empty] | 5 | [7 empty] | 5 | [6 empty] | 5 | [7 empty] | 5
[21 empty] | 10 | [7 empty] | 10 | [6 empty] | 10 | [7 empty] | 10
Протокол испытаний № 13-63/28 от 26-11-2022 | [20 empty] | 15 | [7 empty] | 15 | [6 empty] | 15 | [7 empty] | 15
Наименование и адрес заказчика: ООО Регионстрой | [20 empty] | 20 | [7 empty] | 20 | [6 empty] | 20 | [7 empty] | 20
Наименование объекта: Переход трубопровода через р. Енисей | [20 empty] | 25 | [7 empty] | 25 | [6 empty] | 25 | [7 empty] | 25
Наименование используемого метода/методики: ГОСТ 12248.4-2020 | [20 empty] | 30 | [7 empty] | 30 | [6 empty] | 30 | [7 empty] | 30
Условия проведения испытания: температура окружающей среды (18 - 25)0С, влажность воздуха (40 - 75)% | [20 empty] | 35 | [7 empty] | 35 | [6 empty] | 35 | [7 empty] | 35
Дата получение объекта подлежащего испытаниям: 30-10-2022 | [20 empty] | 40 | [7 empty] | 40 | [6 empty] | 40 | [7 empty] | 40
Дата испытания: 25.10.2022-19.11.2028 | [20 empty] | 45 | [7 empty] | 45 | [6 empty] | 45 | [7 empty] | 45
Испытание грунтов методом трехосного сжатия | [10 empty] | Испытание грунтов методом трехосного сжатия | [9 empty] | 50 | [7 empty] | 50 | [6 empty] | 50 | [7 empty] | 50
Лабораторный номер: |  | 1063 | [5 empty] | We, % = | 0.331811285 |  | Лабораторный номер: | [6 empty] | We, % = |  |  | 55 | [7 empty] | 55 | [6 empty] | 55 | [7 empty] | 55
Номер скважины: |  | BH-087 | [5 empty] | ρ, г/см3 = | 1.9 |  | Номер скважины: | [6 empty] | ρ, г/см3 = |  |  | 60 | [7 empty] | 60 | [6 empty] | 60 | [7 empty] | 60
Глубина отбора, м: |  | 3.4 | [5 empty] | ρs, г/см3 = | 2.7 |  | Глубина отбора, м: | [6 empty] | ρs, г/см3 = |  |  | 65 | [7 empty] | 65 | [6 empty] | 65 | [7 empty] | 65
Наименование грунта: |  | Суглинок, после оттаивания текучепластичный, легкий пылеватый | [5 empty] | e, д.е. = | 1.1 |  | Наименование грунта: | [6 empty] | e, д.е. = |  |  | 70 | [7 empty] | 70 | [6 empty] | 70 | [7 empty] | 70
Схема проведения опыта: |  | КД | [5 empty] | IL, д.е. = | 0.855 |  | Схема проведения опыта: | [6 empty] | IL, д.е. = |  |  | 75 | [7 empty] | 75 | [6 empty] | 75 | [7 empty] | 75
Результаты испытаний | [10 empty] | Результаты испытаний | [9 empty] | 80 | [7 empty] | 80 | [6 empty] | 80 | [7 empty] | 80
[21 empty] | 85 | [7 empty] | 85 | [6 empty] | 85 | [7 empty] | 85
[21 empty] | 90 | [7 empty] | 90 | [6 empty] | 90 | [7 empty] | 90
[21 empty] | 95 | [7 empty] | 95 | [6 empty] | 95 | [7 empty] | 95
[21 empty] | 100 | [7 empty] | 100 | [6 empty] | 100 | [7 empty] | 100
[21 empty] | 105 | [7 empty] | 105 | [6 empty] | 105 | [7 empty] | 105
[21 empty] | 110 | [7 empty] | 110 | [6 empty] | 110 | [7 empty] | 110
[21 empty] | 115 | [7 empty] | 115 | [6 empty] | 115 | [7 empty] | 115
[21 empty] | 120 | [7 empty] | 120 | [6 empty] | 120 | [7 empty] | 120
[21 empty] | 125 | [7 empty] | 125 | [6 empty] | 125 | [7 empty] | 125
[21 empty] | 130 | [7 empty] | 130 | [6 empty] | 130 | [7 empty] | 130
[21 empty] | 135 | [7 empty] | 135 | [6 empty] | 135 | [7 empty] | 135
[21 empty] | 140 | [7 empty] | 140 | [6 empty] | 140 | [7 empty] | 140
[21 empty] | 145 | [7 empty] | 145 | [6 empty] | 145 | [7 empty] | 145
[21 empty] | 150 | [7 empty] | 150 | [6 empty] | 150 | [7 empty] | 150
[21 empty] | 155 | [7 empty] | 155 | [6 empty] | 155 | [7 empty] | 155
[21 empty] | 160 | [7 empty] | 160 | [6 empty] | 160 | [7 empty] | 160
[21 empty] | 165 | [7 empty] | 165 | [6 empty] | 165 | [7 empty] | 165
[21 empty] | 170 | [7 empty] | 170 | [6 empty] | 170 | [7 empty] | 170
[21 empty] | 175 | [7 empty] | 175 | [6 empty] | 175 | [7 empty] | 175
[21 empty] | 180 | [7 empty] | 180 | [6 empty] | 180 | [7 empty] | 180
[13 empty] | Давление в камере, Мпа σ3 | Вертикальная нагрузка, Мпа σ1 | Поровое давление, Мпа u
[13 empty] | 0.05 | 0.1760636 |  |  |  |  | 1 | [6 empty] | σ3,кПа | σ1,кПа | u, кПа |  |  |  | 4
[13 empty] | 0.15 | 0.4321706 | [26 empty] | δ3, Мпа | δ1-δ3, МПа | δ1, МПа | δ1, КПа
[13 empty] | 0.25 | 0.6882777 | [20 empty] | С, МПа:
φ, град:
E, Мпа
[26 empty] | x | 0
[26 empty] | y |  |  |  | С, кПа | φ,°
Эффективные значения угла внутреннего трения и удельного сцепления ϕ', С'
[13 empty] | ϕ', град. = | 26
[13 empty] | С', МПа = | 0.015
|  | K0, д.е. | 0.5616289 | Эффективное напряжение, Мпа: |  |  |  |  | 0.02808144
|  | Модуль деформации E0, МПа: |  | Точки нахождения модуля Е0, Мпа (полное напряжение): |  |  |  |  | 0.02808144 | 0.04493031
|  | Модуль деформации E50, МПа: |  | qmax Давление при разрушении образца, Мпа (девиатор): |  |  |  |  | 0.07301175
|  | Коэф. Поперечной деформации, ϑ: |  | 0,5 qmax, Мпа (девиатор): |  |  |  |  | 0.03650588
| Начальник исп. лаборатории: | [6 empty] | Семиколенова Л.Г. |  |  |  |  | Начальник исп. лаборатории: |  |  |  |  | Семиколенова Л.Г.
Лист 1 , всего листов 2 | [11 empty] | Лист 2 , всего листов 2
Частичное воспроизведение протокола испытаний без письменного разрешения ООО «ИнжГео» ЗАПРЕЩАЕТСЯ | [11 empty] | Частичное воспроизведение протокола испытаний без письменного разрешения ООО «ИнжГео» ЗАПРЕЩАЕТСЯ
E0 |  |  | E50 |  | Деформация |  |  |  | Первая прочность |  |  | Вторая прочность |  |  | Третья прочность
devE0 | epsE0 |  | dev50 | epsE50 | dev | eps | ev |  | dev1 | eps1 | ev1 | dev1 | eps1 | ev2 | dev1 | eps1 | ev3
0.01684887 | 0.0004676925 |  | 0.03650588 | 0.001403078 | 0 | 0 | 0.0004283815 |  | 0 | 0 | -0.0001641584 | 0 | 0 | 0.0005395645 | 0 | 0 | -0.0005238681
[5 empty] | 0.01684887 | 0.0004676925 | 0.0004283815 |  | 0.03 | 0.0008327431 | -0.0001641584 | 0.0663101 | 0.000639112 | 0.0005395645 | 0.107378 | 0.0005961221 | -0.0005238681
Секущая модуля Е0 |  |  | Линия Q max |  | 0.03650588 | 0.001403078 | 0.0004283815 |  | 0.0473294 | 0.001483662 | -0.0001641584 | 0.1254821 | 0.001452011 | 0.0005395645 | 0.2191388 | 0.001684489 | -0.0005238681
| 0 |  |  | 0 | 0.03952091 | 0.002214077 | -0.002141487 |  | 0.06303178 | 0.002422582 | -0.002560349 | 0.1410853 | 0.001882818 | -0.002583543 | 0.2303369 | 0.002214563 | -0.004148876
[5 empty] | 0.04209818 | 0.002952103 | -0.002141487 |  | 0.06618019 | 0.002967324 | -0.002560349 | 0.1549924 | 0.002904022 | -0.002583543 | 0.2448128 | 0.002952751 | -0.004148876
[5 empty] | 0.04448893 | 0.003690128 | -0.002141487 |  | 0.07018705 | 0.003709155 | -0.002560349 | 0.164134 | 0.003630027 | -0.002583543 | 0.2586412 | 0.003690939 | -0.004148876
|  |  | Линия 0,5 Q max |  | 0.04671209 | 0.004428154 | -0.002141487 |  | 0.07401483 | 0.004450985 | -0.002560349 | 0.1728694 | 0.004356032 | -0.002583543 | 0.2712569 | 0.004429127 | -0.004148876
|  |  |  | 0 | 0.04881164 | 0.00516618 | -0.002534664 |  | 0.07758834 | 0.005192816 | -0.00307868 | 0.1809604 | 0.005082038 | -0.003111996 | 0.2831539 | 0.005167315 | -0.004125211
[5 empty] | 0.05074089 | 0.005904205 | -0.002534664 |  | 0.08091394 | 0.005934647 | -0.00307868 | 0.1886506 | 0.005808043 | -0.003111996 | 0.2942705 | 0.005905502 | -0.004125211
[5 empty] | 0.05253648 | 0.006642231 | -0.002534664 |  | 0.08409212 | 0.006676478 | -0.00307868 | 0.19579 | 0.006534049 | -0.003111996 | 0.3045908 | 0.00664369 | -0.004125211
[5 empty] | 0.0541886 | 0.007380257 | -0.002534664 |  | 0.08702633 | 0.007418309 | -0.00307868 | 0.2025671 | 0.007260054 | -0.003111996 | 0.314038 | 0.007381878 | -0.004125211
[5 empty] | 0.05571962 | 0.008118282 | -0.002822944 |  | 0.08972244 | 0.00816014 | -0.003493033 | 0.2087886 | 0.007986059 | -0.003521372 | 0.3229296 | 0.008120066 | -0.004080214
Коэфф. Точки |  |  |  |  | 0.05712759 | 0.008856308 | -0.002822944 |  | 0.09231476 | 0.008901971 | -0.003493033 | 0.2145744 | 0.008712065 | -0.003521372 | 0.3308446 | 0.008858254 | -0.004080214
[5 empty] | 0.05844455 | 0.009594334 | -0.002822944 |  | 0.09465709 | 0.009643802 | -0.003493033 | 0.220089 | 0.00943807 | -0.003521372 | 0.3384553 | 0.009596441 | -0.004080214
[5 empty] | 0.0596075 | 0.01033236 | -0.002822944 |  | 0.096872 | 0.01038563 | -0.003493033 | 0.2249796 | 0.01016408 | -0.003825216 | 0.3452751 | 0.01033463 | -0.004080214
[5 empty] | 0.06067408 | 0.01107039 | -0.003028461 |  | 0.09891039 | 0.01112746 | -0.003811972 | 0.2296335 | 0.01089008 | -0.003825216 | 0.3515147 | 0.01107282 | -0.004018376
[5 empty] | 0.06167766 | 0.01180841 | -0.003028461 |  | 0.1007651 | 0.01186929 | -0.003811972 | 0.2338804 | 0.01161609 | -0.003825216 | 0.3570892 | 0.011811 | -0.004018376
[5 empty] | 0.06256198 | 0.01254644 | -0.003028461 |  | 0.1025503 | 0.01261113 | -0.003811972 | 0.237774 | 0.01234209 | -0.003825216 | 0.3622155 | 0.01254919 | -0.004018376
[5 empty] | 0.06333234 | 0.01328446 | -0.003028461 |  | 0.104123 | 0.01335296 | -0.003811972 | 0.2413696 | 0.0130681 | -0.003825216 | 0.3671169 | 0.01328738 | -0.004018376
[5 empty] | 0.06404947 | 0.01402249 | -0.003160639 |  | 0.1056294 | 0.01409479 | -0.00404406 | 0.2446055 | 0.0137941 | -0.004037071 | 0.3713379 | 0.01402557 | -0.003944184
[5 empty] | 0.06471083 | 0.01476051 | -0.003160639 |  | 0.1069383 | 0.01483662 | -0.00404406 | 0.2475367 | 0.01452011 | -0.004037071 | 0.3750977 | 0.01476376 | -0.003944184
[5 empty] | 0.06529485 | 0.01549854 | -0.003160639 |  | 0.1082306 | 0.01557845 | -0.00404406 | 0.2501794 | 0.01524611 | -0.004037071 | 0.378683 | 0.01550194 | -0.003944184
[5 empty] | 0.06579804 | 0.01623656 | -0.003160639 |  | 0.1093414 | 0.01632028 | -0.00404406 | 0.2524693 | 0.01597212 | -0.004037071 | 0.3818174 | 0.01624013 | -0.003944184
[5 empty] | 0.06624507 | 0.01697459 | -0.003237351 |  | 0.110374 | 0.01706211 | -0.004197861 | 0.2547046 | 0.01669812 | -0.00417048 | 0.3849164 | 0.01697832 | -0.003862128
[5 empty] | 0.06667047 | 0.01771262 | -0.003237351 |  | 0.1113372 | 0.01780394 | -0.004197861 | 0.2565792 | 0.01742413 | -0.00417048 | 0.387446 | 0.01771651 | -0.003862128
[5 empty] | 0.0670236 | 0.01845064 | -0.003237351 |  | 0.1122235 | 0.01854577 | -0.004197861 | 0.2582302 | 0.01815013 | -0.00417048 | 0.3900146 | 0.0184547 | -0.003862128
[5 empty] | 0.06735797 | 0.01918867 | -0.003237351 |  | 0.1130416 | 0.0192876 | -0.004197861 | 0.2596328 | 0.01887614 | -0.00417048 | 0.3922119 | 0.01919288 | -0.003862128
[5 empty] | 0.06764156 | 0.01992669 | -0.003265767 |  | 0.1138163 | 0.02002943 | -0.004281937 | 0.2608851 | 0.01960215 | -0.004238987 | 0.3942013 | 0.01993107 | -0.003776697
[5 empty] | 0.06789949 | 0.02066472 | -0.003265767 |  | 0.1145234 | 0.02077127 | -0.004281937 | 0.2620035 | 0.02032815 | -0.004238987 | 0.3962124 | 0.02066926 | -0.003776697
[5 empty] | 0.06816673 | 0.02140274 | -0.003265767 |  | 0.1151878 | 0.0215131 | -0.004281937 | 0.2628807 | 0.02105416 | -0.004238987 | 0.3981532 | 0.02140745 | -0.003776697
[5 empty] | 0.06840136 | 0.02214077 | -0.003278927 |  | 0.1158345 | 0.02225493 | -0.004305007 | 0.2636566 | 0.02178016 | -0.004238987 | 0.4001902 | 0.02214563 | -0.003776697
[5 empty] | 0.06862783 | 0.0228788 | -0.003278927 |  | 0.1164391 | 0.02299676 | -0.004305007 | 0.2642646 | 0.02250617 | -0.004256171 | 0.4020984 | 0.02288382 | -0.003690392
[5 empty] | 0.06883645 | 0.02361682 | -0.003278927 |  | 0.1169931 | 0.02373859 | -0.004305007 | 0.2648514 | 0.02323217 | -0.004256171 | 0.4038548 | 0.02362201 | -0.003690392
[5 empty] | 0.06903674 | 0.02435485 | -0.003278927 |  | 0.1175868 | 0.02448042 | -0.004305007 | 0.265272 | 0.02395818 | -0.004256171 | 0.4058966 | 0.0243602 | -0.003690392
[5 empty] | 0.06923859 | 0.02509287 | -0.003278927 |  | 0.1181874 | 0.02522225 | -0.004305007 | 0.2658724 | 0.02468418 | -0.004256171 | 0.4075021 | 0.02509839 | -0.003690392
[5 empty] | 0.06942268 | 0.0258309 | -0.003291594 |  | 0.1186934 | 0.02596408 | -0.004296075 | 0.2663217 | 0.02541019 | -0.004237465 | 0.4093264 | 0.02583657 | -0.003578287
[5 empty] | 0.06961843 | 0.02656892 | -0.003291594 |  | 0.1192556 | 0.02670591 | -0.004296075 | 0.2666623 | 0.02613619 | -0.004237465 | 0.4111721 | 0.02657476 | -0.003578287
[5 empty] | 0.06979671 | 0.02730695 | -0.003291594 |  | 0.1198064 | 0.02744774 | -0.004296075 | 0.2670621 | 0.0268622 | -0.004237465 | 0.4127072 | 0.02731295 | -0.003578287
[5 empty] | 0.06997721 | 0.02804498 | -0.003291594 |  | 0.1202941 | 0.02818957 | -0.004296075 | 0.2673974 | 0.0275882 | -0.004237465 | 0.4143937 | 0.02805114 | -0.003578287
[5 empty] | 0.07013068 | 0.028783 | -0.003290391 |  | 0.1208202 | 0.02893141 | -0.00427286 | 0.2677948 | 0.02831421 | -0.00419071 | 0.4159655 | 0.02878932 | -0.003439506
[5 empty] | 0.07030633 | 0.02952103 | -0.003290391 |  | 0.1213334 | 0.02967324 | -0.00427286 | 0.2681302 | 0.02904022 | -0.00419071 | 0.4174878 | 0.02952751 | -0.003439506
[5 empty] | 0.07043549 | 0.03025905 | -0.003290391 |  | 0.1218329 | 0.03041507 | -0.00427286 | 0.2684886 | 0.02976622 | -0.00419071 | 0.4189595 | 0.0302657 | -0.003439506
[5 empty] | 0.07059704 | 0.03099708 | -0.003290391 |  | 0.122284 | 0.0311569 | -0.00427286 | 0.2687457 | 0.03049223 | -0.00419071 | 0.4203794 | 0.03100389 | -0.003439506
[5 empty] | 0.07071227 | 0.0317351 | -0.003299962 |  | 0.1227548 | 0.03189873 | -0.004236514 | 0.2691121 | 0.03121823 | -0.00411987 | 0.4217464 | 0.03174208 | -0.003284286
[5 empty] | 0.07086028 | 0.03247313 | -0.003299962 |  | 0.1231585 | 0.03264056 | -0.004236514 | 0.2693378 | 0.03194424 | -0.00411987 | 0.4230595 | 0.03248026 | -0.003284286
[5 empty] | 0.07095223 | 0.03321116 | -0.003299962 |  | 0.1235985 | 0.03338239 | -0.004236514 | 0.2695497 | 0.03267024 | -0.00411987 | 0.4243849 | 0.03321845 | -0.003284286
[5 empty] | 0.07109717 | 0.03394918 | -0.003306138 |  | 0.1240223 | 0.03412422 | -0.004236514 | 0.269791 | 0.03339625 | -0.00411987 | 0.4255867 | 0.03395664 | -0.003284286
[5 empty] | 0.0711763 | 0.03468721 | -0.003306138 |  | 0.1243946 | 0.03486605 | -0.00418819 | 0.2700631 | 0.03412225 | -0.00402891 | 0.4267312 | 0.03469483 | -0.003122864
[5 empty] | 0.07128896 | 0.03542523 | -0.003306138 |  | 0.124732 | 0.03560788 | -0.00418819 | 0.2701993 | 0.03484826 | -0.00402891 | 0.4276818 | 0.03543301 | -0.003122864
[5 empty] | 0.07140557 | 0.03616326 | -0.003306138 |  | 0.1250866 | 0.03634971 | -0.00418819 | 0.270495 | 0.03557426 | -0.00402891 | 0.4287759 | 0.0361712 | -0.003122864
[5 empty] | 0.07147651 | 0.03690128 | -0.003306138 |  | 0.1254404 | 0.03709155 | -0.00418819 | 0.2706572 | 0.03630027 | -0.00402891 | 0.4297416 | 0.03690939 | -0.003122864
[5 empty] | 0.07155165 | 0.03763931 | -0.003304262 |  | 0.1257403 | 0.03783338 | -0.004129039 | 0.2709395 | 0.03702628 | -0.003921793 | 0.4306455 | 0.03764758 | -0.002965477
[5 empty] | 0.07166106 | 0.03837734 | -0.003304262 |  | 0.1260561 | 0.03857521 | -0.004129039 | 0.2710066 | 0.03775228 | -0.003921793 | 0.4313502 | 0.03838577 | -0.002965477
[5 empty] | 0.07172514 | 0.03911536 | -0.003304262 |  | 0.1263344 | 0.03931704 | -0.004129039 | 0.2712807 | 0.03847829 | -0.003921793 | 0.4321269 | 0.03912395 | -0.002965477
[5 empty] | 0.07179388 | 0.03985339 | -0.003304262 |  | 0.12661 | 0.04005887 | -0.004129039 | 0.2713841 | 0.03920429 | -0.003921793 | 0.4329068 | 0.03986214 | -0.002965477
[5 empty] | 0.07183746 | 0.04059141 | -0.003310824 |  | 0.1268472 | 0.0408007 | -0.004060215 | 0.2716129 | 0.0399303 | -0.003802485 | 0.4334839 | 0.04060033 | -0.00282236
[5 empty] | 0.07190598 | 0.04132944 | -0.003310824 |  | 0.1270629 | 0.04154253 | -0.004060215 | 0.2718843 | 0.0406563 | -0.003802485 | 0.4342671 | 0.04133852 | -0.00282236
[5 empty] | 0.07196962 | 0.04206746 | -0.003310824 |  | 0.1272744 | 0.04228436 | -0.004060215 | 0.2720731 | 0.04138231 | -0.003802485 | 0.4347083 | 0.0420767 | -0.00282236
[5 empty] | 0.07199849 | 0.04280549 | -0.003310824 |  | 0.1273926 | 0.04302619 | -0.00398287 | 0.272138 | 0.04210831 | -0.003802485 | 0.4351482 | 0.04281489 | -0.00282236
[5 empty] | 0.07207334 | 0.04354352 | -0.003299394 |  | 0.1275765 | 0.04376802 | -0.00398287 | 0.2724605 | 0.04283432 | -0.003674949 | 0.4355174 | 0.04355308 | -0.002703752
[5 empty] | 0.07209626 | 0.04428154 | -0.003299394 |  | 0.1276837 | 0.04450985 | -0.00398287 | 0.2725773 | 0.04356032 | -0.003674949 | 0.4356776 | 0.04429127 | -0.002703752
[5 empty] | 0.0721376 | 0.04501957 | -0.003299394 |  | 0.1277669 | 0.04525169 | -0.00398287 | 0.2728276 | 0.04428633 | -0.003674949 | 0.4360392 | 0.04502946 | -0.002703752
[5 empty] | 0.07218742 | 0.04575759 | -0.003299394 |  | 0.1278968 | 0.04599352 | -0.00398287 | 0.2730014 | 0.04501233 | -0.003674949 | 0.4361236 | 0.04576764 | -0.002703752
[5 empty] | 0.07222572 | 0.04649562 | -0.003251148 |  | 0.1279127 | 0.04673535 | -0.003898155 | 0.2731844 | 0.04573834 | -0.003543151 | 0.436392 | 0.04650583 | -0.002615695
[5 empty] | 0.07225255 | 0.04723364 | -0.003251148 |  | 0.1279387 | 0.04747718 | -0.003898155 | 0.2734204 | 0.04646435 | -0.003543151 | 0.4364509 | 0.04724402 | -0.002615695
[5 empty] | 0.07229808 | 0.04797167 | -0.003251148 |  | 0.1279396 | 0.04821901 | -0.003898155 | 0.2737106 | 0.04719035 | -0.003543151 | 0.4365061 | 0.04798221 | -0.002615695
[5 empty] | 0.0723222 | 0.04870969 | -0.003251148 |  | 0.1279221 | 0.04896084 | -0.003898155 | 0.2740141 | 0.04791636 | -0.003543151 | 0.4365577 | 0.04872039 | -0.002615695
[5 empty] | 0.07234505 | 0.04944772 | -0.003152788 |  | 0.1279241 | 0.04970267 | -0.003752558 | 0.274332 | 0.04864236 | -0.003410956 | 0.4366741 | 0.04945858 | -0.002543374
[5 empty] | 0.07240687 | 0.05018575 | -0.003152788 |  | 0.1278225 | 0.0504445 | -0.003752558 | 0.2745812 | 0.04936837 | -0.003410956 | 0.4368554 | 0.05019677 | -0.002543374
[5 empty] | 0.0724173 | 0.05092377 | -0.003152788 |  | 0.1277789 | 0.05118633 | -0.003752558 | 0.274813 | 0.05009437 | -0.003410956 | 0.4369643 | 0.05093496 | -0.002543374
[5 empty] | 0.07243667 | 0.0516618 | -0.003021203 |  | 0.1276881 | 0.05192816 | -0.003752558 | 0.2751554 | 0.05082038 | -0.003410956 | 0.4372066 | 0.05167315 | -0.002543374
[5 empty] | 0.07247511 | 0.05239982 | -0.003021203 |  | 0.1276404 | 0.05267 | -0.003488689 | 0.2755627 | 0.05154638 | -0.003253105 | 0.4373075 | 0.05241133 | -0.002480934
[5 empty] | 0.0725025 | 0.05313785 | -0.003021203 |  | 0.1275485 | 0.05341183 | -0.003488689 | 0.2759463 | 0.05227239 | -0.003253105 | 0.437267 | 0.05314952 | -0.002480934
[5 empty] | 0.07251891 | 0.05387587 | -0.003021203 |  | 0.1274139 | 0.05415366 | -0.003488689 | 0.2764304 | 0.05299839 | -0.003253105 | 0.4374286 | 0.05388771 | -0.002480934
[5 empty] | 0.07257468 | 0.0546139 | -0.003021203 |  | 0.1273444 | 0.05489549 | -0.003488689 | 0.2767131 | 0.0537244 | -0.003253105 | 0.4374486 | 0.0546259 | -0.002480934
[5 empty] | 0.07259946 | 0.05535193 | -0.002863969 |  | 0.1272352 | 0.05563732 | -0.003154761 | 0.2771321 | 0.0544504 | -0.003057225 | 0.4376019 | 0.05536409 | -0.002424474
[5 empty] | 0.07262347 | 0.05608995 | -0.002863969 |  | 0.1271409 | 0.05637915 | -0.003154761 | 0.2775985 | 0.05517641 | -0.003057225 | 0.4376135 | 0.05610227 | -0.002424474
[5 empty] | 0.0726367 | 0.05682798 | -0.002863969 |  | 0.1270276 | 0.05712098 | -0.003154761 | 0.2781091 | 0.05590242 | -0.003057225 | 0.4377582 | 0.05684046 | -0.002424474
[5 empty] | 0.07266943 | 0.057566 | -0.002863969 |  | 0.1268613 | 0.05786281 | -0.003154761 | 0.278532 | 0.05662842 | -0.003057225 | 0.4378987 | 0.05757865 | -0.00237009
[5 empty] | 0.07266126 | 0.05830403 | -0.002698526 |  | 0.1267674 | 0.05860464 | -0.002800218 | 0.2789063 | 0.05735443 | -0.00283707 | 0.437966 | 0.05831684 | -0.00237009
[5 empty] | 0.07269285 | 0.05904205 | -0.002698526 |  | 0.1266412 | 0.05934647 | -0.002800218 | 0.2792283 | 0.05808043 | -0.00283707 | 0.4378912 | 0.05905502 | -0.00237009
[5 empty] | 0.0727038 | 0.05978008 | -0.002698526 |  | 0.1265549 | 0.0600883 | -0.002800218 | 0.2796664 | 0.05880644 | -0.00283707 | 0.4379495 | 0.05979321 | -0.00237009
[5 empty] | 0.0727244 | 0.06051811 | -0.002698526 |  | 0.126457 | 0.06083014 | -0.002800218 | 0.2800883 | 0.05953244 | -0.00283707 | 0.4379344 | 0.0605314 | -0.00237009
[5 empty] | 0.0727648 | 0.06125613 | -0.002533293 |  | 0.1264019 | 0.06157197 | -0.002474503 | 0.2804475 | 0.06025845 | -0.002606395 | 0.4381211 | 0.06126959 | -0.00231388
[5 empty] | 0.07278473 | 0.06199416 | -0.002533293 |  | 0.1263028 | 0.0623138 | -0.002474503 | 0.2806973 | 0.06098445 | -0.002606395 | 0.4381656 | 0.06200778 | -0.00231388
[5 empty] | 0.0727943 | 0.06273218 | -0.002533293 |  | 0.1262142 | 0.06305563 | -0.002474503 | 0.2810926 | 0.06171046 | -0.002606395 | 0.4381364 | 0.06274596 | -0.00231388
[5 empty] | 0.07282385 | 0.06347021 | -0.002533293 |  | 0.1261728 | 0.06379746 | -0.002474503 | 0.2814147 | 0.06243646 | -0.002606395 | 0.4381025 | 0.06348415 | -0.00231388
[5 empty] | 0.07285326 | 0.06420823 | -0.002380591 |  | 0.126092 | 0.06453929 | -0.002227059 | 0.2815304 | 0.06316247 | -0.002378954 | 0.4382014 | 0.06422234 | -0.00225194
[5 empty] | 0.0728523 | 0.06494626 | -0.002380591 |  | 0.1260788 | 0.06528112 | -0.002227059 | 0.2817383 | 0.06388847 | -0.002378954 | 0.4382266 | 0.06496053 | -0.00225194
[5 empty] | 0.07288158 | 0.06568429 | -0.002380591 |  | 0.1260997 | 0.06602295 | -0.002227059 | 0.282035 | 0.06461448 | -0.002378954 | 0.4383156 | 0.06569871 | -0.00225194
[5 empty] | 0.0728806 | 0.06642231 | -0.002380591 |  | 0.1260636 | 0.06676478 | -0.002227059 | 0.2820283 | 0.06534049 | -0.002168498 | 0.4381931 | 0.0664369 | -0.002180369
[5 empty] | 0.07289988 | 0.06716034 | -0.002262811 |  | 0.1260685 | 0.06750661 | -0.002075716 | 0.2821706 | 0.06606649 | -0.002168498 | 0.4382777 | 0.06717509 | -0.002180369
[5 empty] | 0.0729496 | 0.06789836 | -0.002262811 |  | 0.1261111 | 0.06824844 | -0.002075716 | 0.2821274 | 0.0667925 | -0.002168498 | 0.4382083 | 0.06791328 | -0.002180369
[5 empty] | 0.07294901 | 0.06863639 | -0.002262811 |  | 0.1261217 | 0.06899028 | -0.002075716 | 0.282158 | 0.0675185 | -0.002168498 | 0.4382044 | 0.06865147 | -0.002180369
[5 empty] | 0.07295876 | 0.06937441 | -0.002172383 |  | 0.1260825 | 0.06973211 | -0.002075716 | 0.2820798 | 0.06824451 | -0.002168498 | 0.4382413 | 0.06938965 | -0.002180369
[5 empty] | 0.07297892 | 0.07011244 | -0.002172383 |  | 0.1261343 | 0.07047394 | -0.001944998 | 0.2820233 | 0.06897051 | -0.001959771 | 0.4381794 | 0.07012784 | -0.002099932
[5 empty] | 0.07301175 | 0.07085047 | -0.002172383 |  | 0.1261185 | 0.07121577 | -0.001944998 | 0.2820753 | 0.06969652 | -0.001959771 | 0.4381575 | 0.07086603 | -0.002099932
[5 empty] | 0.07304057 | 0.07158849 | -0.002172383 |  | 0.1261759 | 0.0719576 | -0.001944998 | 0.2819774 | 0.07042252 | -0.001959771 | 0.4381079 | 0.07160422 | -0.002099932
[5 empty] | 0.07307198 | 0.07232652 | -0.002172383 |  | 0.1262182 | 0.07269943 | -0.001944998 | 0.2817735 | 0.07114853 | -0.001733143 | 0.4377566 | 0.0723424 | -0.002099932
[5 empty] | 0.07309361 | 0.07306454 | -0.002114712 |  | 0.1262454 | 0.07344126 | -0.001826721 | 0.2816801 | 0.07187453 | -0.001733143 | 0.4376549 | 0.07308059 | -0.002016072
[5 empty] | 0.07311554 | 0.07380257 | -0.002114712 |  | 0.126222 | 0.07418309 | -0.001826721 | 0.2814389 | 0.07260054 | -0.001733143 | 0.4375289 | 0.07381878 | -0.002016072
[5 empty] | 0.07310737 | 0.07454059 | -0.002114712 |  | 0.1262536 | 0.07492492 | -0.001826721 | 0.2812663 | 0.07332654 | -0.001733143 | 0.4372422 | 0.07455697 | -0.002016072
[5 empty] | 0.07313991 | 0.07527862 | -0.002114712 |  | 0.126305 | 0.07566675 | -0.001826721 | 0.2812061 | 0.07405255 | -0.001733143 | 0.437002 | 0.07529516 | -0.002016072
[5 empty] | 0.07318277 | 0.07601665 | -0.002070187 |  | 0.1263231 | 0.07640858 | -0.001719384 | 0.2808709 | 0.07477856 | -0.001493671 | 0.4367409 | 0.07603334 | -0.001928532
[5 empty] | 0.07320554 | 0.07675467 | -0.002070187 |  | 0.1263959 | 0.07715042 | -0.001719384 | 0.2807785 | 0.07550456 | -0.001493671 | 0.4363912 | 0.07677153 | -0.001928532
[5 empty] | 0.07319804 | 0.0774927 | -0.002070187 |  | 0.1264528 | 0.07789225 | -0.001719384 | 0.2804127 | 0.07623057 | -0.001493671 | 0.4362973 | 0.07750972 | -0.001928532
[5 empty] | 0.07324127 | 0.07823072 | -0.002070187 |  | 0.1264936 | 0.07863408 | -0.001719384 | 0.2802908 | 0.07695657 | -0.001493671 | 0.4358426 | 0.07824791 | -0.001928532
[5 empty] | 0.07324402 | 0.07896875 | -0.002028573 |  | 0.1265359 | 0.07937591 | -0.001621484 | 0.2800261 | 0.07768258 | -0.00124641 | 0.4355086 | 0.07898609 | -0.001836977
[5 empty] | 0.07329745 | 0.07970677 | -0.002028573 |  | 0.1265442 | 0.08011774 | -0.001621484 | 0.2796624 | 0.07840858 | -0.00124641 | 0.4351592 | 0.07972428 | -0.001836977
[5 empty] | 0.07331032 | 0.0804448 | -0.002028573 |  | 0.1266244 | 0.08085957 | -0.001621484 | 0.2793723 | 0.07913459 | -0.00124641 | 0.434864 | 0.08046247 | -0.001836977
[5 empty] | 0.07333326 | 0.08118282 | -0.002028573 |  | 0.1266527 | 0.0816014 | -0.001621484 | 0.2791134 | 0.07986059 | -0.00124641 | 0.4344186 | 0.08120066 | -0.001741076
[5 empty] | 0.07336624 | 0.08192085 | -0.002000202 |  | 0.1266642 | 0.08234323 | -0.00153152 | 0.2788434 | 0.0805866 | -0.0009964136 | 0.4339612 | 0.08193885 | -0.001741076
[5 empty] | 0.07336866 | 0.08265888 | -0.002000202 |  | 0.1267473 | 0.08308506 | -0.00153152 | 0.2783916 | 0.0813126 | -0.0009964136 | 0.4335613 | 0.08267703 | -0.001741076
[5 empty] | 0.07338104 | 0.0833969 | -0.002000202 |  | 0.1267957 | 0.08382689 | -0.00153152 | 0.2781871 | 0.08203861 | -0.0009964136 | 0.4331515 | 0.08341522 | -0.001741076
[5 empty] | 0.07341352 | 0.08413493 | -0.002000202 |  | 0.1268271 | 0.08456872 | -0.00153152 | 0.277845 | 0.08276461 | -0.0009964136 | 0.432733 | 0.08415341 | -0.001741076
[5 empty] | 0.0734356 | 0.08487295 | -0.001966881 |  | 0.1268589 | 0.08531056 | -0.00144799 | 0.2774518 | 0.08349062 | -0.0007487381 | 0.4323751 | 0.0848916 | -0.001640497
[5 empty] | 0.07347771 | 0.08561098 | -0.001966881 |  | 0.1269618 | 0.08605239 | -0.00144799 | 0.2770936 | 0.08421663 | -0.0007487381 | 0.4320106 | 0.08562979 | -0.001640497
[5 empty] | 0.07348904 | 0.086349 | -0.001966881 |  | 0.1269588 | 0.08679422 | -0.00144799 | 0.276771 | 0.08494263 | -0.0007487381 | 0.4315725 | 0.08636797 | -0.001640497
[5 empty] | 0.07351017 | 0.08708703 | -0.001966881 |  | 0.1270266 | 0.08753605 | -0.00144799 | 0.2762715 | 0.08566864 | -0.0007487381 | 0.430994 | 0.08710616 | -0.001640497
[5 empty] | 0.07354108 | 0.08782506 | -0.001939866 |  | 0.1270767 | 0.08827788 | -0.001369392 | 0.2760219 | 0.08639464 | -0.0005084385 | 0.4307527 | 0.08784435 | -0.001534906
[5 empty] | 0.0735614 | 0.08856308 | -0.001939866 |  | 0.1271267 | 0.08901971 | -0.001369392 | 0.2755118 | 0.08712065 | -0.0005084385 | 0.4301691 | 0.08858254 | -0.001534906
[5 empty] | 0.0735711 | 0.08930111 | -0.001939866 |  | 0.1271587 | 0.08976154 | -0.001369392 | 0.2751249 | 0.08784665 | -0.0005084385 | 0.4298566 | 0.08932072 | -0.001534906
[5 empty] | 0.07360063 | 0.09003913 | -0.001939866 |  | 0.1272257 | 0.09050337 | -0.001369392 | 0.2748193 | 0.08857266 | -0.0005084385 | 0.4292724 | 0.09005891 | -0.001423971
[5 empty] | 0.07360929 | 0.09077716 | -0.001910728 |  | 0.1272745 | 0.0912452 | -0.001294223 | 0.2743407 | 0.08929866 | -0.00028057 | 0.4287575 | 0.0907971 | -0.001423971
[5 empty] | 0.07360721 | 0.09151518 | -0.001910728 |  | 0.1273581 | 0.09198703 | -0.001294223 | 0.2739446 | 0.09002467 | -0.00028057 | 0.4285166 | 0.09153529 | -0.001423971
[5 empty] | 0.07362485 | 0.09225321 | -0.001910728 |  | 0.1274055 | 0.09272886 | -0.001294223 | 0.2735468 | 0.09075067 | -0.00028057 | 0.4279399 | 0.09227348 | -0.001423971
[5 empty] | 0.07364186 | 0.09299124 | -0.001910728 |  | 0.1273987 | 0.0934707 | -0.001294223 | 0.2732325 | 0.09147668 | -0.00028057 | 0.4275036 | 0.09301166 | -0.001423971
[5 empty] | 0.07366835 | 0.09372926 | -0.001875549 |  | 0.1274619 | 0.09421253 | -0.001220982 | 0.2727484 | 0.09220269 | -7.018773e-05 | 0.4272084 | 0.09374985 | -0.001307359
[5 empty] | 0.07370432 | 0.09446729 | -0.001875549 |  | 0.1275417 | 0.09495436 | -0.001220982 | 0.2723492 | 0.09292869 | -7.018773e-05 | 0.4265816 | 0.09448804 | -0.001307359
[5 empty] | 0.07369882 | 0.09520531 | -0.001875549 |  | 0.1275492 | 0.09569619 | -0.001220982 | 0.2719931 | 0.0936547 | -7.018773e-05 | 0.426166 | 0.09522623 | -0.001307359
[5 empty] | 0.07370271 | 0.09594334 | -0.001875549 |  | 0.1276264 | 0.09643802 | -0.001220982 | 0.2716807 | 0.0943807 | -7.018773e-05 | 0.4257594 | 0.09596441 | -0.001307359
[5 empty] | 0.07373632 | 0.09668136 | -0.001839582 |  | 0.127631 | 0.09717985 | -0.001148168 | 0.271286 | 0.09510671 | 0.0001176531 | 0.4254982 | 0.0967026 | -0.001184739
[5 empty] | 0.07375889 | 0.09741939 | -0.001839582 |  | 0.1276873 | 0.09792168 | -0.001148168 | 0.2708942 | 0.09583271 | 0.0001176531 | 0.4251132 | 0.09744079 | -0.001184739
[5 empty] | 0.07373983 | 0.09815742 | -0.001839582 |  | 0.1277418 | 0.09866351 | -0.001148168 | 0.2703799 | 0.09655872 | 0.0001176531 | 0.4246731 | 0.09817898 | -0.001184739
[5 empty] | 0.07378094 | 0.09889544 | -0.001839582 |  | 0.1277588 | 0.09940534 | -0.001148168 | 0.2699959 | 0.09728472 | 0.0002778973 | 0.4243816 | 0.09891717 | -0.001184739
[5 empty] | 0.07378034 | 0.09963347 | -0.001796872 |  | 0.1277917 | 0.1001472 | -0.001074277 | 0.2697008 | 0.09801073 | 0.0002778973 | 0.4241046 | 0.09965535 | -0.001055777
[5 empty] | 0.07379911 | 0.1003715 | -0.001796872 |  | 0.1278224 | 0.100889 | -0.001074277 | 0.2692852 | 0.09873673 | 0.0002778973 | 0.4237761 | 0.1003935 | -0.001055777
[5 empty] | 0.07379646 | 0.1011095 | -0.001796872 |  | 0.1278331 | 0.1016308 | -0.001074277 | 0.2689178 | 0.09946274 | 0.0002778973 | 0.4232625 | 0.1011317 | -0.001055777
[5 empty] | 0.07380292 | 0.1018475 | -0.001796872 |  | 0.1278947 | 0.1023727 | -0.001074277 | 0.2685154 | 0.1001887 | 0.0002778973 | 0.422969 | 0.1018699 | -0.001055777
[5 empty] | 0.07379807 | 0.1025856 | -0.001743179 |  | 0.1279183 | 0.1031145 | -0.0009978081 | 0.2682461 | 0.1009147 | 0.0004054897 | 0.4227619 | 0.1026081 | -0.0009201402
[5 empty] | 0.07382264 | 0.1033236 | -0.001743179 |  | 0.1278858 | 0.1038563 | -0.0009978081 | 0.2679012 | 0.1016408 | 0.0004054897 | 0.4224406 | 0.1033463 | -0.0009201402
[5 empty] | 0.07379508 | 0.1040616 | -0.001743179 |  | 0.1279218 | 0.1045982 | -0.0009978081 | 0.2676069 | 0.1023668 | 0.0004054897 | 0.4222079 | 0.1040845 | -0.0009201402
[5 empty] | 0.07379686 | 0.1047996 | -0.001674914 |  | 0.1279549 | 0.10534 | -0.0009978081 | 0.2672386 | 0.1030928 | 0.0004953751 | 0.4220649 | 0.1048227 | -0.0009201402
[5 empty] | 0.07379737 | 0.1055377 | -0.001674914 |  | 0.1279672 | 0.1060818 | -0.0009172593 | 0.2669222 | 0.1038188 | 0.0004953751 | 0.4219454 | 0.1055609 | -0.0007774971
[5 empty] | 0.07380446 | 0.1062757 | -0.001674914 |  | 0.1279763 | 0.1068237 | -0.0009172593 | 0.2665333 | 0.1045448 | 0.0004953751 | 0.4217164 | 0.106299 | -0.0007774971
[5 empty] | 0.073786 | 0.1070137 | -0.001674914 |  | 0.1279645 | 0.1075655 | -0.0009172593 | 0.2663225 | 0.1052708 | 0.0004953751 | 0.4215803 | 0.1070372 | -0.0007774971
[5 empty] | 0.0738032 | 0.1077517 | -0.001674914 |  | 0.127967 | 0.1083073 | -0.0009172593 | 0.2660406 | 0.1059968 | 0.0004953751 | 0.4215384 | 0.1077754 | -0.0007774971
[5 empty] | 0.07375425 | 0.1084898 | -0.001584947 |  | 0.1279475 | 0.1090491 | -0.000831838 | 0.2656884 | 0.1067228 | 0.0005424983 | 0.4213902 | 0.1085136 | -0.0006275147
[5 empty] | 0.07374111 | 0.1092278 | -0.001584947 |  | 0.1279573 | 0.109791 | -0.000831838 | 0.2655159 | 0.1074488 | 0.0005424983 | 0.4214727 | 0.1092518 | -0.0006275147
[5 empty] | 0.07373328 | 0.1099658 | -0.001584947 |  | 0.1279609 | 0.1105328 | -0.000831838 | 0.2652329 | 0.1081748 | 0.0005424983 | 0.4213169 | 0.10999 | -0.0006275147
[5 empty] | 0.07367993 | 0.1107039 | -0.001584947 |  | 0.1279585 | 0.1112746 | -0.000831838 | 0.2650477 | 0.1089008 | 0.0005424983 | 0.4214506 | 0.1107282 | -0.0006275147
[5 empty] | 0.07363205 | 0.1114419 | -0.001468115 |  | 0.1279323 | 0.1120165 | -0.0007460029 | 0.2647458 | 0.1096268 | 0.0005478227 | 0.4213164 | 0.1114664 | -0.0004669798
[5 empty] | 0.07358971 | 0.1121799 | -0.001468115 |  | 0.1278468 | 0.1127583 | -0.0007460029 | 0.2646111 | 0.1103528 | 0.0005478227 | 0.4213167 | 0.1122045 | -0.0004669798
[5 empty] | 0.07354281 | 0.1129179 | -0.001468115 |  | 0.1278445 | 0.1135001 | -0.0007460029 | 0.2643948 | 0.1110788 | 0.0005478227 | 0.4212501 | 0.1129427 | -0.0004669798
[5 empty] | 0.07349142 | 0.113656 | -0.001468115 |  | 0.1277654 | 0.114242 | -0.0007460029 | 0.264097 | 0.1118048 | 0.0005478227 | 0.4212511 | 0.1136809 | -0.0004669798
[5 empty] | 0.07345592 | 0.114394 | -0.001320843 |  | 0.1277517 | 0.1149838 | -0.0006608177 | 0.2640077 | 0.1125308 | 0.0005422737 | 0.4212525 | 0.1144191 | -0.0002879936
[5 empty] | 0.07338561 | 0.115132 | -0.001320843 |  | 0.1276793 | 0.1157256 | -0.0006608177 | 0.2637956 | 0.1132568 | 0.0005422737 | 0.4212545 | 0.1151573 | -0.0002879936
[5 empty] | 0.0733212 | 0.11587 | -0.001320843 |  | 0.1276193 | 0.1164675 | -0.0006608177 | 0.2635022 | 0.1139828 | 0.0005422737 | 0.4213243 | 0.1158955 | -0.0002879936
[5 empty] | 0.07327287 | 0.1166081 | -0.001320843 |  | 0.1275363 | 0.1172093 | -0.0006608177 | 0.2633757 | 0.1147089 | 0.0005294581 | 0.4212606 | 0.1166337 | -0.0002879936
[5 empty] | 0.07316977 | 0.1173461 | -0.001152303 |  | 0.1275191 | 0.1179511 | -0.000576287 | 0.2631681 | 0.1154349 | 0.0005294581 | 0.4212649 | 0.1173719 | -9.115561e-05
[5 empty] | 0.07312339 | 0.1180841 | -0.001152303 |  | 0.1273903 | 0.1186929 | -0.000576287 | 0.2628793 | 0.1161609 | 0.0005294581 | 0.4213374 | 0.11811 | -9.115561e-05
[5 empty] | 0.07302245 | 0.1188221 | -0.001152303 |  | 0.1273098 | 0.1194348 | -0.000576287 | 0.2627574 | 0.1168869 | 0.0005294581 | 0.4213438 | 0.1188482 | -9.115561e-05
[5 empty] | 0.07292776 | 0.1195602 | -0.001152303 |  | 0.1272598 | 0.1201766 | -0.000576287 | 0.2624307 | 0.1176129 | 0.0005294581 | 0.4214857 | 0.1195864 | -9.115561e-05
[5 empty] | 0.07285955 | 0.1202982 | -0.0009590558 |  | 0.1271519 | 0.1209184 | -0.0004924155 | 0.2623118 | 0.1183389 | 0.0005075386 | 0.4214945 | 0.1203246 | 0.0001223967
[5 empty] | 0.07274725 | 0.1210362 | -0.0009590558 |  | 0.1270925 | 0.1216603 | -0.0004924155 | 0.2621122 | 0.1190649 | 0.0005075386 | 0.4213705 | 0.1210628 | 0.0001223967
[5 empty] | 0.0726817 | 0.1217742 | -0.0009590558 |  | 0.126993 | 0.1224021 | -0.0004924155 | 0.2619554 | 0.1197909 | 0.0005075386 | 0.4213822 | 0.121801 | 0.0001223967
[5 empty] | 0.07255212 | 0.1225123 | -0.0009590558 |  | 0.1268361 | 0.1231439 | -0.0004924155 | 0.2616356 | 0.1205169 | 0.0005075386 | 0.4213284 | 0.1225392 | 0.0001223967
[5 empty] | 0.07246936 | 0.1232503 | -0.0007453003 |  | 0.1267455 | 0.1238858 | -0.0004092079 | 0.2615646 | 0.1212429 | 0.0004746777 | 0.4215448 | 0.1232774 | 0.0003515258
[5 empty] | 0.0723731 | 0.1239883 | -0.0007453003 |  | 0.1266329 | 0.1246276 | -0.0004092079 | 0.2613307 | 0.1219689 | 0.0004746777 | 0.4215616 | 0.1240156 | 0.0003515258
[5 empty] | 0.07224335 | 0.1247263 | -0.0007453003 |  | 0.1265515 | 0.1253694 | -0.0004092079 | 0.2611398 | 0.1226949 | 0.0004746777 | 0.4215131 | 0.1247537 | 0.0003515258
[5 empty] | 0.0721204 | 0.1254644 | -0.0007453003 |  | 0.1263955 | 0.1261113 | -0.0004092079 | 0.2609507 | 0.1234209 | 0.0004746777 | 0.4216009 | 0.1254919 | 0.0003515258
[5 empty] | 0.07201428 | 0.1262024 | -0.0005121249 |  | 0.126306 | 0.1268531 | -0.0003266687 | 0.2607223 | 0.1241469 | 0.0004290382 | 0.4214893 | 0.1262301 | 0.0005950942
[5 empty] | 0.07188502 | 0.1269404 | -0.0005121249 |  | 0.1261421 | 0.1275949 | -0.0003266687 | 0.2606191 | 0.1248729 | 0.0004290382 | 0.4215813 | 0.1269683 | 0.0005950942
[5 empty] | 0.07179268 | 0.1276784 | -0.0005121249 |  | 0.1260097 | 0.1283367 | -0.0003266687 | 0.2603125 | 0.1255989 | 0.0004290382 | 0.4216756 | 0.1277065 | 0.0005950942
[5 empty] | 0.07164742 | 0.1284165 | -0.0005121249 |  | 0.1258913 | 0.1290786 | -0.0003266687 | 0.2602541 | 0.1263249 | 0.0004290382 | 0.4215709 | 0.1284447 | 0.0005950942
[5 empty] | 0.07151923 | 0.1291545 | -0.000261731 |  | 0.1257516 | 0.1298204 | -0.0002448027 | 0.2600746 | 0.1270509 | 0.0003687825 | 0.4216029 | 0.1291829 | 0.0008519644
[5 empty] | 0.07139816 | 0.1298925 | -0.000261731 |  | 0.1256085 | 0.1305622 | -0.0002448027 | 0.2598971 | 0.1277769 | 0.0003687825 | 0.4215704 | 0.1299211 | 0.0008519644
[5 empty] | 0.07127432 | 0.1306305 | -0.000261731 |  | 0.1254621 | 0.1313041 | -0.0002448027 | 0.2596396 | 0.128503 | 0.0003687825 | 0.421742 | 0.1306592 | 0.0008519644
[5 empty] | 0.0711081 | 0.1313686 | -0.000261731 |  | 0.1253299 | 0.1320459 | -0.0002448027 | 0.2594662 | 0.129229 | 0.0003687825 | 0.4216478 | 0.1313974 | 0.001120999
[5 empty] | 0.07097899 | 0.1321066 | 5.89671e-06 |  | 0.1251244 | 0.1327877 | -0.0001636145 | 0.259254 | 0.129955 | 0.0002920734 | 0.4218251 | 0.1321356 | 0.001120999
[5 empty] | 0.07084732 | 0.1328446 | 5.89671e-06 |  | 0.125021 | 0.1335296 | -0.0001636145 | 0.2591257 | 0.130681 | 0.0002920734 | 0.421871 | 0.1328738 | 0.001120999
[5 empty] | 0.07071319 | 0.1335826 | 5.89671e-06 |  | 0.1248446 | 0.1342714 | -0.0001636145 | 0.2589996 | 0.131407 | 0.0002920734 | 0.4218529 | 0.133612 | 0.001120999
[5 empty] | 0.07055693 | 0.1343207 | 5.89671e-06 |  | 0.1246654 | 0.1350132 | -0.0001636145 | 0.2587529 | 0.132133 | 0.0002920734 | 0.4220395 | 0.1343502 | 0.001120999
[5 empty] | 0.0703984 | 0.1350587 | 0.0002873889 |  | 0.1245183 | 0.1357551 | -8.31087e-05 | 0.2587129 | 0.132859 | 0.0001970735 | 0.4218934 | 0.1350884 | 0.00140106
[5 empty] | 0.07023768 | 0.1357967 | 0.0002873889 |  | 0.1243511 | 0.1364969 | -8.31087e-05 | 0.2585524 | 0.133585 | 0.0001970735 | 0.4221538 | 0.1358266 | 0.00140106
[5 empty] | 0.07008467 | 0.1365348 | 0.0002873889 |  | 0.1241814 | 0.1372387 | -8.31087e-05 | 0.2582717 | 0.134311 | 0.0001970735 | 0.422149 | 0.1365647 | 0.00140106
[5 empty] | 0.0699492 | 0.1372728 | 0.0002873889 |  | 0.1240092 | 0.1379806 | -8.31087e-05 | 0.2581567 | 0.135037 | 0.0001970735 | 0.4220805 | 0.1373029 | 0.00140106
[5 empty] | 0.06980189 | 0.1380108 | 0.000581465 |  | 0.1238173 | 0.1387224 | -3.289998e-06 | 0.2580847 | 0.135763 | 8.194533e-05 | 0.4221501 | 0.1380411 | 0.001691011
[5 empty] | 0.06962331 | 0.1387488 | 0.000581465 |  | 0.1236752 | 0.1394642 | -3.289998e-06 | 0.2579335 | 0.136489 | 8.194533e-05 | 0.422358 | 0.1387793 | 0.001691011
[5 empty] | 0.06948198 | 0.1394869 | 0.000581465 |  | 0.1234962 | 0.140206 | -3.289998e-06 | 0.2577031 | 0.137215 | 8.194533e-05 | 0.422368 | 0.1395175 | 0.001691011
[5 empty] | 0.06929987 | 0.1402249 | 0.0008884291 |  | 0.1232805 | 0.1409479 | -3.289998e-06 | 0.2575974 | 0.137941 | 8.194533e-05 | 0.4225165 | 0.1402557 | 0.001691011
[5 empty] | 0.0691453 | 0.1409629 | 0.0008884291 |  | 0.1230976 | 0.1416897 | 7.583697e-05 | 0.2574127 | 0.138667 | -5.514839e-05 | 0.4226691 | 0.1409939 | 0.001989713
[5 empty] | 0.06896967 | 0.1417009 | 0.0008884291 |  | 0.1229127 | 0.1424315 | 7.583697e-05 | 0.2573526 | 0.139393 | -5.514839e-05 | 0.4226241 | 0.1417321 | 0.001989713
[5 empty] | 0.0688216 | 0.142439 | 0.0008884291 |  | 0.1227089 | 0.1431734 | 7.583697e-05 | 0.2571322 | 0.140119 | -5.514839e-05 | 0.4228525 | 0.1424702 | 0.001989713
[5 empty] | 0.06863332 | 0.143177 | 0.0008884291 |  | 0.1225725 | 0.1439152 | 7.583697e-05 | 0.2570771 | 0.140845 | -5.514839e-05 | 0.4229507 | 0.1432084 | 0.001989713
[5 empty] | 0.06845337 | 0.143915 | 0.001201277 |  | 0.1223482 | 0.144657 | 0.0001542675 | 0.2568617 | 0.1415711 | -0.0002160451 | 0.4229188 | 0.1439466 | 0.00229603
[5 empty] | 0.06828178 | 0.144653 | 0.001201277 |  | 0.122157 | 0.1453989 | 0.0001542675 | 0.2567303 | 0.1422971 | -0.0002160451 | 0.423026 | 0.1446848 | 0.00229603
[5 empty] | 0.0681282 | 0.1453911 | 0.001201277 |  | 0.1219645 | 0.1461407 | 0.0001542675 | 0.2566016 | 0.1430231 | -0.0002160451 | 0.4230706 | 0.145423 | 0.00229603
[5 empty] | 0.06794459 | 0.1461291 | 0.001441172 |  | 0.1217878 | 0.1468825 | 0.0002126307 | 0.2564755 | 0.1437491 | -0.0003534436 | 0.423322 | 0.1461612 | 0.00253008
[5 empty] | 0.06778868 | 0.1468671 | 0.001441172 |  | 0.1215757 | 0.1476244 | 0.0002126307 | 0.2563114 | 0.1444751 | -0.0003534436 | 0.4233089 | 0.1468994 | 0.00253008