## 1
Общество с ограниченной ответственностью "Инженерная геология" (ООО "ИнжГео") | [10 empty] | Общество с ограниченной ответственностью "Инженерная геология" (ООО "ИнжГео")
Юр. адрес: 117279, г. Москва, ул. Миклухо-Маклая, 36 а, этаж 5, пом. XXIII к. 76-84 | [10 empty] | Юр. адрес: 117279, г. Москва, ул. Миклухо-Маклая, 36 а, этаж 5, пом. XXIII к. 76-84 | [8 empty] | нагр |  |  | X0 | Y0 | R |  | нагр |  |  |  | X0 | Y0 | R | нагр |  |  |  | X0 | Y0 | R |  | нагр |  |  |  | X0 | Y0 | R
Телефон/факс +7 (495) 132-30-00, Адрес электронной почты inbox@inj-geo.ru | [10 empty] | Телефон/факс +7 (495) 132-30-00, Адрес электронной почты inbox@inj-geo.ru | [12 empty] | 0 | [7 empty] | 0 | [6 empty] | 0 | [7 empty] | 0
[20 empty] | девиатор | [6 empty] | девиатор | [6 empty] | девиатор | [7 empty] | девиатор
Испытательная лаборатория ООО «ИнжГео» | [10 empty] | Испытательная лаборатория ООО «ИнжГео» | [8 empty] | x0 | Угол | X | Y |  |  |  | x0 |  | Угол | X | Y |  |  | x0 |  | Угол | X | Y |  |  |  | x0 |  | Угол | X | Y
Адрес места осуществления деятельности лаборатории: г. Москва, просп. Вернадского, д. 51, стр. 1 | [10 empty] | Адрес места осуществления деятельности лаборатории: г. Москва, просп. Вернадского, д. 51, стр. 1 | [9 empty] | 0 | [7 empty] | 0 | [6 empty] | 0 | [7 empty] | 0
Телефон +7(910)4557682, E-mail: slg85@mail.ru | [10 empty] | Телефон +7(910)4557682, E-mail: slg85@mail.ru | [9 empty] | 5 | [7 empty] | 5 | [6 empty] | 5 | [7 empty] | 5
[21 empty] | 10 | [7 empty] | 10 | [6 empty] | 10 | [7 empty] | 10
Протокол испытаний № 13-63/29 от 27-11-2022 | [20 empty] | 15 | [7 empty] | 15 | [6 empty] | 15 | [7 empty] | 15
Наименование и адрес заказчика: ООО Регионстрой | [20 empty] | 20 | [7 empty] | 20 | [6 empty] | 20 | [7 empty] | 20
Наименование объекта: Переход трубопровода через р. Енисей | [20 empty] | 25 | [7 empty] | 25 | [6 empty] | 25 | [7 empty] | 25
Наименование используемого метода/методики: ГОСТ 12248.4-2020 | [20 empty] | 30 | [7 empty] | 30 | [6 empty] | 30 | [7 empty] | 30
Условия проведения испытания: температура окружающей среды (18 - 25)0С, влажность воздуха (40 - 75)% | [20 empty] | 35 | [7 empty] | 35 | [6 empty] | 35 | [7 empty] | 35
Дата получение объекта подлежащего испытаниям: 31-10-2022 | [20 empty] | 40 | [7 empty] | 40 | [6 empty] | 40 | [7 empty] | 40
Дата испытания: 25.10.2022-19.11.2029 | [20 empty] | 45 | [7 empty] | 45 | [6 empty] | 45 | [7 empty] | 45
Испытание грунтов методом трехосного сжатия | [10 empty] | Испытание грунтов методом трехосного сжатия | [9 empty] | 50 | [7 empty] | 50 | [6 empty] | 50 | [7 empty] | 50
Лабораторный номер: |  | 1064 | [5 empty] | We, % = | 0.40550841 |  | Лабораторный номер: | [6 empty] | We, % = |  |  | 55 | [7 empty] | 55 | [6 empty] | 55 | [7 empty] | 55
Номер скважины: |  | BH-098 | [5 empty] | ρ, г/см3 = | 1.9 |  | Номер скважины: | [6 empty] | ρ, г/см3 = |  |  | 60 | [7 empty] | 60 | [6 empty] | 60 | [7 empty] | 60
Глубина отбора, м: |  | 2.4 | [5 empty] | ρs, г/см3 = | 2.7 |  | Глубина отбора, м: | [6 empty] | ρs, г/см3 = |  |  | 65 | [7 empty] | 65 | [6 empty] | 65 | [7 empty] | 65
Наименование грунта: |  | Суглинок, после оттаивания текучий, легкий песчанистый | [5 empty] | e, д.е. = | 1.1 |  | Наименование грунта: | [6 empty] | e, д.е. = |  |  | 70 | [7 empty] | 70 | [6 empty] | 70 | [7 empty] | 70
Схема проведения опыта: |  | КД | [5 empty] | IL, д.е. = | 1.09 |  | Схема проведения опыта: | [6 empty] | IL, д.е. = |  |  | 75 | [7 empty] | 75 | [6 empty] | 75 | [7 empty] | 75
Результаты испытаний | [10 empty] | Результаты испытаний | [9 empty] | 80 | [7 empty] | 80 | [6 empty] | 80 | [7 empty] | 80
[21 empty] | 85 | [7 empty] | 85 | [6 empty] | 85 | [7 empty] | 85
[21 empty] | 90 | [7 empty] | 90 | [6 empty] | 90 | [7 empty] | 90
[21 empty] | 95 | [7 empty] | 95 | [6 empty] | 95 | [7 empty] | 95
[21 empty] | 100 | [7 empty] | 100 | [6 empty] | 100 | [7 empty] | 100
[21 empty] | 105 | [7 empty] | 105 | [6 empty] | 105 | [7 empty] | 105
[21 empty] | 110 | [7 empty] | 110 | [6 empty] | 110 | [7 empty] | 110
[21 empty] | 115 | [7 empty] | 115 | [6 empty] | 115 | [7 empty] | 115
[21 empty] | 120 | [7 empty] | 120 | [6 empty] | 120 | [7 empty] | 120
[21 empty] | 125 | [7 empty] | 125 | [6 empty] | 125 | [7 empty] | 125
[21 empty] | 130 | [7 empty] | 130 | [6 empty] | 130 | [7 empty] | 130
[21 empty] | 135 | [7 empty] | 135 | [6 empty] | 135 | [7 empty] | 135
[21 empty] | 140 | [7 empty] | 140 | [6 empty] | 140 | [7 empty] | 140
[21 empty] | 145 | [7 empty] | 145 | [6 empty] | 145 | [7 empty] | 145
[21 empty] | 150 | [7 empty] | 150 | [6 empty] | 150 | [7 empty] | 150
[21 empty] | 155 | [7 empty] | 155 | [6 empty] | 155 | [7 empty] | 155
[21 empty] | 160 | [7 empty] | 160 | [6 empty] | 160 | [7 empty] | 160
[21 empty] | 165 | [7 empty] | 165 | [6 empty] | 165 | [7 empty] | 165
[21 empty] | 170 | [7 empty] | 170 | [6 empty] | 170 | [7 empty] | 170
[21 empty] | 175 | [7 empty] | 175 | [6 empty] | 175 | [7 empty] | 175
[21 empty] | 180 | [7 empty] | 180 | [6 empty] | 180 | [7 empty] | 180
[13 empty] | Давление в камере, Мпа σ3 | Вертикальная нагрузка, Мпа σ1 | Поровое давление, Мпа u
[13 empty] | 0.05 | 0.1821025 |  |  |  |  | 1 | [6 empty] | σ3,кПа | σ1,кПа | u, кПа |  |  |  | 4
[13 empty] | 0.15 | 0.4483965 | [26 empty] | δ3, Мпа | δ1-δ3, МПа | δ1, МПа | δ1, КПа
[13 empty] | 0.25 | 0.7146905 | [20 empty] | С, МПа:
φ, град:
E, Мпа
[26 empty] | x | 0
[26 empty] | y |  |  |  | С, кПа | φ,°
Эффективные значения угла внутреннего трения и удельного сцепления ϕ', С'
[13 empty] | ϕ', град. = | 27
[13 empty] | С', МПа = | 0.015
|  | K0, д.е. | 0.5460095 | Эффективное напряжение, Мпа: |  |  |  |  | 0.02730048
|  | Модуль деформации E0, МПа: |  | Точки нахождения модуля Е0, Мпа (полное напряжение): |  |  |  |  | 0.02730048 | 0.04368076
|  | Модуль деформации E50, МПа: |  | qmax Давление при разрушении образца, Мпа (девиатор): |  |  |  |  | 0.07171909
|  | Коэф. Поперечной деформации, ϑ: |  | 0,5 qmax, Мпа (девиатор): |  |  |  |  | 0.03585954
| Начальник исп. лаборатории: | [6 empty] | Семиколенова Л.Г. |  |  |  |  | Начальник исп. лаборатории: |  |  |  |  | Семиколенова Л.Г.
Лист 1 , всего листов 2 | [11 empty] | Лист 2 , всего листов 2
Частичное воспроизведение протокола испытаний без письменного разрешения ООО «ИнжГео» ЗАПРЕЩАЕТСЯ | [11 empty] | Частичное воспроизведение протокола испытаний без письменного разрешения ООО «ИнжГео» ЗАПРЕЩАЕТСЯ
E0 |  |  | E50 |  | Деформация |  |  |  | Первая прочность |  |  | Вторая прочность |  |  | Третья прочность
devE0 | epsE0 |  | dev50 | epsE50 | dev | eps | ev |  | dev1 | eps1 | ev1 | dev1 | eps1 | ev2 | dev1 | eps1 | ev3
0.01638029 | 0.0004423968 |  | 0.03585954 | 0.001327191 | 0 | 0 | -0.0002151718 |  | 0 | 0 | -0.0003119664 | 0 | 0 | -0.0002871137 | 0 | 0 | 0.0001291685
[5 empty] | 0.01638029 | 0.0004423968 | -0.0002151718 |  | 0.03 | 0.0008102365 | -0.0003119664 | 0.08205905 | 0.0006777496 | -0.0002871137 | 0.1347603 | 0.0007504308 | 0.0001291685
Секущая модуля Е0 |  |  | Линия Q max |  | 0.03585954 | 0.001327191 | -0.0002151718 |  | 0.04870639 | 0.001475053 | -0.0003119664 | 0.1491983 | 0.001688669 | -0.0002871137 | 0.2323453 | 0.001773048 | 0.0001291685
| 0 |  |  | 0 | 0.03891648 | 0.002216887 | -0.002902784 |  | 0.06605127 | 0.002444611 | -0.003085516 | 0.156905 | 0.002235186 | -0.003352247 | 0.2425307 | 0.002234679 | -0.003258699
[5 empty] | 0.04126058 | 0.002955849 | -0.002902784 |  | 0.06911954 | 0.002950107 | -0.003085516 | 0.1666983 | 0.002980248 | -0.003352247 | 0.2581768 | 0.002979571 | -0.003258699
[5 empty] | 0.04346915 | 0.003694811 | -0.002902784 |  | 0.0733733 | 0.003687633 | -0.003085516 | 0.1759845 | 0.00372531 | -0.003352247 | 0.2726657 | 0.003724464 | -0.003258699
|  |  | Линия 0,5 Q max |  | 0.045486 | 0.004433773 | -0.002902784 |  | 0.07739664 | 0.00442516 | -0.003085516 | 0.1845641 | 0.004470371 | -0.003352247 | 0.286346 | 0.004469357 | -0.003258699
|  |  |  | 0 | 0.04738218 | 0.005172736 | -0.003120944 |  | 0.08113589 | 0.005162686 | -0.003382378 | 0.1926249 | 0.005215433 | -0.003306055 | 0.2989943 | 0.00521425 | -0.003142796
[5 empty] | 0.04910557 | 0.005911698 | -0.003120944 |  | 0.08463773 | 0.005900213 | -0.003382378 | 0.2000906 | 0.005960495 | -0.003306055 | 0.3109228 | 0.005959143 | -0.003142796
[5 empty] | 0.0507 | 0.00665066 | -0.003120944 |  | 0.08791188 | 0.00663774 | -0.003382378 | 0.2070186 | 0.006705557 | -0.003306055 | 0.3217806 | 0.006704036 | -0.003142796
[5 empty] | 0.05217279 | 0.007389622 | -0.003120944 |  | 0.0910103 | 0.007375266 | -0.003382378 | 0.2133967 | 0.007450619 | -0.003306055 | 0.3320597 | 0.007448929 | -0.003142796
[5 empty] | 0.05354738 | 0.008128585 | -0.003262459 |  | 0.09388772 | 0.008112793 | -0.003607746 | 0.219358 | 0.008195681 | -0.00322389 | 0.341338 | 0.008193821 | -0.002935777
Коэфф. Точки |  |  |  |  | 0.05475785 | 0.008867547 | -0.003262459 |  | 0.09655283 | 0.00885032 | -0.003607746 | 0.2247424 | 0.008940743 | -0.00322389 | 0.3500038 | 0.008938714 | -0.002935777
[5 empty] | 0.05589207 | 0.009606509 | -0.003262459 |  | 0.09899957 | 0.009587846 | -0.003607746 | 0.2297214 | 0.009685805 | -0.00322389 | 0.3581016 | 0.009683607 | -0.002935777
[5 empty] | 0.05692451 | 0.01034547 | -0.003262459 |  | 0.1012815 | 0.01032537 | -0.003607746 | 0.234359 | 0.01043087 | -0.00322389 | 0.3653672 | 0.0104285 | -0.002935777
[5 empty] | 0.05783641 | 0.01108443 | -0.003363475 |  | 0.1034091 | 0.0110629 | -0.003771 | 0.2385265 | 0.01117593 | -0.003120412 | 0.37202 | 0.01117339 | -0.00267842
[5 empty] | 0.0587026 | 0.0118234 | -0.003363475 |  | 0.1053926 | 0.01180043 | -0.003771 | 0.2424417 | 0.01192099 | -0.003120412 | 0.3781622 | 0.01191829 | -0.00267842
[5 empty] | 0.05944435 | 0.01256236 | -0.003363475 |  | 0.1071949 | 0.01253795 | -0.003771 | 0.2459736 | 0.01266605 | -0.003120412 | 0.3838982 | 0.01266318 | -0.00267842
[5 empty] | 0.06013732 | 0.01330132 | -0.003363475 |  | 0.1089201 | 0.01327548 | -0.003771 | 0.2491449 | 0.01341111 | -0.003120412 | 0.3889507 | 0.01340807 | -0.00267842
[5 empty] | 0.06076252 | 0.01404028 | -0.003419793 |  | 0.1104351 | 0.01401301 | -0.00388152 | 0.2520191 | 0.01415618 | -0.003010279 | 0.3936763 | 0.01415296 | -0.002411504
[5 empty] | 0.06130903 | 0.01477924 | -0.003419793 |  | 0.1118445 | 0.01475053 | -0.00388152 | 0.2544988 | 0.01490124 | -0.003010279 | 0.3979873 | 0.01489786 | -0.002411504
[5 empty] | 0.06181899 | 0.01551821 | -0.003419793 |  | 0.1131583 | 0.01548806 | -0.00388152 | 0.2569314 | 0.0156463 | -0.003010279 | 0.4016621 | 0.01564275 | -0.002411504
[5 empty] | 0.06225474 | 0.01625717 | -0.003419793 |  | 0.1144196 | 0.01622559 | -0.00388152 | 0.2590989 | 0.01639136 | -0.003010279 | 0.4053251 | 0.01638764 | -0.002411504
[5 empty] | 0.0626767 | 0.01699613 | -0.00345631 |  | 0.1155395 | 0.01696311 | -0.003948687 | 0.2609837 | 0.01713642 | -0.00290815 | 0.408494 | 0.01713254 | -0.002175809
[5 empty] | 0.06304687 | 0.01773509 | -0.00345631 |  | 0.1165434 | 0.01770064 | -0.003948687 | 0.2626499 | 0.01788149 | -0.00290815 | 0.411602 | 0.01787743 | -0.002175809
[5 empty] | 0.06339 | 0.01847406 | -0.00345631 |  | 0.117524 | 0.01843817 | -0.003948687 | 0.2642868 | 0.01862655 | -0.00290815 | 0.4143587 | 0.01862232 | -0.002175809
[5 empty] | 0.06374023 | 0.01921302 | -0.00345631 |  | 0.1184413 | 0.01917569 | -0.003948687 | 0.2657536 | 0.01937161 | -0.002828685 | 0.4167348 | 0.01936721 | -0.002012112
[5 empty] | 0.06404984 | 0.01995198 | -0.003481762 |  | 0.1192541 | 0.01991322 | -0.003981879 | 0.2670739 | 0.02011667 | -0.002828685 | 0.4193699 | 0.02011211 | -0.002012112
[5 empty] | 0.06437123 | 0.02069094 | -0.003481762 |  | 0.1200904 | 0.02065075 | -0.003981879 | 0.2684387 | 0.02086173 | -0.002828685 | 0.4215685 | 0.020857 | -0.002012112
[5 empty] | 0.06467459 | 0.02142991 | -0.003481762 |  | 0.1208412 | 0.02138827 | -0.003981879 | 0.2696213 | 0.0216068 | -0.002828685 | 0.4239728 | 0.02160189 | -0.002012112
[5 empty] | 0.06498502 | 0.02216887 | -0.003481762 |  | 0.1215667 | 0.0221258 | -0.003981879 | 0.2708131 | 0.02235186 | -0.002828685 | 0.4261516 | 0.02234679 | -0.002012112
[5 empty] | 0.06532199 | 0.02290783 | -0.003517333 |  | 0.1223112 | 0.02286333 | -0.00399039 | 0.2720339 | 0.02309692 | -0.002783772 | 0.4282724 | 0.02309168 | -0.001952972
[5 empty] | 0.0656361 | 0.02364679 | -0.003517333 |  | 0.12305 | 0.02360085 | -0.00399039 | 0.2731009 | 0.02384198 | -0.002783772 | 0.4305752 | 0.02383657 | -0.001952972
[5 empty] | 0.06597276 | 0.02438575 | -0.003517333 |  | 0.1237658 | 0.02433838 | -0.00399039 | 0.2743487 | 0.02458704 | -0.002783772 | 0.4328416 | 0.02458146 | -0.001952972
[5 empty] | 0.06629458 | 0.02512472 | -0.003517333 |  | 0.1244194 | 0.02507591 | -0.00399039 | 0.2753962 | 0.0253321 | -0.002783772 | 0.4348634 | 0.02532636 | -0.001952972
[5 empty] | 0.06658244 | 0.02586368 | -0.003544765 |  | 0.1251313 | 0.02581343 | -0.003920947 | 0.2763705 | 0.02607717 | -0.002753455 | 0.4370484 | 0.02607125 | -0.001924697
[5 empty] | 0.06688293 | 0.02660264 | -0.003544765 |  | 0.1258308 | 0.02655096 | -0.003920947 | 0.2774422 | 0.02682223 | -0.002753455 | 0.439258 | 0.02681614 | -0.001924697
[5 empty] | 0.06717708 | 0.0273416 | -0.003544765 |  | 0.1265163 | 0.02728849 | -0.003920947 | 0.2783983 | 0.02756729 | -0.002753455 | 0.4412829 | 0.02756104 | -0.001924697
[5 empty] | 0.06747412 | 0.02808057 | -0.003544765 |  | 0.127151 | 0.02802601 | -0.003920947 | 0.2794531 | 0.02831235 | -0.002729086 | 0.4431192 | 0.02830593 | -0.001924697
[5 empty] | 0.06773589 | 0.02881953 | -0.003568638 |  | 0.127751 | 0.02876354 | -0.003749031 | 0.2803064 | 0.02905741 | -0.002729086 | 0.4451803 | 0.02905082 | -0.001899836
[5 empty] | 0.06800953 | 0.02955849 | -0.003568638 |  | 0.1284217 | 0.02950107 | -0.003749031 | 0.2812162 | 0.02980248 | -0.002729086 | 0.4468385 | 0.02979571 | -0.001899836
[5 empty] | 0.06829499 | 0.03029745 | -0.003568638 |  | 0.1290014 | 0.03023859 | -0.003749031 | 0.2822262 | 0.03054754 | -0.002729086 | 0.4488572 | 0.03054061 | -0.001899836
[5 empty] | 0.0685634 | 0.03103641 | -0.003568638 |  | 0.12956 | 0.03097612 | -0.003749031 | 0.2829912 | 0.0312926 | -0.002729086 | 0.4505364 | 0.0312855 | -0.001899836
[5 empty] | 0.06881446 | 0.03177538 | -0.003592575 |  | 0.130132 | 0.03171365 | -0.00351343 | 0.2837703 | 0.03203766 | -0.002708874 | 0.4522927 | 0.03203039 | -0.001878631
[5 empty] | 0.06902857 | 0.03251434 | -0.003592575 |  | 0.1306261 | 0.03245117 | -0.00351343 | 0.284564 | 0.03278272 | -0.002708874 | 0.4537023 | 0.03277529 | -0.001878631
[5 empty] | 0.06926322 | 0.0332533 | -0.003592575 |  | 0.1311672 | 0.0331887 | -0.00351343 | 0.2853727 | 0.03352779 | -0.002708874 | 0.4553954 | 0.03352018 | -0.001878631
[5 empty] | 0.06951839 | 0.03399226 | -0.003592575 |  | 0.1316273 | 0.03392623 | -0.00351343 | 0.2861532 | 0.03427285 | -0.002708874 | 0.4568064 | 0.03426507 | -0.001878631
[5 empty] | 0.0697164 | 0.03473123 | -0.003615963 |  | 0.1321025 | 0.03466375 | -0.003252932 | 0.2869058 | 0.03501791 | -0.002691023 | 0.4583562 | 0.03500996 | -0.001861321
[5 empty] | 0.0699442 | 0.03547019 | -0.003615963 |  | 0.1325163 | 0.03540128 | -0.003252932 | 0.2874556 | 0.03576297 | -0.002691023 | 0.4595467 | 0.03575486 | -0.001861321
[5 empty] | 0.07012384 | 0.03620915 | -0.003615963 |  | 0.1329062 | 0.03613881 | -0.003252932 | 0.2881526 | 0.03650803 | -0.002691023 | 0.4608714 | 0.03649975 | -0.001861321
[5 empty] | 0.07033295 | 0.03694811 | -0.003615963 |  | 0.1332271 | 0.03687633 | -0.003252932 | 0.2888222 | 0.0372531 | -0.002691023 | 0.4619016 | 0.03724464 | -0.001861321
[5 empty] | 0.07051282 | 0.03768707 | -0.003625116 |  | 0.1335693 | 0.03761386 | -0.003006326 | 0.2894206 | 0.03799816 | -0.00267374 | 0.4632041 | 0.03798954 | -0.001848148
[5 empty] | 0.0706827 | 0.03842604 | -0.003625116 |  | 0.1338949 | 0.03835139 | -0.003006326 | 0.289904 | 0.03874322 | -0.00267374 | 0.4640638 | 0.03873443 | -0.001848148
[5 empty] | 0.07082271 | 0.039165 | -0.003625116 |  | 0.1341473 | 0.03908891 | -0.003006326 | 0.2905364 | 0.03948828 | -0.00267374 | 0.4646905 | 0.03947932 | -0.001848148
[5 empty] | 0.07097184 | 0.03990396 | -0.003625116 |  | 0.1343066 | 0.03982644 | -0.003006326 | 0.2910541 | 0.04023334 | -0.00267374 | 0.465942 | 0.04022421 | -0.001848148
[5 empty] | 0.07112992 | 0.04064292 | -0.003640341 |  | 0.1345002 | 0.04056396 | -0.0028124 | 0.2915895 | 0.0409784 | -0.002655232 | 0.4665981 | 0.04096911 | -0.001839352
[5 empty] | 0.07125738 | 0.04138189 | -0.003640341 |  | 0.1346532 | 0.04130149 | -0.0028124 | 0.2920102 | 0.04172347 | -0.002655232 | 0.4672289 | 0.041714 | -0.001839352
[5 empty] | 0.07135389 | 0.04212085 | -0.003640341 |  | 0.1347272 | 0.04203902 | -0.0028124 | 0.2924048 | 0.04246853 | -0.002655232 | 0.4678321 | 0.04245889 | -0.001839352
[5 empty] | 0.07147841 | 0.04285981 | -0.003640341 |  | 0.1348132 | 0.04277654 | -0.0028124 | 0.2929062 | 0.04321359 | -0.002655232 | 0.4681179 | 0.04320379 | -0.001839352
[5 empty] | 0.07156161 | 0.04359877 | -0.003650486 |  | 0.1348208 | 0.04351407 | -0.002703558 | 0.2932934 | 0.04395865 | -0.002633705 | 0.4685863 | 0.04394868 | -0.001835174
[5 empty] | 0.07164274 | 0.04433773 | -0.003650486 |  | 0.1347976 | 0.0442516 | -0.002703558 | 0.2936107 | 0.04470371 | -0.002633705 | 0.4688039 | 0.04469357 | -0.001835174
[5 empty] | 0.07171909 | 0.0450767 | -0.003650486 |  | 0.1347879 | 0.04498912 | -0.002703558 | 0.2939027 | 0.04544878 | -0.002633705 | 0.4689116 | 0.04543846 | -0.001835174
[5 empty] | 0.0717781 | 0.04581566 | -0.003650486 |  | 0.1347549 | 0.04572665 | -0.002703558 | 0.2941695 | 0.04619384 | -0.002633705 | 0.4687066 | 0.04618336 | -0.001835174
[5 empty] | 0.07182194 | 0.04655462 | -0.003658157 |  | 0.1347726 | 0.04646418 | -0.002630672 | 0.2945891 | 0.0469389 | -0.002607366 | 0.4689127 | 0.04692825 | -0.001839901
[5 empty] | 0.07183303 | 0.04729358 | -0.003658157 |  | 0.1347118 | 0.0472017 | -0.002630672 | 0.2947619 | 0.04768396 | -0.002607366 | 0.4688941 | 0.04767314 | -0.001839901
[5 empty] | 0.07187062 | 0.04803255 | -0.003658157 |  | 0.1347205 | 0.04793923 | -0.002630672 | 0.294999 | 0.04842902 | -0.002607366 | 0.4688669 | 0.04841804 | -0.001839901
[5 empty] | 0.07187517 | 0.04877151 | -0.003658157 |  | 0.1346881 | 0.04867676 | -0.002630672 | 0.2952118 | 0.04917409 | -0.002573668 | 0.4688311 | 0.04916293 | -0.001839901
[5 empty] | 0.0718549 | 0.04951047 | -0.003625403 |  | 0.1345962 | 0.04941428 | -0.002571579 | 0.2954903 | 0.04991915 | -0.002573668 | 0.468787 | 0.04990782 | -0.001865666
[5 empty] | 0.0718439 | 0.05024943 | -0.003625403 |  | 0.1346111 | 0.05015181 | -0.002571579 | 0.2955822 | 0.05066421 | -0.002573668 | 0.4685193 | 0.05065271 | -0.001865666
[5 empty] | 0.07186203 | 0.05098839 | -0.003625403 |  | 0.1345299 | 0.05088934 | -0.002571579 | 0.2958494 | 0.05140927 | -0.002573668 | 0.4686031 | 0.05139761 | -0.001865666
[5 empty] | 0.07185974 | 0.05172736 | -0.003625403 |  | 0.134519 | 0.05162686 | -0.002571579 | 0.2960243 | 0.05215433 | -0.002573668 | 0.4685356 | 0.0521425 | -0.001865666
[5 empty] | 0.07185689 | 0.05246632 | -0.003432093 |  | 0.1344308 | 0.05236439 | -0.002522807 | 0.2961064 | 0.0528994 | -0.0025226 | 0.4683888 | 0.05288739 | -0.001907927
[5 empty] | 0.07183366 | 0.05320528 | -0.003432093 |  | 0.1343946 | 0.05310192 | -0.002522807 | 0.2962292 | 0.05364446 | -0.0025226 | 0.4683786 | 0.05363229 | -0.001907927
[5 empty] | 0.07185949 | 0.05394424 | -0.003432093 |  | 0.1343552 | 0.05383944 | -0.002522807 | 0.2965265 | 0.05438952 | -0.0025226 | 0.4682177 | 0.05437718 | -0.001907927
[5 empty] | 0.07184517 | 0.05468321 | -0.003123805 |  | 0.1342944 | 0.05457697 | -0.002480882 | 0.2966408 | 0.05513458 | -0.0025226 | 0.4680502 | 0.05512207 | -0.001907927
[5 empty] | 0.07182047 | 0.05542217 | -0.003123805 |  | 0.1342124 | 0.0553145 | -0.002480882 | 0.2967057 | 0.05587964 | -0.002457059 | 0.4680916 | 0.05586696 | -0.001960667
[5 empty] | 0.07181515 | 0.05616113 | -0.003123805 |  | 0.134146 | 0.05605202 | -0.002480882 | 0.2969443 | 0.0566247 | -0.002457059 | 0.4678396 | 0.05661186 | -0.001960667
[5 empty] | 0.07182923 | 0.05690009 | -0.003123805 |  | 0.1340956 | 0.05678955 | -0.002480882 | 0.297133 | 0.05736977 | -0.002457059 | 0.467797 | 0.05735675 | -0.001960667
[5 empty] | 0.07181319 | 0.05763905 | -0.003123805 |  | 0.1339692 | 0.05752708 | -0.002480882 | 0.2972266 | 0.05811483 | -0.002384161 | 0.467605 | 0.05810164 | -0.001960667
[5 empty] | 0.07179676 | 0.05837802 | -0.002776971 |  | 0.1338957 | 0.0582646 | -0.002442328 | 0.2973144 | 0.05885989 | -0.002384161 | 0.4676944 | 0.05884654 | -0.00201787
[5 empty] | 0.07178991 | 0.05911698 | -0.002776971 |  | 0.1338754 | 0.05900213 | -0.002442328 | 0.2974854 | 0.05960495 | -0.002384161 | 0.467348 | 0.05959143 | -0.00201787
[5 empty] | 0.07178273 | 0.05985594 | -0.002776971 |  | 0.1337611 | 0.05973966 | -0.002442328 | 0.29765 | 0.06035001 | -0.002384161 | 0.4674269 | 0.06033632 | -0.00201787
[5 empty] | 0.07178515 | 0.0605949 | -0.00245707 |  | 0.133682 | 0.06047718 | -0.002442328 | 0.2976288 | 0.06109508 | -0.002384161 | 0.4671423 | 0.06108121 | -0.00201787
[5 empty] | 0.0717873 | 0.06133387 | -0.00245707 |  | 0.1336012 | 0.06121471 | -0.002403672 | 0.2977796 | 0.06184014 | -0.002311021 | 0.4669248 | 0.06182611 | -0.002073519
[5 empty] | 0.07177929 | 0.06207283 | -0.00245707 |  | 0.1335556 | 0.06195224 | -0.002403672 | 0.2979231 | 0.0625852 | -0.002311021 | 0.4667745 | 0.062571 | -0.002073519
[5 empty] | 0.07175124 | 0.06281179 | -0.00245707 |  | 0.1334721 | 0.06268976 | -0.002403672 | 0.2980141 | 0.06333026 | -0.002311021 | 0.4668351 | 0.06331589 | -0.002073519
[5 empty] | 0.07176261 | 0.06355075 | -0.00245707 |  | 0.1333507 | 0.06342729 | -0.002403672 | 0.2980972 | 0.06407532 | -0.002311021 | 0.4664616 | 0.06406079 | -0.002121596
[5 empty] | 0.0717639 | 0.06428972 | -0.002225653 |  | 0.1332467 | 0.06416482 | -0.00236144 | 0.2981721 | 0.06482039 | -0.002244756 | 0.4663711 | 0.06480568 | -0.002121596
[5 empty] | 0.07172541 | 0.06502868 | -0.002225653 |  | 0.1331602 | 0.06490234 | -0.00236144 | 0.2982832 | 0.06556545 | -0.002244756 | 0.4662053 | 0.06555057 | -0.002121596
[5 empty] | 0.0717165 | 0.06576764 | -0.002225653 |  | 0.133128 | 0.06563987 | -0.00236144 | 0.2983407 | 0.06631051 | -0.002244756 | 0.4661078 | 0.06629546 | -0.002121596
[5 empty] | 0.07170745 | 0.0665066 | -0.002135011 |  | 0.1330037 | 0.0663774 | -0.002312157 | 0.2983891 | 0.06705557 | -0.002244756 | 0.4658641 | 0.06704036 | -0.002121596
[5 empty] | 0.07172665 | 0.06724556 | -0.002135011 |  | 0.1329156 | 0.06711492 | -0.002312157 | 0.2982936 | 0.06780063 | -0.002192481 | 0.4656175 | 0.06778525 | -0.002156086
[5 empty] | 0.07170414 | 0.06798453 | -0.002135011 |  | 0.1328091 | 0.06785245 | -0.002312157 | 0.2984573 | 0.0685457 | -0.002192481 | 0.4656546 | 0.06853014 | -0.002156086
[5 empty] | 0.07168948 | 0.06872349 | -0.002135011 |  | 0.1327756 | 0.06858998 | -0.002312157 | 0.2983965 | 0.06929076 | -0.002192481 | 0.4654745 | 0.06927504 | -0.002156086
[5 empty] | 0.07167283 | 0.06946245 | -0.002135011 |  | 0.1326508 | 0.0693275 | -0.002312157 | 0.2983959 | 0.07003582 | -0.002192481 | 0.4651492 | 0.07001993 | -0.002170972
[5 empty] | 0.07163444 | 0.07020141 | -0.002071067 |  | 0.1325811 | 0.07006503 | -0.00225235 | 0.2983499 | 0.07078088 | -0.002159584 | 0.4650366 | 0.07076482 | -0.002170972
[5 empty] | 0.07163372 | 0.07094038 | -0.002071067 |  | 0.1324754 | 0.07080256 | -0.00225235 | 0.2983848 | 0.07152594 | -0.002159584 | 0.4648507 | 0.07150971 | -0.002170972
[5 empty] | 0.07162126 | 0.07167934 | -0.002071067 |  | 0.1323884 | 0.07154008 | -0.00225235 | 0.2983218 | 0.072271 | -0.002159584 | 0.4645861 | 0.07225461 | -0.002170972
[5 empty] | 0.07159711 | 0.0724183 | -0.002071067 |  | 0.1323021 | 0.07227761 | -0.00225235 | 0.2982956 | 0.07301607 | -0.002159584 | 0.4642841 | 0.0729995 | -0.002170972
[5 empty] | 0.0715712 | 0.07315726 | -0.002021963 |  | 0.1322532 | 0.07301514 | -0.002178545 | 0.2983065 | 0.07376113 | -0.002135393 | 0.4640846 | 0.07374439 | -0.002168377
[5 empty] | 0.07153371 | 0.07389622 | -0.002021963 |  | 0.1321324 | 0.07375266 | -0.002178545 | 0.2983547 | 0.07450619 | -0.002135393 | 0.4638464 | 0.07448929 | -0.002168377
[5 empty] | 0.07151433 | 0.07463519 | -0.002021963 |  | 0.1320474 | 0.07449019 | -0.002178545 | 0.2982613 | 0.07525125 | -0.002135393 | 0.4634998 | 0.07523418 | -0.002168377
[5 empty] | 0.07148347 | 0.07537415 | -0.002021963 |  | 0.1319372 | 0.07522772 | -0.002178545 | 0.2982058 | 0.07599631 | -0.002135393 | 0.4630467 | 0.07597907 | -0.002168377
[5 empty] | 0.07143131 | 0.07611311 | -0.001976578 |  | 0.1318927 | 0.07596524 | -0.002073132 | 0.2981437 | 0.07674138 | -0.00211583 | 0.4625601 | 0.07672396 | -0.002158711
[5 empty] | 0.07140727 | 0.07685207 | -0.001976578 |  | 0.1317504 | 0.07670277 | -0.002073132 | 0.2980752 | 0.07748644 | -0.00211583 | 0.4623268 | 0.07746886 | -0.002158711
[5 empty] | 0.0713719 | 0.07759104 | -0.001976578 |  | 0.1316561 | 0.0774403 | -0.002073132 | 0.2979111 | 0.0782315 | -0.00211583 | 0.4616362 | 0.07821375 | -0.002158711
[5 empty] | 0.0713154 | 0.07833 | -0.001976578 |  | 0.1315558 | 0.07817782 | -0.001920109 | 0.2979203 | 0.07897656 | -0.002099856 | 0.4611309 | 0.07895864 | -0.002158711
[5 empty] | 0.07128714 | 0.07906896 | -0.001942963 |  | 0.1313953 | 0.07891535 | -0.001920109 | 0.297745 | 0.07972162 | -0.002099856 | 0.4608123 | 0.07970354 | -0.002142459
[5 empty] | 0.07125756 | 0.07980792 | -0.001942963 |  | 0.1312477 | 0.07965288 | -0.001920109 | 0.2977435 | 0.08046669 | -0.002099856 | 0.4602554 | 0.08044843 | -0.002142459
[5 empty] | 0.07122673 | 0.08054688 | -0.001942963 |  | 0.1311313 | 0.0803904 | -0.001920109 | 0.2976027 | 0.08121175 | -0.002099856 | 0.4594626 | 0.08119332 | -0.002142459
[5 empty] | 0.07115529 | 0.08128585 | -0.001942963 |  | 0.1310102 | 0.08112793 | -0.001920109 | 0.2975468 | 0.08195681 | -0.002099856 | 0.4588614 | 0.08193821 | -0.002142459
[5 empty] | 0.07112208 | 0.08202481 | -0.001913578 |  | 0.1308306 | 0.08186546 | -0.001727822 | 0.2974417 | 0.08270187 | -0.002086427 | 0.4584531 | 0.08268311 | -0.00211998
[5 empty] | 0.07106809 | 0.08276377 | -0.001913578 |  | 0.1306832 | 0.08260298 | -0.001727822 | 0.2972878 | 0.08344693 | -0.002086427 | 0.4576727 | 0.083428 | -0.00211998
[5 empty] | 0.07104255 | 0.08350273 | -0.001913578 |  | 0.1305684 | 0.08334051 | -0.001727822 | 0.2971301 | 0.08419199 | -0.002086427 | 0.4570177 | 0.08417289 | -0.00211998
[5 empty] | 0.07100615 | 0.0842417 | -0.001913578 |  | 0.1303963 | 0.08407804 | -0.001727822 | 0.2970136 | 0.08493706 | -0.002086427 | 0.4562776 | 0.08491779 | -0.002091627
[5 empty] | 0.07092949 | 0.08498066 | -0.00188841 |  | 0.1302574 | 0.08481556 | -0.001504771 | 0.2969385 | 0.08568212 | -0.002074501 | 0.4557366 | 0.08566268 | -0.002091627
[5 empty] | 0.07090104 | 0.08571962 | -0.00188841 |  | 0.130098 | 0.08555309 | -0.001504771 | 0.2967711 | 0.08642718 | -0.002074501 | 0.4551139 | 0.08640757 | -0.002091627
[5 empty] | 0.07085209 | 0.08645858 | -0.00188841 |  | 0.1299544 | 0.08629062 | -0.001504771 | 0.2966456 | 0.08717224 | -0.002074501 | 0.4542 | 0.08715246 | -0.002091627
[5 empty] | 0.07081213 | 0.08719754 | -0.00188841 |  | 0.1297911 | 0.08702814 | -0.001504771 | 0.2966516 | 0.0879173 | -0.002074501 | 0.4536308 | 0.08789736 | -0.002091627
[5 empty] | 0.0707616 | 0.08793651 | -0.00186567 |  | 0.1295906 | 0.08776567 | -0.001259454 | 0.2964769 | 0.08866237 | -0.002063039 | 0.4529852 | 0.08864225 | -0.002057757
[5 empty] | 0.07070056 | 0.08867547 | -0.00186567 |  | 0.129407 | 0.0885032 | -0.001259454 | 0.2963003 | 0.08940743 | -0.002063039 | 0.4522652 | 0.08938714 | -0.002057757
[5 empty] | 0.07065845 | 0.08941443 | -0.00186567 |  | 0.1292586 | 0.08924072 | -0.001259454 | 0.2961668 | 0.09015249 | -0.002063039 | 0.4515428 | 0.09013204 | -0.002057757
[5 empty] | 0.07060593 | 0.09015339 | -0.00186567 |  | 0.1290741 | 0.08997825 | -0.00100037 | 0.2960319 | 0.09089755 | -0.002063039 | 0.4506096 | 0.09087693 | -0.002018727
[5 empty] | 0.07055285 | 0.09089236 | -0.001844684 |  | 0.1289434 | 0.09071578 | -0.00100037 | 0.2958961 | 0.09164261 | -0.002050996 | 0.4498879 | 0.09162182 | -0.002018727
[5 empty] | 0.0704797 | 0.09163132 | -0.001844684 |  | 0.1287772 | 0.0914533 | -0.00100037 | 0.2958486 | 0.09238768 | -0.002050996 | 0.4493788 | 0.09236672 | -0.002018727
[5 empty] | 0.07043543 | 0.09237028 | -0.001844684 |  | 0.1286119 | 0.09219083 | -0.00100037 | 0.2956669 | 0.09313274 | -0.002050996 | 0.4485246 | 0.09311161 | -0.002018727
[5 empty] | 0.07039072 | 0.09310924 | -0.001844684 |  | 0.1284298 | 0.09292836 | -0.00100037 | 0.2954405 | 0.0938778 | -0.002050996 | 0.4477468 | 0.0938565 | -0.002018727
[5 empty] | 0.07031636 | 0.0938482 | -0.001823264 |  | 0.1282493 | 0.09366588 | -0.0007360182 | 0.2953033 | 0.09462286 | -0.002037333 | 0.4472559 | 0.09460139 | -0.00197489
[5 empty] | 0.07026122 | 0.09458717 | -0.001823264 |  | 0.1281064 | 0.09440341 | -0.0007360182 | 0.2951665 | 0.09536792 | -0.002037333 | 0.4463566 | 0.09534629 | -0.00197489
[5 empty] | 0.07022531 | 0.09532613 | -0.001823264 |  | 0.12793 | 0.09514094 | -0.0007360182 | 0.2950303 | 0.09611299 | -0.002037333 | 0.4456778 | 0.09609118 | -0.00197489
[5 empty] | 0.07015019 | 0.09606509 | -0.001823264 |  | 0.1278096 | 0.09587846 | -0.0007360182 | 0.2950285 | 0.09685805 | -0.002037333 | 0.4452208 | 0.09683607 | -0.00197489
[5 empty] | 0.07008465 | 0.09680405 | -0.001799414 |  | 0.1276743 | 0.09661599 | -0.000474897 | 0.2948944 | 0.09760311 | -0.002021007 | 0.4443617 | 0.09758097 | -0.001926604
[5 empty] | 0.07003848 | 0.09754302 | -0.001799414 |  | 0.1275246 | 0.09735352 | -0.000474897 | 0.2946729 | 0.09834817 | -0.002021007 | 0.4437971 | 0.09832586 | -0.001926604
[5 empty] | 0.07000196 | 0.09828198 | -0.001799414 |  | 0.1273254 | 0.09809104 | -0.000474897 | 0.2944977 | 0.09909323 | -0.002021007 | 0.4431122 | 0.09907075 | -0.001926604
[5 empty] | 0.06993623 | 0.09902094 | -0.001768658 |  | 0.1272366 | 0.09882857 | -0.000474897 | 0.2944578 | 0.09983829 | -0.002000977 | 0.4426553 | 0.09981564 | -0.001926604
[5 empty] | 0.06988998 | 0.0997599 | -0.001768658 |  | 0.1270458 | 0.0995661 | -0.0002255054 | 0.2942869 | 0.1005834 | -0.002000977 | 0.4421509 | 0.1005605 | -0.001874224
[5 empty] | 0.06982437 | 0.1004989 | -0.001768658 |  | 0.1269484 | 0.1003036 | -0.0002255054 | 0.2942075 | 0.1013284 | -0.002000977 | 0.4413933 | 0.1013054 | -0.001874224
[5 empty] | 0.06976861 | 0.1012378 | -0.001768658 |  | 0.1268207 | 0.1010411 | -0.0002255054 | 0.2941309 | 0.1020735 | -0.002000977 | 0.4410759 | 0.1020503 | -0.001874224
[5 empty] | 0.06969363 | 0.1019768 | -0.001768658 |  | 0.1266808 | 0.1017787 | 3.657977e-06 | 0.29388 | 0.1028185 | -0.002000977 | 0.440371 | 0.1027952 | -0.001874224
[5 empty] | 0.06964798 | 0.1027158 | -0.001729147 |  | 0.1265468 | 0.1025162 | 3.657977e-06 | 0.2937656 | 0.1035636 | -0.0019762 | 0.4399712 | 0.1035401 | -0.001818106
[5 empty] | 0.06959291 | 0.1034547 | -0.001729147 |  | 0.1264543 | 0.1032537 | 3.657977e-06 | 0.293655 | 0.1043087 | -0.0019762 | 0.4396018 | 0.104285 | -0.001818106
[5 empty] | 0.06955754 | 0.1041937 | -0.001729147 |  | 0.1263508 | 0.1039913 | 3.657977e-06 | 0.2936371 | 0.1050537 | -0.0019762 | 0.4391267 | 0.1050299 | -0.001818106
[5 empty] | 0.0694838 | 0.1049326 | -0.001682791 |  | 0.1262718 | 0.1047288 | 3.657977e-06 | 0.2935348 | 0.1057988 | -0.0019762 | 0.4386856 | 0.1057748 | -0.001818106
[5 empty] | 0.06943954 | 0.1056716 | -0.001682791 |  | 0.1262 | 0.1054663 | 0.0002040942 | 0.2933483 | 0.1065439 | -0.001945543 | 0.438418 | 0.1065197 | -0.001758303
[5 empty] | 0.06938607 | 0.1064106 | -0.001682791 |  | 0.1261007 | 0.1062038 | 0.0002040942 | 0.2932552 | 0.1072889 | -0.001945543 | 0.4381838 | 0.1072646 | -0.001758303
[5 empty] | 0.06933313 | 0.1071495 | -0.001682791 |  | 0.126027 | 0.1069414 | 0.0002040942 | 0.2931637 | 0.108034 | -0.001945543 | 0.4377491 | 0.1080095 | -0.001758303
[5 empty] | 0.06927111 | 0.1078885 | -0.001682791 |  | 0.1259793 | 0.1076789 | 0.0002040942 | 0.2931168 | 0.108779 | -0.001945543 | 0.4375897 | 0.1087544 | -0.001758303
[5 empty] | 0.06923868 | 0.1086274 | -0.001627854 |  | 0.1259228 | 0.1084164 | 0.0003673044 | 0.2931144 | 0.1095241 | -0.001884944 | 0.4371559 | 0.1094993 | -0.001667309
[5 empty] | 0.06917796 | 0.1093664 | -0.001627854 |  | 0.1258401 | 0.1091539 | 0.0003673044 | 0.2929351 | 0.1102692 | -0.001884944 | 0.4369289 | 0.1102441 | -0.001667309
[5 empty] | 0.06912762 | 0.1101054 | -0.001627854 |  | 0.1257846 | 0.1098915 | 0.0003673044 | 0.2928004 | 0.1110142 | -0.001884944 | 0.4367715 | 0.110989 | -0.001667309
[5 empty] | 0.06908769 | 0.1108443 | -0.001627854 |  | 0.125774 | 0.110629 | 0.0003673044 | 0.2928431 | 0.1117593 | -0.001884944 | 0.4364091 | 0.1117339 | -0.001667309
[5 empty] | 0.06903894 | 0.1115833 | -0.00155766 |  | 0.1257912 | 0.1113665 | 0.0004847899 | 0.2926648 | 0.1125043 | -0.001778531 | 0.436048 | 0.1124788 | -0.001529275
[5 empty] | 0.06896197 | 0.1123223 | -0.00155766 |  | 0.1257662 | 0.112104 | 0.0004847899 | 0.2926195 | 0.1132494 | -0.001778531 | 0.4358941 | 0.1132237 | -0.001529275
[5 empty] | 0.06894265 | 0.1130612 | -0.00155766 |  | 0.125766 | 0.1128416 | 0.0004847899 | 0.2924418 | 0.1139945 | -0.001778531 | 0.4354677 | 0.1139686 | -0.001529275
[5 empty] | 0.06889424 | 0.1138002 | -0.00155766 |  | 0.1257308 | 0.1135791 | 0.0004847899 | 0.2923971 | 0.1147395 | -0.001778531 | 0.4353172 | 0.1147135 | -0.001529275
[5 empty] | 0.06884564 | 0.1145391 | -0.001439764 |  | 0.1257836 | 0.1143166 | 0.0005735322 | 0.292397 | 0.1154846 | -0.001629563 | 0.4350317 | 0.1154584 | -0.001347339
[5 empty] | 0.06879684 | 0.1152781 | -0.001439764 |  | 0.1257836 | 0.1150542 | 0.0005735322 | 0.2923087 | 0.1162297 | -0.001629563 | 0.434543 | 0.1162033 | -0.001347339
[5 empty] | 0.06874785 | 0.1160171 | -0.001439764 |  | 0.1257485 | 0.1157917 | 0.0005735322 | 0.292088 | 0.1169747 | -0.001629563 | 0.4344675 | 0.1169482 | -0.001347339
[5 empty] | 0.06868907 | 0.116756 | -0.001439764 |  | 0.1257837 | 0.1165292 | 0.0005735322 | 0.2920446 | 0.1177198 | -0.001629563 | 0.4341892 | 0.1176931 | -0.001347339
[5 empty] | 0.0686397 | 0.117495 | -0.001262793 |  | 0.1257662 | 0.1172667 | 0.0006602082 | 0.2919572 | 0.1184648 | -0.001441298 | 0.4337086 | 0.118438 | -0.001124637
[5 empty] | 0.06859014 | 0.118234 | -0.001262793 |  | 0.1257311 | 0.1180043 | 0.0006602082 | 0.2919586 | 0.1192099 | -0.001441298 | 0.4335728 | 0.1191829 | -0.001124637
[5 empty] | 0.06854039 | 0.1189729 | -0.001262793 |  | 0.1257312 | 0.1187418 | 0.0006602082 | 0.2918719 | 0.119955 | -0.001441298 | 0.4332352 | 0.1199278 | -0.001124637
[5 empty] | 0.06849046 | 0.1197119 | -0.001262793 |  | 0.1257841 | 0.1194793 | 0.0006602082 | 0.2917413 | 0.1207 | -0.001441298 | 0.4329693 | 0.1206726 | -0.001124637
[5 empty] | 0.06844992 | 0.1204508 | -0.001025324 |  | 0.1257315 | 0.1202168 | 0.0007437285 | 0.291567 | 0.1214451 | -0.001216997 | 0.4327069 | 0.1214175 | -0.0008643053
[5 empty] | 0.06839962 | 0.1211898 | -0.001025324 |  | 0.1257844 | 0.1209544 | 0.0007437285 | 0.2914813 | 0.1221902 | -0.001216997 | 0.4325848 | 0.1221624 | -0.0008643053
[5 empty] | 0.06833957 | 0.1219288 | -0.001025324 |  | 0.1257671 | 0.1216919 | 0.0007437285 | 0.2915283 | 0.1229352 | -0.001216997 | 0.4321254 | 0.1229073 | -0.0008643053
[5 empty] | 0.06829847 | 0.1226677 | -0.001025324 |  | 0.1257849 | 0.1224294 | 0.0007437285 | 0.291355 | 0.1236803 | -0.001216997 | 0.4318748 | 0.1236522 | -0.0008643053
[5 empty] | 0.06821898 | 0.1234067 | -0.0007380687 |  | 0.1257852 | 0.1231669 | 0.0008229459 | 0.2913145 | 0.1244253 | -0.0009599177 | 0.4317649 | 0.1243971 | -0.0005694822
[5 empty] | 0.06819662 | 0.1241457 | -0.0007380687 |  | 0.1257329 | 0.1239045 | 0.0008229459 | 0.291186 | 0.1251704 | -0.0009599177 | 0.431455 | 0.125142 | -0.0005694822
[5 empty] | 0.06811681 | 0.1248846 | -0.0007380687 |  | 0.125786 | 0.124642 | 0.0008229459 | 0.2911902 | 0.1259155 | -0.0009599177 | 0.4312861 | 0.1258869 | -0.0005694822
[5 empty] | 0.06809408 | 0.1256236 | -0.0007380687 |  | 0.1257513 | 0.1253795 | 0.0008229459 | 0.2910625 | 0.1266605 | -0.0009599177 | 0.4309858 | 0.1266318 | -0.0002433042
[5 empty] | 0.06804255 | 0.1263625 | -0.0004059292 |  | 0.1257518 | 0.1261171 | 0.0008967136 | 0.2909792 | 0.1274056 | -0.0006733197 | 0.4308268 | 0.1273767 | -0.0002433042
[5 empty] | 0.06799086 | 0.1271015 | -0.0004059292 |  | 0.1257348 | 0.1268546 | 0.0008967136 | 0.2909403 | 0.1281506 | -0.0006733197 | 0.430537 | 0.1281216 | -0.0002433042
[5 empty] | 0.06791043 | 0.1278405 | -0.0004059292 |  | 0.1257531 | 0.1275921 | 0.0008967136 | 0.2908137 | 0.1288957 | -0.0006733197 | 0.4303887 | 0.1288665 | -0.0002433042
[5 empty] | 0.06785842 | 0.1285794 | -3.593581e-05 |  | 0.1257538 | 0.1283296 | 0.0008967136 | 0.2907755 | 0.1296408 | -0.0006733197 | 0.4300419 | 0.1296114 | -0.0002433042
[5 empty] | 0.06781576 | 0.1293184 | -3.593581e-05 |  | 0.1257897 | 0.1290672 | 0.0009638843 | 0.2906936 | 0.1303858 | -0.0003604623 | 0.4299731 | 0.1303563 | 0.0001110916
[5 empty] | 0.06776343 | 0.1300574 | -3.593581e-05 |  | 0.1257905 | 0.1298047 | 0.0009638843 | 0.290524 | 0.1311309 | -0.0003604623 | 0.4296383 | 0.1311011 | 0.0001110916
[5 empty] | 0.06771093 | 0.1307963 | -3.593581e-05 |  | 0.1257387 | 0.1305422 | 0.0009638843 | 0.290487 | 0.131876 | -0.0003604623 | 0.4295137 | 0.131846 | 0.0001110916
[5 empty] | 0.06764878 | 0.1315353 | -3.593581e-05 |  | 0.1257397 | 0.1312797 | 0.0009638843 | 0.2903182 | 0.132621 | -0.0003604623 | 0.4292595 | 0.1325909 | 0.0001110916
[5 empty] | 0.06760547 | 0.1322742 | 0.0003681296 |  | 0.1257408 | 0.1320173 | 0.001023311 | 0.2903259 | 0.1333661 | -2.460445e-05 | 0.4292158 | 0.1333358 | 0.0004905682
[5 empty] | 0.06755251 | 0.1330132 | 0.0003681296 |  | 0.1257595 | 0.1327548 | 0.001023311 | 0.2902019 | 0.1341111 | -2.460445e-05 | 0.4289072 | 0.1340807 | 0.0004905682
[5 empty] | 0.06748992 | 0.1337522 | 0.0003681296 |  | 0.1257432 | 0.1334923 | 0.001023311 | 0.2902103 | 0.1348562 | -2.460445e-05 | 0.4288772 | 0.1348256 | 0.0004905682
[5 empty] | 0.06745561 | 0.1344911 | 0.0003681296 |  | 0.1257445 | 0.1342298 | 0.001023311 | 0.2900431 | 0.1356013 | -2.460445e-05 | 0.4287864 | 0.1355705 | 0.0004905682
[5 empty] | 0.06741166 | 0.1352301 | 0.0007977565 |  | 0.1257459 | 0.1349674 | 0.001073847 | 0.2899643 | 0.1363463 | 0.0003309946 | 0.4284994 | 0.1363154 | 0.0008919887
[5 empty] | 0.06733917 | 0.1359691 | 0.0007977565 |  | 0.125765 | 0.1357049 | 0.001073847 | 0.2899738 | 0.1370914 | 0.0003309946 | 0.4283557 | 0.1370603 | 0.0008919887
[5 empty] | 0.06727601 | 0.136708 | 0.0007977565 |  | 0.1257842 | 0.1364424 | 0.001073847 | 0.2897638 | 0.1378365 | 0.0003309946 | 0.4283554 | 0.1378052 | 0.0008919887
[5 empty] | 0.06722217 | 0.137447 | 0.0007977565 |  | 0.1258035 | 0.13718 | 0.001073847 | 0.2897302 | 0.1385815 | 0.0003309946 | 0.4281595 | 0.1385501 | 0.0008919887
[5 empty] | 0.06716819 | 0.1381859 | 0.001249574 |  | 0.1257526 | 0.1379175 | 0.001114344 | 0.289609 | 0.1393266 | 0.0007030757 | 0.4281074 | 0.139295 | 0.001312216
[5 empty] | 0.06713295 | 0.1389249 | 0.001249574 |  | 0.1257545 | 0.138655 | 0.001114344 | 0.2895761 | 0.1400716 | 0.0007030757 | 0.4278603 | 0.1400399 | 0.001312216
[5 empty] | 0.06708812 | 0.1396639 | 0.001249574 |  | 0.1258093 | 0.1393925 | 0.001114344 | 0.2895876 | 0.1408167 | 0.0007030757 | 0.4278927 | 0.1407848 | 0.001312216
[5 empty] | 0.06703371 | 0.1404028 | 0.001249574 |  | 0.1257763 | 0.1401301 | 0.001114344 | 0.2894236 | 0.1415618 | 0.0007030757 | 0.4276628 | 0.1415296 | 0.001312216
[5 empty] | 0.06695089 | 0.1411418 | 0.001715676 |  | 0.1257785 | 0.1408676 | 0.001143657 | 0.289392 | 0.1423068 | 0.00108838 | 0.4275774 | 0.1422745 | 0.001748113
[5 empty] | 0.06690565 | 0.1418808 | 0.001715676 |  | 0.1257809 | 0.1416051 | 0.001143657 | 0.2892728 | 0.1430519 | 0.00108838 | 0.427501 | 0.1430194 | 0.001748113
[5 empty] | 0.06686969 | 0.1426197 | 0.001715676 |  | 0.1257659 | 0.1423426 | 0.001143657 | 0.2891541 | 0.1437969 | 0.00108838 | 0.4275016 | 0.1437643 | 0.001748113
[5 empty] | 0.06679593 | 0.1433587 | 0.001715676 |  | 0.1257861 | 0.1430802 | 0.001143657 | 0.2891676 | 0.144542 | 0.00108838 | 0.4275117 | 0.1445092 | 0.001748113
[5 empty] | 0.06675969 | 0.1440976 | 0.00219311 |  | 0.125824 | 0.1438177 | 0.001160638 | 0.2890937 | 0.1452871 | 0.001483647 | 0.4274636 | 0.1452541 | 0.002196543
[5 empty] | 0.06667631 | 0.1448366 | 0.00219311 |  | 0.1257742 | 0.1445552 | 0.001160638 | 0.2890641 | 0.1460321 | 0.001483647 | 0.4272223 | 0.145999 | 0.002196543
[5 empty] | 0.06662102 | 0.1455756 | 0.00219311 |  | 0.1258299 | 0.1452927 | 0.001160638 | 0.2888593 | 0.1467772 | 0.001483647 | 0.4271941 | 0.1467439 | 0.002196543
[5 empty] | 0.06659377 | 0.1463145 | 0.002556857 |  | 0.1258331 | 0.1460303 | 0.00116459 | 0.2887867 | 0.1475223 | 0.001784676 | 0.4273794 | 0.1474888 | 0.002539202
[5 empty] | 0.06651945 | 0.1470535 | 0.002556857 |  | 0.1258013 | 0.1467678 | 0.00116459 | 0.2887583 | 0.1482673 | 0.001784676 | 0.4271688 | 0.1482337 | 0.002539202