## 1
Общество с ограниченной ответственностью "Инженерная геология" (ООО "ИнжГео") | [10 empty] | Общество с ограниченной ответственностью "Инженерная геология" (ООО "ИнжГео")
Юр. адрес: 117279, г. Москва, ул. Миклухо-Маклая, 36 а, этаж 5, пом. XXIII к. 76-84 | [10 empty] | Юр. адрес: 117279, г. Москва, ул. Миклухо-Маклая, 36 а, этаж 5, пом. XXIII к. 76-84 | [8 empty] | нагр |  |  | X0 | Y0 | R |  | нагр |  |  |  | X0 | Y0 | R | нагр |  |  |  | X0 | Y0 | R |  | нагр |  |  |  | X0 | Y0 | R
Телефон/факс +7 (495) 132-30-00, Адрес электронной почты inbox@inj-geo.ru | [10 empty] | Телефон/факс +7 (495) 132-30-00, Адрес электронной почты inbox@inj-geo.ru | [12 empty] | 0 | [7 empty] | 0 | [6 empty] | 0 | [7 empty] | 0
[20 empty] | девиатор | [6 empty] | девиатор | [6 empty] | девиатор | [7 empty] | девиатор
Испытательная лаборатория ООО «ИнжГео» | [10 empty] | Испытательная лаборатория ООО «ИнжГео» | [8 empty] | x0 | Угол | X | Y |  |  |  | x0 |  | Угол | X | Y |  |  | x0 |  | Угол | X | Y |  |  |  | x0 |  | Угол | X | Y
Адрес места осуществления деятельности лаборатории: г. Москва, просп. Вернадского, д. 51, стр. 1 | [10 empty] | Адрес места осуществления деятельности лаборатории: г. Москва, просп. Вернадского, д. 51, стр. 1 | [9 empty] | 0 | [7 empty] | 0 | [6 empty] | 0 | [7 empty] | 0
Телефон +7(910)4557682, E-mail: slg85@mail.ru | [10 empty] | Телефон +7(910)4557682, E-mail: slg85@mail.ru | [9 empty] | 5 | [7 empty] | 5 | [6 empty] | 5 | [7 empty] | 5
[21 empty] | 10 | [7 empty] | 10 | [6 empty] | 10 | [7 empty] | 10
Протокол испытаний № 13-63/30 от 28-11-2022 | [20 empty] | 15 | [7 empty] | 15 | [6 empty] | 15 | [7 empty] | 15
Наименование и адрес заказчика: ООО Регионстрой | [20 empty] | 20 | [7 empty] | 20 | [6 empty] | 20 | [7 empty] | 20
Наименование объекта: Переход трубопровода через р. Енисей | [20 empty] | 25 | [7 empty] | 25 | [6 empty] | 25 | [7 empty] | 25
Наименование используемого метода/методики: ГОСТ 12248.4-2020 | [20 empty] | 30 | [7 empty] | 30 | [6 empty] | 30 | [7 empty] | 30
Условия проведения испытания: температура окружающей среды (18 - 25)0С, влажность воздуха (40 - 75)% | [20 empty] | 35 | [7 empty] | 35 | [6 empty] | 35 | [7 empty] | 35
Дата получение объекта подлежащего испытаниям: 01-11-2022 | [20 empty] | 40 | [7 empty] | 40 | [6 empty] | 40 | [7 empty] | 40
Дата испытания: 25.10.2022-19.11.2030 | [20 empty] | 45 | [7 empty] | 45 | [6 empty] | 45 | [7 empty] | 45
Испытание грунтов методом трехосного сжатия | [10 empty] | Испытание грунтов методом трехосного сжатия | [9 empty] | 50 | [7 empty] | 50 | [6 empty] | 50 | [7 empty] | 50
Лабораторный номер: |  | 1065 | [5 empty] | We, % = | 0.332730511 |  | Лабораторный номер: | [6 empty] | We, % = |  |  | 55 | [7 empty] | 55 | [6 empty] | 55 | [7 empty] | 55
Номер скважины: |  | BH-102 | [5 empty] | ρ, г/см3 = | 1.9 |  | Номер скважины: | [6 empty] | ρ, г/см3 = |  |  | 60 | [7 empty] | 60 | [6 empty] | 60 | [7 empty] | 60
Глубина отбора, м: |  | 0.7 | [5 empty] | ρs, г/см3 = | 2.72 |  | Глубина отбора, м: | [6 empty] | ρs, г/см3 = |  |  | 65 | [7 empty] | 65 | [6 empty] | 65 | [7 empty] | 65
Наименование грунта: |  | Суглинок, после оттаивания текучий, легкий пылеватый | [5 empty] | e, д.е. = | 1.1 |  | Наименование грунта: | [6 empty] | e, д.е. = |  |  | 70 | [7 empty] | 70 | [6 empty] | 70 | [7 empty] | 70
Схема проведения опыта: |  | КД | [5 empty] | IL, д.е. = | 1.031 |  | Схема проведения опыта: | [6 empty] | IL, д.е. = |  |  | 75 | [7 empty] | 75 | [6 empty] | 75 | [7 empty] | 75
Результаты испытаний | [10 empty] | Результаты испытаний | [9 empty] | 80 | [7 empty] | 80 | [6 empty] | 80 | [7 empty] | 80
[21 empty] | 85 | [7 empty] | 85 | [6 empty] | 85 | [7 empty] | 85
[21 empty] | 90 | [7 empty] | 90 | [6 empty] | 90 | [7 empty] | 90
[21 empty] | 95 | [7 empty] | 95 | [6 empty] | 95 | [7 empty] | 95
[21 empty] | 100 | [7 empty] | 100 | [6 empty] | 100 | [7 empty] | 100
[21 empty] | 105 | [7 empty] | 105 | [6 empty] | 105 | [7 empty] | 105
[21 empty] | 110 | [7 empty] | 110 | [6 empty] | 110 | [7 empty] | 110
[21 empty] | 115 | [7 empty] | 115 | [6 empty] | 115 | [7 empty] | 115
[21 empty] | 120 | [7 empty] | 120 | [6 empty] | 120 | [7 empty] | 120
[21 empty] | 125 | [7 empty] | 125 | [6 empty] | 125 | [7 empty] | 125
[21 empty] | 130 | [7 empty] | 130 | [6 empty] | 130 | [7 empty] | 130
[21 empty] | 135 | [7 empty] | 135 | [6 empty] | 135 | [7 empty] | 135
[21 empty] | 140 | [7 empty] | 140 | [6 empty] | 140 | [7 empty] | 140
[21 empty] | 145 | [7 empty] | 145 | [6 empty] | 145 | [7 empty] | 145
[21 empty] | 150 | [7 empty] | 150 | [6 empty] | 150 | [7 empty] | 150
[21 empty] | 155 | [7 empty] | 155 | [6 empty] | 155 | [7 empty] | 155
[21 empty] | 160 | [7 empty] | 160 | [6 empty] | 160 | [7 empty] | 160
[21 empty] | 165 | [7 empty] | 165 | [6 empty] | 165 | [7 empty] | 165
[21 empty] | 170 | [7 empty] | 170 | [6 empty] | 170 | [7 empty] | 170
[21 empty] | 175 | [7 empty] | 175 | [6 empty] | 175 | [7 empty] | 175
[21 empty] | 180 | [7 empty] | 180 | [6 empty] | 180 | [7 empty] | 180
[13 empty] | Давление в камере, Мпа σ3 | Вертикальная нагрузка, Мпа σ1 | Поровое давление, Мпа u
[13 empty] | 0.05 | 0.1884197 |  |  |  |  | 1 | [6 empty] | σ3,кПа | σ1,кПа | u, кПа |  |  |  | 4
[13 empty] | 0.15 | 0.4654023 | [26 empty] | δ3, Мпа | δ1-δ3, МПа | δ1, МПа | δ1, КПа
[13 empty] | 0.25 | 0.7423849 | [20 empty] | С, МПа:
φ, град:
E, Мпа
[26 empty] | x | 0
[26 empty] | y |  |  |  | С, кПа | φ,°
Эффективные значения угла внутреннего трения и удельного сцепления ϕ', С'
[13 empty] | ϕ', град. = | 28
[13 empty] | С', МПа = | 0.015
|  | K0, д.е. | 0.5305284 | Эффективное напряжение, Мпа: |  |  |  |  | 0.02652642
|  | Модуль деформации E0, МПа: |  | Точки нахождения модуля Е0, Мпа (полное напряжение): |  |  |  |  | 0.02652642 | 0.04244227
|  | Модуль деформации E50, МПа: |  | qmax Давление при разрушении образца, Мпа (девиатор): |  |  |  |  | 0.07036482
|  | Коэф. Поперечной деформации, ϑ: |  | 0,5 qmax, Мпа (девиатор): |  |  |  |  | 0.03518241
| Начальник исп. лаборатории: | [6 empty] | Семиколенова Л.Г. |  |  |  |  | Начальник исп. лаборатории: |  |  |  |  | Семиколенова Л.Г.
Лист 1 , всего листов 2 | [11 empty] | Лист 2 , всего листов 2
Частичное воспроизведение протокола испытаний без письменного разрешения ООО «ИнжГео» ЗАПРЕЩАЕТСЯ | [11 empty] | Частичное воспроизведение протокола испытаний без письменного разрешения ООО «ИнжГео» ЗАПРЕЩАЕТСЯ
E0 |  |  | E50 |  | Деформация |  |  |  | Первая прочность |  |  | Вторая прочность |  |  | Третья прочность
devE0 | epsE0 |  | dev50 | epsE50 | dev | eps | ev |  | dev1 | eps1 | ev1 | dev1 | eps1 | ev2 | dev1 | eps1 | ev3
0.01591585 | 0.0004185416 |  | 0.03518241 | 0.001255625 | 0 | 0 | -0.0004676226 |  | 0 | 0 | -6.474774e-05 | 0 | 0 | 0.0003374731 | 0 | 0 | -2.289061e-05
[5 empty] | 0.01591585 | 0.0004185416 | -0.0004676226 |  | 0.03 | 0.0007889145 | -6.474774e-05 | 0.09 | 0.0007585716 | 0.0003374731 | 0.1403297 | 0.0007936067 | -2.289061e-05
Секущая модуля Е0 |  |  | Линия Q max |  | 0.03518241 | 0.001255625 | -0.0004676226 |  | 0.04984535 | 0.001456595 | -6.474774e-05 | 0.1577012 | 0.001803909 | 0.0003374731 | 0.2210514 | 0.001479095 | -2.289061e-05
| 0 |  |  | 0 | 0.03839065 | 0.002189713 | -0.003863877 |  | 0.06920985 | 0.00247003 | -0.003180466 | 0.1637178 | 0.002196002 | -0.003805713 | 0.2461925 | 0.00188954 | -0.001912433
[5 empty] | 0.0406981 | 0.002919618 | -0.003863877 |  | 0.07204906 | 0.002913189 | -0.003180466 | 0.1744941 | 0.002928003 | -0.003805713 | 0.2709169 | 0.002958191 | -0.001912433
[5 empty] | 0.04287122 | 0.003649522 | -0.003863877 |  | 0.0765321 | 0.003641486 | -0.003180466 | 0.1845494 | 0.003660003 | -0.003805713 | 0.2868735 | 0.003697738 | -0.001912433
|  |  | Линия 0,5 Q max |  | 0.04486217 | 0.004379427 | -0.003863877 |  | 0.08076536 | 0.004369784 | -0.003180466 | 0.1939015 | 0.004392004 | -0.003805713 | 0.3018265 | 0.004437286 | -0.001912433
|  |  |  | 0 | 0.04671936 | 0.005109331 | -0.003851511 |  | 0.08474062 | 0.005098081 | -0.003112323 | 0.2027807 | 0.005124005 | -0.003672032 | 0.315916 | 0.005176834 | -0.001890247
[5 empty] | 0.0484207 | 0.005839236 | -0.003851511 |  | 0.08855915 | 0.005826378 | -0.003112323 | 0.2109326 | 0.005856006 | -0.003672032 | 0.3289457 | 0.005916381 | -0.001890247
[5 empty] | 0.04999499 | 0.00656914 | -0.003851511 |  | 0.09207667 | 0.006554675 | -0.003112323 | 0.2186294 | 0.006588006 | -0.003672032 | 0.3412906 | 0.006655929 | -0.001890247
[5 empty] | 0.05143392 | 0.007299045 | -0.003851511 |  | 0.09543895 | 0.007282973 | -0.003112323 | 0.2256766 | 0.007320007 | -0.003672032 | 0.3527516 | 0.007395477 | -0.001890247
[5 empty] | 0.05275979 | 0.008028949 | -0.003821076 |  | 0.09861191 | 0.00801127 | -0.002963058 | 0.2323977 | 0.008052008 | -0.003430698 | 0.3634796 | 0.008135025 | -0.001849683
Коэфф. Точки |  |  |  |  | 0.05396372 | 0.008758853 | -0.003821076 |  | 0.1015575 | 0.008739567 | -0.002963058 | 0.2385155 | 0.008784008 | -0.003430698 | 0.3732596 | 0.008874572 | -0.001849683
[5 empty] | 0.05507667 | 0.009488758 | -0.003821076 |  | 0.1042959 | 0.009467864 | -0.002963058 | 0.2440485 | 0.009516009 | -0.003430698 | 0.382494 | 0.00961412 | -0.001849683
[5 empty] | 0.05607307 | 0.01021866 | -0.003821076 |  | 0.1068328 | 0.01019616 | -0.002963058 | 0.2492554 | 0.01024801 | -0.003430698 | 0.390966 | 0.01035367 | -0.001849683
[5 empty] | 0.05699256 | 0.01094857 | -0.003783597 |  | 0.1092539 | 0.01092446 | -0.002763337 | 0.2541649 | 0.01098001 | -0.003130421 | 0.3986394 | 0.01109322 | -0.00179911
[5 empty] | 0.05780875 | 0.01167847 | -0.003783597 |  | 0.1114876 | 0.01165276 | -0.002763337 | 0.2585191 | 0.01171201 | -0.003130421 | 0.4058039 | 0.01183276 | -0.00179911
[5 empty] | 0.05855353 | 0.01240838 | -0.003783597 |  | 0.1135072 | 0.01238105 | -0.002763337 | 0.2625428 | 0.01244401 | -0.003130421 | 0.4124951 | 0.01257231 | -0.00179911
[5 empty] | 0.05923393 | 0.01313828 | -0.003783597 |  | 0.1153835 | 0.01310935 | -0.002763337 | 0.2661782 | 0.01317601 | -0.003130421 | 0.4184807 | 0.01331186 | -0.00179911
[5 empty] | 0.05983968 | 0.01386818 | -0.003744952 |  | 0.1171739 | 0.01383765 | -0.002543827 | 0.2696159 | 0.01390801 | -0.002819909 | 0.4237885 | 0.01405141 | -0.001746897
[5 empty] | 0.06040351 | 0.01459809 | -0.003744952 |  | 0.1187182 | 0.01456595 | -0.002543827 | 0.272587 | 0.01464001 | -0.002819909 | 0.4288542 | 0.01479095 | -0.001746897
[5 empty] | 0.06088009 | 0.01532799 | -0.003744952 |  | 0.1202073 | 0.01529424 | -0.002543827 | 0.2754521 | 0.01537201 | -0.002819909 | 0.4332366 | 0.0155305 | -0.001746897
[5 empty] | 0.06131959 | 0.0160579 | -0.003744952 |  | 0.1215127 | 0.01602254 | -0.002543827 | 0.2779389 | 0.01610402 | -0.002819909 | 0.4373069 | 0.01627005 | -0.001746897
[5 empty] | 0.06175548 | 0.0167878 | -0.003698655 |  | 0.1226916 | 0.01675084 | -0.002335192 | 0.2801982 | 0.01683602 | -0.002547873 | 0.4407534 | 0.0170096 | -0.00170141
[5 empty] | 0.0621064 | 0.01751771 | -0.003698655 |  | 0.123768 | 0.01747913 | -0.002335192 | 0.2823405 | 0.01756802 | -0.002547873 | 0.4441597 | 0.01774914 | -0.00170141
[5 empty] | 0.0624586 | 0.01824761 | -0.003698655 |  | 0.1247488 | 0.01820743 | -0.002335192 | 0.2843041 | 0.01830002 | -0.002547873 | 0.4468649 | 0.01848869 | -0.00170141
[5 empty] | 0.06281923 | 0.01897752 | -0.003698655 |  | 0.125588 | 0.01893573 | -0.002168098 | 0.2859822 | 0.01903202 | -0.002547873 | 0.4493858 | 0.01922824 | -0.00170141
[5 empty] | 0.06313264 | 0.01970742 | -0.003653272 |  | 0.1263623 | 0.01966403 | -0.002168098 | 0.2875721 | 0.01976402 | -0.002363022 | 0.4516151 | 0.01996779 | -0.001671019
[5 empty] | 0.06345026 | 0.02043732 | -0.003653272 |  | 0.1270078 | 0.02039232 | -0.002168098 | 0.2890985 | 0.02049602 | -0.002363022 | 0.453725 | 0.02070734 | -0.001671019
[5 empty] | 0.06376997 | 0.02116723 | -0.003653272 |  | 0.1276373 | 0.02112062 | -0.002168098 | 0.2906738 | 0.02122802 | -0.002363022 | 0.4553246 | 0.02144688 | -0.001671019
[5 empty] | 0.06409861 | 0.02189713 | -0.003617466 |  | 0.1280977 | 0.02184892 | -0.002168098 | 0.2919255 | 0.02196002 | -0.002363022 | 0.457009 | 0.02218643 | -0.001671019
[5 empty] | 0.06442229 | 0.02262704 | -0.003617466 |  | 0.1285019 | 0.02257721 | -0.002073212 | 0.2933627 | 0.02269202 | -0.002312689 | 0.4582448 | 0.02292598 | -0.001667622
[5 empty] | 0.06478106 | 0.02335694 | -0.003617466 |  | 0.1288923 | 0.02330551 | -0.002073212 | 0.2947374 | 0.02342402 | -0.002312689 | 0.4596587 | 0.02366553 | -0.001667622
[5 empty] | 0.06511644 | 0.02408685 | -0.003617466 |  | 0.1291969 | 0.02403381 | -0.002073212 | 0.2960443 | 0.02415602 | -0.002312689 | 0.4607983 | 0.02440507 | -0.001667622
[5 empty] | 0.06544626 | 0.02481675 | -0.003617466 |  | 0.1294487 | 0.02476211 | -0.002073212 | 0.2971922 | 0.02488802 | -0.002312689 | 0.4618073 | 0.02514462 | -0.00176691
[5 empty] | 0.06575169 | 0.02554666 | -0.003580338 |  | 0.1297758 | 0.0254904 | -0.002033226 | 0.2985827 | 0.02562002 | -0.002380819 | 0.4629731 | 0.02588417 | -0.00176691
[5 empty] | 0.06607847 | 0.02627656 | -0.003580338 |  | 0.1300352 | 0.0262187 | -0.002033226 | 0.2997225 | 0.02635203 | -0.002380819 | 0.463942 | 0.02662372 | -0.00176691
[5 empty] | 0.06639863 | 0.02700646 | -0.003580338 |  | 0.1302814 | 0.026947 | -0.002033226 | 0.3010145 | 0.02708403 | -0.002380819 | 0.4651449 | 0.02736326 | -0.00176691
[5 empty] | 0.06670249 | 0.02773637 | -0.003580338 |  | 0.130515 | 0.0276753 | -0.002033226 | 0.3020524 | 0.02781603 | -0.002380819 | 0.4660127 | 0.02810281 | -0.00176691
[5 empty] | 0.06698023 | 0.02846627 | -0.003533279 |  | 0.1307004 | 0.02840359 | -0.001996773 | 0.303332 | 0.02854803 | -0.002526843 | 0.4669768 | 0.02884236 | -0.0019672
[5 empty] | 0.06729696 | 0.02919618 | -0.003533279 |  | 0.1308925 | 0.02913189 | -0.001996773 | 0.3044456 | 0.02928003 | -0.002526843 | 0.4678249 | 0.02958191 | -0.0019672
[5 empty] | 0.06756807 | 0.02992608 | -0.003533279 |  | 0.13111 | 0.02986019 | -0.001996773 | 0.3054367 | 0.03001203 | -0.002526843 | 0.4685591 | 0.03032145 | -0.0019672
[5 empty] | 0.06782115 | 0.03065599 | -0.003533279 |  | 0.1313174 | 0.03058848 | -0.001996773 | 0.3064863 | 0.03074403 | -0.002725369 | 0.4691817 | 0.031061 | -0.0019672
[5 empty] | 0.06808416 | 0.03138589 | -0.003487027 |  | 0.1314971 | 0.03131678 | -0.00196394 | 0.3074569 | 0.03147603 | -0.002725369 | 0.4699109 | 0.03180055 | -0.002229364
[5 empty] | 0.06834738 | 0.0321158 | -0.003487027 |  | 0.1316679 | 0.03204508 | -0.00196394 | 0.3084848 | 0.03220803 | -0.002725369 | 0.4707497 | 0.0325401 | -0.002229364
[5 empty] | 0.06858198 | 0.0328457 | -0.003487027 |  | 0.1318122 | 0.03277338 | -0.00196394 | 0.3094317 | 0.03294003 | -0.002725369 | 0.4713401 | 0.03327965 | -0.002229364
[5 empty] | 0.06883513 | 0.0335756 | -0.003487027 |  | 0.1319669 | 0.03350167 | -0.00196394 | 0.3103426 | 0.03367203 | -0.002725369 | 0.4720451 | 0.03401919 | -0.002229364
[5 empty] | 0.06905886 | 0.03430551 | -0.00343798 |  | 0.1321329 | 0.03422997 | -0.00193508 | 0.3113086 | 0.03440403 | -0.002951005 | 0.4725785 | 0.03475874 | -0.002514269
[5 empty] | 0.06927184 | 0.03503541 | -0.00343798 |  | 0.1322559 | 0.03495827 | -0.00193508 | 0.3120059 | 0.03513603 | -0.002951005 | 0.4730869 | 0.03549829 | -0.002514269
[5 empty] | 0.06945449 | 0.03576532 | -0.00343798 |  | 0.132373 | 0.03568657 | -0.00193508 | 0.3128953 | 0.03586803 | -0.002951005 | 0.4736452 | 0.03623784 | -0.002514269
[5 empty] | 0.06967366 | 0.03649522 | -0.00343798 |  | 0.1325214 | 0.03641486 | -0.001910544 | 0.3136523 | 0.03660003 | -0.003178361 | 0.4743285 | 0.03697738 | -0.002514269
[5 empty] | 0.06983289 | 0.03722513 | -0.003386378 |  | 0.1326834 | 0.03714316 | -0.001910544 | 0.3143685 | 0.03733204 | -0.003178361 | 0.4747771 | 0.03771693 | -0.002782785
[5 empty] | 0.06999911 | 0.03795503 | -0.003386378 |  | 0.1327684 | 0.03787146 | -0.001910544 | 0.3149964 | 0.03806404 | -0.003178361 | 0.4754282 | 0.03845648 | -0.002782785
[5 empty] | 0.07015273 | 0.03868494 | -0.003386378 |  | 0.1328682 | 0.03859975 | -0.001910544 | 0.3154023 | 0.03879604 | -0.003178361 | 0.4757041 | 0.03919603 | -0.002782785
[5 empty] | 0.07031272 | 0.03941484 | -0.003386378 |  | 0.1330384 | 0.03932805 | -0.001910544 | 0.3161693 | 0.03952804 | -0.003178361 | 0.4764053 | 0.03993557 | -0.002782785
[5 empty] | 0.07036482 | 0.04014474 | -0.003323723 |  | 0.1330966 | 0.04005635 | -0.001890684 | 0.3168526 | 0.04026004 | -0.003382042 | 0.4768085 | 0.04067512 | -0.002995781
[5 empty] | 0.07052448 | 0.04087465 | -0.003323723 |  | 0.1332265 | 0.04078465 | -0.001890684 | 0.3173038 | 0.04099204 | -0.003382042 | 0.4773519 | 0.04141467 | -0.002995781
[5 empty] | 0.07062393 | 0.04160455 | -0.003323723 |  | 0.1333372 | 0.04151294 | -0.001890684 | 0.3177083 | 0.04172404 | -0.003382042 | 0.4778198 | 0.04215422 | -0.002995781
[5 empty] | 0.07071864 | 0.04233446 | -0.003252164 |  | 0.1334475 | 0.04224124 | -0.001890684 | 0.3182058 | 0.04245604 | -0.003536659 | 0.4782875 | 0.04289377 | -0.002995781
[5 empty] | 0.07077906 | 0.04306436 | -0.003252164 |  | 0.1335581 | 0.04296954 | -0.001875853 | 0.3185613 | 0.04318804 | -0.003536659 | 0.4786116 | 0.04363331 | -0.003114127
[5 empty] | 0.070834 | 0.04379427 | -0.003252164 |  | 0.1336513 | 0.04369784 | -0.001875853 | 0.3187268 | 0.04392004 | -0.003536659 | 0.4790131 | 0.04437286 | -0.003114127
[5 empty] | 0.07087337 | 0.04452417 | -0.003252164 |  | 0.1337826 | 0.04442613 | -0.001875853 | 0.3190295 | 0.04465204 | -0.003536659 | 0.4797134 | 0.04511241 | -0.003114127
[5 empty] | 0.07092602 | 0.04525408 | -0.003252164 |  | 0.1338794 | 0.04515443 | -0.001875853 | 0.319328 | 0.04538404 | -0.003536659 | 0.4799849 | 0.04585196 | -0.003114127
[5 empty] | 0.0709234 | 0.04598398 | -0.003174816 |  | 0.1339973 | 0.04588273 | -0.001866403 | 0.3193396 | 0.04611604 | -0.003616818 | 0.4804785 | 0.0465915 | -0.003117331
[5 empty] | 0.07090181 | 0.04671389 | -0.003174816 |  | 0.1341554 | 0.04661102 | -0.001866403 | 0.3195798 | 0.04684804 | -0.003616818 | 0.480973 | 0.04733105 | -0.003117331
[5 empty] | 0.0709157 | 0.04744379 | -0.003174816 |  | 0.1342622 | 0.04733932 | -0.001866403 | 0.3195781 | 0.04758005 | -0.003616818 | 0.4814675 | 0.0480706 | -0.003117331
[5 empty] | 0.07091659 | 0.04817369 | -0.003174816 |  | 0.1344289 | 0.04806762 | -0.001866403 | 0.3195312 | 0.04831205 | -0.003616818 | 0.4821076 | 0.04881015 | -0.003117331
[5 empty] | 0.07087552 | 0.0489036 | -0.003082707 |  | 0.134527 | 0.04879592 | -0.001862686 | 0.3194699 | 0.04904405 | -0.003602479 | 0.4825266 | 0.04954969 | -0.003065711
[5 empty] | 0.07087069 | 0.0496335 | -0.003082707 |  | 0.1346863 | 0.04952421 | -0.001862686 | 0.3194905 | 0.04977605 | -0.003602479 | 0.4829431 | 0.05028924 | -0.003065711
[5 empty] | 0.07085363 | 0.05036341 | -0.003082707 |  | 0.1348523 | 0.05025251 | -0.001862686 | 0.3195468 | 0.05050805 | -0.003602479 | 0.4834296 | 0.05102879 | -0.003065711
[5 empty] | 0.07082462 | 0.05109331 | -0.003082707 |  | 0.1349893 | 0.05098081 | -0.001877217 | 0.3194982 | 0.05124005 | -0.003602479 | 0.4839121 | 0.05176834 | -0.003065711
[5 empty] | 0.07082285 | 0.05182322 | -0.002963022 |  | 0.1351335 | 0.05170911 | -0.001877217 | 0.3192983 | 0.05197205 | -0.003505909 | 0.4843898 | 0.05250789 | -0.002975861
[5 empty] | 0.07079989 | 0.05255312 | -0.002963022 |  | 0.1353208 | 0.0524374 | -0.001877217 | 0.3192761 | 0.05270405 | -0.003505909 | 0.4848618 | 0.05324743 | -0.002975861
[5 empty] | 0.0707852 | 0.05328303 | -0.002963022 |  | 0.1354576 | 0.0531657 | -0.001877217 | 0.3191504 | 0.05343605 | -0.003505909 | 0.4853275 | 0.05398698 | -0.002975861
[5 empty] | 0.07075959 | 0.05401293 | -0.002963022 |  | 0.1356726 | 0.053894 | -0.001877217 | 0.3191562 | 0.05416805 | -0.003505909 | 0.4860067 | 0.05472653 | -0.002975861
[5 empty] | 0.0707233 | 0.05474283 | -0.002820767 |  | 0.1358348 | 0.05462229 | -0.00192191 | 0.3190126 | 0.05490005 | -0.003346174 | 0.4862363 | 0.05546608 | -0.002856792
[5 empty] | 0.07068633 | 0.05547274 | -0.002820767 |  | 0.136036 | 0.05535059 | -0.00192191 | 0.3189076 | 0.05563205 | -0.003346174 | 0.4868252 | 0.05620562 | -0.002856792
[5 empty] | 0.07066837 | 0.05620264 | -0.002820767 |  | 0.1362008 | 0.05607889 | -0.00192191 | 0.3187947 | 0.05636405 | -0.003346174 | 0.4871097 | 0.05694517 | -0.002856792
[5 empty] | 0.07064051 | 0.05693255 | -0.002820767 |  | 0.1364212 | 0.05680719 | -0.00192191 | 0.3186275 | 0.05709605 | -0.003346174 | 0.487605 | 0.05768472 | -0.002717517
[5 empty] | 0.07062244 | 0.05766245 | -0.002664474 |  | 0.1365471 | 0.05753548 | -0.001984704 | 0.3185002 | 0.05782806 | -0.00314183 | 0.488089 | 0.05842427 | -0.002717517
[5 empty] | 0.07059498 | 0.05839236 | -0.002664474 |  | 0.1367638 | 0.05826378 | -0.001984704 | 0.3183664 | 0.05856006 | -0.00314183 | 0.4884134 | 0.05916381 | -0.002717517
[5 empty] | 0.07055841 | 0.05912226 | -0.002664474 |  | 0.136921 | 0.05899208 | -0.001984704 | 0.3182265 | 0.05929206 | -0.00314183 | 0.4888726 | 0.05990336 | -0.002717517
[5 empty] | 0.0705421 | 0.05985217 | -0.002664474 |  | 0.1370923 | 0.05972037 | -0.001984704 | 0.3182213 | 0.06002406 | -0.00314183 | 0.4890965 | 0.06064291 | -0.002717517
[5 empty] | 0.07050748 | 0.06058207 | -0.002505946 |  | 0.1372954 | 0.06044867 | -0.002053276 | 0.3180705 | 0.06075606 | -0.002911435 | 0.4895276 | 0.06138246 | -0.002567048
[5 empty] | 0.07047422 | 0.06131197 | -0.002505946 |  | 0.1374357 | 0.06117697 | -0.002053276 | 0.3178213 | 0.06148806 | -0.002911435 | 0.4897955 | 0.06212201 | -0.002567048
[5 empty] | 0.07045227 | 0.06204188 | -0.002505946 |  | 0.1376057 | 0.06190527 | -0.002053276 | 0.3177081 | 0.06222006 | -0.002911435 | 0.4901953 | 0.06286155 | -0.002567048
[5 empty] | 0.07045158 | 0.06277178 | -0.002505946 |  | 0.1377482 | 0.06263356 | -0.002053276 | 0.3174974 | 0.06295206 | -0.002673543 | 0.4905043 | 0.0636011 | -0.002567048
[5 empty] | 0.07041423 | 0.06350169 | -0.002344406 |  | 0.1378431 | 0.06336186 | -0.002115306 | 0.3172834 | 0.06368406 | -0.002673543 | 0.4909437 | 0.06434065 | -0.002414399
[5 empty] | 0.07040834 | 0.06423159 | -0.002344406 |  | 0.1379835 | 0.06409016 | -0.002115306 | 0.3171598 | 0.06441606 | -0.002673543 | 0.4912165 | 0.0650802 | -0.002414399
[5 empty] | 0.0703954 | 0.0649615 | -0.002344406 |  | 0.138093 | 0.06481846 | -0.002115306 | 0.3170335 | 0.06514806 | -0.002673543 | 0.4912476 | 0.06581974 | -0.002414399
[5 empty] | 0.07037565 | 0.0656914 | -0.002193006 |  | 0.1381707 | 0.06554675 | -0.002115306 | 0.3168117 | 0.06588006 | -0.002673543 | 0.4916292 | 0.06655929 | -0.002414399
[5 empty] | 0.07036874 | 0.06642131 | -0.002193006 |  | 0.1382341 | 0.06627505 | -0.002158474 | 0.3166816 | 0.06661206 | -0.002446712 | 0.4919159 | 0.06729884 | -0.002268581
[5 empty] | 0.07035554 | 0.06715121 | -0.002193006 |  | 0.1383388 | 0.06700335 | -0.002158474 | 0.3165502 | 0.06734406 | -0.002446712 | 0.491884 | 0.06803839 | -0.002268581
[5 empty] | 0.07035514 | 0.06788111 | -0.002193006 |  | 0.1383895 | 0.06773164 | -0.002158474 | 0.316278 | 0.06807606 | -0.002446712 | 0.4920522 | 0.06877793 | -0.002268581
[5 empty] | 0.07038425 | 0.06861102 | -0.002193006 |  | 0.138404 | 0.06845994 | -0.002158474 | 0.316192 | 0.06880807 | -0.002446712 | 0.4923455 | 0.06951748 | -0.002268581
[5 empty] | 0.07035525 | 0.06934092 | -0.002035064 |  | 0.1384197 | 0.06918824 | -0.002170927 | 0.3160127 | 0.06954007 | -0.002249498 | 0.4923849 | 0.07025703 | -0.002136809
[5 empty] | 0.07036504 | 0.07007083 | -0.002035064 |  | 0.1384568 | 0.06991654 | -0.002170927 | 0.3156942 | 0.07027207 | -0.002249498 | 0.492427 | 0.07099658 | -0.002136809
[5 empty] | 0.07036518 | 0.07080073 | -0.002035064 |  | 0.1384541 | 0.07064483 | -0.002170927 | 0.315563 | 0.07100407 | -0.002249498 | 0.4927574 | 0.07173613 | -0.002136809
[5 empty] | 0.07035566 | 0.07153064 | -0.002035064 |  | 0.1384115 | 0.07137313 | -0.002170927 | 0.31534 | 0.07173607 | -0.002249498 | 0.4927892 | 0.07247567 | -0.002136809
[5 empty] | 0.07035586 | 0.07226054 | -0.001865804 |  | 0.1384045 | 0.07210143 | -0.002161686 | 0.3152911 | 0.07246807 | -0.002093915 | 0.4928193 | 0.07321522 | -0.001992114
[5 empty] | 0.07035609 | 0.07299045 | -0.001865804 |  | 0.1383766 | 0.07282973 | -0.002161686 | 0.3150816 | 0.07320007 | -0.002093915 | 0.4929964 | 0.07395477 | -0.001992114
[5 empty] | 0.07038541 | 0.07372035 | -0.001865804 |  | 0.1384219 | 0.07355802 | -0.002161686 | 0.3148056 | 0.07393207 | -0.002093915 | 0.4929489 | 0.07469432 | -0.001992114
[5 empty] | 0.07036631 | 0.07445025 | -0.001865804 |  | 0.1383898 | 0.07428632 | -0.002161686 | 0.3146034 | 0.07466407 | -0.002093915 | 0.4931969 | 0.07543386 | -0.001992114
[5 empty] | 0.07035693 | 0.07518016 | -0.001695737 |  | 0.1383368 | 0.07501462 | -0.002139394 | 0.3142903 | 0.07539607 | -0.00195458 | 0.4931459 | 0.07617341 | -0.001827438
[5 empty] | 0.07036695 | 0.07591006 | -0.001695737 |  | 0.1383195 | 0.07574291 | -0.002139394 | 0.3139137 | 0.07612807 | -0.00195458 | 0.4934648 | 0.07691296 | -0.001827438
[5 empty] | 0.07038668 | 0.07663997 | -0.001695737 |  | 0.138338 | 0.07647121 | -0.002139394 | 0.3137064 | 0.07686007 | -0.00195458 | 0.4934845 | 0.07765251 | -0.001827438
[5 empty] | 0.07038705 | 0.07736987 | -0.001695737 |  | 0.1383356 | 0.07719951 | -0.002139394 | 0.3132985 | 0.07759207 | -0.00195458 | 0.4934281 | 0.07839205 | -0.001827438
[5 empty] | 0.07035838 | 0.07809978 | -0.001515223 |  | 0.1383125 | 0.07792781 | -0.002104692 | 0.3130616 | 0.07832407 | -0.001824686 | 0.4937416 | 0.0791316 | -0.00164914
[5 empty] | 0.07037817 | 0.07882968 | -0.001515223 |  | 0.1382876 | 0.0786561 | -0.002104692 | 0.3126261 | 0.07905608 | -0.001824686 | 0.4937557 | 0.07987115 | -0.00164914
[5 empty] | 0.0703786 | 0.07955959 | -0.001515223 |  | 0.1382419 | 0.0793844 | -0.002104692 | 0.3123633 | 0.07978808 | -0.001824686 | 0.4936935 | 0.0806107 | -0.00164914
[5 empty] | 0.07037904 | 0.08028949 | -0.001515223 |  | 0.1382321 | 0.0801127 | -0.002104692 | 0.3119504 | 0.08052008 | -0.001824686 | 0.4940013 | 0.08135025 | -0.00164914
[5 empty] | 0.07038919 | 0.08101939 | -0.00133238 |  | 0.1381452 | 0.080841 | -0.002058219 | 0.3116194 | 0.08125208 | -0.001702109 | 0.4938607 | 0.08208979 | -0.00146358
[5 empty] | 0.07036059 | 0.0817493 | -0.00133238 |  | 0.1381695 | 0.08156929 | -0.002058219 | 0.3112327 | 0.08198408 | -0.001702109 | 0.4940157 | 0.08282934 | -0.00146358
[5 empty] | 0.07037077 | 0.0824792 | -0.00133238 |  | 0.1380792 | 0.08229759 | -0.002058219 | 0.3107452 | 0.08271608 | -0.001702109 | 0.4940942 | 0.08356889 | -0.00146358
[5 empty] | 0.07039064 | 0.08320911 | -0.00133238 |  | 0.1381 | 0.08302589 | -0.002058219 | 0.3103885 | 0.08344808 | -0.001702109 | 0.4942451 | 0.08430844 | -0.001277117
[5 empty] | 0.07037177 | 0.08393901 | -0.001144872 |  | 0.1380627 | 0.08375418 | -0.002000616 | 0.3100249 | 0.08418008 | -0.001584725 | 0.4941706 | 0.08504798 | -0.001277117
[5 empty] | 0.07038197 | 0.08466892 | -0.001144872 |  | 0.1380238 | 0.08448248 | -0.002000616 | 0.3096097 | 0.08491208 | -0.001584725 | 0.4943916 | 0.08578753 | -0.001277117
[5 empty] | 0.0703825 | 0.08539882 | -0.001144872 |  | 0.1379269 | 0.08521078 | -0.002000616 | 0.3092356 | 0.08564408 | -0.001584725 | 0.4945361 | 0.08652708 | -0.001277117
[5 empty] | 0.07036364 | 0.08612873 | -0.001144872 |  | 0.1379223 | 0.08593908 | -0.001932522 | 0.30872 | 0.08637608 | -0.001584725 | 0.4946039 | 0.08726663 | -0.001277117
[5 empty] | 0.07038356 | 0.08685863 | -0.0009585583 |  | 0.1378787 | 0.08666737 | -0.001932522 | 0.3082475 | 0.08710808 | -0.001470411 | 0.4945206 | 0.08800617 | -0.001096113
[5 empty] | 0.0703744 | 0.08758853 | -0.0009585583 |  | 0.1378147 | 0.08739567 | -0.001932522 | 0.3079564 | 0.08784008 | -0.001470411 | 0.4945838 | 0.08874572 | -0.001096113
[5 empty] | 0.07037494 | 0.08831844 | -0.0009585583 |  | 0.1377868 | 0.08812397 | -0.001932522 | 0.3074354 | 0.08857208 | -0.001470411 | 0.4945704 | 0.08948527 | -0.001096113
[5 empty] | 0.07036579 | 0.08904834 | -0.0009585583 |  | 0.1377386 | 0.08885227 | -0.001932522 | 0.3070517 | 0.08930409 | -0.001470411 | 0.4947779 | 0.09022482 | -0.0009269254
[5 empty] | 0.07036633 | 0.08977825 | -0.0007720521 |  | 0.1376515 | 0.08958056 | -0.001854579 | 0.3065319 | 0.09003609 | -0.001357045 | 0.4947597 | 0.09096436 | -0.0009269254
[5 empty] | 0.07039594 | 0.09050815 | -0.0007720521 |  | 0.1376568 | 0.09030886 | -0.001854579 | 0.3062423 | 0.09076809 | -0.001357045 | 0.4948136 | 0.09170391 | -0.0009269254
[5 empty] | 0.0703674 | 0.09123806 | -0.0007720521 |  | 0.1375669 | 0.09103716 | -0.001854579 | 0.3056819 | 0.09150009 | -0.001357045 | 0.495014 | 0.09244346 | -0.0009269254
[5 empty] | 0.070397 | 0.09196796 | -0.0007720521 |  | 0.1374944 | 0.09176545 | -0.001854579 | 0.3053077 | 0.09223209 | -0.001357045 | 0.4949885 | 0.09318301 | -0.0009269254
[5 empty] | 0.07036846 | 0.09269787 | -0.000588382 |  | 0.1374956 | 0.09249375 | -0.001767425 | 0.3048472 | 0.09296409 | -0.001242501 | 0.4951095 | 0.09392256 | -0.0007759154
[5 empty] | 0.07036898 | 0.09342777 | -0.000588382 |  | 0.1374205 | 0.09322205 | -0.001767425 | 0.3045289 | 0.09369609 | -0.001242501 | 0.4950789 | 0.0946621 | -0.0007759154
[5 empty] | 0.07038887 | 0.09415767 | -0.000588382 |  | 0.1373629 | 0.09395035 | -0.001767425 | 0.3041718 | 0.09442809 | -0.001242501 | 0.4951948 | 0.09540165 | -0.0007759154
[5 empty] | 0.07036999 | 0.09488758 | -0.000588382 |  | 0.1373041 | 0.09467864 | -0.001767425 | 0.3037314 | 0.09516009 | -0.001124658 | 0.4950101 | 0.0961412 | -0.0007759154
[5 empty] | 0.07037048 | 0.09561748 | -0.0004086537 |  | 0.1372441 | 0.09540694 | -0.001671701 | 0.3032998 | 0.09589209 | -0.001124658 | 0.4951208 | 0.09688075 | -0.0006494422
[5 empty] | 0.07039035 | 0.09634739 | -0.0004086537 |  | 0.1371454 | 0.09613524 | -0.001671701 | 0.3029684 | 0.09662409 | -0.001124658 | 0.4950798 | 0.09762029 | -0.0006494422
[5 empty] | 0.07037143 | 0.09707729 | -0.0004086537 |  | 0.1371392 | 0.09686354 | -0.001671701 | 0.3026474 | 0.09735609 | -0.001124658 | 0.4953342 | 0.09835984 | -0.0006494422
[5 empty] | 0.07037189 | 0.0978072 | -0.0004086537 |  | 0.1370197 | 0.09759183 | -0.001671701 | 0.3022022 | 0.09808809 | -0.001124658 | 0.4952133 | 0.09909939 | -0.0006494422
[5 empty] | 0.0704014 | 0.0985371 | -0.0002351561 |  | 0.1369551 | 0.09832013 | -0.001568048 | 0.3018147 | 0.09882009 | -0.001001392 | 0.4953132 | 0.09983894 | -0.0005538658
[5 empty] | 0.07039213 | 0.09926701 | -0.0002351561 |  | 0.1369269 | 0.09904843 | -0.001568048 | 0.301531 | 0.09955209 | -0.001001392 | 0.4951868 | 0.1005785 | -0.0005538658
[5 empty] | 0.07040222 | 0.09999691 | -0.0002351561 |  | 0.136879 | 0.09977672 | -0.001568048 | 0.3012164 | 0.1002841 | -0.001001392 | 0.4954302 | 0.101318 | -0.0005538658
[5 empty] | 0.07037354 | 0.1007268 | -0.0002351561 |  | 0.1367553 | 0.100505 | -0.001568048 | 0.3010073 | 0.1010161 | -0.001001392 | 0.4952981 | 0.1020576 | -0.0005538658
[5 empty] | 0.07039328 | 0.1014567 | -6.858565e-05 |  | 0.1366867 | 0.1012333 | -0.001457105 | 0.3005891 | 0.1017481 | -0.0008705786 | 0.4953867 | 0.1027971 | -0.0004955459
[5 empty] | 0.07040332 | 0.1021866 | -6.858565e-05 |  | 0.1366359 | 0.1019616 | -0.001457105 | 0.3003232 | 0.1024801 | -0.0008705786 | 0.4953979 | 0.1035367 | -0.0004955459
[5 empty] | 0.07038426 | 0.1029165 | -6.858565e-05 |  | 0.1365841 | 0.1026899 | -0.001457105 | 0.3002106 | 0.1032121 | -0.0008705786 | 0.4952571 | 0.1042762 | -0.0004955459
[5 empty] | 0.07037486 | 0.1036464 | 8.859033e-05 |  | 0.1365128 | 0.1034182 | -0.001457105 | 0.299982 | 0.1039441 | -0.0007300957 | 0.4954859 | 0.1050158 | -0.0004955459
[5 empty] | 0.07037513 | 0.1043763 | 8.859033e-05 |  | 0.1364033 | 0.1041465 | -0.001339512 | 0.2996835 | 0.1046761 | -0.0007300957 | 0.4954882 | 0.1057553 | -0.0004799845
[5 empty] | 0.07040445 | 0.1051062 | 8.859033e-05 |  | 0.1363863 | 0.1048748 | -0.001339512 | 0.299496 | 0.1054081 | -0.0007300957 | 0.4954806 | 0.1064949 | -0.0004799845
[5 empty] | 0.07040467 | 0.1058361 | 8.859033e-05 |  | 0.1362939 | 0.1056031 | -0.001339512 | 0.2994203 | 0.1061401 | -0.0007300957 | 0.4954464 | 0.1072344 | -0.0004799845
[5 empty] | 0.07037578 | 0.1065661 | 8.859033e-05 |  | 0.1362379 | 0.1063314 | -0.001339512 | 0.2991429 | 0.1068721 | -0.0007300957 | 0.4953106 | 0.107974 | -0.0004799845
[5 empty] | 0.07037594 | 0.107296 | 0.000234682 |  | 0.1361068 | 0.1070597 | -0.00121591 | 0.2991589 | 0.1076041 | -0.0005778196 | 0.4952228 | 0.1087135 | -0.0004800693
[5 empty] | 0.07039545 | 0.1080259 | 0.000234682 |  | 0.1360308 | 0.107788 | -0.00121591 | 0.2989303 | 0.1083361 | -0.0005778196 | 0.4951834 | 0.1094531 | -0.0004800693
[5 empty] | 0.07038585 | 0.1087558 | 0.000234682 |  | 0.13601 | 0.1085163 | -0.00121591 | 0.2988622 | 0.1090681 | -0.0005778196 | 0.4948204 | 0.1101926 | -0.0004800693
[5 empty] | 0.07037622 | 0.1094857 | 0.000234682 |  | 0.1358769 | 0.1092446 | -0.00121591 | 0.2989094 | 0.1098001 | -0.0005778196 | 0.49473 | 0.1109322 | -0.0004800693
[5 empty] | 0.07040532 | 0.1102156 | 0.0003685802 |  | 0.1358176 | 0.1099729 | -0.001086939 | 0.2988739 | 0.1105321 | -0.0004120319 | 0.4946892 | 0.1116717 | -0.0004805165
[5 empty] | 0.07037506 | 0.1109455 | 0.0003685802 |  | 0.1357205 | 0.1107012 | -0.001086939 | 0.298839 | 0.1112641 | -0.0004120319 | 0.4944751 | 0.1124112 | -0.0004805165
[5 empty] | 0.07039002 | 0.1116754 | 0.0003685802 |  | 0.1356382 | 0.1114295 | -0.001086939 | 0.2987598 | 0.1119961 | -0.0004120319 | 0.4940882 | 0.1131508 | -0.0004805165
[5 empty] | 0.07039207 | 0.1124053 | 0.0004954464 |  | 0.1356036 | 0.1121578 | -0.001086939 | 0.298771 | 0.1127281 | -0.0004120319 | 0.4937523 | 0.1138903 | -0.0004805165
[5 empty] | 0.07038129 | 0.1131352 | 0.0004954464 |  | 0.1355055 | 0.1128861 | -0.0009234358 | 0.2987828 | 0.1134601 | -0.0002335573 | 0.4936907 | 0.1146299 | -0.0004816317
[5 empty] | 0.07033838 | 0.1138651 | 0.0004954464 |  | 0.1353628 | 0.1136144 | -0.0009234358 | 0.2986157 | 0.1141921 | -0.0002335573 | 0.4931603 | 0.1153694 | -0.0004816317
[5 empty] | 0.07033124 | 0.114595 | 0.0004954464 |  | 0.1352682 | 0.1143427 | -0.0009234358 | 0.2986736 | 0.1149241 | -0.0002335573 | 0.4930535 | 0.116109 | -0.0004816317
[5 empty] | 0.07031149 | 0.1153249 | 0.0004954464 |  | 0.1351478 | 0.115071 | -0.0009234358 | 0.2986423 | 0.1156561 | -0.0002335573 | 0.4925535 | 0.1168485 | -0.0004816317
[5 empty] | 0.07029858 | 0.1160548 | 0.0006183984 |  | 0.1350202 | 0.1157993 | -0.000697544 | 0.2986117 | 0.1163881 | -4.3132e-05 | 0.4921807 | 0.1175881 | -0.0004837202
[5 empty] | 0.07026355 | 0.1167847 | 0.0006183984 |  | 0.1349041 | 0.1165276 | -0.000697544 | 0.2986266 | 0.1171201 | -4.3132e-05 | 0.4919352 | 0.1183276 | -0.0004837202
[5 empty] | 0.0702355 | 0.1175146 | 0.0006183984 |  | 0.1347627 | 0.1172559 | -0.000697544 | 0.2985973 | 0.1178521 | -4.3132e-05 | 0.4914467 | 0.1190672 | -0.0004837202
[5 empty] | 0.07021451 | 0.1182445 | 0.0007389535 |  | 0.1346147 | 0.1179842 | -0.000697544 | 0.2985237 | 0.1185841 | -4.3132e-05 | 0.4910122 | 0.1198067 | -0.0004837202
[5 empty] | 0.07016195 | 0.1189744 | 0.0007389535 |  | 0.1344232 | 0.1187125 | -0.0004146825 | 0.2985406 | 0.1193161 | 0.0001586475 | 0.49041 | 0.1205463 | -0.0004870874
[5 empty] | 0.07015528 | 0.1197043 | 0.0007389535 |  | 0.1342623 | 0.1194407 | -0.0004146825 | 0.2985132 | 0.1200481 | 0.0001586475 | 0.4900847 | 0.1212858 | -0.0004870874
[5 empty] | 0.07010753 | 0.1204342 | 0.0007389535 |  | 0.1340768 | 0.120169 | -0.0004146825 | 0.2984417 | 0.1207801 | 0.0001586475 | 0.4896664 | 0.1220254 | -0.0004870874
[5 empty] | 0.07004782 | 0.1211641 | 0.0007389535 |  | 0.1339037 | 0.1208973 | -0.0004146825 | 0.2984605 | 0.1215121 | 0.0001586475 | 0.489008 | 0.1227649 | -0.0004870874
[5 empty] | 0.07001483 | 0.121894 | 0.0008549771 |  | 0.1337798 | 0.1216256 | -8.027694e-05 | 0.2983006 | 0.1222441 | 0.0003711845 | 0.4884057 | 0.1235045 | -0.0004920389
[5 empty] | 0.06997002 | 0.1226239 | 0.0008549771 |  | 0.1335583 | 0.1223539 | -8.027694e-05 | 0.2984105 | 0.1229761 | 0.0003711845 | 0.4880073 | 0.124244 | -0.0004920389
[5 empty] | 0.0699424 | 0.1233539 | 0.0008549771 |  | 0.1333863 | 0.1230822 | -8.027694e-05 | 0.2983417 | 0.1237081 | 0.0003711845 | 0.4874442 | 0.1249836 | -0.0004920389
[5 empty] | 0.06986454 | 0.1240838 | 0.0009666655 |  | 0.1331722 | 0.1238105 | -8.027694e-05 | 0.2982736 | 0.1244401 | 0.0003711845 | 0.4869381 | 0.1257231 | -0.0004920389
[5 empty] | 0.06981366 | 0.1248137 | 0.0009666655 |  | 0.1329712 | 0.1245388 | 0.0003002468 | 0.2983407 | 0.1251721 | 0.0005938825 | 0.4862683 | 0.1264627 | -0.00049888
[5 empty] | 0.06976091 | 0.1255436 | 0.0009666655 |  | 0.1327469 | 0.1252671 | 0.0003002468 | 0.2983188 | 0.1259041 | 0.0005938825 | 0.4855829 | 0.1272022 | -0.00049888
[5 empty] | 0.06973523 | 0.1262735 | 0.0009666655 |  | 0.1325359 | 0.1259954 | 0.0003002468 | 0.2982977 | 0.1266361 | 0.0005938825 | 0.4851028 | 0.1279417 | -0.00049888
[5 empty] | 0.06966931 | 0.1270034 | 0.0009666655 |  | 0.1323566 | 0.1267237 | 0.0007214628 | 0.2982324 | 0.1273681 | 0.0005938825 | 0.4843871 | 0.1286813 | -0.00049888
[5 empty] | 0.06962098 | 0.1277333 | 0.00107609 |  | 0.1321362 | 0.127452 | 0.0007214628 | 0.2982575 | 0.1281001 | 0.0008261449 | 0.4837305 | 0.1294208 | -0.0005079162
[5 empty] | 0.06955185 | 0.1284632 | 0.00107609 |  | 0.1319113 | 0.1281803 | 0.0007214628 | 0.2982386 | 0.1288321 | 0.0008261449 | 0.4829864 | 0.1301604 | -0.0005079162
[5 empty] | 0.06948123 | 0.1291931 | 0.00107609 |  | 0.1316457 | 0.1289086 | 0.0007214628 | 0.2982203 | 0.1295641 | 0.0008261449 | 0.4824485 | 0.1308999 | -0.0005079162
[5 empty] | 0.06943797 | 0.129923 | 0.00107609 |  | 0.1314124 | 0.1296369 | 0.0007214628 | 0.2980684 | 0.1302961 | 0.0008261449 | 0.4816045 | 0.1316395 | -0.0005194529
[5 empty] | 0.06934539 | 0.1306529 | 0.001180346 |  | 0.1312295 | 0.1303652 | 0.001177945 | 0.2981861 | 0.1310281 | 0.001067375 | 0.4808211 | 0.132379 | -0.0005194529
[5 empty] | 0.06930907 | 0.1313828 | 0.001180346 |  | 0.130934 | 0.1310935 | 0.001177945 | 0.2980357 | 0.1317601 | 0.001067375 | 0.4801715 | 0.1331186 | -0.0005194529
[5 empty] | 0.06921404 | 0.1321127 | 0.001180346 |  | 0.1307072 | 0.1318218 | 0.001177945 | 0.2980205 | 0.1324921 | 0.001067375 | 0.4793639 | 0.1338581 | -0.0005194529
[5 empty] | 0.06917534 | 0.1328426 | 0.001180346 |  | 0.130495 | 0.1325501 | 0.001664268 | 0.2980061 | 0.1332241 | 0.001067375 | 0.4788365 | 0.1345977 | -0.0005194529
[5 empty] | 0.06910685 | 0.1335725 | 0.001276644 |  | 0.1302432 | 0.1332784 | 0.001664268 | 0.2981269 | 0.1339561 | 0.001316977 | 0.4779335 | 0.1353372 | -0.0005337955
[5 empty] | 0.06903738 | 0.1343024 | 0.001276644 |  | 0.1299343 | 0.1340067 | 0.001664268 | 0.2980244 | 0.1346881 | 0.001316977 | 0.4771657 | 0.1360768 | -0.0005337955
[5 empty] | 0.06893836 | 0.1350323 | 0.001276644 |  | 0.1296943 | 0.134735 | 0.001664268 | 0.2980571 | 0.1354201 | 0.001316977 | 0.4765329 | 0.1368163 | -0.0005337955
[5 empty] | 0.06888625 | 0.1357622 | 0.001276644 |  | 0.1294693 | 0.1354633 | 0.001664268 | 0.2980458 | 0.1361521 | 0.001316977 | 0.4755998 | 0.1375559 | -0.0005337955
[5 empty] | 0.06881429 | 0.1364921 | 0.001372371 |  | 0.1291519 | 0.1361916 | 0.002175006 | 0.2980353 | 0.1368841 | 0.001574353 | 0.4748026 | 0.1382954 | -0.0005512495
[5 empty] | 0.06874164 | 0.137222 | 0.001372371 |  | 0.1289395 | 0.1369199 | 0.002175006 | 0.2980256 | 0.1376161 | 0.001574353 | 0.4739965 | 0.139035 | -0.0005512495
[5 empty] | 0.06864934 | 0.1379519 | 0.001372371 |  | 0.1286351 | 0.1376482 | 0.002175006 | 0.2979271 | 0.1383481 | 0.001574353 | 0.4731096 | 0.1397745 | -0.0005512495
[5 empty] | 0.06857556 | 0.1386818 | 0.001372371 |  | 0.1283643 | 0.1383765 | 0.002704733 | 0.2980086 | 0.1390801 | 0.001574353 | 0.4725037 | 0.1405141 | -0.0005512495
[5 empty] | 0.06850132 | 0.1394118 | 0.001461104 |  | 0.128127 | 0.1391048 | 0.002704733 | 0.2979118 | 0.1398121 | 0.001838907 | 0.4716733 | 0.1412536 | -0.0005721202
[5 empty] | 0.06845517 | 0.1401417 | 0.001461104 |  | 0.1278165 | 0.1398331 | 0.002704733 | 0.2980398 | 0.1405441 | 0.001838907 | 0.4706915 | 0.1419932 | -0.0005721202
[5 empty] | 0.06838021 | 0.1408716 | 0.001461104 |  | 0.1275753 | 0.1405614 | 0.002704733 | 0.2980342 | 0.1412761 | 0.001838907 | 0.4697753 | 0.1427327 | -0.0005721202
[5 empty] | 0.06828604 | 0.1416015 | 0.001461104 |  | 0.1272793 | 0.1412897 | 0.002704733 | 0.2979399 | 0.1420081 | 0.001838907 | 0.4690686 | 0.1434723 | -0.0005721202
[5 empty] | 0.06821068 | 0.1423314 | 0.001540848 |  | 0.1269818 | 0.142018 | 0.003248023 | 0.2980256 | 0.1427401 | 0.002110042 | 0.4681402 | 0.1442118 | -0.0005967132
[5 empty] | 0.0681447 | 0.1430613 | 0.001540848 |  | 0.126736 | 0.1427463 | 0.003248023 | 0.2980225 | 0.1434721 | 0.002110042 | 0.4672065 | 0.1449513 | -0.0005967132
[5 empty] | 0.06805031 | 0.1437912 | 0.001540848 |  | 0.1264008 | 0.1434746 | 0.003248023 | 0.297886 | 0.1442041 | 0.002110042 | 0.4665544 | 0.1456909 | -0.0005967132
[5 empty] | 0.06797491 | 0.1445211 | 0.001603227 |  | 0.1261705 | 0.1442029 | 0.003661127 | 0.2978847 | 0.1449361 | 0.002317354 | 0.4654679 | 0.1464304 | -0.0006177843
[5 empty] | 0.06791854 | 0.145251 | 0.001603227 |  | 0.1258688 | 0.1449312 | 0.003661127 | 0.2979738 | 0.1456681 | 0.002317354 | 0.4645922 | 0.14717 | -0.0006177843