## 1
Общество с ограниченной ответственностью "Инженерная геология" (ООО "ИнжГео") | [10 empty] | Общество с ограниченной ответственностью "Инженерная геология" (ООО "ИнжГео")
Юр. адрес: 117279, г. Москва, ул. Миклухо-Маклая, 36 а, этаж 5, пом. XXIII к. 76-84 | [10 empty] | Юр. адрес: 117279, г. Москва, ул. Миклухо-Маклая, 36 а, этаж 5, пом. XXIII к. 76-84 | [8 empty] | нагр |  |  | X0 | Y0 | R |  | нагр |  |  |  | X0 | Y0 | R | нагр |  |  |  | X0 | Y0 | R |  | нагр |  |  |  | X0 | Y0 | R
Телефон/факс +7 (495) 132-30-00, Адрес электронной почты inbox@inj-geo.ru | [10 empty] | Телефон/факс +7 (495) 132-30-00, Адрес электронной почты inbox@inj-geo.ru | [12 empty] | 0 | [7 empty] | 0 | [6 empty] | 0 | [7 empty] | 0
[20 empty] | девиатор | [6 empty] | девиатор | [6 empty] | девиатор | [7 empty] | девиатор
Испытательная лаборатория ООО «ИнжГео» | [10 empty] | Испытательная лаборатория ООО «ИнжГео» | [8 empty] | x0 | Угол | X | Y |  |  |  | x0 |  | Угол | X | Y |  |  | x0 |  | Угол | X | Y |  |  |  | x0 |  | Угол | X | Y
Адрес места осуществления деятельности лаборатории: г. Москва, просп. Вернадского, д. 51, стр. 1 | [10 empty] | Адрес места осуществления деятельности лаборатории: г. Москва, просп. Вернадского, д. 51, стр. 1 | [9 empty] | 0 | [7 empty] | 0 | [6 empty] | 0 | [7 empty] | 0
Телефон +7(910)4557682, E-mail: slg85@mail.ru | [10 empty] | Телефон +7(910)4557682, E-mail: slg85@mail.ru | [9 empty] | 5 | [7 empty] | 5 | [6 empty] | 5 | [7 empty] | 5
[21 empty] | 10 | [7 empty] | 10 | [6 empty] | 10 | [7 empty] | 10
Протокол испытаний № 13-63/31 от 29-11-2022 | [20 empty] | 15 | [7 empty] | 15 | [6 empty] | 15 | [7 empty] | 15
Наименование и адрес заказчика: ООО Регионстрой | [20 empty] | 20 | [7 empty] | 20 | [6 empty] | 20 | [7 empty] | 20
Наименование объекта: Переход трубопровода через р. Енисей | [20 empty] | 25 | [7 empty] | 25 | [6 empty] | 25 | [7 empty] | 25
Наименование используемого метода/методики: ГОСТ 12248.4-2020 | [20 empty] | 30 | [7 empty] | 30 | [6 empty] | 30 | [7 empty] | 30
Условия проведения испытания: температура окружающей среды (18 - 25)0С, влажность воздуха (40 - 75)% | [20 empty] | 35 | [7 empty] | 35 | [6 empty] | 35 | [7 empty] | 35
Дата получение объекта подлежащего испытаниям: 02-11-2022 | [20 empty] | 40 | [7 empty] | 40 | [6 empty] | 40 | [7 empty] | 40
Дата испытания: 25.10.2022-19.11.2031 | [20 empty] | 45 | [7 empty] | 45 | [6 empty] | 45 | [7 empty] | 45
Испытание грунтов методом трехосного сжатия | [10 empty] | Испытание грунтов методом трехосного сжатия | [9 empty] | 50 | [7 empty] | 50 | [6 empty] | 50 | [7 empty] | 50
Лабораторный номер: |  | 1066 | [5 empty] | We, % = | 0.386134585 |  | Лабораторный номер: | [6 empty] | We, % = |  |  | 55 | [7 empty] | 55 | [6 empty] | 55 | [7 empty] | 55
Номер скважины: |  | BH-102 | [5 empty] | ρ, г/см3 = | 1.9 |  | Номер скважины: | [6 empty] | ρ, г/см3 = |  |  | 60 | [7 empty] | 60 | [6 empty] | 60 | [7 empty] | 60
Глубина отбора, м: |  | 1.4 | [5 empty] | ρs, г/см3 = | 2.71 |  | Глубина отбора, м: | [6 empty] | ρs, г/см3 = |  |  | 65 | [7 empty] | 65 | [6 empty] | 65 | [7 empty] | 65
Наименование грунта: |  | Суглинок, после оттаивания текучепластичный, легкий пылеватый | [5 empty] | e, д.е. = | 1.1 |  | Наименование грунта: | [6 empty] | e, д.е. = |  |  | 70 | [7 empty] | 70 | [6 empty] | 70 | [7 empty] | 70
Схема проведения опыта: |  | КД | [5 empty] | IL, д.е. = | 0.977 |  | Схема проведения опыта: | [6 empty] | IL, д.е. = |  |  | 75 | [7 empty] | 75 | [6 empty] | 75 | [7 empty] | 75
Результаты испытаний | [10 empty] | Результаты испытаний | [9 empty] | 80 | [7 empty] | 80 | [6 empty] | 80 | [7 empty] | 80
[21 empty] | 85 | [7 empty] | 85 | [6 empty] | 85 | [7 empty] | 85
[21 empty] | 90 | [7 empty] | 90 | [6 empty] | 90 | [7 empty] | 90
[21 empty] | 95 | [7 empty] | 95 | [6 empty] | 95 | [7 empty] | 95
[21 empty] | 100 | [7 empty] | 100 | [6 empty] | 100 | [7 empty] | 100
[21 empty] | 105 | [7 empty] | 105 | [6 empty] | 105 | [7 empty] | 105
[21 empty] | 110 | [7 empty] | 110 | [6 empty] | 110 | [7 empty] | 110
[21 empty] | 115 | [7 empty] | 115 | [6 empty] | 115 | [7 empty] | 115
[21 empty] | 120 | [7 empty] | 120 | [6 empty] | 120 | [7 empty] | 120
[21 empty] | 125 | [7 empty] | 125 | [6 empty] | 125 | [7 empty] | 125
[21 empty] | 130 | [7 empty] | 130 | [6 empty] | 130 | [7 empty] | 130
[21 empty] | 135 | [7 empty] | 135 | [6 empty] | 135 | [7 empty] | 135
[21 empty] | 140 | [7 empty] | 140 | [6 empty] | 140 | [7 empty] | 140
[21 empty] | 145 | [7 empty] | 145 | [6 empty] | 145 | [7 empty] | 145
[21 empty] | 150 | [7 empty] | 150 | [6 empty] | 150 | [7 empty] | 150
[21 empty] | 155 | [7 empty] | 155 | [6 empty] | 155 | [7 empty] | 155
[21 empty] | 160 | [7 empty] | 160 | [6 empty] | 160 | [7 empty] | 160
[21 empty] | 165 | [7 empty] | 165 | [6 empty] | 165 | [7 empty] | 165
[21 empty] | 170 | [7 empty] | 170 | [6 empty] | 170 | [7 empty] | 170
[21 empty] | 175 | [7 empty] | 175 | [6 empty] | 175 | [7 empty] | 175
[21 empty] | 180 | [7 empty] | 180 | [6 empty] | 180 | [7 empty] | 180
[13 empty] | Давление в камере, Мпа σ3 | Вертикальная нагрузка, Мпа σ1 | Поровое давление, Мпа u
[13 empty] | 0.05 | 0.1950329 |  |  |  |  | 1 | [6 empty] | σ3,кПа | σ1,кПа | u, кПа |  |  |  | 4
[13 empty] | 0.15 | 0.4832389 | [26 empty] | δ3, Мпа | δ1-δ3, МПа | δ1, МПа | δ1, КПа
[13 empty] | 0.25 | 0.7714449 | [20 empty] | С, МПа:
φ, град:
E, Мпа
[26 empty] | x | 0
[26 empty] | y |  |  |  | С, кПа | φ,°
Эффективные значения угла внутреннего трения и удельного сцепления ϕ', С'
[13 empty] | ϕ', град. = | 29
[13 empty] | С', МПа = | 0.015
|  | K0, д.е. | 0.5151904 | Эффективное напряжение, Мпа: |  |  |  |  | 0.02575952
|  | Модуль деформации E0, МПа: |  | Точки нахождения модуля Е0, Мпа (полное напряжение): |  |  |  |  | 0.02575952 | 0.04121523
|  | Модуль деформации E50, МПа: |  | qmax Давление при разрушении образца, Мпа (девиатор): |  |  |  |  | 0.06895625
|  | Коэф. Поперечной деформации, ϑ: |  | 0,5 qmax, Мпа (девиатор): |  |  |  |  | 0.03447813
| Начальник исп. лаборатории: | [6 empty] | Семиколенова Л.Г. |  |  |  |  | Начальник исп. лаборатории: |  |  |  |  | Семиколенова Л.Г.
Лист 1 , всего листов 2 | [11 empty] | Лист 2 , всего листов 2
Частичное воспроизведение протокола испытаний без письменного разрешения ООО «ИнжГео» ЗАПРЕЩАЕТСЯ | [11 empty] | Частичное воспроизведение протокола испытаний без письменного разрешения ООО «ИнжГео» ЗАПРЕЩАЕТСЯ
E0 |  |  | E50 |  | Деформация |  |  |  | Первая прочность |  |  | Вторая прочность |  |  | Третья прочность
devE0 | epsE0 |  | dev50 | epsE50 | dev | eps | ev |  | dev1 | eps1 | ev1 | dev1 | eps1 | ev2 | dev1 | eps1 | ev3
0.01545571 | 0.0003959808 |  | 0.03447813 | 0.001187942 | 0 | 0 | 0 |  | 0 | 0 | 0 | 0 | 0 | 0 | 0 | 0 | 0
[5 empty] | 0.01545571 | 0.0003959808 | 0 |  | 0.03 | 0.0007686106 | 0 | 0.09 | 0.0007763743 | 0 | 0.15 | 0.0007763743 | 0
Секущая модуля Е0 |  |  | Линия Q max |  | 0.03447813 | 0.001187942 | 0 |  | 0.0559143 | 0.001598626 | 0 | 0.1666195 | 0.001932952 | 0 | 0.2607225 | 0.001814784 | 0
| 0 |  |  | 0 | 0.03724752 | 0.002335465 | -0.004559083 |  | 0.07251645 | 0.002498551 | -0.003873545 | 0.171991 | 0.002406225 | -0.002465504 | 0.2716244 | 0.00240558 | -0.004353272
[5 empty] | 0.03892222 | 0.003113953 | -0.004559083 |  | 0.07588528 | 0.003197251 | -0.003873545 | 0.1805931 | 0.003208301 | -0.002465504 | 0.2855391 | 0.00320744 | -0.004353272
[5 empty] | 0.04047006 | 0.003892441 | -0.004559083 |  | 0.07943985 | 0.003996564 | -0.003873545 | 0.1883796 | 0.004010376 | -0.002465504 | 0.2984233 | 0.0040093 | -0.004353272
|  |  | Линия 0,5 Q max |  | 0.04188571 | 0.004670929 | -0.004559083 |  | 0.08271687 | 0.004795877 | -0.003873545 | 0.1956181 | 0.004812451 | -0.002465504 | 0.3102129 | 0.00481116 | -0.004353272
|  |  |  | 0 | 0.04316956 | 0.005449418 | -0.004237973 |  | 0.08579609 | 0.00559519 | -0.003743138 | 0.202244 | 0.005614526 | -0.002524069 | 0.321178 | 0.00561302 | -0.00415121
[5 empty] | 0.04434955 | 0.006227906 | -0.004237973 |  | 0.08861055 | 0.006394502 | -0.003743138 | 0.208256 | 0.006416601 | -0.002524069 | 0.3310826 | 0.00641488 | -0.00415121
[5 empty] | 0.04542652 | 0.007006394 | -0.004237973 |  | 0.09121358 | 0.007193815 | -0.003743138 | 0.2136872 | 0.007218676 | -0.002524069 | 0.3402619 | 0.00721674 | -0.00415121
[5 empty] | 0.04636471 | 0.007784882 | -0.004237973 |  | 0.09357552 | 0.007993128 | -0.003743138 | 0.2186814 | 0.008020751 | -0.002524069 | 0.3487695 | 0.0080186 | -0.00415121
[5 empty] | 0.04722845 | 0.008563371 | -0.00370787 |  | 0.09575141 | 0.008792441 | -0.003479117 | 0.2230523 | 0.008822826 | -0.002564402 | 0.3563555 | 0.00882046 | -0.003802394
Коэфф. Точки |  |  |  |  | 0.0480184 | 0.009341859 | -0.00370787 |  | 0.09775457 | 0.009591754 | -0.003479117 | 0.2270937 | 0.009624902 | -0.002564402 | 0.3633067 | 0.00962232 | -0.003802394
[5 empty] | 0.04871247 | 0.01012035 | -0.00370787 |  | 0.09955337 | 0.01039107 | -0.003479117 | 0.2307299 | 0.01042698 | -0.002564402 | 0.3694878 | 0.01042418 | -0.003802394
[5 empty] | 0.04932502 | 0.01089884 | -0.00370787 |  | 0.1012199 | 0.01119038 | -0.003479117 | 0.2340339 | 0.01122905 | -0.002564402 | 0.3752564 | 0.01122604 | -0.003802394
[5 empty] | 0.04989342 | 0.01167732 | -0.003111173 |  | 0.1027068 | 0.01198969 | -0.003141229 | 0.2369641 | 0.01203113 | -0.002589871 | 0.3804766 | 0.0120279 | -0.00338221
[5 empty] | 0.05037972 | 0.01245581 | -0.003111173 |  | 0.104072 | 0.012789 | -0.003141229 | 0.2395932 | 0.0128332 | -0.002589871 | 0.3850697 | 0.01282976 | -0.00338221
[5 empty] | 0.05081375 | 0.0132343 | -0.003111173 |  | 0.1052821 | 0.01358832 | -0.003141229 | 0.2419953 | 0.01363528 | -0.002589871 | 0.3894011 | 0.01363162 | -0.00338221
[5 empty] | 0.05121048 | 0.01401279 | -0.003111173 |  | 0.1064429 | 0.01438763 | -0.003141229 | 0.2440875 | 0.01443735 | -0.002589871 | 0.3930081 | 0.01443348 | -0.00338221
[5 empty] | 0.05158505 | 0.01479128 | -0.002524378 |  | 0.1074896 | 0.01518694 | -0.002789225 | 0.2459825 | 0.01523943 | -0.002603843 | 0.3965804 | 0.01523534 | -0.002966043
[5 empty] | 0.05190609 | 0.01556976 | -0.002524378 |  | 0.1083872 | 0.01598626 | -0.002789225 | 0.2477948 | 0.0160415 | -0.002603843 | 0.3995866 | 0.0160372 | -0.002966043
[5 empty] | 0.05221177 | 0.01634825 | -0.002524378 |  | 0.1092904 | 0.01678557 | -0.002789225 | 0.2494402 | 0.01684358 | -0.002603843 | 0.4025281 | 0.01683906 | -0.002966043
[5 empty] | 0.05250946 | 0.01712674 | -0.002524378 |  | 0.1100853 | 0.01758488 | -0.002789225 | 0.2510334 | 0.01764565 | -0.002603843 | 0.4051284 | 0.01764092 | -0.002629277
[5 empty] | 0.05277511 | 0.01790523 | -0.002061931 |  | 0.1108803 | 0.01838419 | -0.002482853 | 0.2524886 | 0.01844773 | -0.002609686 | 0.4078289 | 0.01844278 | -0.002629277
[5 empty] | 0.05304726 | 0.01868372 | -0.002061931 |  | 0.1115918 | 0.01918351 | -0.002482853 | 0.2540015 | 0.0192498 | -0.002609686 | 0.4100207 | 0.01924464 | -0.002629277
[5 empty] | 0.05334909 | 0.01946221 | -0.002061931 |  | 0.1122805 | 0.01998282 | -0.002482853 | 0.2555265 | 0.02005188 | -0.002609686 | 0.4123441 | 0.0200465 | -0.002629277
[5 empty] | 0.05364844 | 0.02024069 | -0.002061931 |  | 0.1129917 | 0.02078213 | -0.002281862 | 0.2569357 | 0.02085395 | -0.002609686 | 0.4147832 | 0.02084836 | -0.002629277
[5 empty] | 0.0539524 | 0.02101918 | -0.001822697 |  | 0.1136567 | 0.02158145 | -0.002281862 | 0.2585887 | 0.02165603 | -0.002610475 | 0.4170542 | 0.02165022 | -0.002447298
[5 empty] | 0.05430006 | 0.02179767 | -0.001822697 |  | 0.1143697 | 0.02238076 | -0.002281862 | 0.2602557 | 0.0224581 | -0.002610475 | 0.4194711 | 0.02245208 | -0.002447298
[5 empty] | 0.05468281 | 0.02257616 | -0.001822697 |  | 0.1151272 | 0.02318007 | -0.002281862 | 0.2619716 | 0.02326018 | -0.002610475 | 0.4220159 | 0.02325394 | -0.002447298
[5 empty] | 0.05510599 | 0.02335465 | -0.001822697 |  | 0.1158888 | 0.02397938 | -0.002281862 | 0.263586 | 0.02406225 | -0.002610475 | 0.424807 | 0.0240558 | -0.002447298
[5 empty] | 0.05549115 | 0.02413314 | -0.001840166 |  | 0.1166838 | 0.0247787 | -0.002212197 | 0.2652253 | 0.02486433 | -0.002582866 | 0.4272714 | 0.02485766 | -0.002461192
[5 empty] | 0.05587023 | 0.02491162 | -0.001840166 |  | 0.1174831 | 0.02557801 | -0.002212197 | 0.266726 | 0.0256664 | -0.002582866 | 0.4298025 | 0.02565952 | -0.002461192
[5 empty] | 0.05626758 | 0.02569011 | -0.001840166 |  | 0.1182026 | 0.02637732 | -0.002212197 | 0.2681313 | 0.02646848 | -0.002582866 | 0.4323347 | 0.02646138 | -0.002461192
[5 empty] | 0.05663387 | 0.0264686 | -0.001840166 |  | 0.1189426 | 0.02717664 | -0.002212197 | 0.2694851 | 0.02727055 | -0.002582866 | 0.4347328 | 0.02726324 | -0.002461192
[5 empty] | 0.05700987 | 0.02724709 | -0.001940707 |  | 0.1196694 | 0.02797595 | -0.002162453 | 0.2708316 | 0.02807263 | -0.002516931 | 0.4371347 | 0.0280651 | -0.002588523
[5 empty] | 0.0573457 | 0.02802558 | -0.001940707 |  | 0.1203997 | 0.02877526 | -0.002162453 | 0.2721735 | 0.0288747 | -0.002516931 | 0.4394042 | 0.02886696 | -0.002588523
[5 empty] | 0.05770744 | 0.02880407 | -0.001940707 |  | 0.1210822 | 0.02957457 | -0.002162453 | 0.2733442 | 0.02967678 | -0.002516931 | 0.4414035 | 0.02966882 | -0.002588523
[5 empty] | 0.05805336 | 0.02958255 | -0.002110441 |  | 0.1217851 | 0.03037389 | -0.002117694 | 0.2745571 | 0.03047886 | -0.002516931 | 0.4435479 | 0.03047068 | -0.002588523
[5 empty] | 0.05838312 | 0.03036104 | -0.002110441 |  | 0.1224566 | 0.0311732 | -0.002117694 | 0.2758152 | 0.03128093 | -0.002421869 | 0.4457013 | 0.03127254 | -0.002794285
[5 empty] | 0.0587217 | 0.03113953 | -0.002110441 |  | 0.1231311 | 0.03197251 | -0.002117694 | 0.2769507 | 0.03208301 | -0.002421869 | 0.447656 | 0.0320744 | -0.002794285
[5 empty] | 0.05905208 | 0.03191802 | -0.002110441 |  | 0.1237564 | 0.03277182 | -0.002117694 | 0.2780935 | 0.03288508 | -0.002421869 | 0.4498318 | 0.03287626 | -0.002794285
[5 empty] | 0.059357 | 0.03269651 | -0.002110441 |  | 0.1243842 | 0.03357114 | -0.002117694 | 0.2791177 | 0.03368716 | -0.002421869 | 0.4516707 | 0.03367812 | -0.002794285
[5 empty] | 0.05966164 | 0.03347499 | -0.002317332 |  | 0.1249619 | 0.03437045 | -0.002078155 | 0.2801968 | 0.03448923 | -0.002306881 | 0.4534529 | 0.03447998 | -0.003049756
[5 empty] | 0.05997442 | 0.03425348 | -0.002317332 |  | 0.1255768 | 0.03516976 | -0.002078155 | 0.2812044 | 0.03529131 | -0.002306881 | 0.4551797 | 0.03528184 | -0.003049756
[5 empty] | 0.06026086 | 0.03503197 | -0.002317332 |  | 0.1261587 | 0.03596908 | -0.002078155 | 0.2821857 | 0.03609338 | -0.002306881 | 0.4571348 | 0.0360837 | -0.003049756
[5 empty] | 0.06051189 | 0.03581046 | -0.002317332 |  | 0.1267248 | 0.03676839 | -0.002078155 | 0.2830563 | 0.03689546 | -0.002306881 | 0.4588253 | 0.03688556 | -0.003049756
[5 empty] | 0.06077898 | 0.03658895 | -0.00254442 |  | 0.1272573 | 0.0375677 | -0.002044071 | 0.284035 | 0.03769753 | -0.002181166 | 0.4603929 | 0.03768742 | -0.003326212
[5 empty] | 0.06106209 | 0.03736744 | -0.00254442 |  | 0.1278268 | 0.03836701 | -0.002044071 | 0.2848639 | 0.03849961 | -0.002181166 | 0.4620517 | 0.03848928 | -0.003326212
[5 empty] | 0.06128287 | 0.03814592 | -0.00254442 |  | 0.1283267 | 0.03916633 | -0.002044071 | 0.2858496 | 0.03930168 | -0.002181166 | 0.4633757 | 0.03929114 | -0.003326212
[5 empty] | 0.06154536 | 0.03892441 | -0.002784112 |  | 0.1288098 | 0.03996564 | -0.002044071 | 0.2867769 | 0.04010376 | -0.002181166 | 0.4650791 | 0.040093 | -0.003326212
[5 empty] | 0.06175347 | 0.0397029 | -0.002784112 |  | 0.1292939 | 0.04076495 | -0.002015677 | 0.2875605 | 0.04090583 | -0.002053925 | 0.4664492 | 0.04089486 | -0.003594928
[5 empty] | 0.0619768 | 0.04048139 | -0.002784112 |  | 0.1298148 | 0.04156427 | -0.002015677 | 0.2885087 | 0.04170791 | -0.002053925 | 0.4679162 | 0.04169672 | -0.003594928
[5 empty] | 0.06216254 | 0.04125988 | -0.002784112 |  | 0.1302286 | 0.04236358 | -0.002015677 | 0.2893174 | 0.04250998 | -0.002053925 | 0.4691223 | 0.04249858 | -0.003594928
[5 empty] | 0.06237193 | 0.04203837 | -0.002784112 |  | 0.130697 | 0.04316289 | -0.002015677 | 0.290164 | 0.04331206 | -0.002053925 | 0.4704996 | 0.04330044 | -0.003594928
[5 empty] | 0.06255197 | 0.04281685 | -0.003006734 |  | 0.1310754 | 0.0439622 | -0.001993209 | 0.2909188 | 0.04411413 | -0.001934358 | 0.4717619 | 0.0441023 | -0.003827183
[5 empty] | 0.06272 | 0.04359534 | -0.003006734 |  | 0.1315082 | 0.04476152 | -0.001993209 | 0.2918487 | 0.04491621 | -0.001934358 | 0.4728375 | 0.04490416 | -0.003827183
[5 empty] | 0.06286691 | 0.04437383 | -0.003006734 |  | 0.1318684 | 0.04556083 | -0.001993209 | 0.2926029 | 0.04571828 | -0.001934358 | 0.4742335 | 0.04570602 | -0.003827183
[5 empty] | 0.06301903 | 0.04515232 | -0.003006734 |  | 0.1322283 | 0.04636014 | -0.001993209 | 0.2935817 | 0.04652036 | -0.001934358 | 0.4753003 | 0.04650788 | -0.003827183
[5 empty] | 0.06313174 | 0.04593081 | -0.00319356 |  | 0.132533 | 0.04715946 | -0.001976902 | 0.2944331 | 0.04732243 | -0.001831664 | 0.4762553 | 0.04730974 | -0.003994251
[5 empty] | 0.06325809 | 0.04670929 | -0.00319356 |  | 0.1328553 | 0.04795877 | -0.001976902 | 0.2952034 | 0.04812451 | -0.001831664 | 0.477463 | 0.0481116 | -0.003994251
[5 empty] | 0.06335356 | 0.04748778 | -0.00319356 |  | 0.1331769 | 0.04875808 | -0.001976902 | 0.2961171 | 0.04892658 | -0.001831664 | 0.4785617 | 0.04891346 | -0.003994251
[5 empty] | 0.06346022 | 0.04826627 | -0.00319356 |  | 0.1334975 | 0.04955739 | -0.001976902 | 0.2969093 | 0.04972866 | -0.001831664 | 0.4793331 | 0.04971532 | -0.003994251
[5 empty] | 0.06354574 | 0.04904476 | -0.003357596 |  | 0.1337068 | 0.05035671 | -0.001966991 | 0.29785 | 0.05053073 | -0.001755044 | 0.4805077 | 0.05051718 | -0.00406741
[5 empty] | 0.06363699 | 0.04982325 | -0.003357596 |  | 0.1339881 | 0.05115602 | -0.001966991 | 0.2987629 | 0.05133281 | -0.001755044 | 0.4812107 | 0.05131904 | -0.00406741
[5 empty] | 0.063752 | 0.05060174 | -0.003357596 |  | 0.1341759 | 0.05195533 | -0.001966991 | 0.299695 | 0.05213488 | -0.001755044 | 0.4821016 | 0.0521209 | -0.00406741
[5 empty] | 0.06382825 | 0.05138022 | -0.003357596 |  | 0.1344171 | 0.05275464 | -0.001966991 | 0.3006485 | 0.05293696 | -0.001755044 | 0.4831911 | 0.05292276 | -0.00406741
[5 empty] | 0.06389264 | 0.05215871 | -0.003522161 |  | 0.1346195 | 0.05355396 | -0.001963753 | 0.3016256 | 0.05373903 | -0.001713697 | 0.4838948 | 0.05372462 | -0.004018415
[5 empty] | 0.06397217 | 0.0529372 | -0.003522161 |  | 0.1347458 | 0.05435327 | -0.001963753 | 0.302674 | 0.05454111 | -0.001713697 | 0.4847997 | 0.05452648 | -0.004018415
[5 empty] | 0.06405802 | 0.05371569 | -0.003522161 |  | 0.1349323 | 0.05515258 | -0.001963753 | 0.30366 | 0.05534318 | -0.001713697 | 0.4854655 | 0.05532834 | -0.004018415
[5 empty] | 0.06414132 | 0.05449418 | -0.003522161 |  | 0.1350737 | 0.0559519 | -0.001963753 | 0.3047227 | 0.05614526 | -0.00172733 | 0.4864812 | 0.0561302 | -0.003851595
[5 empty] | 0.06422218 | 0.05527267 | -0.003704603 |  | 0.1352075 | 0.05675121 | -0.002109533 | 0.3057943 | 0.05694733 | -0.00172733 | 0.4872586 | 0.05693206 | -0.003851595
[5 empty] | 0.06429169 | 0.05605115 | -0.003704603 |  | 0.135297 | 0.05755052 | -0.002109533 | 0.3069707 | 0.05774941 | -0.00172733 | 0.4878712 | 0.05773392 | -0.003851595
[5 empty] | 0.06434094 | 0.05682964 | -0.003704603 |  | 0.1354539 | 0.05834983 | -0.002109533 | 0.3082461 | 0.05855148 | -0.00172733 | 0.4886143 | 0.05853578 | -0.003851595
[5 empty] | 0.06440605 | 0.05760813 | -0.003704603 |  | 0.1355489 | 0.05914915 | -0.002109533 | 0.3095229 | 0.05935356 | -0.00172733 | 0.4893412 | 0.05933764 | -0.003851595
[5 empty] | 0.0644601 | 0.05838662 | -0.00389341 |  | 0.135638 | 0.05994846 | -0.002487941 | 0.3108868 | 0.06015564 | -0.00183985 | 0.490126 | 0.0601395 | -0.003593647
[5 empty] | 0.06454833 | 0.05916511 | -0.00389341 |  | 0.1357587 | 0.06074777 | -0.002487941 | 0.3122394 | 0.06095771 | -0.00183985 | 0.4907474 | 0.06094136 | -0.003593647
[5 empty] | 0.06458958 | 0.05994359 | -0.00389341 |  | 0.1358558 | 0.06154709 | -0.002487941 | 0.3136208 | 0.06175979 | -0.00183985 | 0.4915017 | 0.06174322 | -0.003593647
[5 empty] | 0.06464718 | 0.06072208 | -0.00389341 |  | 0.1359112 | 0.0623464 | -0.002487941 | 0.3149781 | 0.06256186 | -0.002028755 | 0.4920189 | 0.06254508 | -0.00327142
[5 empty] | 0.0647122 | 0.06150057 | -0.004069116 |  | 0.1360368 | 0.06314571 | -0.003025901 | 0.3163515 | 0.06336394 | -0.002028755 | 0.4926701 | 0.06334694 | -0.00327142
[5 empty] | 0.06476666 | 0.06227906 | -0.004069116 |  | 0.1360843 | 0.06394502 | -0.003025901 | 0.3177815 | 0.06416601 | -0.002028755 | 0.4933075 | 0.0641488 | -0.00327142
[5 empty] | 0.06481067 | 0.06305755 | -0.004069116 |  | 0.1361657 | 0.06474434 | -0.003025901 | 0.3192156 | 0.06496809 | -0.002028755 | 0.4940803 | 0.06495066 | -0.00327142
[5 empty] | 0.06485335 | 0.06383604 | -0.004069116 |  | 0.1362629 | 0.06554365 | -0.003025901 | 0.3207889 | 0.06577016 | -0.002028755 | 0.4946913 | 0.06575252 | -0.00327142
[5 empty] | 0.06491297 | 0.06461452 | -0.004250017 |  | 0.1363764 | 0.06634296 | -0.003650341 | 0.3220715 | 0.06657224 | -0.002263551 | 0.4952898 | 0.06655438 | -0.002911764
[5 empty] | 0.0649715 | 0.06539301 | -0.004250017 |  | 0.1363947 | 0.06714228 | -0.003650341 | 0.3236229 | 0.06737431 | -0.002263551 | 0.4958762 | 0.06735624 | -0.002911764
[5 empty] | 0.0650109 | 0.0661715 | -0.004250017 |  | 0.1365046 | 0.06794159 | -0.003650341 | 0.3248697 | 0.06817639 | -0.002263551 | 0.4964508 | 0.0681581 | -0.002911764
[5 empty] | 0.06506757 | 0.06694999 | -0.004250017 |  | 0.1365762 | 0.0687409 | -0.003650341 | 0.3263748 | 0.06897846 | -0.002513746 | 0.4970141 | 0.06895996 | -0.002911764
[5 empty] | 0.0651053 | 0.06772848 | -0.004395845 |  | 0.136647 | 0.06954021 | -0.004288186 | 0.3277046 | 0.06978054 | -0.002513746 | 0.497417 | 0.06976182 | -0.002541529
[5 empty] | 0.06516053 | 0.06850697 | -0.004395845 |  | 0.136699 | 0.07033953 | -0.004288186 | 0.3289954 | 0.07058261 | -0.002513746 | 0.4981832 | 0.07056368 | -0.002541529
[5 empty] | 0.06518792 | 0.06928545 | -0.004395845 |  | 0.1368072 | 0.07113884 | -0.004288186 | 0.330193 | 0.07138469 | -0.002513746 | 0.4986403 | 0.07136554 | -0.002541529
[5 empty] | 0.06523302 | 0.07006394 | -0.004536713 |  | 0.1368787 | 0.07193815 | -0.004288186 | 0.3313391 | 0.07218676 | -0.002513746 | 0.4991626 | 0.0721674 | -0.002541529
[5 empty] | 0.06528687 | 0.07084243 | -0.004536713 |  | 0.1369326 | 0.07273746 | -0.004866363 | 0.3325241 | 0.07298884 | -0.002748846 | 0.4996007 | 0.07296926 | -0.002187563
[5 empty] | 0.06532226 | 0.07162092 | -0.004536713 |  | 0.1370067 | 0.07353678 | -0.004866363 | 0.3332389 | 0.07379091 | -0.002748846 | 0.5001799 | 0.07377112 | -0.002187563
[5 empty] | 0.06539394 | 0.07239941 | -0.004536713 |  | 0.137064 | 0.07433609 | -0.004866363 | 0.3346494 | 0.07459299 | -0.002748846 | 0.5007509 | 0.07457298 | -0.002187563
[5 empty] | 0.0654109 | 0.07317789 | -0.004536713 |  | 0.1371798 | 0.0751354 | -0.004866363 | 0.3355772 | 0.07539506 | -0.002748846 | 0.5010887 | 0.07537484 | -0.002187563
[5 empty] | 0.06545526 | 0.07395638 | -0.004654176 |  | 0.1372049 | 0.07593472 | -0.005311798 | 0.336277 | 0.07619714 | -0.002938357 | 0.5016443 | 0.0761767 | -0.001876719
[5 empty] | 0.06551805 | 0.07473487 | -0.004654176 |  | 0.1372893 | 0.07673403 | -0.005311798 | 0.3370344 | 0.07699921 | -0.002938357 | 0.5019672 | 0.07697856 | -0.001876719
[5 empty] | 0.06557199 | 0.07551336 | -0.004654176 |  | 0.1374149 | 0.07753334 | -0.005311798 | 0.3378438 | 0.07780129 | -0.002938357 | 0.5024338 | 0.07778042 | -0.001876719
[5 empty] | 0.0655989 | 0.07629185 | -0.004654176 |  | 0.1374884 | 0.07833265 | -0.005311798 | 0.3384066 | 0.07860336 | -0.002938357 | 0.5029695 | 0.07858228 | -0.001635843
[5 empty] | 0.06563543 | 0.07707034 | -0.004746689 |  | 0.1375852 | 0.07913197 | -0.005551417 | 0.3388629 | 0.07940544 | -0.003051787 | 0.5034994 | 0.07938414 | -0.001635843
[5 empty] | 0.06569996 | 0.07784882 | -0.004746689 |  | 0.1377057 | 0.07993128 | -0.005551417 | 0.3390596 | 0.08020751 | -0.003051787 | 0.504024 | 0.080186 | -0.001635843
[5 empty] | 0.06573776 | 0.07862731 | -0.004746689 |  | 0.1377941 | 0.08073059 | -0.005551417 | 0.3392841 | 0.08100959 | -0.003051787 | 0.5044683 | 0.08098786 | -0.001635843
[5 empty] | 0.06578549 | 0.0794058 | -0.004746689 |  | 0.1379067 | 0.08152991 | -0.005551417 | 0.3395304 | 0.08181166 | -0.003051787 | 0.5046816 | 0.08178972 | -0.001635843
[5 empty] | 0.06583413 | 0.08018429 | -0.004796533 |  | 0.1380218 | 0.08232922 | -0.005551834 | 0.3395337 | 0.08261374 | -0.003069551 | 0.505117 | 0.08259158 | -0.001491788
[5 empty] | 0.06587461 | 0.08096278 | -0.004796533 |  | 0.1381387 | 0.08312853 | -0.005551834 | 0.3394785 | 0.08341581 | -0.003069551 | 0.5056998 | 0.08339344 | -0.001491788
[5 empty] | 0.06595287 | 0.08174127 | -0.004796533 |  | 0.1382574 | 0.08392784 | -0.005551834 | 0.3394184 | 0.08421789 | -0.003069551 | 0.5061284 | 0.0841953 | -0.001491788
[5 empty] | 0.06597732 | 0.08251975 | -0.004796533 |  | 0.1384157 | 0.08472716 | -0.005551834 | 0.3395002 | 0.08501996 | -0.003069551 | 0.5064784 | 0.08499716 | -0.001464976
[5 empty] | 0.06604897 | 0.08329824 | -0.004804208 |  | 0.1384815 | 0.08552647 | -0.005433303 | 0.3393324 | 0.08582204 | -0.003058347 | 0.5068264 | 0.08579902 | -0.001464976
[5 empty] | 0.06610364 | 0.08407673 | -0.004804208 |  | 0.1386245 | 0.08632578 | -0.005433303 | 0.3393557 | 0.08662411 | -0.003058347 | 0.5074814 | 0.08660088 | -0.001464976
[5 empty] | 0.0661688 | 0.08485522 | -0.004804208 |  | 0.1387693 | 0.08712509 | -0.005433303 | 0.3392764 | 0.08742619 | -0.003058347 | 0.5078386 | 0.08740274 | -0.001464976
[5 empty] | 0.06621681 | 0.08563371 | -0.004804208 |  | 0.138897 | 0.08792441 | -0.005433303 | 0.3392903 | 0.08822826 | -0.003058347 | 0.5082759 | 0.0882046 | -0.001464976
[5 empty] | 0.06627516 | 0.0864122 | -0.004765738 |  | 0.1390075 | 0.08872372 | -0.005226569 | 0.3393486 | 0.08903034 | -0.003036007 | 0.5085651 | 0.08900646 | -0.001493973
[5 empty] | 0.06632537 | 0.08719068 | -0.004765738 |  | 0.1391575 | 0.08952303 | -0.005226569 | 0.3391578 | 0.08983242 | -0.003036007 | 0.5091608 | 0.08980832 | -0.001493973
[5 empty] | 0.0664042 | 0.08796917 | -0.004765738 |  | 0.1392713 | 0.09032235 | -0.005226569 | 0.339256 | 0.09063449 | -0.003036007 | 0.5095311 | 0.09061018 | -0.001493973
[5 empty] | 0.06645631 | 0.08874766 | -0.004765738 |  | 0.1393867 | 0.09112166 | -0.005226569 | 0.3392032 | 0.09143657 | -0.003036007 | 0.5099789 | 0.09141204 | -0.001493973
[5 empty] | 0.06650924 | 0.08952615 | -0.00468269 |  | 0.1395417 | 0.09192097 | -0.00494923 | 0.3390482 | 0.09223864 | -0.003003465 | 0.5105798 | 0.0922139 | -0.001551452
[5 empty] | 0.06659062 | 0.09030464 | -0.00468269 |  | 0.1397173 | 0.09272028 | -0.00494923 | 0.3390358 | 0.09304072 | -0.003003465 | 0.5108767 | 0.09301576 | -0.001551452
[5 empty] | 0.0666265 | 0.09108312 | -0.00468269 |  | 0.1398375 | 0.0935196 | -0.00494923 | 0.3388724 | 0.09384279 | -0.003003465 | 0.5112492 | 0.09381762 | -0.001551452
[5 empty] | 0.06669068 | 0.09186161 | -0.00468269 |  | 0.1399973 | 0.09431891 | -0.00494923 | 0.3388028 | 0.09464487 | -0.003003465 | 0.511849 | 0.09461948 | -0.001551452
[5 empty] | 0.06678315 | 0.0926401 | -0.004562754 |  | 0.1401017 | 0.09511822 | -0.004618886 | 0.3387781 | 0.09544694 | -0.002961656 | 0.5123709 | 0.09542134 | -0.001630757
[5 empty] | 0.06682054 | 0.09341859 | -0.004562754 |  | 0.1402455 | 0.09591754 | -0.004618886 | 0.3387494 | 0.09624902 | -0.002961656 | 0.512738 | 0.0962232 | -0.001630757
[5 empty] | 0.06690459 | 0.09419708 | -0.004562754 |  | 0.1403909 | 0.09671685 | -0.004618886 | 0.338619 | 0.09705109 | -0.002961656 | 0.5131017 | 0.09702506 | -0.001630757
[5 empty] | 0.06697041 | 0.09497557 | -0.004562754 |  | 0.1405377 | 0.09751616 | -0.004618886 | 0.3386314 | 0.09785317 | -0.002961656 | 0.5136143 | 0.09782692 | -0.001630757
[5 empty] | 0.06703645 | 0.09575405 | -0.004418714 |  | 0.1407242 | 0.09831547 | -0.004253137 | 0.3384935 | 0.09865524 | -0.002911513 | 0.514046 | 0.09862878 | -0.001725233
[5 empty] | 0.06710261 | 0.09653254 | -0.004418714 |  | 0.1408549 | 0.09911479 | -0.004253137 | 0.3384496 | 0.09945732 | -0.002911513 | 0.5144724 | 0.09943064 | -0.001725233
[5 empty] | 0.06715024 | 0.09731103 | -0.004418714 |  | 0.1409679 | 0.0999141 | -0.004253137 | 0.3382556 | 0.1002594 | -0.002911513 | 0.514893 | 0.1002325 | -0.001725233
[5 empty] | 0.06723502 | 0.09808952 | -0.004418714 |  | 0.1411395 | 0.1007134 | -0.004253137 | 0.3382045 | 0.1010615 | -0.002911513 | 0.515307 | 0.1010344 | -0.001725233
[5 empty] | 0.06729181 | 0.09886801 | -0.00424984 |  | 0.1412935 | 0.1015127 | -0.003869583 | 0.3380522 | 0.1018635 | -0.002853971 | 0.5157138 | 0.1018362 | -0.001828224
[5 empty] | 0.06735771 | 0.0996465 | -0.00424984 |  | 0.1414679 | 0.102312 | -0.003869583 | 0.3379942 | 0.1026656 | -0.002853971 | 0.5160359 | 0.1026381 | -0.001828224
[5 empty] | 0.06742336 | 0.100425 | -0.00424984 |  | 0.1416438 | 0.1031114 | -0.003869583 | 0.337884 | 0.1034677 | -0.002853971 | 0.5163494 | 0.1034399 | -0.001828224
[5 empty] | 0.06750732 | 0.1012035 | -0.00424984 |  | 0.1417442 | 0.1039107 | -0.003869583 | 0.337673 | 0.1042698 | -0.002853971 | 0.5169602 | 0.1042418 | -0.001828224
[5 empty] | 0.06757222 | 0.101982 | -0.004056914 |  | 0.1419418 | 0.10471 | -0.003485822 | 0.3376051 | 0.1050718 | -0.002789964 | 0.5173311 | 0.1050437 | -0.001933072
[5 empty] | 0.0676273 | 0.1027604 | -0.004056914 |  | 0.1421024 | 0.1055093 | -0.003485822 | 0.3375828 | 0.1058739 | -0.002789964 | 0.5176145 | 0.1058455 | -0.001933072
[5 empty] | 0.06769114 | 0.1035389 | -0.004056914 |  | 0.1422642 | 0.1063086 | -0.003485822 | 0.3373137 | 0.106676 | -0.002789964 | 0.5178865 | 0.1066474 | -0.001933072
[5 empty] | 0.06774497 | 0.1043174 | -0.004056914 |  | 0.1424272 | 0.1071079 | -0.003485822 | 0.3372365 | 0.1074781 | -0.002789964 | 0.5183768 | 0.1074492 | -0.001933072
[5 empty] | 0.06782614 | 0.1050959 | -0.003836548 |  | 0.1425722 | 0.1079072 | -0.003119454 | 0.3372051 | 0.1082801 | -0.002720426 | 0.5187008 | 0.1082511 | -0.002033123
[5 empty] | 0.06786907 | 0.1058744 | -0.003836548 |  | 0.1427376 | 0.1087065 | -0.003119454 | 0.3370246 | 0.1090822 | -0.002720426 | 0.5187807 | 0.109053 | -0.002033123
[5 empty] | 0.06792047 | 0.1066529 | -0.003836548 |  | 0.1428849 | 0.1095059 | -0.003119454 | 0.3368414 | 0.1098843 | -0.002720426 | 0.519231 | 0.1098548 | -0.002033123
[5 empty] | 0.06800839 | 0.1074314 | -0.003836548 |  | 0.1430719 | 0.1103052 | -0.002788079 | 0.3366554 | 0.1106864 | -0.002720426 | 0.5193587 | 0.1106567 | -0.002033123
[5 empty] | 0.0680484 | 0.1082099 | -0.003613845 |  | 0.1432408 | 0.1111045 | -0.002788079 | 0.3365641 | 0.1114884 | -0.002646291 | 0.5196249 | 0.1114585 | -0.002121721
[5 empty] | 0.06810604 | 0.1089884 | -0.003613845 |  | 0.1434107 | 0.1119038 | -0.002788079 | 0.3364215 | 0.1122905 | -0.002646291 | 0.5199519 | 0.1122604 | -0.002121721
[5 empty] | 0.06818128 | 0.1097668 | -0.003613845 |  | 0.1436205 | 0.1127031 | -0.002788079 | 0.336325 | 0.1130926 | -0.002646291 | 0.5203391 | 0.1130623 | -0.002121721
[5 empty] | 0.06820827 | 0.1105453 | -0.003613845 |  | 0.1437538 | 0.1135024 | -0.002788079 | 0.3361287 | 0.1138947 | -0.002646291 | 0.5204007 | 0.1138641 | -0.002121721
[5 empty] | 0.06828089 | 0.1113238 | -0.003386766 |  | 0.143927 | 0.1143017 | -0.002509296 | 0.3359787 | 0.1146967 | -0.002568493 | 0.5205211 | 0.114666 | -0.002192208
[5 empty] | 0.06834269 | 0.1121023 | -0.003386766 |  | 0.1441206 | 0.115101 | -0.002509296 | 0.3357778 | 0.1154988 | -0.002568493 | 0.5209308 | 0.1154678 | -0.002192208
[5 empty] | 0.06839358 | 0.1128808 | -0.003386766 |  | 0.1442569 | 0.1159004 | -0.002509296 | 0.3357689 | 0.1163009 | -0.002568493 | 0.5209357 | 0.1162697 | -0.002192208
[5 empty] | 0.06844288 | 0.1136593 | -0.003159515 |  | 0.1444719 | 0.1166997 | -0.002509296 | 0.3354663 | 0.117103 | -0.002568493 | 0.5212286 | 0.1170716 | -0.002192208
[5 empty] | 0.06846225 | 0.1144378 | -0.003159515 |  | 0.1446685 | 0.117499 | -0.002300704 | 0.335453 | 0.117905 | -0.002487967 | 0.5211151 | 0.1178734 | -0.00223793
[5 empty] | 0.06852698 | 0.1152163 | -0.003159515 |  | 0.1448465 | 0.1182983 | -0.002300704 | 0.3351948 | 0.1187071 | -0.002487967 | 0.5212112 | 0.1186753 | -0.00223793
[5 empty] | 0.06856162 | 0.1159947 | -0.003159515 |  | 0.1450329 | 0.1190976 | -0.002300704 | 0.3349833 | 0.1195092 | -0.002487967 | 0.5212851 | 0.1194771 | -0.00223793
[5 empty] | 0.06860378 | 0.1167732 | -0.003159515 |  | 0.1451472 | 0.1198969 | -0.002300704 | 0.3348668 | 0.1203113 | -0.002487967 | 0.5214902 | 0.120279 | -0.00223793
[5 empty] | 0.06863452 | 0.1175517 | -0.002925663 |  | 0.1453293 | 0.1206962 | -0.002157181 | 0.3347968 | 0.1211133 | -0.002405646 | 0.5214449 | 0.1210809 | -0.002252347
[5 empty] | 0.06870098 | 0.1183302 | -0.002925663 |  | 0.1455721 | 0.1214955 | -0.002157181 | 0.3344828 | 0.1219154 | -0.002405646 | 0.5214438 | 0.1218827 | -0.002252347
[5 empty] | 0.06873698 | 0.1191087 | -0.002925663 |  | 0.1457191 | 0.1222949 | -0.002157181 | 0.3344093 | 0.1227175 | -0.002405646 | 0.5214306 | 0.1226846 | -0.002252347
[5 empty] | 0.06874242 | 0.1198872 | -0.002925663 |  | 0.1459464 | 0.1230942 | -0.002157181 | 0.3342856 | 0.1235196 | -0.002405646 | 0.5215569 | 0.1234864 | -0.002252347
[5 empty] | 0.06880227 | 0.1206657 | -0.002714994 |  | 0.1461365 | 0.1238935 | -0.002019605 | 0.3340634 | 0.1243216 | -0.002322466 | 0.5212825 | 0.1242883 | -0.002244997
[5 empty] | 0.06881248 | 0.1214442 | -0.002714994 |  | 0.1462893 | 0.1246928 | -0.002019605 | 0.3339366 | 0.1251237 | -0.002322466 | 0.5213019 | 0.1250902 | -0.002244997
[5 empty] | 0.06882969 | 0.1222227 | -0.002714994 |  | 0.1464636 | 0.1254921 | -0.002019605 | 0.3336148 | 0.1259258 | -0.002322466 | 0.5213064 | 0.125892 | -0.002244997
[5 empty] | 0.06885384 | 0.1230011 | -0.002714994 |  | 0.1466988 | 0.1262914 | -0.002019605 | 0.333485 | 0.1267279 | -0.002322466 | 0.5211418 | 0.1266939 | -0.002225306
[5 empty] | 0.06890378 | 0.1237796 | -0.002514743 |  | 0.1468769 | 0.1270907 | -0.001885214 | 0.3334023 | 0.1275299 | -0.002239159 | 0.5209623 | 0.1274957 | -0.002225306
[5 empty] | 0.06891318 | 0.1245581 | -0.002514743 |  | 0.1470569 | 0.12789 | -0.001885214 | 0.3331697 | 0.128332 | -0.002239159 | 0.5210765 | 0.1282976 | -0.002225306
[5 empty] | 0.06892929 | 0.1253366 | -0.002514743 |  | 0.1472978 | 0.1286894 | -0.001885214 | 0.3329195 | 0.1291341 | -0.002239159 | 0.5209444 | 0.1290995 | -0.002225306
[5 empty] | 0.06894256 | 0.1261151 | -0.002514743 |  | 0.1475209 | 0.1294887 | -0.001885214 | 0.3327475 | 0.1299362 | -0.002146527 | 0.5207976 | 0.1299013 | -0.002225306
[5 empty] | 0.06893397 | 0.1268936 | -0.002326547 |  | 0.1477064 | 0.130288 | -0.001755774 | 0.3324127 | 0.1307382 | -0.002146527 | 0.5204048 | 0.1307032 | -0.002193263
[5 empty] | 0.06894133 | 0.1276721 | -0.002326547 |  | 0.1478738 | 0.1310873 | -0.001755774 | 0.3322534 | 0.1315403 | -0.002146527 | 0.5203054 | 0.131505 | -0.002193263
[5 empty] | 0.06895625 | 0.1284506 | -0.002326547 |  | 0.1480826 | 0.1318866 | -0.001755774 | 0.3318842 | 0.1323424 | -0.002146527 | 0.5201142 | 0.1323069 | -0.002193263
[5 empty] | 0.06895612 | 0.129229 | -0.002167198 |  | 0.1483526 | 0.1326859 | -0.001633052 | 0.3316431 | 0.1331445 | -0.002146527 | 0.5200622 | 0.1331088 | -0.002193263
[5 empty] | 0.06893889 | 0.1300075 | -0.002167198 |  | 0.1485055 | 0.1334852 | -0.001633052 | 0.3313859 | 0.1339465 | -0.00204011 | 0.5196104 | 0.1339106 | -0.002148854
[5 empty] | 0.06894778 | 0.130786 | -0.002167198 |  | 0.1487792 | 0.1342846 | -0.001633052 | 0.3310167 | 0.1347486 | -0.00204011 | 0.5195288 | 0.1347125 | -0.002148854
[5 empty] | 0.06888846 | 0.1315645 | -0.002167198 |  | 0.1489553 | 0.1350839 | -0.001633052 | 0.3307287 | 0.1355507 | -0.00204011 | 0.5191246 | 0.1355143 | -0.002148854
[5 empty] | 0.06884653 | 0.132343 | -0.002167198 |  | 0.1492126 | 0.1358832 | -0.001633052 | 0.3304258 | 0.1363528 | -0.00204011 | 0.5188595 | 0.1363162 | -0.002148854
[5 empty] | 0.06879396 | 0.1331215 | -0.002012746 |  | 0.1493921 | 0.1366825 | -0.001518814 | 0.3300127 | 0.1371548 | -0.001921227 | 0.5186566 | 0.1371181 | -0.002092067
[5 empty] | 0.06875947 | 0.1339 | -0.002012746 |  | 0.149593 | 0.1374818 | -0.001518814 | 0.3296339 | 0.1379569 | -0.001921227 | 0.5185157 | 0.1379199 | -0.002092067
[5 empty] | 0.06868669 | 0.1346785 | -0.002012746 |  | 0.1498556 | 0.1382811 | -0.001518814 | 0.329194 | 0.138759 | -0.001921227 | 0.5179759 | 0.1387218 | -0.002092067
[5 empty] | 0.06858552 | 0.135457 | -0.002012746 |  | 0.1500999 | 0.1390804 | -0.001518814 | 0.3288849 | 0.1395611 | -0.001921227 | 0.5176519 | 0.1395236 | -0.002092067
[5 empty] | 0.06850349 | 0.1362354 | -0.001861722 |  | 0.1503258 | 0.1398797 | -0.001414824 | 0.328372 | 0.1403631 | -0.001791194 | 0.5174666 | 0.1403255 | -0.002022889
[5 empty] | 0.06841265 | 0.1370139 | -0.001861722 |  | 0.1504933 | 0.1406791 | -0.001414824 | 0.3278951 | 0.1411652 | -0.001791194 | 0.5169597 | 0.1411274 | -0.002022889
[5 empty] | 0.06828516 | 0.1377924 | -0.001861722 |  | 0.1507424 | 0.1414784 | -0.001414824 | 0.327598 | 0.1419673 | -0.001791194 | 0.5166682 | 0.1419292 | -0.002022889
[5 empty] | 0.06818723 | 0.1385709 | -0.001861722 |  | 0.1509732 | 0.1422777 | -0.001414824 | 0.3270511 | 0.1427694 | -0.001651331 | 0.5162087 | 0.1427311 | -0.001941307
[5 empty] | 0.06805343 | 0.1393494 | -0.001715538 |  | 0.1511853 | 0.143077 | -0.00132285 | 0.3266846 | 0.1435714 | -0.001651331 | 0.5158111 | 0.1435329 | -0.001941307
[5 empty] | 0.06791236 | 0.1401279 | -0.001715538 |  | 0.1514796 | 0.1438763 | -0.00132285 | 0.3261175 | 0.1443735 | -0.001651331 | 0.5153989 | 0.1443348 | -0.001941307
[5 empty] | 0.06778308 | 0.1409064 | -0.001715538 |  | 0.1516747 | 0.1446756 | -0.00132285 | 0.3256837 | 0.1451756 | -0.001651331 | 0.5152016 | 0.1451367 | -0.001941307
[5 empty] | 0.0676472 | 0.1416849 | -0.001715538 |  | 0.1518914 | 0.1454749 | -0.00132285 | 0.3250983 | 0.1459777 | -0.001651331 | 0.5146834 | 0.1459385 | -0.001941307
[5 empty] | 0.06748646 | 0.1424633 | -0.001563758 |  | 0.1521298 | 0.1462742 | -0.001244656 | 0.3247417 | 0.1467797 | -0.001502955 | 0.5142271 | 0.1467404 | -0.001847309
[5 empty] | 0.06732923 | 0.1432418 | -0.001563758 |  | 0.1524304 | 0.1470736 | -0.001244656 | 0.3242345 | 0.1475818 | -0.001502955 | 0.5138325 | 0.1475422 | -0.001847309
[5 empty] | 0.06715726 | 0.1440203 | -0.001563758 |  | 0.1526314 | 0.1478729 | -0.001244656 | 0.3236723 | 0.1483839 | -0.001502955 | 0.5133469 | 0.1483441 | -0.001847309
[5 empty] | 0.06698024 | 0.1447988 | -0.001422985 |  | 0.1528742 | 0.1486722 | -0.001244656 | 0.323103 | 0.149186 | -0.001502955 | 0.512694 | 0.149146 | -0.001847309
[5 empty] | 0.06683558 | 0.1455773 | -0.001422985 |  | 0.1531185 | 0.1494715 | -0.001182008 | 0.3225271 | 0.1499881 | -0.001347384 | 0.5121792 | 0.1499478 | -0.001740883
[5 empty] | 0.06664952 | 0.1463558 | -0.001422985 |  | 0.1534049 | 0.1502708 | -0.001182008 | 0.3219922 | 0.1507901 | -0.001347384 | 0.5117259 | 0.1507497 | -0.001740883
[5 empty] | 0.06646874 | 0.1471343 | -0.001422985 |  | 0.153591 | 0.1510701 | -0.001182008 | 0.3214988 | 0.1515922 | -0.001347384 | 0.5112579 | 0.1515515 | -0.001740883
[5 empty] | 0.06626597 | 0.1479128 | -0.001422985 |  | 0.1538395 | 0.1518694 | -0.001182008 | 0.321047 | 0.1523943 | -0.001347384 | 0.5106991 | 0.1523534 | -0.001740883
[5 empty] | 0.06607841 | 0.1486913 | -0.001279994 |  | 0.1540894 | 0.1526687 | -0.001136673 | 0.3204019 | 0.1531964 | -0.001185936 | 0.5099738 | 0.1531553 | -0.001622014
[5 empty] | 0.0659155 | 0.1494697 | -0.001279994 |  | 0.1543816 | 0.1534681 | -0.001136673 | 0.3198467 | 0.1539984 | -0.001185936 | 0.5094618 | 0.1539571 | -0.001622014
[5 empty] | 0.06570426 | 0.1502482 | -0.001279994 |  | 0.1546342 | 0.1542674 | -0.001136673 | 0.3192876 | 0.1548005 | -0.001185936 | 0.5087835 | 0.154759 | -0.001622014
[5 empty] | 0.06552749 | 0.1510267 | -0.001279994 |  | 0.1548677 | 0.1550667 | -0.001110415 | 0.3188188 | 0.1556026 | -0.001185936 | 0.5081664 | 0.1555608 | -0.001622014
[5 empty] | 0.06533069 | 0.1518052 | -0.001140225 |  | 0.155164 | 0.155866 | -0.001110415 | 0.3181596 | 0.1564047 | -0.001019929 | 0.5076864 | 0.1563627 | -0.001490691
[5 empty] | 0.06512344 | 0.1525837 | -0.001140225 |  | 0.1553796 | 0.1566653 | -0.001110415 | 0.3176851 | 0.1572067 | -0.001019929 | 0.5068887 | 0.1571646 | -0.001490691
[5 empty] | 0.06490616 | 0.1533622 | -0.001140225 |  | 0.1556374 | 0.1574646 | -0.001110415 | 0.3170682 | 0.1580088 | -0.001019929 | 0.5063792 | 0.1579664 | -0.001490691
[5 empty] | 0.06471547 | 0.1541407 | -0.001035516 |  | 0.1558965 | 0.1582639 | -0.001104305 | 0.3164499 | 0.1588109 | -0.0008932255 | 0.5055528 | 0.1587683 | -0.001384018
[5 empty] | 0.06451547 | 0.1549192 | -0.001035516 |  | 0.1561982 | 0.1590632 | -0.001104305 | 0.3159703 | 0.159613 | -0.0008932255 | 0.504863 | 0.1595701 | -0.001384018