## 1
Общество с ограниченной ответственностью "Инженерная геология" (ООО "ИнжГео") | [10 empty] | Общество с ограниченной ответственностью "Инженерная геология" (ООО "ИнжГео")
Юр. адрес: 117279, г. Москва, ул. Миклухо-Маклая, 36 а, этаж 5, пом. XXIII к. 76-84 | [10 empty] | Юр. адрес: 117279, г. Москва, ул. Миклухо-Маклая, 36 а, этаж 5, пом. XXIII к. 76-84 | [8 empty] | нагр |  |  | X0 | Y0 | R |  | нагр |  |  |  | X0 | Y0 | R | нагр |  |  |  | X0 | Y0 | R |  | нагр |  |  |  | X0 | Y0 | R
Телефон/факс +7 (495) 132-30-00, Адрес электронной почты inbox@inj-geo.ru | [10 empty] | Телефон/факс +7 (495) 132-30-00, Адрес электронной почты inbox@inj-geo.ru | [12 empty] | 0 | [7 empty] | 0 | [6 empty] | 0 | [7 empty] | 0
[20 empty] | девиатор | [6 empty] | девиатор | [6 empty] | девиатор | [7 empty] | девиатор
Испытательная лаборатория ООО «ИнжГео» | [10 empty] | Испытательная лаборатория ООО «ИнжГео» | [8 empty] | x0 | Угол | X | Y |  |  |  | x0 |  | Угол | X | Y |  |  | x0 |  | Угол | X | Y |  |  |  | x0 |  | Угол | X | Y
Адрес места осуществления деятельности лаборатории: г. Москва, просп. Вернадского, д. 51, стр. 1 | [10 empty] | Адрес места осуществления деятельности лаборатории: г. Москва, просп. Вернадского, д. 51, стр. 1 | [9 empty] | 0 | [7 empty] | 0 | [6 empty] | 0 | [7 empty] | 0
Телефон +7(910)4557682, E-mail: slg85@mail.ru | [10 empty] | Телефон +7(910)4557682, E-mail: slg85@mail.ru | [9 empty] | 5 | [7 empty] | 5 | [6 empty] | 5 | [7 empty] | 5
[21 empty] | 10 | [7 empty] | 10 | [6 empty] | 10 | [7 empty] | 10
Протокол испытаний № 13-63/32 от 30-11-2022 | [20 empty] | 15 | [7 empty] | 15 | [6 empty] | 15 | [7 empty] | 15
Наименование и адрес заказчика: ООО Регионстрой | [20 empty] | 20 | [7 empty] | 20 | [6 empty] | 20 | [7 empty] | 20
Наименование объекта: Переход трубопровода через р. Енисей | [20 empty] | 25 | [7 empty] | 25 | [6 empty] | 25 | [7 empty] | 25
Наименование используемого метода/методики: ГОСТ 12248.4-2020 | [20 empty] | 30 | [7 empty] | 30 | [6 empty] | 30 | [7 empty] | 30
Условия проведения испытания: температура окружающей среды (18 - 25)0С, влажность воздуха (40 - 75)% | [20 empty] | 35 | [7 empty] | 35 | [6 empty] | 35 | [7 empty] | 35
Дата получение объекта подлежащего испытаниям: 03-11-2022 | [20 empty] | 40 | [7 empty] | 40 | [6 empty] | 40 | [7 empty] | 40
Дата испытания: 25.10.2022-19.11.2032 | [20 empty] | 45 | [7 empty] | 45 | [6 empty] | 45 | [7 empty] | 45
Испытание грунтов методом трехосного сжатия | [10 empty] | Испытание грунтов методом трехосного сжатия | [9 empty] | 50 | [7 empty] | 50 | [6 empty] | 50 | [7 empty] | 50
Лабораторный номер: |  | 1067 | [5 empty] | We, % = | 0.337453659 |  | Лабораторный номер: | [6 empty] | We, % = |  |  | 55 | [7 empty] | 55 | [6 empty] | 55 | [7 empty] | 55
Номер скважины: |  | BH-144 | [5 empty] | ρ, г/см3 = | 1.9 |  | Номер скважины: | [6 empty] | ρ, г/см3 = |  |  | 60 | [7 empty] | 60 | [6 empty] | 60 | [7 empty] | 60
Глубина отбора, м: |  | 2.1 | [5 empty] | ρs, г/см3 = | 2.7 |  | Глубина отбора, м: | [6 empty] | ρs, г/см3 = |  |  | 65 | [7 empty] | 65 | [6 empty] | 65 | [7 empty] | 65
Наименование грунта: |  | Суглинок, после оттаивания текучепластичный, легкий пылеватый | [5 empty] | e, д.е. = | 1.1 |  | Наименование грунта: | [6 empty] | e, д.е. = |  |  | 70 | [7 empty] | 70 | [6 empty] | 70 | [7 empty] | 70
Схема проведения опыта: |  | КД | [5 empty] | IL, д.е. = | 0.867 |  | Схема проведения опыта: | [6 empty] | IL, д.е. = |  |  | 75 | [7 empty] | 75 | [6 empty] | 75 | [7 empty] | 75
Результаты испытаний | [10 empty] | Результаты испытаний | [9 empty] | 80 | [7 empty] | 80 | [6 empty] | 80 | [7 empty] | 80
[21 empty] | 85 | [7 empty] | 85 | [6 empty] | 85 | [7 empty] | 85
[21 empty] | 90 | [7 empty] | 90 | [6 empty] | 90 | [7 empty] | 90
[21 empty] | 95 | [7 empty] | 95 | [6 empty] | 95 | [7 empty] | 95
[21 empty] | 100 | [7 empty] | 100 | [6 empty] | 100 | [7 empty] | 100
[21 empty] | 105 | [7 empty] | 105 | [6 empty] | 105 | [7 empty] | 105
[21 empty] | 110 | [7 empty] | 110 | [6 empty] | 110 | [7 empty] | 110
[21 empty] | 115 | [7 empty] | 115 | [6 empty] | 115 | [7 empty] | 115
[21 empty] | 120 | [7 empty] | 120 | [6 empty] | 120 | [7 empty] | 120
[21 empty] | 125 | [7 empty] | 125 | [6 empty] | 125 | [7 empty] | 125
[21 empty] | 130 | [7 empty] | 130 | [6 empty] | 130 | [7 empty] | 130
[21 empty] | 135 | [7 empty] | 135 | [6 empty] | 135 | [7 empty] | 135
[21 empty] | 140 | [7 empty] | 140 | [6 empty] | 140 | [7 empty] | 140
[21 empty] | 145 | [7 empty] | 145 | [6 empty] | 145 | [7 empty] | 145
[21 empty] | 150 | [7 empty] | 150 | [6 empty] | 150 | [7 empty] | 150
[21 empty] | 155 | [7 empty] | 155 | [6 empty] | 155 | [7 empty] | 155
[21 empty] | 160 | [7 empty] | 160 | [6 empty] | 160 | [7 empty] | 160
[21 empty] | 165 | [7 empty] | 165 | [6 empty] | 165 | [7 empty] | 165
[21 empty] | 170 | [7 empty] | 170 | [6 empty] | 170 | [7 empty] | 170
[21 empty] | 175 | [7 empty] | 175 | [6 empty] | 175 | [7 empty] | 175
[21 empty] | 180 | [7 empty] | 180 | [6 empty] | 180 | [7 empty] | 180
[13 empty] | Давление в камере, Мпа σ3 | Вертикальная нагрузка, Мпа σ1 | Поровое давление, Мпа u
[13 empty] | 0.05 | 0.2019615 |  |  |  |  | 1 | [6 empty] | σ3,кПа | σ1,кПа | u, кПа |  |  |  | 4
[13 empty] | 0.15 | 0.5019615 | [26 empty] | δ3, Мпа | δ1-δ3, МПа | δ1, МПа | δ1, КПа
[13 empty] | 0.25 | 0.8019615 | [20 empty] | С, МПа:
φ, град:
E, Мпа
[26 empty] | x | 0
[26 empty] | y |  |  |  | С, кПа | φ,°
Эффективные значения угла внутреннего трения и удельного сцепления ϕ', С'
[13 empty] | ϕ', град. = | 30
[13 empty] | С', МПа = | 0.015
|  | K0, д.е. | 0.5 | Эффективное напряжение, Мпа: |  |  |  |  | 0.025
|  | Модуль деформации E0, МПа: |  | Точки нахождения модуля Е0, Мпа (полное напряжение): |  |  |  |  | 0.025 | 0.04
|  | Модуль деформации E50, МПа: |  | qmax Давление при разрушении образца, Мпа (девиатор): |  |  |  |  | 0.0675
|  | Коэф. Поперечной деформации, ϑ: |  | 0,5 qmax, Мпа (девиатор): |  |  |  |  | 0.03375
| Начальник исп. лаборатории: | [6 empty] | Семиколенова Л.Г. |  |  |  |  | Начальник исп. лаборатории: |  |  |  |  | Семиколенова Л.Г.
Лист 1 , всего листов 2 | [11 empty] | Лист 2 , всего листов 2
Частичное воспроизведение протокола испытаний без письменного разрешения ООО «ИнжГео» ЗАПРЕЩАЕТСЯ | [11 empty] | Частичное воспроизведение протокола испытаний без письменного разрешения ООО «ИнжГео» ЗАПРЕЩАЕТСЯ
E0 |  |  | E50 |  | Деформация |  |  |  | Первая прочность |  |  | Вторая прочность |  |  | Третья прочность
devE0 | epsE0 |  | dev50 | epsE50 | dev | eps | ev |  | dev1 | eps1 | ev1 | dev1 | eps1 | ev2 | dev1 | eps1 | ev3
0.015 | 0.0003746977 |  | 0.03375 | 0.001124093 | 0.015 | 0.0003746977 | 0 |  | 0 | 0 | 0 | 0 | 0 | 0 | 0 | 0 | 0
[5 empty] | 0.03375 | 0.001124093 | 0 |  | 0.03 | 0.0007493953 | 0 | 0.09 | 0.0006875187 | 0 | 0.15 | 0.0008326615 | 0
Секущая модуля Е0 |  |  | Линия Q max |  | 0.03476938 | 0.001572997 | 0 |  | 0.05894455 | 0.001631061 | 0 | 0.1759808 | 0.001792445 | 0 | 0.2759808 | 0.002042654 | 0
| 0 |  |  | 0 | 0.03645066 | 0.002359495 | -0.004092703 |  | 0.07598076 | 0.00253065 | -0.001079716 | 0.1836801 | 0.002422966 | -0.004021268 | 0.2836602 | 0.002456502 | -0.003747769
[5 empty] | 0.03801002 | 0.003145994 | -0.004092703 |  | 0.07915624 | 0.003262121 | -0.001079716 | 0.1927671 | 0.003230621 | -0.004021268 | 0.2980038 | 0.003275337 | -0.003747769
[5 empty] | 0.03943451 | 0.003932492 | -0.004092703 |  | 0.08242719 | 0.004077652 | -0.001079716 | 0.2011135 | 0.004038276 | -0.004021268 | 0.3111977 | 0.004094171 | -0.003747769
|  |  | Линия 0,5 Q max |  | 0.04074239 | 0.004718991 | -0.004092703 |  | 0.08541501 | 0.004893182 | -0.001079716 | 0.2087586 | 0.004845932 | -0.004021268 | 0.3231875 | 0.004913005 | -0.003747769
|  |  |  | 0 | 0.04194635 | 0.005505489 | -0.003836811 |  | 0.08820295 | 0.005708713 | -0.001131495 | 0.2156686 | 0.005653587 | -0.003917291 | 0.3340851 | 0.005731839 | -0.003520903
[5 empty] | 0.04306629 | 0.006291988 | -0.003836811 |  | 0.09068248 | 0.006524243 | -0.001131495 | 0.2219907 | 0.006461242 | -0.003917291 | 0.3443049 | 0.006550673 | -0.003520903
[5 empty] | 0.04406765 | 0.007078486 | -0.003836811 |  | 0.09297934 | 0.007339773 | -0.001131495 | 0.2277663 | 0.007268897 | -0.003917291 | 0.3534391 | 0.007369507 | -0.003520903
[5 empty] | 0.04496245 | 0.007864985 | -0.003836811 |  | 0.09506703 | 0.008155304 | -0.001131495 | 0.2330748 | 0.008076553 | -0.003917291 | 0.3616623 | 0.008188341 | -0.003520903
[5 empty] | 0.04578447 | 0.008651483 | -0.00344153 |  | 0.09694578 | 0.008970834 | -0.001241247 | 0.2378033 | 0.008884208 | -0.003739361 | 0.3692185 | 0.009007176 | -0.003119167
Коэфф. Точки |  |  |  |  | 0.04651869 | 0.009437982 | -0.00344153 |  | 0.09861518 | 0.009786364 | -0.001241247 | 0.2420666 | 0.009691863 | -0.003739361 | 0.3757971 | 0.00982601 | -0.003119167
[5 empty] | 0.04720695 | 0.01022448 | -0.00344153 |  | 0.1001343 | 0.01060189 | -0.001241247 | 0.2459041 | 0.01049952 | -0.003739361 | 0.3819567 | 0.01064484 | -0.003119167
[5 empty] | 0.04779043 | 0.01101098 | -0.00344153 |  | 0.1015188 | 0.01141743 | -0.001241247 | 0.2493551 | 0.01130717 | -0.003739361 | 0.3873824 | 0.01146368 | -0.003119167
[5 empty] | 0.04833287 | 0.01179748 | -0.002976769 |  | 0.1027687 | 0.01223296 | -0.001392169 | 0.2524591 | 0.01211483 | -0.003526308 | 0.3924529 | 0.01228251 | -0.002636885
[5 empty] | 0.04879641 | 0.01258398 | -0.002976769 |  | 0.1039143 | 0.01304849 | -0.001392169 | 0.2551742 | 0.01292248 | -0.003526308 | 0.3968448 | 0.01310135 | -0.002636885
[5 empty] | 0.04923856 | 0.01337047 | -0.002976769 |  | 0.1049711 | 0.01386402 | -0.001392169 | 0.2578238 | 0.01373014 | -0.003526308 | 0.4010052 | 0.01392018 | -0.002636885
[5 empty] | 0.04961351 | 0.01415697 | -0.002976769 |  | 0.1058763 | 0.01467955 | -0.001392169 | 0.2600407 | 0.01453779 | -0.003526308 | 0.4046055 | 0.01473901 | -0.002636885
[5 empty] | 0.04996436 | 0.01494347 | -0.002521993 |  | 0.106738 | 0.01549508 | -0.001567457 | 0.2621494 | 0.01534545 | -0.003316964 | 0.4078344 | 0.01555785 | -0.002168379
[5 empty] | 0.05025963 | 0.01572997 | -0.002521993 |  | 0.1075242 | 0.01631061 | -0.001567457 | 0.2641078 | 0.01615311 | -0.003316964 | 0.4110162 | 0.01637668 | -0.002168379
[5 empty] | 0.05055031 | 0.01651647 | -0.002521993 |  | 0.1083291 | 0.01712614 | -0.001567457 | 0.2659967 | 0.01696076 | -0.003316964 | 0.4140149 | 0.01719552 | -0.002168379
[5 empty] | 0.05081988 | 0.01730297 | -0.002521993 |  | 0.1090093 | 0.01794167 | -0.001567457 | 0.2678143 | 0.01776842 | -0.003316964 | 0.4166909 | 0.01801435 | -0.002168379
[5 empty] | 0.05105144 | 0.01808946 | -0.002138192 |  | 0.1097225 | 0.0187572 | -0.001750307 | 0.2694321 | 0.01857607 | -0.00315016 | 0.4195042 | 0.01883319 | -0.001807971
[5 empty] | 0.05129652 | 0.01887596 | -0.002138192 |  | 0.110436 | 0.01957273 | -0.001750307 | 0.2712664 | 0.01938373 | -0.00315016 | 0.4221815 | 0.01965202 | -0.001807971
[5 empty] | 0.0515383 | 0.01966246 | -0.002138192 |  | 0.111165 | 0.02038826 | -0.001750307 | 0.2729786 | 0.02019138 | -0.00315016 | 0.4251867 | 0.02047085 | -0.001807971
[5 empty] | 0.05178275 | 0.02044896 | -0.002138192 |  | 0.1119568 | 0.02120379 | -0.001750307 | 0.2749882 | 0.02099904 | -0.00315016 | 0.4280415 | 0.02128969 | -0.001807971
[5 empty] | 0.0520204 | 0.02123546 | -0.001913041 |  | 0.112778 | 0.02201932 | -0.001923914 | 0.2769105 | 0.02180669 | -0.003064728 | 0.4311435 | 0.02210852 | -0.001649984
[5 empty] | 0.0522725 | 0.02202196 | -0.001913041 |  | 0.1136434 | 0.02283485 | -0.001923914 | 0.2791251 | 0.02261435 | -0.003064728 | 0.4343487 | 0.02292736 | -0.001649984
[5 empty] | 0.05255275 | 0.02280846 | -0.001913041 |  | 0.1145678 | 0.02365038 | -0.001923914 | 0.2814575 | 0.023422 | -0.003064728 | 0.4379752 | 0.02374619 | -0.001649984
[5 empty] | 0.05285162 | 0.02359495 | -0.001913041 |  | 0.1155421 | 0.02446591 | -0.001923914 | 0.2840247 | 0.02422966 | -0.003064728 | 0.4414347 | 0.02456502 | -0.001649984
[5 empty] | 0.05316968 | 0.02438145 | -0.001889894 |  | 0.1165937 | 0.02528144 | -0.002082106 | 0.2864316 | 0.02503731 | -0.003072795 | 0.4449117 | 0.02538386 | -0.001677657
[5 empty] | 0.05349445 | 0.02516795 | -0.001889894 |  | 0.1176351 | 0.02609697 | -0.002082106 | 0.2888496 | 0.02584497 | -0.003072795 | 0.4485455 | 0.02620269 | -0.001677657
[5 empty] | 0.05378697 | 0.02595445 | -0.001889894 |  | 0.1186136 | 0.0269125 | -0.002082106 | 0.2911449 | 0.02665262 | -0.003072795 | 0.4517765 | 0.02702153 | -0.001677657
[5 empty] | 0.05409466 | 0.02674095 | -0.001889894 |  | 0.119679 | 0.02772803 | -0.002082106 | 0.2935799 | 0.02746028 | -0.003072795 | 0.455092 | 0.02784036 | -0.001677657
[5 empty] | 0.05437838 | 0.02752745 | -0.001943942 |  | 0.1206945 | 0.02854356 | -0.002247962 | 0.2959326 | 0.02826793 | -0.003122077 | 0.4584926 | 0.0286592 | -0.001764505
[5 empty] | 0.05464616 | 0.02831395 | -0.001943942 |  | 0.1217433 | 0.02935909 | -0.002247962 | 0.2981103 | 0.02907559 | -0.003122077 | 0.4614809 | 0.02947803 | -0.001764505
[5 empty] | 0.05492216 | 0.02910044 | -0.001943942 |  | 0.122738 | 0.03017462 | -0.002247962 | 0.3002892 | 0.02988324 | -0.003122077 | 0.4648369 | 0.03029686 | -0.001764505
[5 empty] | 0.0551587 | 0.02988694 | -0.001943942 |  | 0.1238148 | 0.03099015 | -0.002247962 | 0.3025582 | 0.0306909 | -0.003122077 | 0.4677754 | 0.0311157 | -0.001764505
[5 empty] | 0.05543615 | 0.03067344 | -0.002051081 |  | 0.1248163 | 0.03180568 | -0.00242182 | 0.304599 | 0.03149855 | -0.003199787 | 0.4707952 | 0.03193453 | -0.00189303
[5 empty] | 0.05565841 | 0.03145994 | -0.002051081 |  | 0.1258449 | 0.03262121 | -0.00242182 | 0.3067722 | 0.03230621 | -0.003199787 | 0.4737518 | 0.03275337 | -0.00189303
[5 empty] | 0.05591431 | 0.03224644 | -0.002051081 |  | 0.1268289 | 0.03343675 | -0.00242182 | 0.3087571 | 0.03311387 | -0.003199787 | 0.4767168 | 0.0335722 | -0.00189303
[5 empty] | 0.05613143 | 0.03303294 | -0.002051081 |  | 0.1278369 | 0.03425228 | -0.002601961 | 0.3107801 | 0.03392152 | -0.003199787 | 0.4794708 | 0.03439103 | -0.00189303
[5 empty] | 0.05636671 | 0.03381943 | -0.00219354 |  | 0.1287785 | 0.03506781 | -0.002601961 | 0.3127476 | 0.03472918 | -0.003295707 | 0.4821573 | 0.03520987 | -0.002046541
[5 empty] | 0.05658798 | 0.03460593 | -0.00219354 |  | 0.1297589 | 0.03588334 | -0.002601961 | 0.3144719 | 0.03553683 | -0.003295707 | 0.484922 | 0.0360287 | -0.002046541
[5 empty] | 0.05681179 | 0.03539243 | -0.00219354 |  | 0.1306687 | 0.03669887 | -0.002601961 | 0.3162749 | 0.03634449 | -0.003295707 | 0.4874701 | 0.03684754 | -0.002046541
[5 empty] | 0.05701385 | 0.03617893 | -0.002357247 |  | 0.1316326 | 0.0375144 | -0.002601961 | 0.3181093 | 0.03715214 | -0.003295707 | 0.4901689 | 0.03766637 | -0.002046541
[5 empty] | 0.05721075 | 0.03696543 | -0.002357247 |  | 0.1325221 | 0.03832993 | -0.002786665 | 0.3196922 | 0.0379598 | -0.003399621 | 0.4925738 | 0.0384852 | -0.00220835
[5 empty] | 0.05741099 | 0.03775193 | -0.002357247 |  | 0.1334447 | 0.03914546 | -0.002786665 | 0.3213966 | 0.03876745 | -0.003399621 | 0.4949047 | 0.03930404 | -0.00220835
[5 empty] | 0.05762314 | 0.03853843 | -0.002357247 |  | 0.1342521 | 0.03996099 | -0.002786665 | 0.3229385 | 0.03957511 | -0.003399621 | 0.4974593 | 0.04012287 | -0.00220835
[5 empty] | 0.05780618 | 0.03932492 | -0.002357247 |  | 0.1351077 | 0.04077652 | -0.002974214 | 0.3243623 | 0.04038276 | -0.003501314 | 0.4997143 | 0.04094171 | -0.00220835
[5 empty] | 0.05798509 | 0.04011142 | -0.002537155 |  | 0.1359181 | 0.04159205 | -0.002974214 | 0.3258558 | 0.04119042 | -0.003501314 | 0.5017416 | 0.04176054 | -0.002361766
[5 empty] | 0.0581934 | 0.04089792 | -0.002537155 |  | 0.1366997 | 0.04240758 | -0.002974214 | 0.3271794 | 0.04199807 | -0.003501314 | 0.503991 | 0.04257938 | -0.002361766
[5 empty] | 0.05836491 | 0.04168442 | -0.002537155 |  | 0.1374321 | 0.04322311 | -0.002974214 | 0.3283781 | 0.04280573 | -0.003501314 | 0.50601 | 0.04339821 | -0.002361766
[5 empty] | 0.05854977 | 0.04247092 | -0.002537155 |  | 0.1381511 | 0.04403864 | -0.002974214 | 0.3294495 | 0.04361338 | -0.003501314 | 0.5079477 | 0.04421704 | -0.002361766
[5 empty] | 0.05871486 | 0.04325742 | -0.002716886 |  | 0.138855 | 0.04485417 | -0.003162889 | 0.3305832 | 0.04442104 | -0.00359057 | 0.5095749 | 0.04503588 | -0.002490101
[5 empty] | 0.05887712 | 0.04404391 | -0.002716886 |  | 0.1395423 | 0.0456697 | -0.003162889 | 0.3315375 | 0.04522869 | -0.00359057 | 0.5114978 | 0.04585471 | -0.002490101
[5 empty] | 0.05903681 | 0.04483041 | -0.002716886 |  | 0.1401545 | 0.04648523 | -0.003162889 | 0.3324542 | 0.04603635 | -0.00359057 | 0.51326 | 0.04667355 | -0.002490101
[5 empty] | 0.0592026 | 0.04561691 | -0.002892163 |  | 0.1406894 | 0.04730076 | -0.00335097 | 0.333361 | 0.046844 | -0.00359057 | 0.5146301 | 0.04749238 | -0.002490101
[5 empty] | 0.05936637 | 0.04640341 | -0.002892163 |  | 0.1412596 | 0.04811629 | -0.00335097 | 0.334164 | 0.04765166 | -0.003666365 | 0.5162947 | 0.04831121 | -0.002576664
[5 empty] | 0.05952837 | 0.04718991 | -0.002892163 |  | 0.1417108 | 0.04893182 | -0.00335097 | 0.3350088 | 0.04845932 | -0.003666365 | 0.5176404 | 0.04913005 | -0.002576664
[5 empty] | 0.05968887 | 0.04797641 | -0.002892163 |  | 0.1421558 | 0.04974735 | -0.00335097 | 0.3358952 | 0.04926697 | -0.003666365 | 0.5191262 | 0.04994888 | -0.002576664
[5 empty] | 0.05987357 | 0.04876291 | -0.002892163 |  | 0.1425739 | 0.05056288 | -0.00335097 | 0.3367743 | 0.05007463 | -0.003666365 | 0.5201357 | 0.05076772 | -0.002576664
[5 empty] | 0.06000637 | 0.0495494 | -0.003043343 |  | 0.1429443 | 0.05137841 | -0.003536738 | 0.337548 | 0.05088228 | -0.003747972 | 0.5215143 | 0.05158655 | -0.002604989
[5 empty] | 0.06018092 | 0.0503359 | -0.003043343 |  | 0.1432072 | 0.05219394 | -0.003536738 | 0.3384107 | 0.05168994 | -0.003747972 | 0.5224183 | 0.05240539 | -0.002604989
[5 empty] | 0.06032094 | 0.0511224 | -0.003043343 |  | 0.1434573 | 0.05300947 | -0.003536738 | 0.3391668 | 0.05249759 | -0.003747972 | 0.523445 | 0.05322422 | -0.002604989
[5 empty] | 0.06048632 | 0.0519089 | -0.003043343 |  | 0.1436931 | 0.053825 | -0.003536738 | 0.3400112 | 0.05330525 | -0.003747972 | 0.5244561 | 0.05404305 | -0.002604989
[5 empty] | 0.06063465 | 0.0526954 | -0.003161028 |  | 0.1437773 | 0.05464053 | -0.003718473 | 0.3407477 | 0.0541129 | -0.00383438 | 0.5254513 | 0.05486189 | -0.002594507
[5 empty] | 0.06080898 | 0.0534819 | -0.003161028 |  | 0.1438629 | 0.05545607 | -0.003718473 | 0.3415228 | 0.05492056 | -0.00383438 | 0.5264301 | 0.05568072 | -0.002594507
[5 empty] | 0.06096675 | 0.05426839 | -0.003161028 |  | 0.1439125 | 0.0562716 | -0.003718473 | 0.3423363 | 0.05572821 | -0.00383438 | 0.5273144 | 0.05649956 | -0.002594507
[5 empty] | 0.06112533 | 0.05505489 | -0.00322888 |  | 0.1439663 | 0.05708713 | -0.003908949 | 0.3430892 | 0.05653587 | -0.00383438 | 0.5284926 | 0.05731839 | -0.002594507
[5 empty] | 0.06127637 | 0.05584139 | -0.00322888 |  | 0.1439607 | 0.05790266 | -0.003908949 | 0.3438302 | 0.05734352 | -0.003923161 | 0.5291864 | 0.05813722 | -0.00256906
[5 empty] | 0.0614287 | 0.05662789 | -0.00322888 |  | 0.1439928 | 0.05871819 | -0.003908949 | 0.3445094 | 0.05815118 | -0.003923161 | 0.5300957 | 0.05895606 | -0.00256906
[5 empty] | 0.06159991 | 0.05741439 | -0.00322888 |  | 0.1439657 | 0.05953372 | -0.003908949 | 0.3452251 | 0.05895883 | -0.003923161 | 0.5311428 | 0.05977489 | -0.00256906
[5 empty] | 0.06177301 | 0.05820089 | -0.00322888 |  | 0.1439763 | 0.06034925 | -0.003908949 | 0.3460267 | 0.05976649 | -0.003923161 | 0.531937 | 0.06059373 | -0.00256906
[5 empty] | 0.06192217 | 0.05898739 | -0.003245778 |  | 0.1439861 | 0.06116478 | -0.004126955 | 0.3466161 | 0.06057414 | -0.004011888 | 0.5329467 | 0.06141256 | -0.002532512
[5 empty] | 0.06211749 | 0.05977388 | -0.003245778 |  | 0.1440144 | 0.06198031 | -0.004126955 | 0.3473899 | 0.0613818 | -0.004011888 | 0.5335454 | 0.0622314 | -0.002532512
[5 empty] | 0.06228135 | 0.06056038 | -0.003245778 |  | 0.1440031 | 0.06279584 | -0.004126955 | 0.34795 | 0.06218945 | -0.004011888 | 0.5344375 | 0.06305023 | -0.002532512
[5 empty] | 0.06243921 | 0.06134688 | -0.003245778 |  | 0.1440494 | 0.06361137 | -0.004126955 | 0.3485943 | 0.06299711 | -0.004011888 | 0.5351523 | 0.06386906 | -0.002532512
[5 empty] | 0.0626167 | 0.06213338 | -0.003096002 |  | 0.1440368 | 0.0644269 | -0.004359374 | 0.3492727 | 0.06380477 | -0.004098136 | 0.5360821 | 0.0646879 | -0.002488731
[5 empty] | 0.06279573 | 0.06291988 | -0.003096002 |  | 0.1440431 | 0.06524243 | -0.004359374 | 0.3499351 | 0.06461242 | -0.004098136 | 0.5367551 | 0.06550673 | -0.002488731
[5 empty] | 0.06297568 | 0.06370638 | -0.003096002 |  | 0.1440295 | 0.06605796 | -0.004359374 | 0.3504807 | 0.06542008 | -0.004098136 | 0.5374063 | 0.06632557 | -0.002488731
[5 empty] | 0.06315593 | 0.06449288 | -0.003096002 |  | 0.1440349 | 0.06687349 | -0.004359374 | 0.3510091 | 0.06622773 | -0.004179476 | 0.538272 | 0.0671444 | -0.002488731
[5 empty] | 0.06333587 | 0.06527937 | -0.002777448 |  | 0.14404 | 0.06768902 | -0.004592394 | 0.3515698 | 0.06703539 | -0.004179476 | 0.5388001 | 0.06796323 | -0.002441582
[5 empty] | 0.06351487 | 0.06606587 | -0.002777448 |  | 0.1440837 | 0.06850455 | -0.004592394 | 0.3522127 | 0.06784304 | -0.004179476 | 0.539621 | 0.06878207 | -0.002441582
[5 empty] | 0.06369231 | 0.06685237 | -0.002777448 |  | 0.1440496 | 0.06932008 | -0.004592394 | 0.3525859 | 0.0686507 | -0.004179476 | 0.5401821 | 0.0696009 | -0.002441582
[5 empty] | 0.06386758 | 0.06763887 | -0.002777448 |  | 0.144093 | 0.07013561 | -0.004812204 | 0.3531913 | 0.06945835 | -0.004179476 | 0.5407195 | 0.07041974 | -0.002441582
[5 empty] | 0.06405785 | 0.06842537 | -0.002375584 |  | 0.1440975 | 0.07095114 | -0.004812204 | 0.3536764 | 0.07026601 | -0.004253481 | 0.5413121 | 0.07123857 | -0.002394933
[5 empty] | 0.06421801 | 0.06921187 | -0.002375584 |  | 0.1440633 | 0.07176667 | -0.004812204 | 0.3540407 | 0.07107366 | -0.004253481 | 0.5421179 | 0.07205741 | -0.002394933
[5 empty] | 0.06438303 | 0.06999836 | -0.002375584 |  | 0.1441069 | 0.0725822 | -0.004812204 | 0.3544851 | 0.07188132 | -0.004253481 | 0.5425032 | 0.07287624 | -0.002394933
[5 empty] | 0.0645613 | 0.07078486 | -0.002375584 |  | 0.1440536 | 0.07339773 | -0.004812204 | 0.3549589 | 0.07268897 | -0.004253481 | 0.543101 | 0.07369507 | -0.002394933
[5 empty] | 0.06470743 | 0.07157136 | -0.00197321 |  | 0.1440976 | 0.07421326 | -0.005004991 | 0.3553102 | 0.07349663 | -0.004317725 | 0.5435942 | 0.07451391 | -0.002352649
[5 empty] | 0.06486561 | 0.07235786 | -0.00197321 |  | 0.1440837 | 0.07502879 | -0.005004991 | 0.3557911 | 0.07430428 | -0.004317725 | 0.5440614 | 0.07533274 | -0.002352649
[5 empty] | 0.06498129 | 0.07314436 | -0.00197321 |  | 0.1441091 | 0.07584432 | -0.005004991 | 0.3561484 | 0.07511194 | -0.004317725 | 0.5443435 | 0.07615158 | -0.002352649
[5 empty] | 0.06513481 | 0.07393086 | -0.00197321 |  | 0.1440961 | 0.07665985 | -0.005004991 | 0.3565333 | 0.07591959 | -0.004317725 | 0.5449962 | 0.07697041 | -0.002352649
[5 empty] | 0.06526257 | 0.07471736 | -0.001633278 |  | 0.1441226 | 0.07747539 | -0.005156943 | 0.3567935 | 0.07672725 | -0.004369781 | 0.5453835 | 0.07778924 | -0.002318596
[5 empty] | 0.06536386 | 0.07550385 | -0.001633278 |  | 0.1441108 | 0.07829092 | -0.005156943 | 0.3570296 | 0.0775349 | -0.004369781 | 0.5456638 | 0.07860808 | -0.002318596
[5 empty] | 0.0654923 | 0.07629035 | -0.001633278 |  | 0.1440998 | 0.07910645 | -0.005156943 | 0.3572412 | 0.07834256 | -0.004369781 | 0.5460753 | 0.07942691 | -0.002318596
[5 empty] | 0.06557492 | 0.07707685 | -0.001633278 |  | 0.1441478 | 0.07992198 | -0.005156943 | 0.35758 | 0.07915022 | -0.004369781 | 0.5461402 | 0.08024575 | -0.002318596
[5 empty] | 0.06566539 | 0.07786335 | -0.00144963 |  | 0.1441772 | 0.08073751 | -0.00525425 | 0.357792 | 0.07995787 | -0.004407221 | 0.5465744 | 0.08106458 | -0.002296643
[5 empty] | 0.06576315 | 0.07864985 | -0.00144963 |  | 0.1441688 | 0.08155304 | -0.00525425 | 0.3578765 | 0.08076553 | -0.004407221 | 0.5468204 | 0.08188341 | -0.002296643
[5 empty] | 0.0658222 | 0.07943635 | -0.00144963 |  | 0.1441419 | 0.08236857 | -0.00525425 | 0.3581885 | 0.08157318 | -0.004407221 | 0.5469573 | 0.08270225 | -0.002296643
[5 empty] | 0.06588032 | 0.08022284 | -0.00144963 |  | 0.1441938 | 0.0831841 | -0.00525425 | 0.3581688 | 0.08238084 | -0.004407221 | 0.5470643 | 0.08352108 | -0.002296643
[5 empty] | 0.06595502 | 0.08100934 | -0.001438929 |  | 0.1442274 | 0.08399963 | -0.005282663 | 0.3583251 | 0.08318849 | -0.00442762 | 0.547312 | 0.08433992 | -0.00228868
[5 empty] | 0.06599264 | 0.08179584 | -0.001438929 |  | 0.1442069 | 0.08481516 | -0.005282663 | 0.3583518 | 0.08399615 | -0.00442762 | 0.5473979 | 0.08515875 | -0.00228868
[5 empty] | 0.06603863 | 0.08258234 | -0.001438929 |  | 0.1442662 | 0.08563069 | -0.005282663 | 0.3585535 | 0.0848038 | -0.00442762 | 0.5478005 | 0.08597759 | -0.00228868
[5 empty] | 0.06612032 | 0.08336884 | -0.001438929 |  | 0.1443491 | 0.08644622 | -0.005282663 | 0.3585739 | 0.08561146 | -0.00442762 | 0.5478018 | 0.08679642 | -0.00228868
[5 empty] | 0.06615572 | 0.08415534 | -0.001470169 |  | 0.1444153 | 0.08726175 | -0.005201215 | 0.3584148 | 0.08641911 | -0.004420402 | 0.5478805 | 0.08761525 | -0.002284107
[5 empty] | 0.06622681 | 0.08494184 | -0.001470169 |  | 0.1444831 | 0.08807728 | -0.005201215 | 0.3584372 | 0.08722677 | -0.004420402 | 0.5480364 | 0.08843409 | -0.002284107
[5 empty] | 0.06626063 | 0.08572833 | -0.001470169 |  | 0.1446486 | 0.08889281 | -0.005201215 | 0.3583372 | 0.08803442 | -0.004420402 | 0.5484293 | 0.08925292 | -0.002284107
[5 empty] | 0.06632102 | 0.08651483 | -0.001470169 |  | 0.1447937 | 0.08970834 | -0.005201215 | 0.3583702 | 0.08884208 | -0.004420402 | 0.5485004 | 0.09007176 | -0.002284107
[5 empty] | 0.0663806 | 0.08730133 | -0.001527375 |  | 0.1449171 | 0.09052387 | -0.005006987 | 0.3583338 | 0.08964973 | -0.004330403 | 0.5485689 | 0.09089059 | -0.002280537
[5 empty] | 0.06642107 | 0.08808783 | -0.001527375 |  | 0.1451151 | 0.0913394 | -0.005006987 | 0.3581276 | 0.09045739 | -0.004330403 | 0.5487945 | 0.09170942 | -0.002280537
[5 empty] | 0.06645152 | 0.08887433 | -0.001527375 |  | 0.1453476 | 0.09215493 | -0.005006987 | 0.3580067 | 0.09126504 | -0.004330403 | 0.5489376 | 0.09252826 | -0.002280537
[5 empty] | 0.06651768 | 0.08966083 | -0.001596993 |  | 0.1455351 | 0.09297046 | -0.005006987 | 0.3579722 | 0.0920727 | -0.004330403 | 0.548998 | 0.09334709 | -0.002280537
[5 empty] | 0.06657381 | 0.09044732 | -0.001596993 |  | 0.1457545 | 0.09378599 | -0.004724199 | 0.3578219 | 0.09288035 | -0.004162892 | 0.5492955 | 0.09416593 | -0.002277765
[5 empty] | 0.06661072 | 0.09123382 | -0.001596993 |  | 0.1459851 | 0.09460152 | -0.004724199 | 0.3575571 | 0.09368801 | -0.004162892 | 0.5491905 | 0.09498476 | -0.002277765
[5 empty] | 0.06664669 | 0.09202032 | -0.001596993 |  | 0.1462256 | 0.09541705 | -0.004724199 | 0.3573311 | 0.09449566 | -0.004162892 | 0.5494025 | 0.0958036 | -0.002277765
[5 empty] | 0.0666817 | 0.09280682 | -0.001596993 |  | 0.1464355 | 0.09623258 | -0.004724199 | 0.3571958 | 0.09530332 | -0.003936326 | 0.5494517 | 0.09662243 | -0.002277765
[5 empty] | 0.06672491 | 0.09359332 | -0.001684542 |  | 0.1466922 | 0.09704811 | -0.004377076 | 0.3571014 | 0.09611098 | -0.003936326 | 0.5496579 | 0.09744126 | -0.002275586
[5 empty] | 0.06678549 | 0.09437982 | -0.001684542 |  | 0.1469747 | 0.09786364 | -0.004377076 | 0.3567954 | 0.09691863 | -0.003936326 | 0.5497013 | 0.0982601 | -0.002275586
[5 empty] | 0.06680836 | 0.09516632 | -0.001684542 |  | 0.1472426 | 0.09867917 | -0.004377076 | 0.3566339 | 0.09772629 | -0.003936326 | 0.5500616 | 0.09907893 | -0.002275586
[5 empty] | 0.06686693 | 0.09595281 | -0.001684542 |  | 0.1475142 | 0.09949471 | -0.004377076 | 0.3563646 | 0.09853394 | -0.003936326 | 0.549939 | 0.09989777 | -0.002275586
[5 empty] | 0.06688772 | 0.09673931 | -0.001777017 |  | 0.147828 | 0.1003102 | -0.003989839 | 0.3562418 | 0.0993416 | -0.003669163 | 0.5502134 | 0.1007166 | -0.002273796
[5 empty] | 0.06693503 | 0.09752581 | -0.001777017 |  | 0.1480441 | 0.1011258 | -0.003989839 | 0.3558616 | 0.1001493 | -0.003669163 | 0.5501646 | 0.1015354 | -0.002273796
[5 empty] | 0.06697206 | 0.09831231 | -0.001777017 |  | 0.1483592 | 0.1019413 | -0.003989839 | 0.3556806 | 0.1009569 | -0.003669163 | 0.5503527 | 0.1023543 | -0.002273796
[5 empty] | 0.06701721 | 0.09909881 | -0.001777017 |  | 0.1486336 | 0.1027568 | -0.003989839 | 0.3553962 | 0.1017646 | -0.003669163 | 0.5504577 | 0.1031731 | -0.002273796
[5 empty] | 0.06705205 | 0.09988531 | -0.001871325 |  | 0.1489254 | 0.1035724 | -0.003586711 | 0.3552625 | 0.1025722 | -0.003379861 | 0.5506396 | 0.1039919 | -0.002272189
[5 empty] | 0.06706734 | 0.1006718 | -0.001871325 |  | 0.1491539 | 0.1043879 | -0.003586711 | 0.3549266 | 0.1033799 | -0.003379861 | 0.5506581 | 0.1048108 | -0.002272189
[5 empty] | 0.06712753 | 0.1014583 | -0.001871325 |  | 0.1494572 | 0.1052034 | -0.003586711 | 0.3548443 | 0.1041875 | -0.003379861 | 0.5508334 | 0.1056296 | -0.002272189
[5 empty] | 0.0671405 | 0.1022448 | -0.001871325 |  | 0.1496546 | 0.1060189 | -0.003586711 | 0.3545119 | 0.1049952 | -0.003379861 | 0.5510055 | 0.1064484 | -0.002272189
[5 empty] | 0.06718915 | 0.1030313 | -0.001966387 |  | 0.1499245 | 0.1068345 | -0.003191915 | 0.3543845 | 0.1058028 | -0.003086876 | 0.550934 | 0.1072673 | -0.00227056
[5 empty] | 0.06721817 | 0.1038178 | -0.001966387 |  | 0.1501459 | 0.10765 | -0.003191915 | 0.3541102 | 0.1066105 | -0.003086876 | 0.5511794 | 0.1080861 | -0.00227056
[5 empty] | 0.06722752 | 0.1046043 | -0.001966387 |  | 0.1504175 | 0.1084655 | -0.003191915 | 0.3538918 | 0.1074181 | -0.003086876 | 0.551101 | 0.1089049 | -0.00227056
[5 empty] | 0.06725407 | 0.1053908 | -0.001966387 |  | 0.150638 | 0.1092811 | -0.003191915 | 0.3537304 | 0.1082258 | -0.002808666 | 0.5513396 | 0.1097238 | -0.00227056
[5 empty] | 0.06727937 | 0.1061773 | -0.002057758 |  | 0.1508462 | 0.1100966 | -0.002829674 | 0.3534255 | 0.1090335 | -0.002808666 | 0.5513344 | 0.1105426 | -0.002268706
[5 empty] | 0.06731263 | 0.1069638 | -0.002057758 |  | 0.151061 | 0.1109121 | -0.002829674 | 0.3532803 | 0.1098411 | -0.002808666 | 0.5514859 | 0.1113614 | -0.002268706
[5 empty] | 0.0673169 | 0.1077503 | -0.002057758 |  | 0.1512209 | 0.1117277 | -0.002829674 | 0.3530444 | 0.1106488 | -0.002808666 | 0.5513132 | 0.1121803 | -0.002268706
[5 empty] | 0.06736603 | 0.1085368 | -0.002057758 |  | 0.1513446 | 0.1125432 | -0.002829674 | 0.35292 | 0.1114564 | -0.002808666 | 0.5516178 | 0.1129991 | -0.002268706
[5 empty] | 0.0673769 | 0.1093233 | -0.002132407 |  | 0.1514913 | 0.1133587 | -0.00252421 | 0.3528075 | 0.1122641 | -0.002563689 | 0.551518 | 0.1138179 | -0.00226642
[5 empty] | 0.06739565 | 0.1101098 | -0.002132407 |  | 0.15168 | 0.1141743 | -0.00252421 | 0.3526579 | 0.1130717 | -0.002563689 | 0.5517351 | 0.1146368 | -0.00226642
[5 empty] | 0.0674038 | 0.1108963 | -0.002132407 |  | 0.1517886 | 0.1149898 | -0.00252421 | 0.3523717 | 0.1138794 | -0.002563689 | 0.5516279 | 0.1154556 | -0.00226642
[5 empty] | 0.0674383 | 0.1116828 | -0.002132407 |  | 0.151836 | 0.1158053 | -0.00252421 | 0.3524022 | 0.114687 | -0.002370401 | 0.5516772 | 0.1162744 | -0.00226642
[5 empty] | 0.06745291 | 0.1124693 | -0.002198799 |  | 0.1519418 | 0.1166208 | -0.002299746 | 0.3522481 | 0.1154947 | -0.002370401 | 0.5516425 | 0.1170933 | -0.002263499
[5 empty] | 0.06745686 | 0.1132558 | -0.002198799 |  | 0.1519615 | 0.1174364 | -0.002299746 | 0.3521617 | 0.1163024 | -0.002370401 | 0.5516842 | 0.1179121 | -0.002263499
[5 empty] | 0.06746862 | 0.1140423 | -0.002198799 |  | 0.1519611 | 0.1182519 | -0.002299746 | 0.3519935 | 0.11711 | -0.002370401 | 0.5518021 | 0.118731 | -0.002263499
[5 empty] | 0.06746967 | 0.1148288 | -0.002198799 |  | 0.1519808 | 0.1190674 | -0.002299746 | 0.3520958 | 0.1179177 | -0.002370401 | 0.551836 | 0.1195498 | -0.002263499
[5 empty] | 0.0674785 | 0.1156153 | -0.002235681 |  | 0.1519773 | 0.119883 | -0.002151668 | 0.3519177 | 0.1187253 | -0.002247102 | 0.5520263 | 0.1203686 | -0.002259736
[5 empty] | 0.06748584 | 0.1164018 | -0.002235681 |  | 0.1519306 | 0.1206985 | -0.002151668 | 0.3519615 | 0.119533 | -0.002247102 | 0.551972 | 0.1211875 | -0.002259736
[5 empty] | 0.06750092 | 0.1171883 | -0.002235681 |  | 0.1519415 | 0.121514 | -0.002151668 | 0.3520218 | 0.1203406 | -0.002247102 | 0.5519939 | 0.1220063 | -0.002259736
[5 empty] | 0.06750523 | 0.1179748 | -0.002235681 |  | 0.1519293 | 0.1223296 | -0.002151668 | 0.3519439 | 0.1211483 | -0.002247102 | 0.5519316 | 0.1228251 | -0.002259736
[5 empty] | 0.0675 | 0.1187613 | -0.002256619 |  | 0.1518937 | 0.1231451 | -0.002010725 | 0.3520295 | 0.1219559 | -0.002161163 | 0.5518651 | 0.123644 | -0.002254928
[5 empty] | 0.06749995 | 0.1195478 | -0.002256619 |  | 0.1519356 | 0.1239606 | -0.002010725 | 0.3520274 | 0.1227636 | -0.002161163 | 0.5519615 | 0.1244628 | -0.002254928
[5 empty] | 0.0674998 | 0.1203343 | -0.002256619 |  | 0.1518733 | 0.1247761 | -0.002010725 | 0.3521384 | 0.1235713 | -0.002161163 | 0.5518801 | 0.1252816 | -0.002254928
[5 empty] | 0.06751739 | 0.1211208 | -0.002256619 |  | 0.1518882 | 0.1255917 | -0.002010725 | 0.3523121 | 0.1243789 | -0.002161163 | 0.5520402 | 0.1261005 | -0.002254928
[5 empty] | 0.06748799 | 0.1219073 | -0.002243015 |  | 0.1518189 | 0.1264072 | -0.001873536 | 0.3522471 | 0.1251866 | -0.002078112 | 0.5519981 | 0.1269193 | -0.002245025
[5 empty] | 0.06750408 | 0.1226938 | -0.002243015 |  | 0.1517661 | 0.1272227 | -0.001873536 | 0.3523451 | 0.1259942 | -0.002078112 | 0.5518987 | 0.1277381 | -0.002245025
[5 empty] | 0.06749165 | 0.1234803 | -0.002243015 |  | 0.1517297 | 0.1280383 | -0.001873536 | 0.3525055 | 0.1268019 | -0.002078112 | 0.5518236 | 0.128557 | -0.002245025
[5 empty] | 0.06750618 | 0.1242668 | -0.002243015 |  | 0.1516894 | 0.1288538 | -0.001741479 | 0.3526781 | 0.1276095 | -0.002078112 | 0.5513732 | 0.1293758 | -0.002245025
[5 empty] | 0.06748292 | 0.1250533 | -0.002218457 |  | 0.1516452 | 0.1296693 | -0.001741479 | 0.3528125 | 0.1284172 | -0.001998683 | 0.55111 | 0.1301946 | -0.002212316
[5 empty] | 0.06749585 | 0.1258398 | -0.002218457 |  | 0.1515968 | 0.1304849 | -0.001741479 | 0.3528582 | 0.1292248 | -0.001998683 | 0.5509548 | 0.1310135 | -0.002212316
[5 empty] | 0.06747097 | 0.1266263 | -0.002218457 |  | 0.1515846 | 0.1313004 | -0.001741479 | 0.3530162 | 0.1300325 | -0.001998683 | 0.5505885 | 0.1318323 | -0.002212316
[5 empty] | 0.06746375 | 0.1274128 | -0.002218457 |  | 0.1515277 | 0.1321159 | -0.001741479 | 0.3532363 | 0.1308402 | -0.001998683 | 0.5502528 | 0.1326511 | -0.002212316
[5 empty] | 0.06747418 | 0.1281993 | -0.002179957 |  | 0.1514262 | 0.1329315 | -0.001615934 | 0.3533674 | 0.1316478 | -0.001923611 | 0.5497886 | 0.13347 | -0.002156685
[5 empty] | 0.06746526 | 0.1289858 | -0.002179957 |  | 0.1513805 | 0.133747 | -0.001615934 | 0.3535604 | 0.1324555 | -0.001923611 | 0.5491176 | 0.1342888 | -0.002156685
[5 empty] | 0.06743699 | 0.1297722 | -0.002179957 |  | 0.1513302 | 0.1345625 | -0.001615934 | 0.3539159 | 0.1332631 | -0.001923611 | 0.5487206 | 0.1351076 | -0.002156685
[5 empty] | 0.06743557 | 0.1305587 | -0.002179957 |  | 0.1512148 | 0.135378 | -0.001615934 | 0.3540812 | 0.1340708 | -0.001923611 | 0.5480394 | 0.1359265 | -0.002156685
[5 empty] | 0.06743325 | 0.1313452 | -0.002120771 |  | 0.1511349 | 0.1361936 | -0.001498278 | 0.3542073 | 0.1348784 | -0.001853629 | 0.5474746 | 0.1367453 | -0.002080553
[5 empty] | 0.06739307 | 0.1321317 | -0.002120771 |  | 0.1510499 | 0.1370091 | -0.001498278 | 0.3545463 | 0.1356861 | -0.001853629 | 0.5467084 | 0.1375641 | -0.002080553
[5 empty] | 0.06738893 | 0.1329182 | -0.002120771 |  | 0.1509599 | 0.1378246 | -0.001498278 | 0.3548458 | 0.1364937 | -0.001853629 | 0.5458222 | 0.138383 | -0.002080553
[5 empty] | 0.06736539 | 0.1337047 | -0.002120771 |  | 0.1509251 | 0.1386402 | -0.001498278 | 0.3550049 | 0.1373014 | -0.001789472 | 0.5452149 | 0.1392018 | -0.002080553
[5 empty] | 0.06736861 | 0.1344912 | -0.002043832 |  | 0.1507844 | 0.1394557 | -0.001389892 | 0.3552757 | 0.138109 | -0.001789472 | 0.5442515 | 0.1400206 | -0.001986341
[5 empty] | 0.06734318 | 0.1352777 | -0.002043832 |  | 0.1507188 | 0.1402712 | -0.001389892 | 0.3556078 | 0.1389167 | -0.001789472 | 0.5434102 | 0.1408395 | -0.001986341
[5 empty] | 0.06733524 | 0.1360642 | -0.002043832 |  | 0.1505473 | 0.1410868 | -0.001389892 | 0.3557988 | 0.1397244 | -0.001789472 | 0.542692 | 0.1416583 | -0.001986341
[5 empty] | 0.0673171 | 0.1368507 | -0.002043832 |  | 0.1504905 | 0.1419023 | -0.001389892 | 0.3561521 | 0.140532 | -0.001789472 | 0.5418599 | 0.1424771 | -0.001986341
[5 empty] | 0.06728873 | 0.1376372 | -0.001956057 |  | 0.1503479 | 0.1427178 | -0.001292155 | 0.3564653 | 0.1413397 | -0.001731874 | 0.5406783 | 0.143296 | -0.001876469
[5 empty] | 0.06728705 | 0.1384237 | -0.001956057 |  | 0.1501995 | 0.1435333 | -0.001292155 | 0.3567887 | 0.1421473 | -0.001731874 | 0.5399395 | 0.1441148 | -0.001876469
[5 empty] | 0.06725668 | 0.1392102 | -0.001956057 |  | 0.1500451 | 0.1443489 | -0.001292155 | 0.3570717 | 0.142955 | -0.001731874 | 0.5387751 | 0.1449336 | -0.001876469
[5 empty] | 0.06724372 | 0.1399967 | -0.001956057 |  | 0.1499048 | 0.1451644 | -0.001292155 | 0.3574155 | 0.1437626 | -0.00168157 | 0.5378183 | 0.1457525 | -0.001876469
[5 empty] | 0.06721128 | 0.1407832 | -0.001853958 |  | 0.1497983 | 0.1459799 | -0.001206444 | 0.3579216 | 0.1445703 | -0.00168157 | 0.5365974 | 0.1465713 | -0.001753358
[5 empty] | 0.0671778 | 0.1415697 | -0.001853958 |  | 0.1496656 | 0.1467955 | -0.001206444 | 0.3581838 | 0.1453779 | -0.00168157 | 0.5355859 | 0.1473901 | -0.001753358
[5 empty] | 0.06714326 | 0.1423562 | -0.001853958 |  | 0.1494666 | 0.147611 | -0.001206444 | 0.3586083 | 0.1461856 | -0.00168157 | 0.534392 | 0.148209 | -0.001753358
[5 empty] | 0.06713529 | 0.1431427 | -0.001853958 |  | 0.1492812 | 0.1484265 | -0.001206444 | 0.3589917 | 0.1469933 | -0.00168157 | 0.5333308 | 0.1490278 | -0.001753358
[5 empty] | 0.06709859 | 0.1439292 | -0.001743349 |  | 0.1491291 | 0.1492421 | -0.00113414 | 0.3593337 | 0.1478009 | -0.001639293 | 0.5323248 | 0.1498466 | -0.00161943
[5 empty] | 0.06708841 | 0.1447157 | -0.001743349 |  | 0.1489304 | 0.1500576 | -0.00113414 | 0.3598382 | 0.1486086 | -0.001639293 | 0.5309844 | 0.1506655 | -0.00161943
[5 empty] | 0.0670403 | 0.1455022 | -0.001743349 |  | 0.1488046 | 0.1508731 | -0.00113414 | 0.3601481 | 0.1494162 | -0.001639293 | 0.5299361 | 0.1514843 | -0.00161943
[5 empty] | 0.06701868 | 0.1462887 | -0.001743349 |  | 0.1485923 | 0.1516886 | -0.00113414 | 0.3605183 | 0.1502239 | -0.001639293 | 0.5287125 | 0.1523032 | -0.00161943
[5 empty] | 0.06698672 | 0.1470752 | -0.001613097 |  | 0.1484128 | 0.1525042 | -0.001076621 | 0.3609488 | 0.1510315 | -0.001605777 | 0.5274712 | 0.153122 | -0.001477105
[5 empty] | 0.06693522 | 0.1478617 | -0.001613097 |  | 0.1481469 | 0.1533197 | -0.001076621 | 0.3614395 | 0.1518392 | -0.001605777 | 0.5262135 | 0.1539408 | -0.001477105
[5 empty] | 0.06692853 | 0.1486482 | -0.001613097 |  | 0.1479728 | 0.1541352 | -0.001076621 | 0.3619905 | 0.1526468 | -0.001605777 | 0.5249405 | 0.1547597 | -0.001477105
[5 empty] | 0.06687471 | 0.1494347 | -0.001613097 |  | 0.1477321 | 0.1549508 | -0.001076621 | 0.3622945 | 0.1534545 | -0.001605777 | 0.5234216 | 0.1555785 | -0.001477105
[5 empty] | 0.06685645 | 0.1502212 | -0.001473883 |  | 0.1475432 | 0.1557663 | -0.001035267 | 0.3628634 | 0.1542622 | -0.001581758 | 0.5223541 | 0.1563973 | -0.001328804
[5 empty] | 0.06679109 | 0.1510077 | -0.001473883 |  | 0.147248 | 0.1565818 | -0.001035267 | 0.3632873 | 0.1550698 | -0.001581758 | 0.5210432 | 0.1572162 | -0.001328804
[5 empty] | 0.06675206 | 0.1517942 | -0.001473883 |  | 0.1470636 | 0.1573974 | -0.001035267 | 0.3638224 | 0.1558775 | -0.001581758 | 0.5197222 | 0.158035 | -0.001328804
[5 empty] | 0.06673016 | 0.1525807 | -0.001473883 |  | 0.146773 | 0.1582129 | -0.001035267 | 0.364212 | 0.1566851 | -0.001581758 | 0.5183155 | 0.1588538 | -0.001328804
[5 empty] | 0.06669784 | 0.1533672 | -0.001324103 |  | 0.1465532 | 0.1590284 | -0.001011456 | 0.3648671 | 0.1574928 | -0.001567968 | 0.5169015 | 0.1596727 | -0.001176947
[5 empty] | 0.06663678 | 0.1541537 | -0.001324103 |  | 0.146286 | 0.159844 | -0.001011456 | 0.3652217 | 0.1583004 | -0.001567968 | 0.5157112 | 0.1604915 | -0.001176947
[5 empty] | 0.06660195 | 0.1549402 | -0.001324103 |  | 0.1459717 | 0.1606595 | -0.001011456 | 0.3657905 | 0.1591081 | -0.001567968 | 0.5142096 | 0.1613103 | -0.001176947
[5 empty] | 0.06654754 | 0.1557267 | -0.00120351 |  | 0.1456884 | 0.161475 | -0.00100594 | 0.366316 | 0.1599157 | -0.001564781 | 0.5127811 | 0.1621292 | -0.001062178
[5 empty] | 0.0665193002 | 0.1565132 | -0.00120351 |  | 0.1454359 | 0.1622905 | -0.00100594 | 0.3669529 | 0.1607234 | -0.001564781 | 0.5115789 | 0.162948 | -0.001062178