## 1
Общество с ограниченной ответственностью "Инженерная геология" (ООО "ИнжГео") | [10 empty] | Общество с ограниченной ответственностью "Инженерная геология" (ООО "ИнжГео")
Юр. адрес: 117279, г. Москва, ул. Миклухо-Маклая, 36 а, этаж 5, пом. XXIII к. 76-84 | [10 empty] | Юр. адрес: 117279, г. Москва, ул. Миклухо-Маклая, 36 а, этаж 5, пом. XXIII к. 76-84 | [8 empty] | нагр |  |  | X0 | Y0 | R |  | нагр |  |  |  | X0 | Y0 | R | нагр |  |  |  | X0 | Y0 | R |  | нагр |  |  |  | X0 | Y0 | R
Телефон/факс +7 (495) 132-30-00, Адрес электронной почты inbox@inj-geo.ru | [10 empty] | Телефон/факс +7 (495) 132-30-00, Адрес электронной почты inbox@inj-geo.ru | [12 empty] | 0 | [7 empty] | 0 | [6 empty] | 0 | [7 empty] | 0
[20 empty] | девиатор | [6 empty] | девиатор | [6 empty] | девиатор | [7 empty] | девиатор
Испытательная лаборатория ООО «ИнжГео» | [10 empty] | Испытательная лаборатория ООО «ИнжГео» | [8 empty] | x0 | Угол | X | Y |  |  |  | x0 |  | Угол | X | Y |  |  | x0 |  | Угол | X | Y |  |  |  | x0 |  | Угол | X | Y
Адрес места осуществления деятельности лаборатории: г. Москва, просп. Вернадского, д. 51, стр. 1 | [10 empty] | Адрес места осуществления деятельности лаборатории: г. Москва, просп. Вернадского, д. 51, стр. 1 | [9 empty] | 0 | [7 empty] | 0 | [6 empty] | 0 | [7 empty] | 0
Телефон +7(910)4557682, E-mail: slg85@mail.ru | [10 empty] | Телефон +7(910)4557682, E-mail: slg85@mail.ru | [9 empty] | 5 | [7 empty] | 5 | [6 empty] | 5 | [7 empty] | 5
[21 empty] | 10 | [7 empty] | 10 | [6 empty] | 10 | [7 empty] | 10
Протокол испытаний № 13-63/33 от 01-12-2022 | [20 empty] | 15 | [7 empty] | 15 | [6 empty] | 15 | [7 empty] | 15
Наименование и адрес заказчика: ООО Регионстрой | [20 empty] | 20 | [7 empty] | 20 | [6 empty] | 20 | [7 empty] | 20
Наименование объекта: Переход трубопровода через р. Енисей | [20 empty] | 25 | [7 empty] | 25 | [6 empty] | 25 | [7 empty] | 25
Наименование используемого метода/методики: ГОСТ 12248.4-2020 | [20 empty] | 30 | [7 empty] | 30 | [6 empty] | 30 | [7 empty] | 30
Условия проведения испытания: температура окружающей среды (18 - 25)0С, влажность воздуха (40 - 75)% | [20 empty] | 35 | [7 empty] | 35 | [6 empty] | 35 | [7 empty] | 35
Дата получение объекта подлежащего испытаниям: 04-11-2022 | [20 empty] | 40 | [7 empty] | 40 | [6 empty] | 40 | [7 empty] | 40
Дата испытания: 25.10.2022-19.11.2033 | [20 empty] | 45 | [7 empty] | 45 | [6 empty] | 45 | [7 empty] | 45
Испытание грунтов методом трехосного сжатия | [10 empty] | Испытание грунтов методом трехосного сжатия | [9 empty] | 50 | [7 empty] | 50 | [6 empty] | 50 | [7 empty] | 50
Лабораторный номер: |  | 1068 | [5 empty] | We, % = | 0.59878421 |  | Лабораторный номер: | [6 empty] | We, % = |  |  | 55 | [7 empty] | 55 | [6 empty] | 55 | [7 empty] | 55
Номер скважины: |  | BH-002 | [5 empty] | ρ, г/см3 = | 1.9 |  | Номер скважины: | [6 empty] | ρ, г/см3 = |  |  | 60 | [7 empty] | 60 | [6 empty] | 60 | [7 empty] | 60
Глубина отбора, м: |  | 1.3 | [5 empty] | ρs, г/см3 = | 2.74 |  | Глубина отбора, м: | [6 empty] | ρs, г/см3 = |  |  | 65 | [7 empty] | 65 | [6 empty] | 65 | [7 empty] | 65
Наименование грунта: |  | Суглинок, после оттаивания текучий, легкий пылеватый | [5 empty] | e, д.е. = | 1.1 |  | Наименование грунта: | [6 empty] | e, д.е. = |  |  | 70 | [7 empty] | 70 | [6 empty] | 70 | [7 empty] | 70
Схема проведения опыта: |  | КД | [5 empty] | IL, д.е. = | 3.69 |  | Схема проведения опыта: | [6 empty] | IL, д.е. = |  |  | 75 | [7 empty] | 75 | [6 empty] | 75 | [7 empty] | 75
Результаты испытаний | [10 empty] | Результаты испытаний | [9 empty] | 80 | [7 empty] | 80 | [6 empty] | 80 | [7 empty] | 80
[21 empty] | 85 | [7 empty] | 85 | [6 empty] | 85 | [7 empty] | 85
[21 empty] | 90 | [7 empty] | 90 | [6 empty] | 90 | [7 empty] | 90
[21 empty] | 95 | [7 empty] | 95 | [6 empty] | 95 | [7 empty] | 95
[21 empty] | 100 | [7 empty] | 100 | [6 empty] | 100 | [7 empty] | 100
[21 empty] | 105 | [7 empty] | 105 | [6 empty] | 105 | [7 empty] | 105
[21 empty] | 110 | [7 empty] | 110 | [6 empty] | 110 | [7 empty] | 110
[21 empty] | 115 | [7 empty] | 115 | [6 empty] | 115 | [7 empty] | 115
[21 empty] | 120 | [7 empty] | 120 | [6 empty] | 120 | [7 empty] | 120
[21 empty] | 125 | [7 empty] | 125 | [6 empty] | 125 | [7 empty] | 125
[21 empty] | 130 | [7 empty] | 130 | [6 empty] | 130 | [7 empty] | 130
[21 empty] | 135 | [7 empty] | 135 | [6 empty] | 135 | [7 empty] | 135
[21 empty] | 140 | [7 empty] | 140 | [6 empty] | 140 | [7 empty] | 140
[21 empty] | 145 | [7 empty] | 145 | [6 empty] | 145 | [7 empty] | 145
[21 empty] | 150 | [7 empty] | 150 | [6 empty] | 150 | [7 empty] | 150
[21 empty] | 155 | [7 empty] | 155 | [6 empty] | 155 | [7 empty] | 155
[21 empty] | 160 | [7 empty] | 160 | [6 empty] | 160 | [7 empty] | 160
[21 empty] | 165 | [7 empty] | 165 | [6 empty] | 165 | [7 empty] | 165
[21 empty] | 170 | [7 empty] | 170 | [6 empty] | 170 | [7 empty] | 170
[21 empty] | 175 | [7 empty] | 175 | [6 empty] | 175 | [7 empty] | 175
[21 empty] | 180 | [7 empty] | 180 | [6 empty] | 180 | [7 empty] | 180
[13 empty] | Давление в камере, Мпа σ3 | Вертикальная нагрузка, Мпа σ1 | Поровое давление, Мпа u
[13 empty] | 0.05 | 0.2092266 |  |  |  |  | 1 | [6 empty] | σ3,кПа | σ1,кПа | u, кПа |  |  |  | 4
[13 empty] | 0.15 | 0.5216301 | [26 empty] | δ3, Мпа | δ1-δ3, МПа | δ1, МПа | δ1, КПа
[13 empty] | 0.25 | 0.8340336 | [20 empty] | С, МПа:
φ, град:
E, Мпа
[26 empty] | x | 0
[26 empty] | y |  |  |  | С, кПа | φ,°
Эффективные значения угла внутреннего трения и удельного сцепления ϕ', С'
[13 empty] | ϕ', град. = | 31
[13 empty] | С', МПа = | 0.015
|  | K0, д.е. | 0.4849619 | Эффективное напряжение, Мпа: |  |  |  |  | 0.0242481
|  | Модуль деформации E0, МПа: |  | Точки нахождения модуля Е0, Мпа (полное напряжение): |  |  |  |  | 0.0242481 | 0.03879695
|  | Модуль деформации E50, МПа: |  | qmax Давление при разрушении образца, Мпа (девиатор): |  |  |  |  | 0.06600214
|  | Коэф. Поперечной деформации, ϑ: |  | 0,5 qmax, Мпа (девиатор): |  |  |  |  | 0.03300107
| Начальник исп. лаборатории: | [6 empty] | Семиколенова Л.Г. |  |  |  |  | Начальник исп. лаборатории: |  |  |  |  | Семиколенова Л.Г.
Лист 1 , всего листов 2 | [11 empty] | Лист 2 , всего листов 2
Частичное воспроизведение протокола испытаний без письменного разрешения ООО «ИнжГео» ЗАПРЕЩАЕТСЯ | [11 empty] | Частичное воспроизведение протокола испытаний без письменного разрешения ООО «ИнжГео» ЗАПРЕЩАЕТСЯ
E0 |  |  | E50 |  | Деформация |  |  |  | Первая прочность |  |  | Вторая прочность |  |  | Третья прочность
devE0 | epsE0 |  | dev50 | epsE50 | dev | eps | ev |  | dev1 | eps1 | ev1 | dev1 | eps1 | ev2 | dev1 | eps1 | ev3
0.01454886 | 0.0003545641 |  | 0.03300107 | 0.001063692 | 0.01454886 | 0.0003545641 | 0 |  | 0 | 0 | 0 | 0 | 0 | 0 | 0 | 0 | 0
[5 empty] | 0.03300107 | 0.001063692 | 0 |  | 0.03 | 0.0007311174 | 0 | 0.09 | 0.0007167818 | 0 | 0.15 | 0.0006646522 | 0
Секущая модуля Е0 |  |  | Линия Q max |  | 0.0342342 | 0.001624043 | 0 |  | 0.06119005 | 0.001644141 | 0 | 0.185815 | 0.001957255 | 0 | 0.2920168 | 0.001711328 | 0
| 0 |  |  | 0 | 0.03590114 | 0.002436064 | -0.001813303 |  | 0.07961329 | 0.0025661 | -0.002581926 | 0.1915298 | 0.002396822 | -0.0009415132 | 0.303752 | 0.002349944 | -0.001953231
[5 empty] | 0.03740767 | 0.003248085 | -0.001813303 |  | 0.08324164 | 0.003288282 | -0.002581926 | 0.2013041 | 0.003195762 | -0.0009415132 | 0.3171057 | 0.003133259 | -0.001953231
[5 empty] | 0.03876134 | 0.004060107 | -0.001813303 |  | 0.08705599 | 0.004110352 | -0.002581926 | 0.210356 | 0.003994703 | -0.0009415132 | 0.3295366 | 0.003916573 | -0.001953231
|  |  | Линия 0,5 Q max |  | 0.03998915 | 0.004872128 | -0.001813303 |  | 0.09057909 | 0.004932423 | -0.002581926 | 0.2186886 | 0.004793643 | -0.0009415132 | 0.3408665 | 0.004699888 | -0.001953231
|  |  |  | 0 | 0.0411065 | 0.005684149 | -0.002675432 |  | 0.09382513 | 0.005754493 | -0.00307951 | 0.226226 | 0.005592584 | -0.0009893932 | 0.3514402 | 0.005483203 | -0.002486834
[5 empty] | 0.04210922 | 0.006496171 | -0.002675432 |  | 0.09680832 | 0.006576563 | -0.00307951 | 0.2331527 | 0.006391525 | -0.0009893932 | 0.3610119 | 0.006266518 | -0.002486834
[5 empty] | 0.04299228 | 0.007308192 | -0.002675432 |  | 0.09954287 | 0.007398634 | -0.00307951 | 0.2396252 | 0.007190465 | -0.0009893932 | 0.3698128 | 0.007049832 | -0.002486834
[5 empty] | 0.04379086 | 0.008120213 | -0.002675432 |  | 0.1019974 | 0.008220704 | -0.003455064 | 0.2453323 | 0.007989406 | -0.0009893932 | 0.3776448 | 0.007833147 | -0.002486834
[5 empty] | 0.0444795 | 0.008932234 | -0.003363284 |  | 0.1043074 | 0.009042775 | -0.003455064 | 0.2506634 | 0.008788346 | -0.001076089 | 0.3848062 | 0.008616462 | -0.002921907
Коэфф. Точки |  |  |  |  | 0.04511462 | 0.009744256 | -0.003363284 |  | 0.1063654 | 0.009864845 | -0.003455064 | 0.255419 | 0.009587287 | -0.001076089 | 0.3914142 | 0.009399776 | -0.002921907
[5 empty] | 0.04567044 | 0.01055628 | -0.003363284 |  | 0.1082786 | 0.01068692 | -0.003455064 | 0.2596744 | 0.01038623 | -0.001076089 | 0.3973292 | 0.01018309 | -0.002921907
[5 empty] | 0.04615522 | 0.0113683 | -0.003363284 |  | 0.1099669 | 0.01150899 | -0.003455064 | 0.2635488 | 0.01118517 | -0.001076089 | 0.4026004 | 0.01096641 | -0.002921907
[5 empty] | 0.04656314 | 0.01218032 | -0.003896272 |  | 0.1115238 | 0.01233106 | -0.003726233 | 0.2670806 | 0.01198411 | -0.00118473 | 0.4074085 | 0.01174972 | -0.00326253
[5 empty] | 0.04695213 | 0.01299234 | -0.003896272 |  | 0.1128666 | 0.01315313 | -0.003726233 | 0.2702243 | 0.01278305 | -0.00118473 | 0.4118058 | 0.01253304 | -0.00326253
[5 empty] | 0.04729535 | 0.01380436 | -0.003896272 |  | 0.1141229 | 0.0139752 | -0.003726233 | 0.2729318 | 0.01358199 | -0.00118473 | 0.4156447 | 0.01331635 | -0.00326253
[5 empty] | 0.04760833 | 0.01461638 | -0.003896272 |  | 0.1152914 | 0.01479727 | -0.003726233 | 0.275621 | 0.01438093 | -0.00118473 | 0.4193752 | 0.01409966 | -0.00326253
[5 empty] | 0.04791397 | 0.01542841 | -0.004273047 |  | 0.1163371 | 0.01561934 | -0.003910659 | 0.277949 | 0.01517987 | -0.001298443 | 0.4225815 | 0.01488298 | -0.003512778
[5 empty] | 0.04818467 | 0.01624043 | -0.004273047 |  | 0.1172739 | 0.01644141 | -0.003910659 | 0.2800798 | 0.01597881 | -0.001298443 | 0.425379 | 0.01566629 | -0.003512778
[5 empty] | 0.04845773 | 0.01705245 | -0.004273047 |  | 0.118082 | 0.01726348 | -0.003910659 | 0.2819215 | 0.01677775 | -0.001298443 | 0.428156 | 0.01644961 | -0.003512778
[5 empty] | 0.0487417 | 0.01786447 | -0.004273047 |  | 0.1188762 | 0.01808555 | -0.003910659 | 0.2839002 | 0.01757669 | -0.001298443 | 0.4307615 | 0.01723292 | -0.003512778
[5 empty] | 0.04900849 | 0.01867649 | -0.004505992 |  | 0.1196377 | 0.01890762 | -0.004025987 | 0.285621 | 0.01837563 | -0.001400359 | 0.4330414 | 0.01801624 | -0.003676731
[5 empty] | 0.0493177 | 0.01948851 | -0.004505992 |  | 0.1203466 | 0.01972969 | -0.004025987 | 0.2873816 | 0.01917457 | -0.001400359 | 0.4354557 | 0.01879955 | -0.003676731
[5 empty] | 0.04965589 | 0.02030053 | -0.004505992 |  | 0.1210683 | 0.02055176 | -0.004025987 | 0.2890888 | 0.01997351 | -0.001400359 | 0.4376446 | 0.01958287 | -0.003676731
[5 empty] | 0.05005382 | 0.02111255 | -0.004598475 |  | 0.1216973 | 0.02137383 | -0.004025987 | 0.2907796 | 0.02077245 | -0.001400359 | 0.44014 | 0.02036618 | -0.003676731
[5 empty] | 0.05046055 | 0.02192458 | -0.004598475 |  | 0.1223845 | 0.0221959 | -0.004089861 | 0.2926235 | 0.0215714 | -0.001473606 | 0.4426492 | 0.0211495 | -0.003758466
[5 empty] | 0.05094402 | 0.0227366 | -0.004598475 |  | 0.1231275 | 0.02301797 | -0.004089861 | 0.2944369 | 0.02237034 | -0.001473606 | 0.445153 | 0.02193281 | -0.003758466
[5 empty] | 0.05143507 | 0.02354862 | -0.004598475 |  | 0.1238676 | 0.02384004 | -0.004089861 | 0.2965008 | 0.02316928 | -0.001473606 | 0.4479797 | 0.02271613 | -0.003758466
[5 empty] | 0.05194293 | 0.02436064 | -0.004598475 |  | 0.1245325 | 0.02466211 | -0.004089861 | 0.2984008 | 0.02396822 | -0.001516535 | 0.4508315 | 0.02349944 | -0.003758466
[5 empty] | 0.05246678 | 0.02517266 | -0.004628942 |  | 0.1252436 | 0.02548418 | -0.004130481 | 0.3003281 | 0.02476716 | -0.001516535 | 0.4539042 | 0.02428276 | -0.003764508
[5 empty] | 0.05298265 | 0.02598468 | -0.004628942 |  | 0.1258795 | 0.02630625 | -0.004130481 | 0.3021953 | 0.0255661 | -0.001516535 | 0.4569652 | 0.02506607 | -0.003764508
[5 empty] | 0.05348924 | 0.0267967 | -0.004628942 |  | 0.1265286 | 0.02712832 | -0.004130481 | 0.3040042 | 0.02636504 | -0.001516535 | 0.4601539 | 0.02584939 | -0.003764508
[5 empty] | 0.05397746 | 0.02760872 | -0.004628942 |  | 0.1271389 | 0.02795039 | -0.004130481 | 0.305757 | 0.02716398 | -0.001516535 | 0.4629766 | 0.0266327 | -0.003764508
[5 empty] | 0.05447738 | 0.02842075 | -0.004654936 |  | 0.1276754 | 0.02877247 | -0.004167151 | 0.3075011 | 0.02796292 | -0.001549308 | 0.4656472 | 0.02741601 | -0.00371954
[5 empty] | 0.05498024 | 0.02923277 | -0.004654936 |  | 0.128281 | 0.02959454 | -0.004167151 | 0.3091931 | 0.02876186 | -0.001549308 | 0.4685988 | 0.02819933 | -0.00371954
[5 empty] | 0.05545318 | 0.03004479 | -0.004654936 |  | 0.1288142 | 0.03041661 | -0.004167151 | 0.3106967 | 0.0295608 | -0.001549308 | 0.4710448 | 0.02898264 | -0.00371954
[5 empty] | 0.05593474 | 0.03085681 | -0.004654936 |  | 0.1293651 | 0.03123868 | -0.004167151 | 0.3123822 | 0.03035974 | -0.001549308 | 0.4738517 | 0.02976596 | -0.00371954
[5 empty] | 0.05640795 | 0.03166883 | -0.00467542 |  | 0.1298628 | 0.03206075 | -0.004199912 | 0.3137437 | 0.03115868 | -0.001575383 | 0.4762279 | 0.03054927 | -0.003639023
[5 empty] | 0.05688791 | 0.03248085 | -0.00467542 |  | 0.1303437 | 0.03288282 | -0.004199912 | 0.3153387 | 0.03195762 | -0.001575383 | 0.4788282 | 0.03133259 | -0.003639023
[5 empty] | 0.05733298 | 0.03329287 | -0.00467542 |  | 0.1308629 | 0.03370489 | -0.004199912 | 0.3167517 | 0.03275656 | -0.001575383 | 0.4810734 | 0.0321159 | -0.003639023
[5 empty] | 0.05778262 | 0.0341049 | -0.004685133 |  | 0.131331 | 0.03452696 | -0.004199912 | 0.3180302 | 0.0335555 | -0.001575383 | 0.4834033 | 0.03289922 | -0.003639023
[5 empty] | 0.05819477 | 0.03491692 | -0.004685133 |  | 0.1317666 | 0.03534903 | -0.004228765 | 0.319316 | 0.03435444 | -0.00159788 | 0.4857485 | 0.03368253 | -0.003535314
[5 empty] | 0.05862591 | 0.03572894 | -0.004685133 |  | 0.1321886 | 0.0361711 | -0.004228765 | 0.3206116 | 0.03515339 | -0.00159788 | 0.4878909 | 0.03446585 | -0.003535314
[5 empty] | 0.0590088 | 0.03654096 | -0.004685133 |  | 0.1326708 | 0.03699317 | -0.004228765 | 0.3220136 | 0.03595233 | -0.00159788 | 0.4902021 | 0.03524916 | -0.003535314
[5 empty] | 0.05939204 | 0.03735298 | -0.004685133 |  | 0.1330496 | 0.03781524 | -0.004228765 | 0.3231939 | 0.03675127 | -0.00159788 | 0.4922414 | 0.03603248 | -0.003535314
[5 empty] | 0.05978312 | 0.038165 | -0.004690037 |  | 0.1334354 | 0.03863731 | -0.004253712 | 0.3242951 | 0.03755021 | -0.00161992 | 0.4941583 | 0.03681579 | -0.003420771
[5 empty] | 0.06013062 | 0.03897702 | -0.004690037 |  | 0.1338475 | 0.03945938 | -0.004253712 | 0.3255091 | 0.03834915 | -0.00161992 | 0.4962535 | 0.03759911 | -0.003420771
[5 empty] | 0.06043311 | 0.03978904 | -0.004690037 |  | 0.1342315 | 0.04028145 | -0.004253712 | 0.3267435 | 0.03914809 | -0.00161992 | 0.4982322 | 0.03838242 | -0.003420771
[5 empty] | 0.06074867 | 0.04060107 | -0.004690037 |  | 0.134625 | 0.04110352 | -0.004274755 | 0.3277139 | 0.03994703 | -0.00161992 | 0.5003216 | 0.03916573 | -0.003420771
[5 empty] | 0.0610339 | 0.04141309 | -0.004695227 |  | 0.1349734 | 0.04192559 | -0.004274755 | 0.3288036 | 0.04074597 | -0.001644624 | 0.5022247 | 0.03994905 | -0.003307753
[5 empty] | 0.06129615 | 0.04222511 | -0.004695227 |  | 0.1353514 | 0.04274766 | -0.004274755 | 0.3299676 | 0.04154491 | -0.001644624 | 0.5039431 | 0.04073236 | -0.003307753
[5 empty] | 0.0615257 | 0.04303713 | -0.004695227 |  | 0.1357042 | 0.04356973 | -0.004274755 | 0.3310641 | 0.04234385 | -0.001644624 | 0.5058562 | 0.04151568 | -0.003307753
[5 empty] | 0.06173858 | 0.04384915 | -0.004695227 |  | 0.1360512 | 0.0443918 | -0.004274755 | 0.3319501 | 0.04314279 | -0.001644624 | 0.5077411 | 0.04229899 | -0.003307753
[5 empty] | 0.06193372 | 0.04466117 | -0.004697624 |  | 0.1363931 | 0.04521387 | -0.004291897 | 0.3330611 | 0.04394173 | -0.001675111 | 0.5095245 | 0.04308231 | -0.003208616
[5 empty] | 0.06208812 | 0.04547319 | -0.004697624 |  | 0.136712 | 0.04603594 | -0.004291897 | 0.3340615 | 0.04474067 | -0.001675111 | 0.5111326 | 0.04386562 | -0.003208616
[5 empty] | 0.06226402 | 0.04628522 | -0.004697624 |  | 0.1370459 | 0.04685801 | -0.004291897 | 0.3350013 | 0.04553961 | -0.001675111 | 0.5128722 | 0.04464894 | -0.003208616
[5 empty] | 0.0624035 | 0.04709724 | -0.004697624 |  | 0.1374146 | 0.04768008 | -0.004305139 | 0.3359793 | 0.04633855 | -0.001714504 | 0.5147469 | 0.04543225 | -0.003208616
[5 empty] | 0.06257576 | 0.04790926 | -0.004652585 |  | 0.137725 | 0.04850216 | -0.004305139 | 0.3369977 | 0.04713749 | -0.001714504 | 0.5163007 | 0.04621557 | -0.003135719
[5 empty] | 0.06271135 | 0.04872128 | -0.004652585 |  | 0.1380153 | 0.04932423 | -0.004305139 | 0.3380099 | 0.04793643 | -0.001714504 | 0.5181487 | 0.04699888 | -0.003135719
[5 empty] | 0.06286229 | 0.0495333 | -0.004652585 |  | 0.1383803 | 0.0501463 | -0.004305139 | 0.3388712 | 0.04873537 | -0.001714504 | 0.519603 | 0.0477822 | -0.003135719
[5 empty] | 0.06302861 | 0.05034532 | -0.00454694 |  | 0.1386702 | 0.05096837 | -0.004305139 | 0.3398275 | 0.04953432 | -0.001714504 | 0.5214349 | 0.04856551 | -0.003135719
[5 empty] | 0.06316663 | 0.05115734 | -0.00454694 |  | 0.1390366 | 0.05179044 | -0.004314483 | 0.3407831 | 0.05033326 | -0.001768958 | 0.5229542 | 0.04934883 | -0.00310142
[5 empty] | 0.06331118 | 0.05196936 | -0.00454694 |  | 0.139386 | 0.05261251 | -0.004314483 | 0.3417443 | 0.0511322 | -0.001768958 | 0.5247036 | 0.05013214 | -0.00310142
[5 empty] | 0.06345346 | 0.05278139 | -0.00454694 |  | 0.1396812 | 0.05343458 | -0.004314483 | 0.3427173 | 0.05193114 | -0.001768958 | 0.5265325 | 0.05091546 | -0.00310142
[5 empty] | 0.06361099 | 0.05359341 | -0.00454694 |  | 0.1400366 | 0.05425665 | -0.004314483 | 0.3437995 | 0.05273008 | -0.001768958 | 0.528227 | 0.05169877 | -0.003103429
[5 empty] | 0.06373099 | 0.05440543 | -0.004391249 |  | 0.1403581 | 0.05507872 | -0.004319932 | 0.3447426 | 0.05352902 | -0.001918344 | 0.529871 | 0.05248208 | -0.003103429
[5 empty] | 0.06385729 | 0.05521745 | -0.004391249 |  | 0.1407416 | 0.05590079 | -0.004319932 | 0.3456433 | 0.05432796 | -0.001918344 | 0.5316949 | 0.0532654 | -0.003103429
[5 empty] | 0.0639987 | 0.05602947 | -0.004391249 |  | 0.1410353 | 0.05672286 | -0.004319932 | 0.3466985 | 0.0551269 | -0.001918344 | 0.5333831 | 0.05404871 | -0.003103429
[5 empty] | 0.06412872 | 0.05684149 | -0.004391249 |  | 0.1413927 | 0.05754493 | -0.004319932 | 0.3477085 | 0.05592584 | -0.001918344 | 0.5350882 | 0.05483203 | -0.003103429
[5 empty] | 0.06426495 | 0.05765351 | -0.004191127 |  | 0.1417764 | 0.058367 | -0.004319763 | 0.3486713 | 0.05672478 | -0.00217763 | 0.536807 | 0.05561534 | -0.003115332
[5 empty] | 0.06437191 | 0.05846553 | -0.004191127 |  | 0.142187 | 0.05918907 | -0.004319763 | 0.3497852 | 0.05752372 | -0.00217763 | 0.5386936 | 0.05639866 | -0.003115332
[5 empty] | 0.0644938 | 0.05927756 | -0.004191127 |  | 0.1425446 | 0.06001114 | -0.004319763 | 0.3508491 | 0.05832266 | -0.00217763 | 0.5404297 | 0.05718197 | -0.003115332
[5 empty] | 0.06463952 | 0.06008958 | -0.004191127 |  | 0.1429246 | 0.06083321 | -0.004319763 | 0.3518613 | 0.0591216 | -0.00217763 | 0.5422485 | 0.05796529 | -0.003115332
[5 empty] | 0.06473792 | 0.0609016 | -0.003976467 |  | 0.1432879 | 0.06165528 | -0.004131343 | 0.3528701 | 0.05992054 | -0.002520859 | 0.5442266 | 0.0587486 | -0.003134183
[5 empty] | 0.06484223 | 0.06171362 | -0.003976467 |  | 0.143711 | 0.06247735 | -0.004131343 | 0.3538741 | 0.06071948 | -0.002520859 | 0.5461228 | 0.05953192 | -0.003134183
[5 empty] | 0.06497025 | 0.06252564 | -0.003976467 |  | 0.1440771 | 0.06329942 | -0.004131343 | 0.3548717 | 0.06151842 | -0.002520859 | 0.5478537 | 0.06031523 | -0.003134183
[5 empty] | 0.06507736 | 0.06333766 | -0.003976467 |  | 0.144463 | 0.06412149 | -0.003698473 | 0.3557603 | 0.06231736 | -0.002520859 | 0.5495745 | 0.06109855 | -0.003134183
[5 empty] | 0.06519027 | 0.06414968 | -0.003733539 |  | 0.1448486 | 0.06494356 | -0.003698473 | 0.3567404 | 0.0631163 | -0.002922075 | 0.5515224 | 0.06188186 | -0.003157949
[5 empty] | 0.06529104 | 0.06496171 | -0.003733539 |  | 0.1451941 | 0.06576563 | -0.003698473 | 0.3576588 | 0.06391525 | -0.002922075 | 0.5532939 | 0.06266518 | -0.003157949
[5 empty] | 0.0653706 | 0.06577373 | -0.003733539 |  | 0.145616 | 0.0665877 | -0.003698473 | 0.3586662 | 0.06471419 | -0.002922075 | 0.5548848 | 0.06344849 | -0.003157949
[5 empty] | 0.0654737 | 0.06658575 | -0.003733539 |  | 0.146016 | 0.06740978 | -0.003698473 | 0.3595579 | 0.06551313 | -0.002922075 | 0.5567745 | 0.06423181 | -0.003157949
[5 empty] | 0.06556444 | 0.06739777 | -0.003495342 |  | 0.1463541 | 0.06823185 | -0.003116067 | 0.360536 | 0.06631207 | -0.00335532 | 0.5582343 | 0.06501512 | -0.003184595
[5 empty] | 0.0656607 | 0.06820979 | -0.003495342 |  | 0.1467472 | 0.06905392 | -0.003116067 | 0.3615483 | 0.06711101 | -0.00335532 | 0.5600682 | 0.06579843 | -0.003184595
[5 empty] | 0.06572645 | 0.06902181 | -0.003495342 |  | 0.1471358 | 0.06987599 | -0.003116067 | 0.3623375 | 0.06790995 | -0.00335532 | 0.5615449 | 0.06658175 | -0.003184595
[5 empty] | 0.0658246 | 0.06983383 | -0.003495342 |  | 0.1474403 | 0.07069806 | -0.003116067 | 0.3632088 | 0.06870889 | -0.00335532 | 0.5633911 | 0.06736506 | -0.003184595
[5 empty] | 0.06589209 | 0.07064585 | -0.003256148 |  | 0.1478376 | 0.07152013 | -0.002479037 | 0.3640584 | 0.06950783 | -0.00379464 | 0.5647909 | 0.06814838 | -0.003212085
[5 empty] | 0.06595584 | 0.07145788 | -0.003256148 |  | 0.1482085 | 0.0723422 | -0.002479037 | 0.3649364 | 0.07030677 | -0.00379464 | 0.5662283 | 0.06893169 | -0.003212085
[5 empty] | 0.06600214 | 0.0722699 | -0.003256148 |  | 0.1485125 | 0.07316427 | -0.002479037 | 0.3657898 | 0.07110571 | -0.00379464 | 0.5677007 | 0.06971501 | -0.003212085
[5 empty] | 0.06608092 | 0.07308192 | -0.003256148 |  | 0.1488282 | 0.07398634 | -0.002479037 | 0.3664105 | 0.07190465 | -0.004214076 | 0.5692868 | 0.07049832 | -0.003212085
[5 empty] | 0.06614215 | 0.07389394 | -0.003035875 |  | 0.149155 | 0.07480841 | -0.001882297 | 0.3671582 | 0.07270359 | -0.004214076 | 0.5704919 | 0.07128164 | -0.003238386
[5 empty] | 0.06620844 | 0.07470596 | -0.003035875 |  | 0.1494923 | 0.07563048 | -0.001882297 | 0.3679802 | 0.07350253 | -0.004214076 | 0.5720506 | 0.07206495 | -0.003238386
[5 empty] | 0.06627071 | 0.07551798 | -0.003035875 |  | 0.1498195 | 0.07645255 | -0.001882297 | 0.3687198 | 0.07430147 | -0.004214076 | 0.5730561 | 0.07284827 | -0.003238386
[5 empty] | 0.06632889 | 0.07633 | -0.003035875 |  | 0.1500758 | 0.07727462 | -0.001882297 | 0.3693232 | 0.07510041 | -0.004214076 | 0.5742447 | 0.07363158 | -0.003238386
[5 empty] | 0.0663648 | 0.07714203 | -0.002847873 |  | 0.1504005 | 0.07809669 | -0.00142076 | 0.3699967 | 0.07589935 | -0.004587673 | 0.5753665 | 0.0744149 | -0.003261463
[5 empty] | 0.06640554 | 0.07795405 | -0.002847873 |  | 0.1506528 | 0.07891876 | -0.00142076 | 0.3704267 | 0.07669829 | -0.004587673 | 0.5765833 | 0.07519821 | -0.003261463
[5 empty] | 0.06644199 | 0.07876607 | -0.002847873 |  | 0.1508921 | 0.07974083 | -0.00142076 | 0.371132 | 0.07749724 | -0.004587673 | 0.5774787 | 0.07598153 | -0.003261463
[5 empty] | 0.06648315 | 0.07957809 | -0.002847873 |  | 0.151178 | 0.0805629 | -0.001189339 | 0.3716427 | 0.07829618 | -0.004587673 | 0.578297 | 0.07676484 | -0.003279281
[5 empty] | 0.06649269 | 0.08039011 | -0.002707487 |  | 0.1513891 | 0.08138497 | -0.001189339 | 0.3720612 | 0.07909512 | -0.004889474 | 0.5793665 | 0.07754816 | -0.003279281
[5 empty] | 0.06652496 | 0.08120213 | -0.002707487 |  | 0.1516455 | 0.08220704 | -0.001189339 | 0.3723858 | 0.07989406 | -0.004889474 | 0.5798548 | 0.07833147 | -0.003279281
[5 empty] | 0.06654362 | 0.08201415 | -0.002707487 |  | 0.1518257 | 0.08302911 | -0.001189339 | 0.3729286 | 0.080693 | -0.004889474 | 0.5805049 | 0.07911478 | -0.003279281
[5 empty] | 0.06655767 | 0.08282617 | -0.002707487 |  | 0.151995 | 0.08385118 | -0.001189339 | 0.3732178 | 0.08149194 | -0.004889474 | 0.5812307 | 0.0798981 | -0.003279281
[5 empty] | 0.06657613 | 0.0836382 | -0.002618354 |  | 0.15222 | 0.08467325 | -0.001186535 | 0.3735132 | 0.08229088 | -0.005093522 | 0.5815304 | 0.08068141 | -0.003289806
[5 empty] | 0.0665717 | 0.08445022 | -0.002618354 |  | 0.1523794 | 0.08549532 | -0.001186535 | 0.3738133 | 0.08308982 | -0.005093522 | 0.5818991 | 0.08146473 | -0.003289806
[5 empty] | 0.06658123 | 0.08526224 | -0.002618354 |  | 0.1525543 | 0.0863174 | -0.001186535 | 0.3739595 | 0.08388876 | -0.005093522 | 0.5821674 | 0.08224804 | -0.003289806
[5 empty] | 0.06655337 | 0.08607426 | -0.002618354 |  | 0.1527044 | 0.08713947 | -0.001186535 | 0.3741597 | 0.0846877 | -0.005093522 | 0.5823318 | 0.08303136 | -0.003289806
[5 empty] | 0.06657941 | 0.08688628 | -0.002567908 |  | 0.1528905 | 0.08796154 | -0.001220037 | 0.3742554 | 0.08548664 | -0.005173862 | 0.5825694 | 0.08381467 | -0.003290378
[5 empty] | 0.06656853 | 0.0876983 | -0.002567908 |  | 0.1530319 | 0.08878361 | -0.001220037 | 0.3741924 | 0.08628558 | -0.005173862 | 0.5824581 | 0.08459799 | -0.003290378
[5 empty] | 0.06654799 | 0.08851032 | -0.002567908 |  | 0.15323 | 0.08960568 | -0.001220037 | 0.3741405 | 0.08708452 | -0.005173862 | 0.5825935 | 0.0853813 | -0.003290378
[5 empty] | 0.06654504 | 0.08932234 | -0.002567908 |  | 0.1533835 | 0.09042775 | -0.001220037 | 0.3742392 | 0.08788346 | -0.005173862 | 0.5825593 | 0.08616462 | -0.003290378
[5 empty] | 0.06654152 | 0.09013437 | -0.002529941 |  | 0.1535129 | 0.09124982 | -0.001276027 | 0.3742805 | 0.0886824 | -0.005142574 | 0.5827721 | 0.08694793 | -0.003273782
[5 empty] | 0.0665556 | 0.09094639 | -0.002529941 |  | 0.1536385 | 0.09207189 | -0.001276027 | 0.3742649 | 0.08948134 | -0.005142574 | 0.5826491 | 0.08773125 | -0.003273782
[5 empty] | 0.06656004 | 0.09175841 | -0.002529941 |  | 0.1538013 | 0.09289396 | -0.001276027 | 0.3740876 | 0.09028028 | -0.005142574 | 0.58269 | 0.08851456 | -0.003273782
[5 empty] | 0.0665367 | 0.09257043 | -0.002529941 |  | 0.1539404 | 0.09371603 | -0.001276027 | 0.3742205 | 0.09107922 | -0.005142574 | 0.5827285 | 0.08929788 | -0.003240013
[5 empty] | 0.06652189 | 0.09338245 | -0.002500295 |  | 0.1540558 | 0.0945381 | -0.001350523 | 0.3741921 | 0.09187817 | -0.005044794 | 0.5828478 | 0.09008119 | -0.003240013
[5 empty] | 0.06651562 | 0.09419447 | -0.002500295 |  | 0.154168 | 0.09536017 | -0.001350523 | 0.374055 | 0.09267711 | -0.005044794 | 0.5830481 | 0.0908645 | -0.003240013
[5 empty] | 0.06652697 | 0.09500649 | -0.002500295 |  | 0.1543591 | 0.09618224 | -0.001350523 | 0.3739667 | 0.09347605 | -0.005044794 | 0.5830797 | 0.09164782 | -0.003240013
[5 empty] | 0.06651057 | 0.09581852 | -0.002500295 |  | 0.1544451 | 0.09700431 | -0.001350523 | 0.3739796 | 0.09427499 | -0.005044794 | 0.5831093 | 0.09243113 | -0.003240013
[5 empty] | 0.06649365 | 0.09663054 | -0.002470153 |  | 0.1545694 | 0.09782638 | -0.001439542 | 0.3739369 | 0.09507393 | -0.004890366 | 0.5828871 | 0.09321445 | -0.003191021
[5 empty] | 0.06649437 | 0.09744256 | -0.002470153 |  | 0.1546912 | 0.09864845 | -0.001439542 | 0.3739434 | 0.09587287 | -0.004890366 | 0.5830796 | 0.09399776 | -0.003191021
[5 empty] | 0.06647643 | 0.09825458 | -0.002470153 |  | 0.1548106 | 0.09947052 | -0.001439542 | 0.3738946 | 0.09667181 | -0.004890366 | 0.5831871 | 0.09478108 | -0.003191021
[5 empty] | 0.06647614 | 0.0990666 | -0.002470153 |  | 0.1549278 | 0.1002926 | -0.001439542 | 0.3737383 | 0.09747075 | -0.004890366 | 0.5831265 | 0.09556439 | -0.003191021
[5 empty] | 0.0664572 | 0.09987862 | -0.002448346 |  | 0.1550635 | 0.1011147 | -0.001539102 | 0.3737889 | 0.09826969 | -0.004688976 | 0.583231 | 0.09634771 | -0.003128756
[5 empty] | 0.066465 | 0.1006906 | -0.002448346 |  | 0.1551357 | 0.1019367 | -0.001539102 | 0.3736277 | 0.09906863 | -0.004688976 | 0.583001 | 0.09713102 | -0.003128756
[5 empty] | 0.06646323 | 0.1015027 | -0.002448346 |  | 0.1552882 | 0.1027588 | -0.001539102 | 0.3736738 | 0.09986757 | -0.004688976 | 0.5830197 | 0.09791434 | -0.003128756
[5 empty] | 0.06643378 | 0.1023147 | -0.002448346 |  | 0.1554186 | 0.1035809 | -0.001539102 | 0.3736655 | 0.1006665 | -0.004688976 | 0.583204 | 0.09869765 | -0.003128756
[5 empty] | 0.06642201 | 0.1031267 | -0.002428036 |  | 0.1555064 | 0.1044029 | -0.00164522 | 0.373603 | 0.1014655 | -0.004450306 | 0.5832207 | 0.09948097 | -0.003055169
[5 empty] | 0.0664007 | 0.1039387 | -0.002428036 |  | 0.1555929 | 0.105225 | -0.00164522 | 0.3735389 | 0.1022644 | -0.004450306 | 0.5832366 | 0.1002643 | -0.003055169
[5 empty] | 0.06641519 | 0.1047507 | -0.002428036 |  | 0.1556988 | 0.1060471 | -0.00164522 | 0.3733687 | 0.1030633 | -0.004450306 | 0.5831684 | 0.1010476 | -0.003055169
[5 empty] | 0.06637485 | 0.1055628 | -0.002428036 |  | 0.1558242 | 0.1068692 | -0.00164522 | 0.3734066 | 0.1038623 | -0.004450306 | 0.5831829 | 0.1018309 | -0.003055169
[5 empty] | 0.06637031 | 0.1063748 | -0.002403776 |  | 0.155887 | 0.1076912 | -0.001753914 | 0.3732341 | 0.1046612 | -0.004184042 | 0.5833636 | 0.1026142 | -0.002972211
[5 empty] | 0.06636533 | 0.1071868 | -0.002403776 |  | 0.1559902 | 0.1085133 | -0.001753914 | 0.3731131 | 0.1054602 | -0.004184042 | 0.5833773 | 0.1033975 | -0.002972211
[5 empty] | 0.0663418 | 0.1079988 | -0.002403776 |  | 0.156134 | 0.1093354 | -0.001753914 | 0.3730438 | 0.1062591 | -0.004184042 | 0.5833075 | 0.1041809 | -0.002972211
[5 empty] | 0.06631784 | 0.1088109 | -0.002403776 |  | 0.1562156 | 0.1101574 | -0.001753914 | 0.3731308 | 0.107058 | -0.004184042 | 0.5833208 | 0.1049642 | -0.002972211
[5 empty] | 0.06631158 | 0.1096229 | -0.002379782 |  | 0.1563381 | 0.1109795 | -0.001861202 | 0.3729038 | 0.107857 | -0.003899868 | 0.5834175 | 0.1057475 | -0.002881832
[5 empty] | 0.06629584 | 0.1104349 | -0.002379782 |  | 0.1564605 | 0.1118016 | -0.001861202 | 0.3728335 | 0.1086559 | -0.003899868 | 0.5832643 | 0.1065308 | -0.002881832
[5 empty] | 0.0662978 | 0.1112469 | -0.002379782 |  | 0.156521 | 0.1126236 | -0.001861202 | 0.3728156 | 0.1094549 | -0.003899868 | 0.583278 | 0.1073141 | -0.002881832
[5 empty] | 0.0662541 | 0.1120589 | -0.002379782 |  | 0.1566023 | 0.1134457 | -0.001861202 | 0.3727457 | 0.1102538 | -0.003899868 | 0.583292 | 0.1080974 | -0.002881832
[5 empty] | 0.06623715 | 0.112871 | -0.002354403 |  | 0.1567458 | 0.1142678 | -0.001963101 | 0.3726762 | 0.1110527 | -0.003607467 | 0.5833899 | 0.1088807 | -0.002785981
[5 empty] | 0.06621982 | 0.113683 | -0.002354403 |  | 0.1568278 | 0.1150899 | -0.001963101 | 0.3726073 | 0.1118517 | -0.003607467 | 0.5832383 | 0.1096641 | -0.002785981
[5 empty] | 0.0662021 | 0.114495 | -0.002354403 |  | 0.1569724 | 0.1159119 | -0.001963101 | 0.3726438 | 0.1126506 | -0.003607467 | 0.5835041 | 0.1104474 | -0.002785981
[5 empty] | 0.06620209 | 0.115307 | -0.002354403 |  | 0.157035 | 0.116734 | -0.001963101 | 0.3724722 | 0.1134496 | -0.003607467 | 0.5833541 | 0.1112307 | -0.002785981
[5 empty] | 0.06618362 | 0.116119 | -0.002330631 |  | 0.1571606 | 0.1175561 | -0.002055628 | 0.3725109 | 0.1142485 | -0.003316523 | 0.5832884 | 0.112014 | -0.00268661
[5 empty] | 0.06615574 | 0.1169311 | -0.002330631 |  | 0.1572665 | 0.1183781 | -0.002055628 | 0.3722897 | 0.1150474 | -0.003316523 | 0.5835571 | 0.1127973 | -0.00268661
[5 empty] | 0.06613654 | 0.1177431 | -0.002330631 |  | 0.1573529 | 0.1192002 | -0.002055628 | 0.3722268 | 0.1158464 | -0.003316523 | 0.5834102 | 0.1135806 | -0.00268661
[5 empty] | 0.06611699 | 0.1185551 | -0.002330631 |  | 0.1575028 | 0.1200223 | -0.002055628 | 0.3723224 | 0.1166453 | -0.003316523 | 0.5835981 | 0.1143639 | -0.00268661
[5 empty] | 0.06610613 | 0.1193671 | -0.002294208 |  | 0.1575713 | 0.1208444 | -0.002134802 | 0.3721065 | 0.1174443 | -0.003036722 | 0.5835374 | 0.1151473 | -0.002585668
[5 empty] | 0.06607685 | 0.1201792 | -0.002294208 |  | 0.1577243 | 0.1216664 | -0.002134802 | 0.3720495 | 0.1182432 | -0.003036722 | 0.5835615 | 0.1159306 | -0.002585668
[5 empty] | 0.06607433 | 0.1209912 | -0.002294208 |  | 0.1578377 | 0.1224885 | -0.002134802 | 0.3720992 | 0.1190421 | -0.003036722 | 0.5836707 | 0.1167139 | -0.002585668
[5 empty] | 0.06603537 | 0.1218032 | -0.002294208 |  | 0.1579114 | 0.1233106 | -0.002134802 | 0.3720992 | 0.1198411 | -0.003036722 | 0.5836149 | 0.1174972 | -0.002585668
[5 empty] | 0.06603219 | 0.1226152 | -0.002248301 |  | 0.1580079 | 0.1241326 | -0.00219664 | 0.3718931 | 0.12064 | -0.002777747 | 0.5836444 | 0.1182805 | -0.002485107
[5 empty] | 0.06600109 | 0.1234272 | -0.002248301 |  | 0.1581274 | 0.1249547 | -0.00219664 | 0.3718465 | 0.121439 | -0.002777747 | 0.5836759 | 0.1190638 | -0.002485107
[5 empty] | 0.06598325 | 0.1242393 | -0.002248301 |  | 0.158291 | 0.1257768 | -0.00219664 | 0.3718029 | 0.1222379 | -0.002777747 | 0.5836262 | 0.1198471 | -0.002485107
[5 empty] | 0.06594184 | 0.1250513 | -0.002248301 |  | 0.1584154 | 0.1265988 | -0.00219664 | 0.3717627 | 0.1230368 | -0.002549283 | 0.5837455 | 0.1206305 | -0.002485107
[5 empty] | 0.06590404 | 0.1258633 | -0.002194361 |  | 0.1585216 | 0.1274209 | -0.00223716 | 0.3718824 | 0.1238358 | -0.002549283 | 0.5838671 | 0.1214138 | -0.002386877
[5 empty] | 0.06586094 | 0.1266753 | -0.002194361 |  | 0.1586515 | 0.128243 | -0.00223716 | 0.3717448 | 0.1246347 | -0.002549283 | 0.5836578 | 0.1221971 | -0.002386877
[5 empty] | 0.06582166 | 0.1274873 | -0.002194361 |  | 0.1587635 | 0.1290651 | -0.00223716 | 0.3717155 | 0.1254337 | -0.002549283 | 0.583868 | 0.1229804 | -0.002386877
[5 empty] | 0.06574128 | 0.1282994 | -0.002194361 |  | 0.1589621 | 0.1298871 | -0.00223716 | 0.3717423 | 0.1262326 | -0.002549283 | 0.5838307 | 0.1237637 | -0.002386877
[5 empty] | 0.06569194 | 0.1291114 | -0.002127989 |  | 0.1590804 | 0.1307092 | -0.002252378 | 0.3716689 | 0.1270316 | -0.002361013 | 0.5838798 | 0.124547 | -0.002292927
[5 empty] | 0.06564673 | 0.1299234 | -0.002127989 |  | 0.1592266 | 0.1315313 | -0.002252378 | 0.3716522 | 0.1278305 | -0.002361013 | 0.5838483 | 0.1253304 | -0.002292927
[5 empty] | 0.06555183 | 0.1307354 | -0.002127989 |  | 0.1593475 | 0.1323533 | -0.002252378 | 0.3715878 | 0.1286294 | -0.002361013 | 0.5841536 | 0.1261137 | -0.002292927
[5 empty] | 0.06550618 | 0.1315475 | -0.002127989 |  | 0.1594945 | 0.1331754 | -0.002252378 | 0.3716847 | 0.1294284 | -0.002220897 | 0.5840336 | 0.126897 | -0.002203449
[5 empty] | 0.06540217 | 0.1323595 | -0.002054599 |  | 0.1596638 | 0.1339975 | -0.00223485 | 0.3716301 | 0.1302273 | -0.002220897 | 0.584085 | 0.1276803 | -0.002203449
[5 empty] | 0.06534753 | 0.1331715 | -0.002054599 |  | 0.1598345 | 0.1348196 | -0.00223485 | 0.371694 | 0.1310263 | -0.002220897 | 0.5844616 | 0.1284636 | -0.002203449
[5 empty] | 0.06523485 | 0.1339835 | -0.002054599 |  | 0.1599857 | 0.1356416 | -0.00223485 | 0.3716238 | 0.1318252 | -0.002220897 | 0.5846732 | 0.1292469 | -0.002203449
[5 empty] | 0.06514484 | 0.1347955 | -0.002054599 |  | 0.1600752 | 0.1364637 | -0.00223485 | 0.3716798 | 0.1326241 | -0.002220897 | 0.5852178 | 0.1300302 | -0.002203449
[5 empty] | 0.06505076 | 0.1356076 | -0.001962959 |  | 0.160229 | 0.1372858 | -0.002181251 | 0.3717569 | 0.1334231 | -0.002099289 | 0.5854247 | 0.1308136 | -0.002110979
[5 empty] | 0.06496162 | 0.1364196 | -0.001962959 |  | 0.1603842 | 0.1381078 | -0.002181251 | 0.3719066 | 0.134222 | -0.002099289 | 0.5860429 | 0.1315969 | -0.002110979
[5 empty] | 0.06487752 | 0.1372316 | -0.001962959 |  | 0.1605617 | 0.1389299 | -0.002181251 | 0.3721283 | 0.135021 | -0.002099289 | 0.5867355 | 0.1323802 | -0.002110979
[5 empty] | 0.06477183 | 0.1380436 | -0.001962959 |  | 0.1607194 | 0.139752 | -0.002181251 | 0.3722124 | 0.1358199 | -0.001983093 | 0.5872488 | 0.1331635 | -0.002110979
[5 empty] | 0.06466249 | 0.1388556 | -0.001868102 |  | 0.1608784 | 0.140574 | -0.002095011 | 0.372315 | 0.1366188 | -0.001983093 | 0.5882498 | 0.1339468 | -0.002014667
[5 empty] | 0.06454075 | 0.1396677 | -0.001868102 |  | 0.1610808 | 0.1413961 | -0.002095011 | 0.3725398 | 0.1374178 | -0.001983093 | 0.588982 | 0.1347301 | -0.002014667
[5 empty] | 0.06440675 | 0.1404797 | -0.001868102 |  | 0.1612211 | 0.1422182 | -0.002095011 | 0.3726772 | 0.1382167 | -0.001983093 | 0.5897775 | 0.1355134 | -0.002014667
[5 empty] | 0.06429606 | 0.1412917 | -0.001868102 |  | 0.1613837 | 0.1430403 | -0.002095011 | 0.3729878 | 0.1390157 | -0.001983093 | 0.5908859 | 0.1362968 | -0.002014667
[5 empty] | 0.06416446 | 0.1421037 | -0.001765063 |  | 0.1615052 | 0.1438623 | -0.001979568 | 0.3732096 | 0.1398146 | -0.001873428 | 0.5916318 | 0.1370801 | -0.001914807
[5 empty] | 0.06403863 | 0.1429158 | -0.001765063 |  | 0.1617335 | 0.1446844 | -0.001979568 | 0.3732895 | 0.1406135 | -0.001873428 | 0.5926854 | 0.1378634 | -0.001914807
[5 empty] | 0.06393628 | 0.1437278 | -0.001765063 |  | 0.1618995 | 0.1455065 | -0.001979568 | 0.3736455 | 0.1414125 | -0.001873428 | 0.5939604 | 0.1386467 | -0.001914807
[5 empty] | 0.06380458 | 0.1445398 | -0.001765063 |  | 0.1620454 | 0.1463285 | -0.001979568 | 0.3739105 | 0.1422114 | -0.001873428 | 0.5952012 | 0.13943 | -0.001914807
[5 empty] | 0.06366133 | 0.1453518 | -0.001653292 |  | 0.162171 | 0.1471506 | -0.001838361 | 0.3741361 | 0.1430104 | -0.001771417 | 0.5963202 | 0.1402133 | -0.001811689
[5 empty] | 0.06352425 | 0.1461638 | -0.001653292 |  | 0.1623826 | 0.1479727 | -0.001838361 | 0.3744789 | 0.1438093 | -0.001771417 | 0.5975683 | 0.1409966 | -0.001811689
[5 empty] | 0.06338464 | 0.1469759 | -0.001653292 |  | 0.1625527 | 0.1487947 | -0.001838361 | 0.3748336 | 0.1446082 | -0.001771417 | 0.598858 | 0.14178 | -0.001811689
[5 empty] | 0.06323386 | 0.1477879 | -0.001653292 |  | 0.1627451 | 0.1496168 | -0.001838361 | 0.3750418 | 0.1454072 | -0.001771417 | 0.6001019 | 0.1425633 | -0.001811689
[5 empty] | 0.063107 | 0.1485999 | -0.001536148 |  | 0.1629173 | 0.1504389 | -0.001674828 | 0.3753653 | 0.1462061 | -0.001678179 | 0.6016372 | 0.1433466 | -0.001705604
[5 empty] | 0.0629343 | 0.1494119 | -0.001536148 |  | 0.1630264 | 0.151261 | -0.001674828 | 0.3757511 | 0.1470051 | -0.001678179 | 0.6028655 | 0.1441299 | -0.001705604
[5 empty] | 0.06279441 | 0.1502239 | -0.001536148 |  | 0.1632643 | 0.152083 | -0.001674828 | 0.3760934 | 0.147804 | -0.001678179 | 0.6044658 | 0.1449132 | -0.001705604
[5 empty] | 0.06266121 | 0.151036 | -0.001536148 |  | 0.1633751 | 0.1529051 | -0.001674828 | 0.3763387 | 0.1486029 | -0.001678179 | 0.6057526 | 0.1456965 | -0.001705604
[5 empty] | 0.06248271 | 0.151848 | -0.001412742 |  | 0.1636148 | 0.1537272 | -0.001492407 | 0.376855 | 0.1494019 | -0.001594835 | 0.6071499 | 0.1464798 | -0.001596845
[5 empty] | 0.06234584 | 0.15266 | -0.001412742 |  | 0.1637914 | 0.1545492 | -0.001492407 | 0.3771676 | 0.1502008 | -0.001594835 | 0.6088273 | 0.1472632 | -0.001596845
[5 empty] | 0.06218134 | 0.153472 | -0.001412742 |  | 0.1639045 | 0.1553713 | -0.001492407 | 0.3775393 | 0.1509998 | -0.001594835 | 0.6102672 | 0.1480465 | -0.001596845
[5 empty] | 0.06204122 | 0.1542841 | -0.001412742 |  | 0.1640827 | 0.1561934 | -0.001492407 | 0.3778111 | 0.1517987 | -0.001594835 | 0.6118964 | 0.1488298 | -0.001596845
[5 empty] | 0.06186517 | 0.1550961 | -0.001282675 |  | 0.1643044 | 0.1570155 | -0.001294538 | 0.3782462 | 0.1525976 | -0.001522506 | 0.6134541 | 0.1496131 | -0.001485702
[5 empty] | 0.06172225 | 0.1559081 | -0.001282675 |  | 0.164484 | 0.1578375 | -0.001294538 | 0.3787385 | 0.1533966 | -0.001522506 | 0.6151101 | 0.1503964 | -0.001485702
[5 empty] | 0.06155234 | 0.1567201 | -0.001282675 |  | 0.1646859 | 0.1586596 | -0.001294538 | 0.3791289 | 0.1541955 | -0.001522506 | 0.616429 | 0.1511797 | -0.001485702
[5 empty] | 0.06139849 | 0.1575321 | -0.001282675 |  | 0.164824 | 0.1594817 | -0.001084658 | 0.3795222 | 0.1549945 | -0.001522506 | 0.6181874 | 0.1519631 | -0.001485702
[5 empty] | 0.06123509 | 0.1583442 | -0.001149767 |  | 0.1650058 | 0.1603037 | -0.001084658 | 0.3797589 | 0.1557934 | -0.001462313 | 0.6198631 | 0.1527464 | -0.001372466
[5 empty] | 0.06106229 | 0.1591562 | -0.001149767 |  | 0.1651881 | 0.1611258 | -0.001084658 | 0.3803152 | 0.1565924 | -0.001462313 | 0.6213658 | 0.1535297 | -0.001372466
[5 empty] | 0.06088877 | 0.1599682 | -0.001149767 |  | 0.1654142 | 0.1619479 | -0.001084658 | 0.3806073 | 0.1573913 | -0.001462313 | 0.6230409 | 0.154313 | -0.001372466
[5 empty] | 0.06072313 | 0.1607802 | -0.001048755 |  | 0.1655548 | 0.1627699 | -0.0009214338 | 0.3810058 | 0.1581902 | -0.001425806 | 0.6244496 | 0.1550963 | -0.001286342
[5 empty] | 0.06057392 | 0.1615922 | -0.001048755 |  | 0.1657174 | 0.163592 | -0.0009214338 | 0.381404 | 0.1589892 | -0.001425806 | 0.625938 | 0.1558796 | -0.001286342