## 1
Общество с ограниченной ответственностью "Инженерная геология" (ООО "ИнжГео") | [10 empty] | Общество с ограниченной ответственностью "Инженерная геология" (ООО "ИнжГео")
Юр. адрес: 117279, г. Москва, ул. Миклухо-Маклая, 36 а, этаж 5, пом. XXIII к. 76-84 | [10 empty] | Юр. адрес: 117279, г. Москва, ул. Миклухо-Маклая, 36 а, этаж 5, пом. XXIII к. 76-84 | [8 empty] | нагр |  |  | X0 | Y0 | R |  | нагр |  |  |  | X0 | Y0 | R | нагр |  |  |  | X0 | Y0 | R |  | нагр |  |  |  | X0 | Y0 | R
Телефон/факс +7 (495) 132-30-00, Адрес электронной почты inbox@inj-geo.ru | [10 empty] | Телефон/факс +7 (495) 132-30-00, Адрес электронной почты inbox@inj-geo.ru | [12 empty] | 0 | [7 empty] | 0 | [6 empty] | 0 | [7 empty] | 0
[20 empty] | девиатор | [6 empty] | девиатор | [6 empty] | девиатор | [7 empty] | девиатор
Испытательная лаборатория ООО «ИнжГео» | [10 empty] | Испытательная лаборатория ООО «ИнжГео» | [8 empty] | x0 | Угол | X | Y |  |  |  | x0 |  | Угол | X | Y |  |  | x0 |  | Угол | X | Y |  |  |  | x0 |  | Угол | X | Y
Адрес места осуществления деятельности лаборатории: г. Москва, просп. Вернадского, д. 51, стр. 1 | [10 empty] | Адрес места осуществления деятельности лаборатории: г. Москва, просп. Вернадского, д. 51, стр. 1 | [9 empty] | 0 | [7 empty] | 0 | [6 empty] | 0 | [7 empty] | 0
Телефон +7(910)4557682, E-mail: slg85@mail.ru | [10 empty] | Телефон +7(910)4557682, E-mail: slg85@mail.ru | [9 empty] | 5 | [7 empty] | 5 | [6 empty] | 5 | [7 empty] | 5
[21 empty] | 10 | [7 empty] | 10 | [6 empty] | 10 | [7 empty] | 10
Протокол испытаний № 13-63/34 от 02-12-2022 | [20 empty] | 15 | [7 empty] | 15 | [6 empty] | 15 | [7 empty] | 15
Наименование и адрес заказчика: ООО Регионстрой | [20 empty] | 20 | [7 empty] | 20 | [6 empty] | 20 | [7 empty] | 20
Наименование объекта: Переход трубопровода через р. Енисей | [20 empty] | 25 | [7 empty] | 25 | [6 empty] | 25 | [7 empty] | 25
Наименование используемого метода/методики: ГОСТ 12248.4-2020 | [20 empty] | 30 | [7 empty] | 30 | [6 empty] | 30 | [7 empty] | 30
Условия проведения испытания: температура окружающей среды (18 - 25)0С, влажность воздуха (40 - 75)% | [20 empty] | 35 | [7 empty] | 35 | [6 empty] | 35 | [7 empty] | 35
Дата получение объекта подлежащего испытаниям: 05-11-2022 | [20 empty] | 40 | [7 empty] | 40 | [6 empty] | 40 | [7 empty] | 40
Дата испытания: 25.10.2022-19.11.2034 | [20 empty] | 45 | [7 empty] | 45 | [6 empty] | 45 | [7 empty] | 45
Испытание грунтов методом трехосного сжатия | [10 empty] | Испытание грунтов методом трехосного сжатия | [9 empty] | 50 | [7 empty] | 50 | [6 empty] | 50 | [7 empty] | 50
Лабораторный номер: |  | 1069 | [5 empty] | We, % = | 0.55399932 |  | Лабораторный номер: | [6 empty] | We, % = |  |  | 55 | [7 empty] | 55 | [6 empty] | 55 | [7 empty] | 55
Номер скважины: |  | BH-003 | [5 empty] | ρ, г/см3 = | 1.9 |  | Номер скважины: | [6 empty] | ρ, г/см3 = |  |  | 60 | [7 empty] | 60 | [6 empty] | 60 | [7 empty] | 60
Глубина отбора, м: |  | 2.1 | [5 empty] | ρs, г/см3 = | 2.72 |  | Глубина отбора, м: | [6 empty] | ρs, г/см3 = |  |  | 65 | [7 empty] | 65 | [6 empty] | 65 | [7 empty] | 65
Наименование грунта: |  | Суглинок, после оттаивания текучий, тяжелый песчанистый | [5 empty] | e, д.е. = | 1.1 |  | Наименование грунта: | [6 empty] | e, д.е. = |  |  | 70 | [7 empty] | 70 | [6 empty] | 70 | [7 empty] | 70
Схема проведения опыта: |  | КД | [5 empty] | IL, д.е. = | 2.864 |  | Схема проведения опыта: | [6 empty] | IL, д.е. = |  |  | 75 | [7 empty] | 75 | [6 empty] | 75 | [7 empty] | 75
Результаты испытаний | [10 empty] | Результаты испытаний | [9 empty] | 80 | [7 empty] | 80 | [6 empty] | 80 | [7 empty] | 80
[21 empty] | 85 | [7 empty] | 85 | [6 empty] | 85 | [7 empty] | 85
[21 empty] | 90 | [7 empty] | 90 | [6 empty] | 90 | [7 empty] | 90
[21 empty] | 95 | [7 empty] | 95 | [6 empty] | 95 | [7 empty] | 95
[21 empty] | 100 | [7 empty] | 100 | [6 empty] | 100 | [7 empty] | 100
[21 empty] | 105 | [7 empty] | 105 | [6 empty] | 105 | [7 empty] | 105
[21 empty] | 110 | [7 empty] | 110 | [6 empty] | 110 | [7 empty] | 110
[21 empty] | 115 | [7 empty] | 115 | [6 empty] | 115 | [7 empty] | 115
[21 empty] | 120 | [7 empty] | 120 | [6 empty] | 120 | [7 empty] | 120
[21 empty] | 125 | [7 empty] | 125 | [6 empty] | 125 | [7 empty] | 125
[21 empty] | 130 | [7 empty] | 130 | [6 empty] | 130 | [7 empty] | 130
[21 empty] | 135 | [7 empty] | 135 | [6 empty] | 135 | [7 empty] | 135
[21 empty] | 140 | [7 empty] | 140 | [6 empty] | 140 | [7 empty] | 140
[21 empty] | 145 | [7 empty] | 145 | [6 empty] | 145 | [7 empty] | 145
[21 empty] | 150 | [7 empty] | 150 | [6 empty] | 150 | [7 empty] | 150
[21 empty] | 155 | [7 empty] | 155 | [6 empty] | 155 | [7 empty] | 155
[21 empty] | 160 | [7 empty] | 160 | [6 empty] | 160 | [7 empty] | 160
[21 empty] | 165 | [7 empty] | 165 | [6 empty] | 165 | [7 empty] | 165
[21 empty] | 170 | [7 empty] | 170 | [6 empty] | 170 | [7 empty] | 170
[21 empty] | 175 | [7 empty] | 175 | [6 empty] | 175 | [7 empty] | 175
[21 empty] | 180 | [7 empty] | 180 | [6 empty] | 180 | [7 empty] | 180
[13 empty] | Давление в камере, Мпа σ3 | Вертикальная нагрузка, Мпа σ1 | Поровое давление, Мпа u
[13 empty] | 0.05 | 0.2168508 |  |  |  |  | 1 | [6 empty] | σ3,кПа | σ1,кПа | u, кПа |  |  |  | 4
[13 empty] | 0.15 | 0.5423097 | [26 empty] | δ3, Мпа | δ1-δ3, МПа | δ1, МПа | δ1, КПа
[13 empty] | 0.25 | 0.8677685 | [20 empty] | С, МПа:
φ, град:
E, Мпа
[26 empty] | x | 0
[26 empty] | y |  |  |  | С, кПа | φ,°
Эффективные значения угла внутреннего трения и удельного сцепления ϕ', С'
[13 empty] | ϕ', град. = | 32
[13 empty] | С', МПа = | 0.015
|  | K0, д.е. | 0.4700807 | Эффективное напряжение, Мпа: |  |  |  |  | 0.02350404
|  | Модуль деформации E0, МПа: |  | Точки нахождения модуля Е0, Мпа (полное напряжение): |  |  |  |  | 0.02350404 | 0.03760646
|  | Модуль деформации E50, МПа: |  | qmax Давление при разрушении образца, Мпа (девиатор): |  |  |  |  | 0.06446822
|  | Коэф. Поперечной деформации, ϑ: |  | 0,5 qmax, Мпа (девиатор): |  |  |  |  | 0.03223411
| Начальник исп. лаборатории: | [6 empty] | Семиколенова Л.Г. |  |  |  |  | Начальник исп. лаборатории: |  |  |  |  | Семиколенова Л.Г.
Лист 1 , всего листов 2 | [11 empty] | Лист 2 , всего листов 2
Частичное воспроизведение протокола испытаний без письменного разрешения ООО «ИнжГео» ЗАПРЕЩАЕТСЯ | [11 empty] | Частичное воспроизведение протокола испытаний без письменного разрешения ООО «ИнжГео» ЗАПРЕЩАЕТСЯ
E0 |  |  | E50 |  | Деформация |  |  |  | Первая прочность |  |  | Вторая прочность |  |  | Третья прочность
devE0 | epsE0 |  | dev50 | epsE50 | dev | eps | ev |  | dev1 | eps1 | ev1 | dev1 | eps1 | ev2 | dev1 | eps1 | ev3
0.01410242 | 0.0003355012 |  | 0.03223411 | 0.001006504 | 0.01410242 | 0.0003355012 | 0 |  | 0 | 0 | 0 | 0 | 0 | 0 | 0 | 0 | 0
[5 empty] | 0.03223411 | 0.001006504 | 0 |  | 0.03 | 0.0007137098 | 0 | 0.09 | 0.0006862595 | 0 | 0.15 | 0.0007137098 | 0
Секущая модуля Е0 |  |  | Линия Q max |  | 0.03359853 | 0.001611804 | 0 |  | 0.06275939 | 0.001626809 | 0 | 0.1961548 | 0.001963108 | 0 | 0.3088843 | 0.00192897 | 0
| 0 |  |  | 0 | 0.03529287 | 0.002417707 | -0.001266924 |  | 0.08342542 | 0.002604943 | -0.001043964 | 0.2024745 | 0.00241645 | -0.004232135 | 0.3178948 | 0.002401394 | -0.004363012
[5 empty] | 0.03684164 | 0.003223609 | -0.001266924 |  | 0.08645145 | 0.003253617 | -0.001043964 | 0.2129881 | 0.003221933 | -0.004232135 | 0.3322811 | 0.003201859 | -0.004363012
[5 empty] | 0.03825146 | 0.004029511 | -0.001266924 |  | 0.09002276 | 0.004067022 | -0.001043964 | 0.2227788 | 0.004027417 | -0.004232135 | 0.3457214 | 0.004002323 | -0.004363012
|  |  | Линия 0,5 Q max |  | 0.03954793 | 0.004835413 | -0.001266924 |  | 0.09325431 | 0.004880426 | -0.001043964 | 0.231706 | 0.0048329 | -0.004232135 | 0.3580295 | 0.004802788 | -0.004363012
|  |  |  | 0 | 0.04071962 | 0.005641315 | -0.001309032 |  | 0.09628934 | 0.005693831 | -0.001164709 | 0.239845 | 0.005638384 | -0.004028018 | 0.3691856 | 0.005603253 | -0.004440138
[5 empty] | 0.04176672 | 0.006447217 | -0.001309032 |  | 0.09898356 | 0.006507235 | -0.001164709 | 0.2473151 | 0.006443867 | -0.004028018 | 0.3796707 | 0.006403717 | -0.004440138
[5 empty] | 0.04272226 | 0.00725312 | -0.001309032 |  | 0.1015143 | 0.007320639 | -0.001164709 | 0.2541603 | 0.00724935 | -0.004028018 | 0.3892269 | 0.007204182 | -0.004440138
[5 empty] | 0.04358047 | 0.008059022 | -0.001309032 |  | 0.1037774 | 0.008134044 | -0.001164709 | 0.2603834 | 0.008054834 | -0.004028018 | 0.397901 | 0.008004646 | -0.004440138
[5 empty] | 0.04436878 | 0.008864924 | -0.001333666 |  | 0.1058487 | 0.008947448 | -0.001413118 | 0.2659012 | 0.008860317 | -0.003670727 | 0.4059369 | 0.008805111 | -0.004495582
Коэфф. Точки |  |  |  |  | 0.04503322 | 0.009670826 | -0.001333666 |  | 0.1077126 | 0.009760852 | -0.001413118 | 0.2709615 | 0.0096658 | -0.003670727 | 0.4131233 | 0.009605576 | -0.004495582
[5 empty] | 0.04565577 | 0.01047673 | -0.001333666 |  | 0.1094477 | 0.01057426 | -0.001413118 | 0.2754815 | 0.01047128 | -0.003670727 | 0.4198407 | 0.01040604 | -0.004495582
[5 empty] | 0.04619561 | 0.01128263 | -0.001333666 |  | 0.1109581 | 0.01138766 | -0.001413118 | 0.2795878 | 0.01127677 | -0.003670727 | 0.4257386 | 0.01120651 | -0.004495582
[5 empty] | 0.0466665 | 0.01208853 | -0.001347678 |  | 0.1123873 | 0.01220107 | -0.001732261 | 0.2834101 | 0.01208225 | -0.003244828 | 0.4310658 | 0.01200697 | -0.004532902
[5 empty] | 0.04708248 | 0.01289443 | -0.001347678 |  | 0.1136377 | 0.01301447 | -0.001732261 | 0.2866004 | 0.01288773 | -0.003244828 | 0.4361463 | 0.01280743 | -0.004532902
[5 empty] | 0.04746483 | 0.01370034 | -0.001347678 |  | 0.1147895 | 0.01382787 | -0.001732261 | 0.2895904 | 0.01369322 | -0.003244828 | 0.4404829 | 0.0136079 | -0.004532902
[5 empty] | 0.04779947 | 0.01450624 | -0.001347678 |  | 0.115875 | 0.01464128 | -0.001732261 | 0.2924249 | 0.0144987 | -0.003244828 | 0.4443281 | 0.01440836 | -0.004532902
[5 empty] | 0.04810769 | 0.01531214 | -0.001357831 |  | 0.1167933 | 0.01545468 | -0.002065205 | 0.294792 | 0.01530418 | -0.00283489 | 0.4480797 | 0.01520883 | -0.004555651
[5 empty] | 0.0483751 | 0.01611804 | -0.001357831 |  | 0.1176926 | 0.01626809 | -0.002065205 | 0.2970429 | 0.01610967 | -0.00283489 | 0.4513705 | 0.01600929 | -0.004555651
[5 empty] | 0.04863748 | 0.01692395 | -0.001357831 |  | 0.1185722 | 0.01708149 | -0.002065205 | 0.299221 | 0.01691515 | -0.00283489 | 0.4544593 | 0.01680976 | -0.004555651
[5 empty] | 0.04887312 | 0.01772985 | -0.001357831 |  | 0.1193632 | 0.0178949 | -0.002065205 | 0.3010535 | 0.01772063 | -0.00283489 | 0.4571139 | 0.01761022 | -0.004555651
[5 empty] | 0.04912526 | 0.01853575 | -0.001369547 |  | 0.1201824 | 0.0187083 | -0.002355018 | 0.3029417 | 0.01852612 | -0.002525478 | 0.4596651 | 0.01841069 | -0.004567388
[5 empty] | 0.04936478 | 0.01934165 | -0.001369547 |  | 0.1209433 | 0.0195217 | -0.002355018 | 0.3047929 | 0.0193316 | -0.002525478 | 0.4621633 | 0.01921115 | -0.004567388
[5 empty] | 0.04959861 | 0.02014755 | -0.001369547 |  | 0.1217121 | 0.02033511 | -0.002355018 | 0.3066489 | 0.02013708 | -0.002525478 | 0.4648018 | 0.02001162 | -0.004567388
[5 empty] | 0.04985571 | 0.02095346 | -0.001369547 |  | 0.1225213 | 0.02114851 | -0.002355018 | 0.3086433 | 0.02094257 | -0.002525478 | 0.4672022 | 0.02081208 | -0.004567388
[5 empty] | 0.05016531 | 0.02175936 | -0.001388199 |  | 0.1233692 | 0.02196192 | -0.00254477 | 0.310635 | 0.02174805 | -0.002401159 | 0.4694116 | 0.02161255 | -0.004571668
[5 empty] | 0.05046092 | 0.02256526 | -0.001388199 |  | 0.1242538 | 0.02277532 | -0.00254477 | 0.312757 | 0.02255353 | -0.002401159 | 0.4721273 | 0.02241301 | -0.004571668
[5 empty] | 0.05079839 | 0.02337116 | -0.001388199 |  | 0.1252777 | 0.02358873 | -0.00254477 | 0.314952 | 0.02335902 | -0.002401159 | 0.4746063 | 0.02321347 | -0.004571668
[5 empty] | 0.05113407 | 0.02417707 | -0.001388199 |  | 0.1263341 | 0.02440213 | -0.00254477 | 0.317159 | 0.0241645 | -0.002401159 | 0.4774034 | 0.02401394 | -0.004571668
[5 empty] | 0.05144583 | 0.02498297 | -0.001414342 |  | 0.1274516 | 0.02521554 | -0.002586325 | 0.3191428 | 0.02496998 | -0.002458291 | 0.4804499 | 0.0248144 | -0.004565657
[5 empty] | 0.05172621 | 0.02578887 | -0.001414342 |  | 0.1286558 | 0.02602894 | -0.002586325 | 0.3212767 | 0.02577547 | -0.002458291 | 0.4834419 | 0.02561487 | -0.004565657
[5 empty] | 0.05202811 | 0.02659477 | -0.001414342 |  | 0.1298283 | 0.02684234 | -0.002586325 | 0.3234201 | 0.02658095 | -0.002458291 | 0.4861962 | 0.02641533 | -0.004565657
[5 empty] | 0.05231421 | 0.02740067 | -0.001414342 |  | 0.1310384 | 0.02765575 | -0.002586325 | 0.3253347 | 0.02738643 | -0.002613248 | 0.4887882 | 0.0272158 | -0.004565657
[5 empty] | 0.05258471 | 0.02820658 | -0.001439659 |  | 0.1322298 | 0.02846915 | -0.002567586 | 0.3273988 | 0.02819192 | -0.002613248 | 0.4915907 | 0.02801626 | -0.004492096
[5 empty] | 0.05285505 | 0.02901248 | -0.001439659 |  | 0.1333814 | 0.02928256 | -0.002567586 | 0.3293262 | 0.0289974 | -0.002613248 | 0.494015 | 0.02881673 | -0.004492096
[5 empty] | 0.05314091 | 0.02981838 | -0.001439659 |  | 0.1345822 | 0.03009596 | -0.002567586 | 0.3310664 | 0.02980288 | -0.002613248 | 0.4966582 | 0.02961719 | -0.004492096
[5 empty] | 0.05339666 | 0.03062428 | -0.001439659 |  | 0.1357938 | 0.03090937 | -0.002567586 | 0.3329064 | 0.03060837 | -0.002613248 | 0.499152 | 0.03041766 | -0.004492096
[5 empty] | 0.05363003 | 0.03143018 | -0.001465268 |  | 0.1369581 | 0.03172277 | -0.002531978 | 0.3347497 | 0.03141385 | -0.002836233 | 0.5014235 | 0.03121812 | -0.004350832
[5 empty] | 0.05388758 | 0.03223609 | -0.001465268 |  | 0.1380907 | 0.03253617 | -0.002531978 | 0.3364984 | 0.03221933 | -0.002836233 | 0.5037006 | 0.03201859 | -0.004350832
[5 empty] | 0.05411553 | 0.03304199 | -0.001465268 |  | 0.1392456 | 0.03334958 | -0.002531978 | 0.3382974 | 0.03302482 | -0.002836233 | 0.5058359 | 0.03281905 | -0.004350832
[5 empty] | 0.05435285 | 0.03384789 | -0.001465268 |  | 0.140326 | 0.03416298 | -0.002531978 | 0.3398525 | 0.0338303 | -0.003097463 | 0.5079835 | 0.03361952 | -0.004350832
[5 empty] | 0.05456091 | 0.03465379 | -0.001493961 |  | 0.1414625 | 0.03497639 | -0.002486621 | 0.3414065 | 0.03463579 | -0.003097463 | 0.510147 | 0.03441998 | -0.004159765
[5 empty] | 0.05479459 | 0.0354597 | -0.001493961 |  | 0.1424806 | 0.03578979 | -0.002486621 | 0.3430572 | 0.03544127 | -0.003097463 | 0.5120255 | 0.03522044 | -0.004159765
[5 empty] | 0.05499159 | 0.0362656 | -0.001493961 |  | 0.1435312 | 0.0366032 | -0.002486621 | 0.3444587 | 0.03624675 | -0.003097463 | 0.5142314 | 0.03602091 | -0.004159765
[5 empty] | 0.05520703 | 0.0370715 | -0.001493961 |  | 0.1446129 | 0.0374166 | -0.002486621 | 0.3459057 | 0.03705224 | -0.003097463 | 0.516158 | 0.03682137 | -0.004159765
[5 empty] | 0.0554098 | 0.0378774 | -0.001523816 |  | 0.1455676 | 0.03823001 | -0.002438635 | 0.3474477 | 0.03785772 | -0.003367155 | 0.5179602 | 0.03762184 | -0.003936796
[5 empty] | 0.05560801 | 0.0386833 | -0.001523816 |  | 0.1465291 | 0.03904341 | -0.002438635 | 0.3486857 | 0.0386632 | -0.003367155 | 0.5197946 | 0.0384223 | -0.003936796
[5 empty] | 0.05578607 | 0.03948921 | -0.001523816 |  | 0.1474954 | 0.03985681 | -0.002438635 | 0.3499167 | 0.03946869 | -0.003367155 | 0.5214333 | 0.03922277 | -0.003936796
[5 empty] | 0.05599976 | 0.04029511 | -0.001523816 |  | 0.1483458 | 0.04067022 | -0.002438635 | 0.3512902 | 0.04027417 | -0.003367155 | 0.523265 | 0.04002323 | -0.003936796
[5 empty] | 0.05616997 | 0.04110101 | -0.001551635 |  | 0.1492362 | 0.04148362 | -0.00239514 | 0.3523544 | 0.04107965 | -0.003615526 | 0.5249069 | 0.0408237 | -0.003699825
[5 empty] | 0.05636854 | 0.04190691 | -0.001551635 |  | 0.150005 | 0.04229703 | -0.00239514 | 0.3535093 | 0.04188514 | -0.003615526 | 0.5268271 | 0.04162416 | -0.003699825
[5 empty] | 0.05654794 | 0.04271282 | -0.001551635 |  | 0.1507895 | 0.04311043 | -0.00239514 | 0.3544519 | 0.04269062 | -0.003615526 | 0.5283303 | 0.04242463 | -0.003699825
[5 empty] | 0.05670833 | 0.04351872 | -0.001551635 |  | 0.1515274 | 0.04392384 | -0.00239514 | 0.3554329 | 0.0434961 | -0.003615526 | 0.5300409 | 0.04322509 | -0.003699825
[5 empty] | 0.0568981 | 0.04432462 | -0.001583553 |  | 0.1521356 | 0.04473724 | -0.002363258 | 0.3563506 | 0.04430159 | -0.003812794 | 0.531651 | 0.04402556 | -0.003466751
[5 empty] | 0.05704521 | 0.04513052 | -0.001583553 |  | 0.1528136 | 0.04555064 | -0.002363258 | 0.3573052 | 0.04510707 | -0.003812794 | 0.5331632 | 0.04482602 | -0.003466751
[5 empty] | 0.05723848 | 0.04593642 | -0.001583553 |  | 0.153316 | 0.04636405 | -0.002363258 | 0.3580929 | 0.04591255 | -0.003812794 | 0.5348155 | 0.04562649 | -0.003466751
[5 empty] | 0.05740568 | 0.04674233 | -0.001583553 |  | 0.1538636 | 0.04717745 | -0.002363258 | 0.3588646 | 0.04671804 | -0.003812794 | 0.5363761 | 0.04642695 | -0.003466751
[5 empty] | 0.05755501 | 0.04754823 | -0.001620505 |  | 0.1543323 | 0.04799086 | -0.002350107 | 0.3594666 | 0.04752352 | -0.003929173 | 0.5379264 | 0.04722741 | -0.003255475
[5 empty] | 0.05772726 | 0.04835413 | -0.001620505 |  | 0.1546581 | 0.04880426 | -0.002350107 | 0.3599484 | 0.048329 | -0.003929173 | 0.5393906 | 0.04802788 | -0.003255475
[5 empty] | 0.05787401 | 0.04916003 | -0.001620505 |  | 0.15506 | 0.04961767 | -0.002350107 | 0.360615 | 0.04913449 | -0.003929173 | 0.5410087 | 0.04882834 | -0.003255475
[5 empty] | 0.05803615 | 0.04996594 | -0.001620505 |  | 0.1553485 | 0.05043107 | -0.002350107 | 0.360955 | 0.04993997 | -0.003929173 | 0.5423883 | 0.04962881 | -0.003255475
[5 empty] | 0.05822222 | 0.05077184 | -0.001659318 |  | 0.1556893 | 0.05124448 | -0.002366147 | 0.3613924 | 0.05074545 | -0.003943265 | 0.5439282 | 0.05042927 | -0.003083897
[5 empty] | 0.0583835 | 0.05157774 | -0.001659318 |  | 0.1559592 | 0.05205788 | -0.002366147 | 0.3617591 | 0.05155094 | -0.003943265 | 0.5457121 | 0.05122974 | -0.003083897
[5 empty] | 0.05852831 | 0.05238364 | -0.001659318 |  | 0.1563231 | 0.05287128 | -0.002366147 | 0.3620572 | 0.05235642 | -0.003943265 | 0.547027 | 0.0520302 | -0.003083897
[5 empty] | 0.05870615 | 0.05318954 | -0.001659318 |  | 0.1565958 | 0.05368469 | -0.002366147 | 0.3623386 | 0.0531619 | -0.003943265 | 0.548592 | 0.05283067 | -0.003083897
[5 empty] | 0.05884334 | 0.05399545 | -0.001700172 |  | 0.1569013 | 0.05449809 | -0.002413357 | 0.3627065 | 0.05396739 | -0.003901559 | 0.5501716 | 0.05363113 | -0.002969916
[5 empty] | 0.05900592 | 0.05480135 | -0.001700172 |  | 0.1571364 | 0.0553115 | -0.002413357 | 0.3629566 | 0.05477287 | -0.003901559 | 0.5519293 | 0.0544316 | -0.002969916
[5 empty] | 0.05918604 | 0.05560725 | -0.001700172 |  | 0.1574254 | 0.0561249 | -0.002413357 | 0.3632949 | 0.05557835 | -0.003901559 | 0.553628 | 0.05523206 | -0.002969916
[5 empty] | 0.05935092 | 0.05641315 | -0.001700172 |  | 0.1576858 | 0.05693831 | -0.002413357 | 0.3635167 | 0.05638384 | -0.003901559 | 0.5552704 | 0.05603253 | -0.002969916
[5 empty] | 0.05952563 | 0.05721905 | -0.001751648 |  | 0.1579592 | 0.05775171 | -0.002484209 | 0.363777 | 0.05718932 | -0.003822845 | 0.5568592 | 0.05683299 | -0.002931346
[5 empty] | 0.05969411 | 0.05802496 | -0.001751648 |  | 0.1581627 | 0.05856511 | -0.002484209 | 0.3640249 | 0.0579948 | -0.003822845 | 0.558559 | 0.05763345 | -0.002931346
[5 empty] | 0.05985849 | 0.05883086 | -0.001751648 |  | 0.1584004 | 0.05937852 | -0.002484209 | 0.3642614 | 0.05880029 | -0.003822845 | 0.5603013 | 0.05843392 | -0.002931346
[5 empty] | 0.06003539 | 0.05963676 | -0.001751648 |  | 0.1586728 | 0.06019192 | -0.002484209 | 0.3646415 | 0.05960577 | -0.003822845 | 0.5620856 | 0.05923438 | -0.002931346
[5 empty] | 0.06019914 | 0.06044266 | -0.001835417 |  | 0.1588757 | 0.06100533 | -0.002571159 | 0.3648573 | 0.06041125 | -0.003714796 | 0.5639874 | 0.06003485 | -0.002950007
[5 empty] | 0.06039097 | 0.06124857 | -0.001835417 |  | 0.1590927 | 0.06181873 | -0.002571159 | 0.3650638 | 0.06121674 | -0.003714796 | 0.5656747 | 0.06083531 | -0.002950007
[5 empty] | 0.06056841 | 0.06205447 | -0.001835417 |  | 0.1592614 | 0.06263214 | -0.002571159 | 0.3652617 | 0.06202222 | -0.003714796 | 0.5675486 | 0.06163578 | -0.002950007
[5 empty] | 0.06075602 | 0.06286037 | -0.001952352 |  | 0.1595075 | 0.06344554 | -0.002571159 | 0.3652973 | 0.0628277 | -0.003714796 | 0.5694402 | 0.06243624 | -0.002950007
[5 empty] | 0.06097014 | 0.06366627 | -0.001952352 |  | 0.1596846 | 0.06425895 | -0.002666662 | 0.3655319 | 0.06363319 | -0.003585085 | 0.5712613 | 0.06323671 | -0.002995134
[5 empty] | 0.06115109 | 0.06447217 | -0.001952352 |  | 0.1598768 | 0.06507235 | -0.002666662 | 0.3657602 | 0.06443867 | -0.003585085 | 0.5732522 | 0.06403717 | -0.002995134
[5 empty] | 0.06134894 | 0.06527808 | -0.001952352 |  | 0.1601053 | 0.06588575 | -0.002666662 | 0.3658798 | 0.06524415 | -0.003585085 | 0.5750778 | 0.06483764 | -0.002995134
[5 empty] | 0.06151218 | 0.06608398 | -0.001952352 |  | 0.1602444 | 0.06669916 | -0.002666662 | 0.3660978 | 0.06604964 | -0.003585085 | 0.576979 | 0.0656381 | -0.002995134
[5 empty] | 0.0617252 | 0.06688988 | -0.002093257 |  | 0.1604622 | 0.06751256 | -0.002763171 | 0.3662084 | 0.06685512 | -0.003441386 | 0.579116 | 0.06643857 | -0.00305666
[5 empty] | 0.06190232 | 0.06769578 | -0.002093257 |  | 0.1605697 | 0.06832597 | -0.002763171 | 0.3663157 | 0.0676606 | -0.003441386 | 0.5808199 | 0.06723903 | -0.00305666
[5 empty] | 0.06207696 | 0.06850169 | -0.002093257 |  | 0.1607566 | 0.06913937 | -0.002763171 | 0.3665754 | 0.06846609 | -0.003441386 | 0.582831 | 0.0680395 | -0.00305666
[5 empty] | 0.06224852 | 0.06930759 | -0.002093257 |  | 0.1608966 | 0.06995278 | -0.002763171 | 0.3666265 | 0.06927157 | -0.003441386 | 0.5843945 | 0.06883996 | -0.00305666
[5 empty] | 0.06243357 | 0.07011349 | -0.002241772 |  | 0.1610533 | 0.07076618 | -0.002853142 | 0.3667798 | 0.07007705 | -0.003291373 | 0.5861705 | 0.06964042 | -0.003124521
[5 empty] | 0.06262301 | 0.07091939 | -0.002241772 |  | 0.1612479 | 0.07157958 | -0.002853142 | 0.3670362 | 0.07088254 | -0.003291373 | 0.5880708 | 0.07044089 | -0.003124521
[5 empty] | 0.06276452 | 0.07172529 | -0.002241772 |  | 0.1613963 | 0.07239299 | -0.002853142 | 0.3670861 | 0.07168802 | -0.003291373 | 0.5897544 | 0.07124135 | -0.003124521
[5 empty] | 0.06293503 | 0.0725312 | -0.002384855 |  | 0.1615408 | 0.07320639 | -0.002853142 | 0.3673957 | 0.0724935 | -0.003291373 | 0.5914666 | 0.07204182 | -0.003124521
[5 empty] | 0.06309085 | 0.0733371 | -0.002384855 |  | 0.1617029 | 0.0740198 | -0.00292903 | 0.3675521 | 0.07329899 | -0.003142719 | 0.5929488 | 0.07284228 | -0.003188652
[5 empty] | 0.06325734 | 0.074143 | -0.002384855 |  | 0.1618403 | 0.0748332 | -0.00292903 | 0.3675557 | 0.07410447 | -0.003142719 | 0.5945318 | 0.07364275 | -0.003188652
[5 empty] | 0.06339054 | 0.0749489 | -0.002384855 |  | 0.1619322 | 0.07564661 | -0.00292903 | 0.3677697 | 0.07490995 | -0.003142719 | 0.595872 | 0.07444321 | -0.003188652
[5 empty] | 0.06350713 | 0.0757548 | -0.002384855 |  | 0.1620845 | 0.07646001 | -0.00292903 | 0.3678842 | 0.07571544 | -0.003142719 | 0.5972167 | 0.07524368 | -0.003188652
[5 empty] | 0.06364132 | 0.07656071 | -0.002504086 |  | 0.1622341 | 0.07727342 | -0.00298329 | 0.3681071 | 0.07652092 | -0.003003097 | 0.5983905 | 0.07604414 | -0.003238988
[5 empty] | 0.06376645 | 0.07736661 | -0.002504086 |  | 0.1622961 | 0.07808682 | -0.00298329 | 0.3683356 | 0.0773264 | -0.003003097 | 0.5994718 | 0.07684461 | -0.003238988
[5 empty] | 0.06386443 | 0.07817251 | -0.002504086 |  | 0.1624619 | 0.07890022 | -0.00298329 | 0.3684148 | 0.07813189 | -0.003003097 | 0.6006247 | 0.07764507 | -0.003238988
[5 empty] | 0.06395209 | 0.07897841 | -0.002504086 |  | 0.1625829 | 0.07971363 | -0.00298329 | 0.3686048 | 0.07893737 | -0.003003097 | 0.6015883 | 0.07844554 | -0.003238988
[5 empty] | 0.06403759 | 0.07978432 | -0.00259313 |  | 0.1626595 | 0.08052703 | -0.003008375 | 0.3689064 | 0.07974285 | -0.002880182 | 0.6026119 | 0.079246 | -0.003265462
[5 empty] | 0.06411158 | 0.08059022 | -0.00259313 |  | 0.1627767 | 0.08134044 | -0.003008375 | 0.3690608 | 0.08054834 | -0.002880182 | 0.6030925 | 0.08004646 | -0.003265462
[5 empty] | 0.064191 | 0.08139612 | -0.00259313 |  | 0.1629136 | 0.08215384 | -0.003008375 | 0.3693802 | 0.08135382 | -0.002880182 | 0.6037062 | 0.08084693 | -0.003265462
[5 empty] | 0.06424018 | 0.08220202 | -0.002626518 |  | 0.1630076 | 0.08296725 | -0.003008375 | 0.3696058 | 0.0821593 | -0.002880182 | 0.6043961 | 0.08164739 | -0.003265462
[5 empty] | 0.06428481 | 0.08300792 | -0.002626518 |  | 0.163187 | 0.08378065 | -0.003004132 | 0.3697902 | 0.08296479 | -0.002781645 | 0.6049896 | 0.08244786 | -0.003261122
[5 empty] | 0.06429797 | 0.08381383 | -0.002626518 |  | 0.1632598 | 0.08459405 | -0.003004132 | 0.3699341 | 0.08377027 | -0.002781645 | 0.605405 | 0.08324832 | -0.003261122
[5 empty] | 0.06430774 | 0.08461973 | -0.002626518 |  | 0.1633539 | 0.08540746 | -0.003004132 | 0.3702461 | 0.08457575 | -0.002781645 | 0.6057275 | 0.08404879 | -0.003261122
[5 empty] | 0.06429813 | 0.08542563 | -0.002626518 |  | 0.1634692 | 0.08622086 | -0.003004132 | 0.3705712 | 0.08538124 | -0.002781645 | 0.6062991 | 0.08484925 | -0.003261122
[5 empty] | 0.06433192 | 0.08623153 | -0.00262574 |  | 0.1636483 | 0.08703427 | -0.002983872 | 0.3707539 | 0.08618672 | -0.00271402 | 0.6067775 | 0.08564972 | -0.003231656
[5 empty] | 0.06432131 | 0.08703744 | -0.00262574 |  | 0.1637417 | 0.08784767 | -0.002983872 | 0.3710653 | 0.0869922 | -0.00271402 | 0.6074196 | 0.08645018 | -0.003231656
[5 empty] | 0.06434538 | 0.08784334 | -0.00262574 |  | 0.1638131 | 0.08866108 | -0.002983872 | 0.3714067 | 0.08779769 | -0.00271402 | 0.607625 | 0.08725065 | -0.003231656
[5 empty] | 0.06432509 | 0.08864924 | -0.00262574 |  | 0.1639482 | 0.08947448 | -0.002983872 | 0.3717766 | 0.08860317 | -0.00271402 | 0.6081653 | 0.08805111 | -0.003231656
[5 empty] | 0.06433074 | 0.08945514 | -0.002613228 |  | 0.1640612 | 0.09028789 | -0.002949802 | 0.3722256 | 0.08940865 | -0.00266191 | 0.6086974 | 0.08885158 | -0.003180672
[5 empty] | 0.06434479 | 0.09026104 | -0.002613228 |  | 0.1642163 | 0.09110129 | -0.002949802 | 0.3727 | 0.09021414 | -0.00266191 | 0.6089633 | 0.08965204 | -0.003180672
[5 empty] | 0.06436727 | 0.09106695 | -0.002613228 |  | 0.1643062 | 0.09191469 | -0.002949802 | 0.3730413 | 0.09101962 | -0.00266191 | 0.6094783 | 0.09045251 | -0.003180672
[5 empty] | 0.06434548 | 0.09187285 | -0.002587282 |  | 0.1643952 | 0.0927281 | -0.002949802 | 0.373614 | 0.0918251 | -0.002616994 | 0.6098126 | 0.09125297 | -0.003180672
[5 empty] | 0.06436731 | 0.09267875 | -0.002587282 |  | 0.1645045 | 0.0935415 | -0.002903654 | 0.3739978 | 0.09263059 | -0.002616994 | 0.6102239 | 0.09205343 | -0.003111339
[5 empty] | 0.06437129 | 0.09348465 | -0.002587282 |  | 0.1646341 | 0.09435491 | -0.002903654 | 0.3745578 | 0.09343607 | -0.002616994 | 0.6108843 | 0.0928539 | -0.003111339
[5 empty] | 0.06436621 | 0.09429055 | -0.002587282 |  | 0.1647624 | 0.09516831 | -0.002903654 | 0.3751353 | 0.09424155 | -0.002616994 | 0.6110189 | 0.09365436 | -0.003111339
[5 empty] | 0.0643609 | 0.09509646 | -0.002587282 |  | 0.1648249 | 0.09598172 | -0.002903654 | 0.3756761 | 0.09504704 | -0.002616994 | 0.6114023 | 0.09445483 | -0.003111339
[5 empty] | 0.06438173 | 0.09590236 | -0.002552981 |  | 0.1649074 | 0.09679512 | -0.002847163 | 0.3762838 | 0.09585252 | -0.002577781 | 0.611776 | 0.09525529 | -0.003026824
[5 empty] | 0.06436723 | 0.09670826 | -0.002552981 |  | 0.1650527 | 0.09760852 | -0.002847163 | 0.3767463 | 0.096658 | -0.002577781 | 0.6122262 | 0.09605576 | -0.003026824
[5 empty] | 0.06439651 | 0.09751416 | -0.002552981 |  | 0.1651534 | 0.09842193 | -0.002847163 | 0.3773251 | 0.09746349 | -0.002577781 | 0.6125802 | 0.09685622 | -0.003026824
[5 empty] | 0.06439929 | 0.09832007 | -0.002552981 |  | 0.1652738 | 0.09923533 | -0.002847163 | 0.3779662 | 0.09826897 | -0.002577781 | 0.6130103 | 0.09765669 | -0.003026824
[5 empty] | 0.06440195 | 0.09912597 | -0.002519028 |  | 0.1653278 | 0.1000487 | -0.002782063 | 0.3785625 | 0.09907445 | -0.002542781 | 0.6134303 | 0.09845715 | -0.002930295
[5 empty] | 0.06437816 | 0.09993187 | -0.002519028 |  | 0.1654443 | 0.1008621 | -0.002782063 | 0.3791651 | 0.09987994 | -0.002542781 | 0.6134944 | 0.09925762 | -0.002930295
[5 empty] | 0.06439825 | 0.1007378 | -0.002519028 |  | 0.1655587 | 0.1016755 | -0.002782063 | 0.3798254 | 0.1006854 | -0.002542781 | 0.6139796 | 0.1000581 | -0.002930295
[5 empty] | 0.06440072 | 0.1015437 | -0.0024741 |  | 0.1656493 | 0.102489 | -0.002782063 | 0.380436 | 0.1014909 | -0.002542781 | 0.6142813 | 0.1008585 | -0.002930295
[5 empty] | 0.06441197 | 0.1023496 | -0.0024741 |  | 0.1656729 | 0.1033024 | -0.002710089 | 0.3809951 | 0.1022964 | -0.002510504 | 0.6143991 | 0.101659 | -0.00282492
[5 empty] | 0.06441445 | 0.1031555 | -0.0024741 |  | 0.1657804 | 0.1041158 | -0.002710089 | 0.3816604 | 0.1031019 | -0.002510504 | 0.6146786 | 0.1024595 | -0.00282492
[5 empty] | 0.06440816 | 0.1039614 | -0.0024741 |  | 0.1658422 | 0.1049292 | -0.002710089 | 0.3821647 | 0.1039074 | -0.002510504 | 0.6151198 | 0.1032599 | -0.00282492
[5 empty] | 0.06441953 | 0.1047673 | -0.0024741 |  | 0.1659445 | 0.1057426 | -0.002710089 | 0.3828253 | 0.1047128 | -0.002510504 | 0.6152901 | 0.1040604 | -0.00282492
[5 empty] | 0.0644046 | 0.1055732 | -0.002424724 |  | 0.166001 | 0.106556 | -0.002632975 | 0.3833747 | 0.1055183 | -0.002479459 | 0.6155353 | 0.1048609 | -0.002713869
[5 empty] | 0.06442495 | 0.1063791 | -0.002424724 |  | 0.166141 | 0.1073694 | -0.002632975 | 0.3840244 | 0.1063238 | -0.002479459 | 0.615682 | 0.1056613 | -0.002713869
[5 empty] | 0.06440148 | 0.107185 | -0.002424724 |  | 0.1662132 | 0.1081828 | -0.002632975 | 0.3845595 | 0.1071293 | -0.002479459 | 0.6161632 | 0.1064618 | -0.002713869
[5 empty] | 0.06440454 | 0.1079909 | -0.002424724 |  | 0.1662176 | 0.1089962 | -0.002632975 | 0.3852455 | 0.1079348 | -0.002479459 | 0.6163725 | 0.1072623 | -0.002713869
[5 empty] | 0.06443416 | 0.1087968 | -0.002373985 |  | 0.1663485 | 0.1098096 | -0.002552454 | 0.3856528 | 0.1087403 | -0.002448156 | 0.6165695 | 0.1080627 | -0.002600307
[5 empty] | 0.06442004 | 0.1096027 | -0.002373985 |  | 0.1663465 | 0.110623 | -0.002552454 | 0.3862617 | 0.1095457 | -0.002448156 | 0.616754 | 0.1088632 | -0.002600307
[5 empty] | 0.06443253 | 0.1104086 | -0.002373985 |  | 0.1664059 | 0.1114364 | -0.002552454 | 0.3869101 | 0.1103512 | -0.002448156 | 0.6167525 | 0.1096637 | -0.002600307
[5 empty] | 0.06444527 | 0.1112145 | -0.002373985 |  | 0.1664836 | 0.1122498 | -0.002552454 | 0.3873281 | 0.1111567 | -0.002448156 | 0.6170849 | 0.1104641 | -0.002600307
[5 empty] | 0.06444951 | 0.1120204 | -0.002325984 |  | 0.1665361 | 0.1130632 | -0.002470263 | 0.3879435 | 0.1119622 | -0.002415104 | 0.617231 | 0.1112646 | -0.002487405
[5 empty] | 0.06442768 | 0.1128263 | -0.002325984 |  | 0.1666065 | 0.1138766 | -0.002470263 | 0.3884326 | 0.1127677 | -0.002415104 | 0.6172773 | 0.1120651 | -0.002487405
[5 empty] | 0.06443256 | 0.1136322 | -0.002325984 |  | 0.1666516 | 0.11469 | -0.002470263 | 0.3888472 | 0.1135732 | -0.002415104 | 0.6173969 | 0.1128655 | -0.002487405
[5 empty] | 0.0644378 | 0.1144381 | -0.002325984 |  | 0.1666711 | 0.1155034 | -0.002470263 | 0.3891857 | 0.1143786 | -0.002378813 | 0.6175899 | 0.113666 | -0.002487405
[5 empty] | 0.06444342 | 0.115244 | -0.002273222 |  | 0.1666867 | 0.1163168 | -0.002388134 | 0.3897162 | 0.1151841 | -0.002378813 | 0.6176824 | 0.1144664 | -0.002378329
[5 empty] | 0.06447584 | 0.1160499 | -0.002273222 |  | 0.1667848 | 0.1171302 | -0.002388134 | 0.3901135 | 0.1159896 | -0.002378813 | 0.6175876 | 0.1152669 | -0.002378329
[5 empty] | 0.06448231 | 0.1168558 | -0.002273222 |  | 0.1667704 | 0.1179436 | -0.002388134 | 0.39043 | 0.1167951 | -0.002378813 | 0.6176524 | 0.1160674 | -0.002378329
[5 empty] | 0.06446822 | 0.1176617 | -0.002273222 |  | 0.1667951 | 0.118757 | -0.002388134 | 0.3908801 | 0.1176006 | -0.002378813 | 0.6177031 | 0.1168678 | -0.002378329
[5 empty] | 0.06448818 | 0.1184676 | -0.0022188 |  | 0.1668154 | 0.1195704 | -0.002307802 | 0.3911922 | 0.1184061 | -0.002337793 | 0.6179129 | 0.1176683 | -0.002276248
[5 empty] | 0.06448785 | 0.1192735 | -0.0022188 |  | 0.1668313 | 0.1203838 | -0.002307802 | 0.3914185 | 0.1192115 | -0.002337793 | 0.6177685 | 0.1184688 | -0.002276248
[5 empty] | 0.06450588 | 0.1200794 | -0.0022188 |  | 0.1668425 | 0.1211973 | -0.002307802 | 0.3916115 | 0.120017 | -0.002337793 | 0.6178553 | 0.1192692 | -0.002276248
[5 empty] | 0.06451586 | 0.1208853 | -0.0022188 |  | 0.1668508 | 0.1220107 | -0.002307802 | 0.3918239 | 0.1208225 | -0.002337793 | 0.6179227 | 0.1200697 | -0.002276248
[5 empty] | 0.06453538 | 0.1216912 | -0.002165621 |  | 0.1668725 | 0.1228241 | -0.002230595 | 0.392 | 0.121628 | -0.002290554 | 0.6176921 | 0.1208702 | -0.002180385
[5 empty] | 0.06452041 | 0.1224971 | -0.002165621 |  | 0.1668457 | 0.1236375 | -0.002230595 | 0.3920839 | 0.1224335 | -0.002290554 | 0.6177715 | 0.1216706 | -0.002180385
[5 empty] | 0.06455898 | 0.123303 | -0.002165621 |  | 0.1668328 | 0.1244509 | -0.002230595 | 0.392291 | 0.123239 | -0.002290554 | 0.6175539 | 0.1224711 | -0.002180385
[5 empty] | 0.06457184 | 0.1241089 | -0.002105326 |  | 0.1668554 | 0.1252643 | -0.002230595 | 0.3923097 | 0.1240444 | -0.002290554 | 0.6173002 | 0.1232716 | -0.002180385
[5 empty] | 0.06456778 | 0.1249148 | -0.002105326 |  | 0.1667837 | 0.1260777 | -0.002150779 | 0.3924177 | 0.1248499 | -0.002235584 | 0.6172711 | 0.124072 | -0.002082742
[5 empty] | 0.0645732 | 0.1257207 | -0.002105326 |  | 0.1667478 | 0.1268911 | -0.002150779 | 0.3922323 | 0.1256554 | -0.002235584 | 0.6170334 | 0.1248725 | -0.002082742
[5 empty] | 0.0645881 | 0.1265266 | -0.002105326 |  | 0.1667262 | 0.1277045 | -0.002150779 | 0.392338 | 0.1264609 | -0.002235584 | 0.616761 | 0.1256729 | -0.002082742
[5 empty] | 0.0646301 | 0.1273325 | -0.002105326 |  | 0.1666971 | 0.1285179 | -0.002150779 | 0.3920844 | 0.1272664 | -0.002235584 | 0.6164546 | 0.1264734 | -0.002082742
[5 empty] | 0.06461987 | 0.1281384 | -0.002039513 |  | 0.1666175 | 0.1293313 | -0.002066142 | 0.3921227 | 0.1280719 | -0.002171629 | 0.6161146 | 0.1272739 | -0.001982964
[5 empty] | 0.06466316 | 0.1289443 | -0.002039513 |  | 0.166574 | 0.1301447 | -0.002066142 | 0.3919652 | 0.1288773 | -0.002171629 | 0.6154819 | 0.1280743 | -0.001982964
[5 empty] | 0.06465418 | 0.1297503 | -0.002039513 |  | 0.1664585 | 0.1309581 | -0.002066142 | 0.3917749 | 0.1296828 | -0.002171629 | 0.615163 | 0.1288748 | -0.001982964
[5 empty] | 0.06468108 | 0.1305562 | -0.002039513 |  | 0.1663578 | 0.1317715 | -0.002066142 | 0.3915523 | 0.1304883 | -0.002099006 | 0.6148984 | 0.1296753 | -0.001982964
[5 empty] | 0.06471741 | 0.1313621 | -0.001972992 |  | 0.1662935 | 0.1325849 | -0.001976907 | 0.3912435 | 0.1312938 | -0.002099006 | 0.6142564 | 0.1304757 | -0.001881098
[5 empty] | 0.06471022 | 0.132168 | -0.001972992 |  | 0.166244 | 0.1333983 | -0.001976907 | 0.3909031 | 0.1320993 | -0.002099006 | 0.6138427 | 0.1312762 | -0.001881098
[5 empty] | 0.06474773 | 0.1329739 | -0.001972992 |  | 0.1661014 | 0.1342117 | -0.001976907 | 0.3905314 | 0.1329048 | -0.002099006 | 0.6133984 | 0.1320767 | -0.001881098
[5 empty] | 0.06476816 | 0.1337798 | -0.001972992 |  | 0.1659955 | 0.1350251 | -0.001976907 | 0.390237 | 0.1337102 | -0.002099006 | 0.6127515 | 0.1328771 | -0.001881098
[5 empty] | 0.06479798 | 0.1345857 | -0.001898896 |  | 0.1658616 | 0.1358385 | -0.001883297 | 0.389966 | 0.1345157 | -0.002018333 | 0.6121614 | 0.1336776 | -0.001777185
[5 empty] | 0.06480186 | 0.1353916 | -0.001898896 |  | 0.1658077 | 0.1366519 | -0.001883297 | 0.3895028 | 0.1353212 | -0.002018333 | 0.6114562 | 0.1344781 | -0.001777185
[5 empty] | 0.06482393 | 0.1361975 | -0.001898896 |  | 0.165618 | 0.1374653 | -0.001883297 | 0.3890639 | 0.1361267 | -0.002018333 | 0.6108088 | 0.1352785 | -0.001777185
[5 empty] | 0.06485536 | 0.1370034 | -0.001898896 |  | 0.1655301 | 0.1382787 | -0.001883297 | 0.3886493 | 0.1369322 | -0.002018333 | 0.6103055 | 0.136079 | -0.001777185
[5 empty] | 0.06488731 | 0.1378093 | -0.001823779 |  | 0.1653499 | 0.1390921 | -0.001785534 | 0.3879904 | 0.1377377 | -0.00193023 | 0.6096026 | 0.1368795 | -0.001671271
[5 empty] | 0.06488441 | 0.1386152 | -0.001823779 |  | 0.1652284 | 0.1399056 | -0.001785534 | 0.3875718 | 0.1385431 | -0.00193023 | 0.6088728 | 0.1376799 | -0.001671271
[5 empty] | 0.06491736 | 0.1394211 | -0.001823779 |  | 0.1650796 | 0.140719 | -0.001785534 | 0.38691 | 0.1393486 | -0.00193023 | 0.6078592 | 0.1384804 | -0.001671271
[5 empty] | 0.06494194 | 0.140227 | -0.001823779 |  | 0.1649035 | 0.1415324 | -0.001785534 | 0.3864886 | 0.1401541 | -0.00193023 | 0.6073345 | 0.1392808 | -0.001671271
[5 empty] | 0.064967 | 0.1410329 | -0.001741677 |  | 0.1648077 | 0.1423458 | -0.001683844 | 0.3857715 | 0.1409596 | -0.001835316 | 0.6062701 | 0.1400813 | -0.001563398
[5 empty] | 0.06499251 | 0.1418388 | -0.001741677 |  | 0.1646419 | 0.1431592 | -0.001683844 | 0.3851344 | 0.1417651 | -0.001835316 | 0.6056947 | 0.1408818 | -0.001563398
[5 empty] | 0.06502733 | 0.1426447 | -0.001741677 |  | 0.1644278 | 0.1439726 | -0.001683844 | 0.384417 | 0.1425706 | -0.001835316 | 0.6047526 | 0.1416822 | -0.001563398
[5 empty] | 0.06504487 | 0.1434506 | -0.001652348 |  | 0.1642727 | 0.144786 | -0.001683844 | 0.3837801 | 0.143376 | -0.001835316 | 0.6037014 | 0.1424827 | -0.001563398
[5 empty] | 0.06508941 | 0.1442565 | -0.001652348 |  | 0.1640481 | 0.1455994 | -0.001578447 | 0.3830636 | 0.1441815 | -0.001734211 | 0.6028831 | 0.1432832 | -0.001453612
[5 empty] | 0.06509893 | 0.1450624 | -0.001652348 |  | 0.1639254 | 0.1464128 | -0.001578447 | 0.3822682 | 0.144987 | -0.001734211 | 0.602127 | 0.1440836 | -0.001453612
[5 empty] | 0.06513543 | 0.1458683 | -0.001652348 |  | 0.1636907 | 0.1472262 | -0.001578447 | 0.3815008 | 0.1457925 | -0.001734211 | 0.6011781 | 0.1448841 | -0.001453612
[5 empty] | 0.06516346 | 0.1466742 | -0.001652348 |  | 0.1634726 | 0.1480396 | -0.001578447 | 0.3807615 | 0.146598 | -0.001627533 | 0.6001224 | 0.1456846 | -0.001453612
[5 empty] | 0.06519188 | 0.1474801 | -0.001565776 |  | 0.1633136 | 0.148853 | -0.001469569 | 0.3799974 | 0.1474035 | -0.001627533 | 0.5992154 | 0.146485 | -0.001341955
[5 empty] | 0.06522953 | 0.148286 | -0.001565776 |  | 0.1631285 | 0.1496664 | -0.001469569 | 0.3792089 | 0.1482089 | -0.001627533 | 0.5981178 | 0.1472855 | -0.001341955
[5 empty] | 0.0652498 | 0.1490919 | -0.001565776 |  | 0.1628962 | 0.1504798 | -0.001469569 | 0.3783435 | 0.1490144 | -0.001627533 | 0.5970002 | 0.148086 | -0.001341955
[5 empty] | 0.06526153 | 0.1498978 | -0.001565776 |  | 0.1626594 | 0.1512932 | -0.001469569 | 0.3773492 | 0.1498199 | -0.001627533 | 0.5960323 | 0.1488864 | -0.001341955
[5 empty] | 0.06531799 | 0.1507037 | -0.001472727 |  | 0.162482 | 0.1521066 | -0.001357431 | 0.3764375 | 0.1506254 | -0.001515901 | 0.5948759 | 0.1496869 | -0.001228471
[5 empty] | 0.06534814 | 0.1515096 | -0.001472727 |  | 0.162194 | 0.15292 | -0.001357431 | 0.3755029 | 0.1514309 | -0.001515901 | 0.5939542 | 0.1504874 | -0.001228471
[5 empty] | 0.06535195 | 0.1523155 | -0.001472727 |  | 0.1620292 | 0.1537334 | -0.001357431 | 0.374651 | 0.1522364 | -0.001515901 | 0.5928453 | 0.1512878 | -0.001228471
[5 empty] | 0.06540048 | 0.1531214 | -0.001472727 |  | 0.1617966 | 0.1545468 | -0.001357431 | 0.3735148 | 0.1530418 | -0.001515901 | 0.5916346 | 0.1520883 | -0.001228471
[5 empty] | 0.06541375 | 0.1539273 | -0.001378189 |  | 0.1615388 | 0.1553602 | -0.001242257 | 0.3726189 | 0.1538473 | -0.001399934 | 0.590575 | 0.1528887 | -0.001113205
[5 empty] | 0.06545398 | 0.1547332 | -0.001378189 |  | 0.1612772 | 0.1561736 | -0.001242257 | 0.3715448 | 0.1546528 | -0.001399934 | 0.5893307 | 0.1536892 | -0.001113205
[5 empty] | 0.06548558 | 0.1555391 | -0.001378189 |  | 0.1610118 | 0.156987 | -0.001242257 | 0.3706062 | 0.1554583 | -0.001399934 | 0.5880705 | 0.1544897 | -0.001113205
[5 empty] | 0.06551744 | 0.156345 | -0.001378189 |  | 0.160827 | 0.1578004 | -0.001242257 | 0.3694908 | 0.1562638 | -0.001399934 | 0.5867949 | 0.1552901 | -0.001113205
[5 empty] | 0.06554064 | 0.1571509 | -0.001278677 |  | 0.1605754 | 0.1586139 | -0.00112427 | 0.3683555 | 0.1570693 | -0.001280252 | 0.585588 | 0.1560906 | -0.0009962005
[5 empty] | 0.0655908 | 0.1579568 | -0.001278677 |  | 0.1602781 | 0.1594273 | -0.00112427 | 0.3672007 | 0.1578747 | -0.001280252 | 0.5844499 | 0.1568911 | -0.0009962005
[5 empty] | 0.06563228 | 0.1587627 | -0.001278677 |  | 0.1600196 | 0.1602407 | -0.00112427 | 0.3661298 | 0.1586802 | -0.001280252 | 0.5833808 | 0.1576915 | -0.0009962005
[5 empty] | 0.06564724 | 0.1595686 | -0.001202669 |  | 0.1597578 | 0.1610541 | -0.001034069 | 0.3649883 | 0.1594857 | -0.001188425 | 0.5819648 | 0.158492 | -0.0009073321
[5 empty] | 0.06568022 | 0.1603745 | -0.001202669 |  | 0.1594927 | 0.1618675 | -0.001034069 | 0.3638794 | 0.1602912 | -0.001188425 | 0.5807855 | 0.1592925 | -0.0009073321