## 1
Общество с ограниченной ответственностью "Инженерная геология" (ООО "ИнжГео") | [10 empty] | Общество с ограниченной ответственностью "Инженерная геология" (ООО "ИнжГео")
Юр. адрес: 117279, г. Москва, ул. Миклухо-Маклая, 36 а, этаж 5, пом. XXIII к. 76-84 | [10 empty] | Юр. адрес: 117279, г. Москва, ул. Миклухо-Маклая, 36 а, этаж 5, пом. XXIII к. 76-84 | [8 empty] | нагр |  |  | X0 | Y0 | R |  | нагр |  |  |  | X0 | Y0 | R | нагр |  |  |  | X0 | Y0 | R |  | нагр |  |  |  | X0 | Y0 | R
Телефон/факс +7 (495) 132-30-00, Адрес электронной почты inbox@inj-geo.ru | [10 empty] | Телефон/факс +7 (495) 132-30-00, Адрес электронной почты inbox@inj-geo.ru | [12 empty] | 0 | [7 empty] | 0 | [6 empty] | 0 | [7 empty] | 0
[20 empty] | девиатор | [6 empty] | девиатор | [6 empty] | девиатор | [7 empty] | девиатор
Испытательная лаборатория ООО «ИнжГео» | [10 empty] | Испытательная лаборатория ООО «ИнжГео» | [8 empty] | x0 | Угол | X | Y |  |  |  | x0 |  | Угол | X | Y |  |  | x0 |  | Угол | X | Y |  |  |  | x0 |  | Угол | X | Y
Адрес места осуществления деятельности лаборатории: г. Москва, просп. Вернадского, д. 51, стр. 1 | [10 empty] | Адрес места осуществления деятельности лаборатории: г. Москва, просп. Вернадского, д. 51, стр. 1 | [9 empty] | 0 | [7 empty] | 0 | [6 empty] | 0 | [7 empty] | 0
Телефон +7(910)4557682, E-mail: slg85@mail.ru | [10 empty] | Телефон +7(910)4557682, E-mail: slg85@mail.ru | [9 empty] | 5 | [7 empty] | 5 | [6 empty] | 5 | [7 empty] | 5
[21 empty] | 10 | [7 empty] | 10 | [6 empty] | 10 | [7 empty] | 10
Протокол испытаний № 13-63/35 от 03-12-2022 | [20 empty] | 15 | [7 empty] | 15 | [6 empty] | 15 | [7 empty] | 15
Наименование и адрес заказчика: ООО Регионстрой | [20 empty] | 20 | [7 empty] | 20 | [6 empty] | 20 | [7 empty] | 20
Наименование объекта: Переход трубопровода через р. Енисей | [20 empty] | 25 | [7 empty] | 25 | [6 empty] | 25 | [7 empty] | 25
Наименование используемого метода/методики: ГОСТ 12248.4-2020 | [20 empty] | 30 | [7 empty] | 30 | [6 empty] | 30 | [7 empty] | 30
Условия проведения испытания: температура окружающей среды (18 - 25)0С, влажность воздуха (40 - 75)% | [20 empty] | 35 | [7 empty] | 35 | [6 empty] | 35 | [7 empty] | 35
Дата получение объекта подлежащего испытаниям: 06-11-2022 | [20 empty] | 40 | [7 empty] | 40 | [6 empty] | 40 | [7 empty] | 40
Дата испытания: 25.10.2022-19.11.2035 | [20 empty] | 45 | [7 empty] | 45 | [6 empty] | 45 | [7 empty] | 45
Испытание грунтов методом трехосного сжатия | [10 empty] | Испытание грунтов методом трехосного сжатия | [9 empty] | 50 | [7 empty] | 50 | [6 empty] | 50 | [7 empty] | 50
Лабораторный номер: |  | 1070 | [5 empty] | We, % = | 0.44425755 |  | Лабораторный номер: | [6 empty] | We, % = |  |  | 55 | [7 empty] | 55 | [6 empty] | 55 | [7 empty] | 55
Номер скважины: |  | BH-003 | [5 empty] | ρ, г/см3 = | 1.9 |  | Номер скважины: | [6 empty] | ρ, г/см3 = |  |  | 60 | [7 empty] | 60 | [6 empty] | 60 | [7 empty] | 60
Глубина отбора, м: |  | 4 | [5 empty] | ρs, г/см3 = | 2.7 |  | Глубина отбора, м: | [6 empty] | ρs, г/см3 = |  |  | 65 | [7 empty] | 65 | [6 empty] | 65 | [7 empty] | 65
Наименование грунта: |  | Суглинок, после оттаивания текучий, легкий пылеватый | [5 empty] | e, д.е. = | 1.1 |  | Наименование грунта: | [6 empty] | e, д.е. = |  |  | 70 | [7 empty] | 70 | [6 empty] | 70 | [7 empty] | 70
Схема проведения опыта: |  | КД | [5 empty] | IL, д.е. = | 2.257 |  | Схема проведения опыта: | [6 empty] | IL, д.е. = |  |  | 75 | [7 empty] | 75 | [6 empty] | 75 | [7 empty] | 75
Результаты испытаний | [10 empty] | Результаты испытаний | [9 empty] | 80 | [7 empty] | 80 | [6 empty] | 80 | [7 empty] | 80
[21 empty] | 85 | [7 empty] | 85 | [6 empty] | 85 | [7 empty] | 85
[21 empty] | 90 | [7 empty] | 90 | [6 empty] | 90 | [7 empty] | 90
[21 empty] | 95 | [7 empty] | 95 | [6 empty] | 95 | [7 empty] | 95
[21 empty] | 100 | [7 empty] | 100 | [6 empty] | 100 | [7 empty] | 100
[21 empty] | 105 | [7 empty] | 105 | [6 empty] | 105 | [7 empty] | 105
[21 empty] | 110 | [7 empty] | 110 | [6 empty] | 110 | [7 empty] | 110
[21 empty] | 115 | [7 empty] | 115 | [6 empty] | 115 | [7 empty] | 115
[21 empty] | 120 | [7 empty] | 120 | [6 empty] | 120 | [7 empty] | 120
[21 empty] | 125 | [7 empty] | 125 | [6 empty] | 125 | [7 empty] | 125
[21 empty] | 130 | [7 empty] | 130 | [6 empty] | 130 | [7 empty] | 130
[21 empty] | 135 | [7 empty] | 135 | [6 empty] | 135 | [7 empty] | 135
[21 empty] | 140 | [7 empty] | 140 | [6 empty] | 140 | [7 empty] | 140
[21 empty] | 145 | [7 empty] | 145 | [6 empty] | 145 | [7 empty] | 145
[21 empty] | 150 | [7 empty] | 150 | [6 empty] | 150 | [7 empty] | 150
[21 empty] | 155 | [7 empty] | 155 | [6 empty] | 155 | [7 empty] | 155
[21 empty] | 160 | [7 empty] | 160 | [6 empty] | 160 | [7 empty] | 160
[21 empty] | 165 | [7 empty] | 165 | [6 empty] | 165 | [7 empty] | 165
[21 empty] | 170 | [7 empty] | 170 | [6 empty] | 170 | [7 empty] | 170
[21 empty] | 175 | [7 empty] | 175 | [6 empty] | 175 | [7 empty] | 175
[21 empty] | 180 | [7 empty] | 180 | [6 empty] | 180 | [7 empty] | 180
[13 empty] | Давление в камере, Мпа σ3 | Вертикальная нагрузка, Мпа σ1 | Поровое давление, Мпа u
[13 empty] | 0.05 | 0.2248591 |  |  |  |  | 1 | [6 empty] | σ3,кПа | σ1,кПа | u, кПа |  |  |  | 4
[13 empty] | 0.15 | 0.5640711 | [26 empty] | δ3, Мпа | δ1-δ3, МПа | δ1, МПа | δ1, КПа
[13 empty] | 0.25 | 0.9032831 | [20 empty] | С, МПа:
φ, град:
E, Мпа
[26 empty] | x | 0
[26 empty] | y |  |  |  | С, кПа | φ,°
Эффективные значения угла внутреннего трения и удельного сцепления ϕ', С'
[13 empty] | ϕ', град. = | 33
[13 empty] | С', МПа = | 0.015
|  | K0, д.е. | 0.455361 | Эффективное напряжение, Мпа: |  |  |  |  | 0.02276805
|  | Модуль деформации E0, МПа: |  | Точки нахождения модуля Е0, Мпа (полное напряжение): |  |  |  |  | 0.02276805 | 0.03642888
|  | Модуль деформации E50, МПа: |  | qmax Давление при разрушении образца, Мпа (девиатор): |  |  |  |  | 0.06290335
|  | Коэф. Поперечной деформации, ϑ: |  | 0,5 qmax, Мпа (девиатор): |  |  |  |  | 0.03145168
| Начальник исп. лаборатории: | [6 empty] | Семиколенова Л.Г. |  |  |  |  | Начальник исп. лаборатории: |  |  |  |  | Семиколенова Л.Г.
Лист 1 , всего листов 2 | [11 empty] | Лист 2 , всего листов 2
Частичное воспроизведение протокола испытаний без письменного разрешения ООО «ИнжГео» ЗАПРЕЩАЕТСЯ | [11 empty] | Частичное воспроизведение протокола испытаний без письменного разрешения ООО «ИнжГео» ЗАПРЕЩАЕТСЯ
E0 |  |  | E50 |  | Деформация |  |  |  | Первая прочность |  |  | Вторая прочность |  |  | Третья прочность
devE0 | epsE0 |  | dev50 | epsE50 | dev | eps | ev |  | dev1 | eps1 | ev1 | dev1 | eps1 | ev2 | dev1 | eps1 | ev3
0.01366083 | 0.0003174376 |  | 0.03145168 | 0.0009523127 | 0.01366083 | 0.0003174376 | 0 |  | 0 | 0 | 0 | 0 | 0 | 0 | 0 | 0 | 0
[5 empty] | 0.03145168 | 0.0009523127 | 0 |  | 0.03 | 0.0006971119 | 0 | 0.09 | 0.0006639161 | 0 | 0.15 | 0.000733802 | 0
Секущая модуля Е0 |  |  | Линия Q max |  | 0.03304491 | 0.001627013 | 0 |  | 0.0641434 | 0.001617237 | 0 | 0.2070356 | 0.001990078 | 0 | 0.2879093 | 0.001593532 | 0
| 0 |  |  | 0 | 0.03480698 | 0.00244052 | -0.001468828 |  | 0.08742956 | 0.002647245 | -0.002343017 | 0.2130489 | 0.002421174 | -0.003247209 | 0.3266416 | 0.002082158 | -0.0008192278
[5 empty] | 0.0364054 | 0.003254026 | -0.001468828 |  | 0.0909381 | 0.003234473 | -0.002343017 | 0.223737 | 0.003228232 | -0.003247209 | 0.3500515 | 0.003187064 | -0.0008192278
[5 empty] | 0.03786558 | 0.004067533 | -0.001468828 |  | 0.09538269 | 0.004043091 | -0.002343017 | 0.2334305 | 0.00403529 | -0.003247209 | 0.3655733 | 0.00398383 | -0.0008192278
|  |  | Линия 0,5 Q max |  | 0.0392147 | 0.004881039 | -0.001468828 |  | 0.09953138 | 0.00485171 | -0.002343017 | 0.2425469 | 0.004842347 | -0.003247209 | 0.379736 | 0.004780596 | -0.0008192278
|  |  |  | 0 | 0.04041814 | 0.005694546 | -0.001580437 |  | 0.1034048 | 0.005660328 | -0.002533084 | 0.2508177 | 0.005649405 | -0.00307619 | 0.3927786 | 0.005577362 | -0.0009064957
[5 empty] | 0.04148291 | 0.006508052 | -0.001580437 |  | 0.1069291 | 0.006468946 | -0.002533084 | 0.2583971 | 0.006456463 | -0.00307619 | 0.4048257 | 0.006374128 | -0.0009064957
[5 empty] | 0.04246843 | 0.007321559 | -0.001580437 |  | 0.1101338 | 0.007277565 | -0.002533084 | 0.2654491 | 0.007263521 | -0.00307619 | 0.4159397 | 0.007170894 | -0.0009064957
[5 empty] | 0.04332472 | 0.008135065 | -0.001580437 |  | 0.113132 | 0.008086183 | -0.002533084 | 0.2717654 | 0.008070579 | -0.00307619 | 0.4259794 | 0.007967659 | -0.0009064957
[5 empty] | 0.04411908 | 0.008948572 | -0.001646459 |  | 0.115828 | 0.008894801 | -0.002673984 | 0.277636 | 0.008877637 | -0.002771357 | 0.4353404 | 0.008764425 | -0.001069434
Коэфф. Точки |  |  |  |  | 0.04480665 | 0.009762078 | -0.001646459 |  | 0.11827 | 0.00970342 | -0.002673984 | 0.282802 | 0.009684695 | -0.002771357 | 0.4436039 | 0.009561191 | -0.001069434
[5 empty] | 0.04540175 | 0.01057558 | -0.001646459 |  | 0.1205426 | 0.01051204 | -0.002673984 | 0.2876025 | 0.01049175 | -0.002771357 | 0.4513096 | 0.01035796 | -0.001069434
[5 empty] | 0.04593276 | 0.01138909 | -0.001646459 |  | 0.1225782 | 0.01132066 | -0.002772611 | 0.2919042 | 0.01129881 | -0.002771357 | 0.4580982 | 0.01115472 | -0.001069434
[5 empty] | 0.04641489 | 0.0122026 | -0.001682915 |  | 0.1244626 | 0.01212927 | -0.002772611 | 0.2958337 | 0.01210587 | -0.002399496 | 0.4643798 | 0.01195149 | -0.001276696
[5 empty] | 0.04682868 | 0.0130161 | -0.001682915 |  | 0.1261432 | 0.01293789 | -0.002772611 | 0.2993414 | 0.01291293 | -0.002399496 | 0.4700728 | 0.01274826 | -0.001276696
[5 empty] | 0.04722398 | 0.01382961 | -0.001682915 |  | 0.1277425 | 0.01374651 | -0.002772611 | 0.30242 | 0.01371998 | -0.002399496 | 0.4753811 | 0.01354502 | -0.001276696
[5 empty] | 0.047539 | 0.01464312 | -0.001682915 |  | 0.1291181 | 0.01455513 | -0.002772611 | 0.3052433 | 0.01452704 | -0.002399496 | 0.4800011 | 0.01434179 | -0.001276696
[5 empty] | 0.04785894 | 0.01545662 | -0.001710842 |  | 0.1303931 | 0.01536375 | -0.00283586 | 0.3078514 | 0.0153341 | -0.002027394 | 0.484428 | 0.01513855 | -0.001496937
[5 empty] | 0.04812856 | 0.01627013 | -0.001710842 |  | 0.1316393 | 0.01617237 | -0.00283586 | 0.31033 | 0.01614116 | -0.002027394 | 0.4882076 | 0.01593532 | -0.001496937
[5 empty] | 0.04841967 | 0.01708364 | -0.001710842 |  | 0.1327105 | 0.01698098 | -0.00283586 | 0.3124421 | 0.01694822 | -0.002027394 | 0.4917649 | 0.01673208 | -0.001496937
[5 empty] | 0.04868364 | 0.01789714 | -0.001710842 |  | 0.1337691 | 0.0177896 | -0.00283586 | 0.3145028 | 0.01775527 | -0.002027394 | 0.4952344 | 0.01752885 | -0.001496937
[5 empty] | 0.0489355 | 0.01871065 | -0.001742993 |  | 0.1347589 | 0.01859822 | -0.002870625 | 0.3165057 | 0.01856233 | -0.001721837 | 0.4984522 | 0.01832562 | -0.001698811
[5 empty] | 0.04921919 | 0.01952416 | -0.001742993 |  | 0.1356782 | 0.01940684 | -0.002870625 | 0.3183967 | 0.01936939 | -0.001721837 | 0.5016264 | 0.01912238 | -0.001698811
[5 empty] | 0.04951416 | 0.02033766 | -0.001742993 |  | 0.1366738 | 0.02021546 | -0.002870625 | 0.3202613 | 0.02017645 | -0.001721837 | 0.5045902 | 0.01991915 | -0.001698811
[5 empty] | 0.04984294 | 0.02115117 | -0.00180655 |  | 0.1375765 | 0.02102408 | -0.002870625 | 0.3222329 | 0.02098351 | -0.001721837 | 0.507628 | 0.02071591 | -0.001850973
[5 empty] | 0.05019187 | 0.02196468 | -0.00180655 |  | 0.1385339 | 0.02183269 | -0.002883801 | 0.3241147 | 0.02179056 | -0.001549611 | 0.5107993 | 0.02151268 | -0.001850973
[5 empty] | 0.05058461 | 0.02277818 | -0.00180655 |  | 0.1395066 | 0.02264131 | -0.002883801 | 0.3261344 | 0.02259762 | -0.001549611 | 0.5138582 | 0.02230945 | -0.001850973
[5 empty] | 0.05097622 | 0.02359169 | -0.00180655 |  | 0.1406064 | 0.02344993 | -0.002883801 | 0.3282838 | 0.02340468 | -0.001549611 | 0.5173209 | 0.02310621 | -0.001850973
[5 empty] | 0.0513516 | 0.0244052 | -0.00180655 |  | 0.1416985 | 0.02425855 | -0.002883801 | 0.3304833 | 0.02421174 | -0.001549611 | 0.521095 | 0.02390298 | -0.001850973
[5 empty] | 0.05174054 | 0.0252187 | -0.001891386 |  | 0.1427173 | 0.02506717 | -0.002855791 | 0.3328232 | 0.0250188 | -0.001533786 | 0.5249492 | 0.02469974 | -0.001928591
[5 empty] | 0.05210606 | 0.02603221 | -0.001891386 |  | 0.1437901 | 0.02587579 | -0.002855791 | 0.3350276 | 0.02582585 | -0.001533786 | 0.5286942 | 0.02549651 | -0.001928591
[5 empty] | 0.05244805 | 0.02684572 | -0.001891386 |  | 0.1448205 | 0.0266844 | -0.002855791 | 0.3373385 | 0.02663291 | -0.001533786 | 0.5325238 | 0.02629328 | -0.001928591
[5 empty] | 0.05281174 | 0.02765922 | -0.001891386 |  | 0.1458668 | 0.02749302 | -0.002855791 | 0.3395618 | 0.02743997 | -0.001533786 | 0.5361257 | 0.02709004 | -0.001928591
[5 empty] | 0.05312935 | 0.02847273 | -0.001993769 |  | 0.1468309 | 0.02830164 | -0.002718205 | 0.3415492 | 0.02824703 | -0.001538368 | 0.5397349 | 0.02788681 | -0.001976187
[5 empty] | 0.05346148 | 0.02928623 | -0.001993769 |  | 0.1477711 | 0.02911026 | -0.002718205 | 0.3437422 | 0.02905408 | -0.001538368 | 0.5431939 | 0.02868357 | -0.001976187
[5 empty] | 0.05378557 | 0.03009974 | -0.001993769 |  | 0.1487468 | 0.02991888 | -0.002718205 | 0.3457471 | 0.02986114 | -0.001538368 | 0.5465813 | 0.02948034 | -0.001976187
[5 empty] | 0.05412479 | 0.03091325 | -0.002103657 |  | 0.1496587 | 0.0307275 | -0.002718205 | 0.3478605 | 0.0306682 | -0.001546877 | 0.5499772 | 0.03027711 | -0.001976187
[5 empty] | 0.05441779 | 0.03172675 | -0.002103657 |  | 0.1504861 | 0.03153611 | -0.002502529 | 0.3496842 | 0.03147526 | -0.001546877 | 0.5534632 | 0.03107387 | -0.002011989
[5 empty] | 0.05472619 | 0.03254026 | -0.002103657 |  | 0.1513689 | 0.03234473 | -0.002502529 | 0.3516163 | 0.03228232 | -0.001546877 | 0.5565571 | 0.03187064 | -0.002011989
[5 empty] | 0.05502706 | 0.03335377 | -0.002103657 |  | 0.1522473 | 0.03315335 | -0.002502529 | 0.3535072 | 0.03308937 | -0.001546877 | 0.5597412 | 0.0326674 | -0.002011989
[5 empty] | 0.05530489 | 0.03416727 | -0.002103657 |  | 0.1530198 | 0.03396197 | -0.002502529 | 0.3555084 | 0.03389643 | -0.001546877 | 0.5629362 | 0.03346417 | -0.0020399
[5 empty] | 0.05558311 | 0.03498078 | -0.002209856 |  | 0.1538278 | 0.03477059 | -0.002248362 | 0.3573168 | 0.03470349 | -0.00155911 | 0.5658981 | 0.03426094 | -0.0020399
[5 empty] | 0.05583835 | 0.03579429 | -0.002209856 |  | 0.1545696 | 0.03557921 | -0.002248362 | 0.3589307 | 0.03551055 | -0.00155911 | 0.568953 | 0.0350577 | -0.0020399
[5 empty] | 0.05610999 | 0.03660779 | -0.002209856 |  | 0.155306 | 0.03638782 | -0.002248362 | 0.3607057 | 0.03631761 | -0.00155911 | 0.5720204 | 0.03585447 | -0.0020399
[5 empty] | 0.05638256 | 0.0374213 | -0.002209856 |  | 0.1560166 | 0.03719644 | -0.002248362 | 0.3624387 | 0.03712466 | -0.00155911 | 0.5746889 | 0.03665123 | -0.0020399
[5 empty] | 0.05661654 | 0.03823481 | -0.002317914 |  | 0.1567217 | 0.03800506 | -0.001995306 | 0.3641295 | 0.03793172 | -0.001574865 | 0.5775344 | 0.037448 | -0.002063823
[5 empty] | 0.05687545 | 0.03904831 | -0.002317914 |  | 0.1573799 | 0.03881368 | -0.001995306 | 0.3657262 | 0.03873878 | -0.001574865 | 0.5803105 | 0.03824477 | -0.002063823
[5 empty] | 0.05710379 | 0.03986182 | -0.002317914 |  | 0.1579907 | 0.0396223 | -0.001995306 | 0.3671763 | 0.03954584 | -0.001574865 | 0.5828507 | 0.03904153 | -0.002063823
[5 empty] | 0.05731747 | 0.04067533 | -0.002317914 |  | 0.1585745 | 0.04043091 | -0.001995306 | 0.3686863 | 0.0403529 | -0.001574865 | 0.5853204 | 0.0398383 | -0.002063823
[5 empty] | 0.05754064 | 0.04148883 | -0.002399828 |  | 0.1591941 | 0.04123953 | -0.001782963 | 0.3702568 | 0.04115995 | -0.001593941 | 0.5878875 | 0.04063506 | -0.002087661
[5 empty] | 0.0577816 | 0.04230234 | -0.002399828 |  | 0.1597027 | 0.04204815 | -0.001782963 | 0.3715754 | 0.04196701 | -0.001593941 | 0.5903013 | 0.04143183 | -0.002087661
[5 empty] | 0.05798412 | 0.04311585 | -0.002399828 |  | 0.1602888 | 0.04285677 | -0.001782963 | 0.3730063 | 0.04277407 | -0.001593941 | 0.592477 | 0.0422286 | -0.002087661
[5 empty] | 0.05818854 | 0.04392935 | -0.002399828 |  | 0.1607422 | 0.04366539 | -0.001782963 | 0.3743932 | 0.04358113 | -0.001616136 | 0.5947512 | 0.04302536 | -0.002087661
[5 empty] | 0.05838692 | 0.04474286 | -0.002460977 |  | 0.1611886 | 0.04447401 | -0.001650933 | 0.3756307 | 0.04438818 | -0.001616136 | 0.5970407 | 0.04382213 | -0.002115315
[5 empty] | 0.05857936 | 0.04555637 | -0.002460977 |  | 0.1616492 | 0.04528262 | -0.001650933 | 0.3768232 | 0.04519524 | -0.001616136 | 0.5993462 | 0.04461889 | -0.002115315
[5 empty] | 0.05875783 | 0.04636987 | -0.002460977 |  | 0.1620816 | 0.04609124 | -0.001650933 | 0.3780234 | 0.0460023 | -0.001616136 | 0.6014129 | 0.04541566 | -0.002115315
[5 empty] | 0.05893056 | 0.04718338 | -0.002460977 |  | 0.1624643 | 0.04689986 | -0.001650933 | 0.3791782 | 0.04680936 | -0.001616136 | 0.6034104 | 0.04621242 | -0.002115315
[5 empty] | 0.05911403 | 0.04799688 | -0.002491738 |  | 0.1628438 | 0.04770848 | -0.001641664 | 0.3802876 | 0.04761642 | -0.001641248 | 0.6052532 | 0.04700919 | -0.002150689
[5 empty] | 0.05929205 | 0.04881039 | -0.002491738 |  | 0.1631736 | 0.0485171 | -0.001641664 | 0.3814045 | 0.04842347 | -0.001641248 | 0.607198 | 0.04780596 | -0.002150689
[5 empty] | 0.05946472 | 0.0496239 | -0.002491738 |  | 0.1635406 | 0.04932572 | -0.001641664 | 0.3824756 | 0.04923053 | -0.001641248 | 0.6088165 | 0.04860272 | -0.002150689
[5 empty] | 0.0596019 | 0.0504374 | -0.002491738 |  | 0.1638806 | 0.05013433 | -0.001641664 | 0.3832874 | 0.05003759 | -0.001641248 | 0.6106236 | 0.04939949 | -0.002197684
[5 empty] | 0.0597808 | 0.05125091 | -0.002478136 |  | 0.1641937 | 0.05094295 | -0.001796733 | 0.3843727 | 0.05084465 | -0.001669076 | 0.6123622 | 0.05019625 | -0.002197684
[5 empty] | 0.05993529 | 0.05206442 | -0.002478136 |  | 0.1645226 | 0.05175157 | -0.001796733 | 0.3851979 | 0.05165171 | -0.001669076 | 0.6136868 | 0.05099302 | -0.002197684
[5 empty] | 0.06009813 | 0.05287792 | -0.002478136 |  | 0.1648458 | 0.05256019 | -0.001796733 | 0.3860831 | 0.05245876 | -0.001669076 | 0.6152879 | 0.05178979 | -0.002197684
[5 empty] | 0.06027744 | 0.05369143 | -0.002433502 |  | 0.1651849 | 0.05336881 | -0.001796733 | 0.3868141 | 0.05326582 | -0.001669076 | 0.6168207 | 0.05258655 | -0.002197684
[5 empty] | 0.06042316 | 0.05450494 | -0.002433502 |  | 0.1654752 | 0.05417743 | -0.00209311 | 0.3874437 | 0.05407288 | -0.001699417 | 0.6182869 | 0.05338332 | -0.002267786
[5 empty] | 0.06058487 | 0.05531844 | -0.002433502 |  | 0.1658029 | 0.05498604 | -0.00209311 | 0.3881869 | 0.05487994 | -0.001699417 | 0.619383 | 0.05418008 | -0.002267786
[5 empty] | 0.06074574 | 0.05613195 | -0.002433502 |  | 0.16606 | 0.05579466 | -0.00209311 | 0.3888285 | 0.055687 | -0.001699417 | 0.6208222 | 0.05497685 | -0.002267786
[5 empty] | 0.0609139 | 0.05694546 | -0.002433502 |  | 0.1663977 | 0.05660328 | -0.00209311 | 0.3895426 | 0.05649405 | -0.001699417 | 0.6222557 | 0.05577362 | -0.002267786
[5 empty] | 0.06108077 | 0.05775896 | -0.002353958 |  | 0.166643 | 0.0574119 | -0.002497156 | 0.3899669 | 0.05730111 | -0.001754226 | 0.6235942 | 0.05657038 | -0.002467434
[5 empty] | 0.06123772 | 0.05857247 | -0.002353958 |  | 0.166904 | 0.05822052 | -0.002497156 | 0.3905879 | 0.05810817 | -0.001754226 | 0.6248357 | 0.05736715 | -0.002467434
[5 empty] | 0.06139289 | 0.05938598 | -0.002353958 |  | 0.1672242 | 0.05902914 | -0.002497156 | 0.3910821 | 0.05891523 | -0.001754226 | 0.6261531 | 0.05816391 | -0.002467434
[5 empty] | 0.06152075 | 0.06019948 | -0.002353958 |  | 0.1674732 | 0.05983775 | -0.002497156 | 0.3916124 | 0.05972229 | -0.001879322 | 0.6276328 | 0.05896068 | -0.002797756
[5 empty] | 0.06168004 | 0.06101299 | -0.002256092 |  | 0.167738 | 0.06064637 | -0.002975228 | 0.3922339 | 0.06052934 | -0.001879322 | 0.6286587 | 0.05975745 | -0.002797756
[5 empty] | 0.06181995 | 0.0618265 | -0.002256092 |  | 0.1680186 | 0.06145499 | -0.002975228 | 0.3927848 | 0.0613364 | -0.001879322 | 0.6299312 | 0.06055421 | -0.002797756
[5 empty] | 0.06197405 | 0.06264 | -0.002256092 |  | 0.1682713 | 0.06226361 | -0.002975228 | 0.3931569 | 0.06214346 | -0.001879322 | 0.6312732 | 0.06135098 | -0.002797756
[5 empty] | 0.06213371 | 0.06345351 | -0.002256092 |  | 0.168496 | 0.06307223 | -0.002975228 | 0.3937312 | 0.06295052 | -0.001879322 | 0.6324188 | 0.06214774 | -0.002797756
[5 empty] | 0.06225622 | 0.06426702 | -0.002148864 |  | 0.1687365 | 0.06388085 | -0.003493686 | 0.394019 | 0.06375757 | -0.002057473 | 0.6336305 | 0.06294451 | -0.003217178
[5 empty] | 0.0624093 | 0.06508052 | -0.002148864 |  | 0.1689707 | 0.06468946 | -0.003493686 | 0.394565 | 0.06456463 | -0.002057473 | 0.6349954 | 0.06374128 | -0.003217178
[5 empty] | 0.06253318 | 0.06589403 | -0.002148864 |  | 0.1692206 | 0.06549808 | -0.003493686 | 0.3949345 | 0.06537169 | -0.002057473 | 0.6362465 | 0.06453804 | -0.003217178
[5 empty] | 0.0626446 | 0.06670753 | -0.002148864 |  | 0.1694644 | 0.0663067 | -0.003493686 | 0.3953461 | 0.06617875 | -0.002057473 | 0.6373818 | 0.06533481 | -0.003217178
[5 empty] | 0.06278604 | 0.06752104 | -0.002031743 |  | 0.169614 | 0.06711532 | -0.004018888 | 0.3958004 | 0.06698581 | -0.002268472 | 0.6384879 | 0.06613157 | -0.003684124
[5 empty] | 0.06290335 | 0.06833455 | -0.002031743 |  | 0.1698451 | 0.06792394 | -0.004018888 | 0.3961344 | 0.06779286 | -0.002268472 | 0.6394742 | 0.06692834 | -0.003684124
[5 empty] | 0.0630214 | 0.06914805 | -0.002031743 |  | 0.1700699 | 0.06873256 | -0.004018888 | 0.396622 | 0.06859992 | -0.002268472 | 0.6404277 | 0.06772511 | -0.003684124
[5 empty] | 0.06311476 | 0.06996156 | -0.001928464 |  | 0.1702884 | 0.06954117 | -0.004517194 | 0.3968811 | 0.06940698 | -0.002268472 | 0.6414356 | 0.06852187 | -0.003684124
[5 empty] | 0.0632288 | 0.07077507 | -0.001928464 |  | 0.1704343 | 0.07034979 | -0.004517194 | 0.39735 | 0.07021404 | -0.002492114 | 0.6425857 | 0.06931864 | -0.004157018
[5 empty] | 0.06333754 | 0.07158857 | -0.001928464 |  | 0.1706619 | 0.07115841 | -0.004517194 | 0.3975916 | 0.0710211 | -0.002492114 | 0.6432516 | 0.0701154 | -0.004157018
[5 empty] | 0.06342351 | 0.07240208 | -0.001928464 |  | 0.1708389 | 0.07196703 | -0.004517194 | 0.3978802 | 0.07182815 | -0.002492114 | 0.6441455 | 0.07091217 | -0.004157018
[5 empty] | 0.06350369 | 0.07321559 | -0.001928464 |  | 0.1709431 | 0.07277565 | -0.004517194 | 0.3982166 | 0.07263521 | -0.002492114 | 0.6450873 | 0.07170894 | -0.004157018
[5 empty] | 0.06360374 | 0.07402909 | -0.001834357 |  | 0.1711291 | 0.07358427 | -0.004954962 | 0.3985466 | 0.07344227 | -0.002708192 | 0.6459859 | 0.0725057 | -0.004594284
[5 empty] | 0.06366299 | 0.0748426 | -0.001834357 |  | 0.1712642 | 0.07439288 | -0.004954962 | 0.3990357 | 0.07424933 | -0.002708192 | 0.6468396 | 0.07330247 | -0.004594284
[5 empty] | 0.06374167 | 0.07565611 | -0.001834357 |  | 0.1714369 | 0.0752015 | -0.004954962 | 0.3993553 | 0.07505639 | -0.002708192 | 0.6472877 | 0.07409923 | -0.004594284
[5 empty] | 0.06382231 | 0.07646961 | -0.00176861 |  | 0.1715587 | 0.07601012 | -0.005298551 | 0.3995606 | 0.07586344 | -0.002708192 | 0.6482255 | 0.074896 | -0.004954348
[5 empty] | 0.06386135 | 0.07728312 | -0.00176861 |  | 0.1717402 | 0.07681874 | -0.005298551 | 0.3999822 | 0.0766705 | -0.002896499 | 0.648664 | 0.07569276 | -0.004954348
[5 empty] | 0.06392786 | 0.07809663 | -0.00176861 |  | 0.1718484 | 0.07762736 | -0.005298551 | 0.400236 | 0.07747756 | -0.002896499 | 0.6493198 | 0.07648953 | -0.004954348
[5 empty] | 0.06396093 | 0.07891013 | -0.00176861 |  | 0.1719499 | 0.07843597 | -0.005298551 | 0.4005976 | 0.07828462 | -0.002896499 | 0.6499217 | 0.0772863 | -0.004954348
[5 empty] | 0.06400368 | 0.07972364 | -0.00176861 |  | 0.1721111 | 0.07924459 | -0.005298551 | 0.4007925 | 0.07909167 | -0.002896499 | 0.650108 | 0.07808306 | -0.004954348
[5 empty] | 0.06402986 | 0.08053715 | -0.00173304 |  | 0.1721766 | 0.08005321 | -0.005514321 | 0.4010415 | 0.07989873 | -0.00303683 | 0.6505066 | 0.07887983 | -0.005195632
[5 empty] | 0.06403922 | 0.08135065 | -0.00173304 |  | 0.1722796 | 0.08086183 | -0.005514321 | 0.4014557 | 0.08070579 | -0.00303683 | 0.6510262 | 0.07967659 | -0.005195632
[5 empty] | 0.06404021 | 0.08216416 | -0.00173304 |  | 0.172398 | 0.08167045 | -0.005514321 | 0.4018154 | 0.08151285 | -0.00303683 | 0.6512145 | 0.08047336 | -0.005195632
[5 empty] | 0.06405049 | 0.08297767 | -0.00173304 |  | 0.1724648 | 0.08247907 | -0.0055702 | 0.4021211 | 0.08231991 | -0.00303683 | 0.65143 | 0.08127013 | -0.005195632
[5 empty] | 0.06405801 | 0.08379117 | -0.001731008 |  | 0.1726137 | 0.08328768 | -0.0055702 | 0.4024287 | 0.08312696 | -0.003108979 | 0.6516711 | 0.08206689 | -0.005276774
[5 empty] | 0.06405556 | 0.08460468 | -0.001731008 |  | 0.1726453 | 0.0840963 | -0.0055702 | 0.4025731 | 0.08393402 | -0.003108979 | 0.6515775 | 0.08286366 | -0.005276774
[5 empty] | 0.06404316 | 0.08541818 | -0.001731008 |  | 0.1726955 | 0.08490492 | -0.0055702 | 0.402997 | 0.08474108 | -0.003108979 | 0.6517331 | 0.08366042 | -0.005276774
[5 empty] | 0.06402084 | 0.08623169 | -0.001731008 |  | 0.1728314 | 0.08571354 | -0.0055702 | 0.4033703 | 0.08554814 | -0.003107983 | 0.6517947 | 0.08445719 | -0.005276774
[5 empty] | 0.06404072 | 0.0870452 | -0.001749047 |  | 0.1728526 | 0.08652216 | -0.005498083 | 0.4035292 | 0.0863552 | -0.003107983 | 0.6519426 | 0.08525396 | -0.0052227
[5 empty] | 0.06403338 | 0.0878587 | -0.001749047 |  | 0.1728929 | 0.08733078 | -0.005498083 | 0.4038604 | 0.08716225 | -0.003107983 | 0.6518164 | 0.08605072 | -0.0052227
[5 empty] | 0.06400754 | 0.08867221 | -0.001749047 |  | 0.1729525 | 0.08813939 | -0.005498083 | 0.4042528 | 0.08796931 | -0.003107983 | 0.6521378 | 0.08684749 | -0.0052227
[5 empty] | 0.06398926 | 0.08948572 | -0.001749047 |  | 0.1730539 | 0.08894801 | -0.005498083 | 0.4046502 | 0.08877637 | -0.003107983 | 0.6520951 | 0.08764425 | -0.0052227
[5 empty] | 0.06399592 | 0.09029922 | -0.001777608 |  | 0.1731303 | 0.08975663 | -0.005335149 | 0.4049964 | 0.08958343 | -0.003075718 | 0.6521396 | 0.08844102 | -0.005083399
[5 empty] | 0.06396683 | 0.09111273 | -0.001777608 |  | 0.1731595 | 0.09056525 | -0.005335149 | 0.4052906 | 0.09039049 | -0.003075718 | 0.6520909 | 0.08923779 | -0.005083399
[5 empty] | 0.06396272 | 0.09192624 | -0.001777608 |  | 0.1731863 | 0.09137387 | -0.005335149 | 0.4056987 | 0.09119754 | -0.003075718 | 0.6523101 | 0.09003455 | -0.005083399
[5 empty] | 0.06394895 | 0.09273974 | -0.001823379 |  | 0.1732109 | 0.09218249 | -0.005335149 | 0.4059977 | 0.0920046 | -0.003075718 | 0.6521659 | 0.09083132 | -0.004873568
[5 empty] | 0.06395154 | 0.09355325 | -0.001823379 |  | 0.1732557 | 0.0929911 | -0.005097593 | 0.4064092 | 0.09281166 | -0.003019982 | 0.6523802 | 0.09162808 | -0.004873568
[5 empty] | 0.06390985 | 0.09436676 | -0.001823379 |  | 0.1733432 | 0.09379972 | -0.005097593 | 0.4066543 | 0.09361872 | -0.003019982 | 0.6522313 | 0.09242485 | -0.004873568
[5 empty] | 0.06391925 | 0.09518026 | -0.001823379 |  | 0.1733842 | 0.09460834 | -0.005097593 | 0.4070106 | 0.09442578 | -0.003019982 | 0.6521707 | 0.09322162 | -0.004873568
[5 empty] | 0.06389311 | 0.09599377 | -0.001823379 |  | 0.1733789 | 0.09541696 | -0.005097593 | 0.4074775 | 0.09523283 | -0.003019982 | 0.6522885 | 0.09401838 | -0.004873568
[5 empty] | 0.06386612 | 0.09680728 | -0.001871567 |  | 0.1734838 | 0.09622558 | -0.004801609 | 0.4078314 | 0.09603989 | -0.002944965 | 0.6523144 | 0.09481515 | -0.004607905
[5 empty] | 0.06386429 | 0.09762078 | -0.001871567 |  | 0.1735204 | 0.0970342 | -0.004801609 | 0.408183 | 0.09684695 | -0.002944965 | 0.652429 | 0.09561191 | -0.004607905
[5 empty] | 0.06381836 | 0.09843429 | -0.001871567 |  | 0.1735557 | 0.09784281 | -0.004801609 | 0.4084198 | 0.09765401 | -0.002944965 | 0.6522715 | 0.09640868 | -0.004607905
[5 empty] | 0.06379766 | 0.0992478 | -0.001871567 |  | 0.1735228 | 0.09865143 | -0.004801609 | 0.4088203 | 0.09846106 | -0.002944965 | 0.6522933 | 0.09720545 | -0.004607905
[5 empty] | 0.06378488 | 0.1000613 | -0.001931273 |  | 0.1736232 | 0.09946005 | -0.004463392 | 0.4092164 | 0.09926812 | -0.002854857 | 0.652314 | 0.09800221 | -0.004301108
[5 empty] | 0.06375408 | 0.1008748 | -0.001931273 |  | 0.1736558 | 0.1002687 | -0.004463392 | 0.4096073 | 0.1000752 | -0.002854857 | 0.6524241 | 0.09879898 | -0.004301108
[5 empty] | 0.06373992 | 0.1016883 | -0.001931273 |  | 0.173643 | 0.1010773 | -0.004463392 | 0.4098243 | 0.1008822 | -0.002854857 | 0.652353 | 0.09959574 | -0.004301108
[5 empty] | 0.06372511 | 0.1025018 | -0.001931273 |  | 0.1736744 | 0.1018859 | -0.004463392 | 0.4100905 | 0.1016893 | -0.002854857 | 0.6526423 | 0.1003925 | -0.004301108
[5 empty] | 0.06369239 | 0.1033153 | -0.001986796 |  | 0.1737279 | 0.1026945 | -0.004099138 | 0.4104613 | 0.1024964 | -0.002753846 | 0.6525703 | 0.1011893 | -0.003967876
[5 empty] | 0.06367637 | 0.1041288 | -0.001986796 |  | 0.1737813 | 0.1035031 | -0.004099138 | 0.410824 | 0.1033034 | -0.002753846 | 0.6524078 | 0.101986 | -0.003967876
[5 empty] | 0.06364251 | 0.1049423 | -0.001986796 |  | 0.1738122 | 0.1043118 | -0.004099138 | 0.4111779 | 0.1041105 | -0.002753846 | 0.652516 | 0.1027828 | -0.003967876
[5 empty] | 0.06360813 | 0.1057558 | -0.001986796 |  | 0.1738433 | 0.1051204 | -0.003725042 | 0.4113537 | 0.1049175 | -0.002753846 | 0.6525342 | 0.1035796 | -0.003967876
[5 empty] | 0.06358189 | 0.1065694 | -0.002047049 |  | 0.1738522 | 0.105929 | -0.003725042 | 0.4116315 | 0.1057246 | -0.002646121 | 0.6527331 | 0.1043763 | -0.003622905
[5 empty] | 0.06355519 | 0.1073829 | -0.002047049 |  | 0.1738839 | 0.1067376 | -0.003725042 | 0.4118419 | 0.1065316 | -0.002646121 | 0.652752 | 0.1051731 | -0.003622905
[5 empty] | 0.06355394 | 0.1081964 | -0.002047049 |  | 0.1738714 | 0.1075462 | -0.003725042 | 0.4120968 | 0.1073387 | -0.002646121 | 0.6525911 | 0.1059699 | -0.003622905
[5 empty] | 0.06352638 | 0.1090099 | -0.002047049 |  | 0.1739268 | 0.1083549 | -0.003725042 | 0.412339 | 0.1081458 | -0.002646121 | 0.6527017 | 0.1067666 | -0.003622905
[5 empty] | 0.06349845 | 0.1098234 | -0.002104248 |  | 0.1740055 | 0.1091635 | -0.003357298 | 0.4126805 | 0.1089528 | -0.002535871 | 0.6528133 | 0.1075634 | -0.003280894
[5 empty] | 0.06345292 | 0.1106369 | -0.002104248 |  | 0.1740404 | 0.1099721 | -0.003357298 | 0.412783 | 0.1097599 | -0.002535871 | 0.6528359 | 0.1083602 | -0.003280894
[5 empty] | 0.06343294 | 0.1114504 | -0.002104248 |  | 0.1740092 | 0.1107807 | -0.003357298 | 0.4130395 | 0.1105669 | -0.002535871 | 0.6525889 | 0.1091569 | -0.003280894
[5 empty] | 0.06339544 | 0.1122639 | -0.002104248 |  | 0.1740689 | 0.1115893 | -0.003357298 | 0.413337 | 0.111374 | -0.002535871 | 0.6527045 | 0.1099537 | -0.002956541
[5 empty] | 0.06338352 | 0.1130774 | -0.002159287 |  | 0.1740853 | 0.1123979 | -0.003012102 | 0.4133929 | 0.112181 | -0.002427286 | 0.6527315 | 0.1107505 | -0.002956541
[5 empty] | 0.0633283 | 0.1138909 | -0.002159287 |  | 0.1741929 | 0.1132066 | -0.003012102 | 0.4134883 | 0.1129881 | -0.002427286 | 0.65267 | 0.1115472 | -0.002956541
[5 empty] | 0.06330733 | 0.1147044 | -0.002159287 |  | 0.1741678 | 0.1140152 | -0.003012102 | 0.413735 | 0.1137952 | -0.002427286 | 0.6527009 | 0.112344 | -0.002956541
[5 empty] | 0.06326898 | 0.1155179 | -0.002197967 |  | 0.1742118 | 0.1148238 | -0.003012102 | 0.413907 | 0.1146022 | -0.002427286 | 0.6527338 | 0.1131408 | -0.002956541
[5 empty] | 0.0632649 | 0.1163314 | -0.002197967 |  | 0.1743252 | 0.1156324 | -0.002705648 | 0.4140036 | 0.1154093 | -0.002324554 | 0.6529497 | 0.1139375 | -0.002664543
[5 empty] | 0.06320909 | 0.1171449 | -0.002197967 |  | 0.1743286 | 0.116441 | -0.002705648 | 0.4139675 | 0.1162163 | -0.002324554 | 0.6530779 | 0.1147343 | -0.002664543
[5 empty] | 0.06317901 | 0.1179584 | -0.002197967 |  | 0.1743568 | 0.1172497 | -0.002705648 | 0.4141363 | 0.1170234 | -0.002324554 | 0.6531184 | 0.1155311 | -0.002664543
[5 empty] | 0.06314887 | 0.118772 | -0.002197967 |  | 0.1744772 | 0.1180583 | -0.002705648 | 0.4140711 | 0.1178305 | -0.002231456 | 0.6531618 | 0.1163278 | -0.002664543
[5 empty] | 0.06311871 | 0.1195855 | -0.002232743 |  | 0.1745105 | 0.1188669 | -0.002454131 | 0.4140147 | 0.1186375 | -0.002231456 | 0.6529373 | 0.1171246 | -0.002419599
[5 empty] | 0.06310573 | 0.120399 | -0.002232743 |  | 0.1745465 | 0.1196755 | -0.002454131 | 0.4140658 | 0.1194446 | -0.002231456 | 0.6531674 | 0.1179214 | -0.002419599
[5 empty] | 0.0630756 | 0.1212125 | -0.002232743 |  | 0.1746304 | 0.1204841 | -0.002454131 | 0.4140484 | 0.1202516 | -0.002231456 | 0.6530398 | 0.1187181 | -0.002419599
[5 empty] | 0.06302838 | 0.122026 | -0.002232743 |  | 0.1747174 | 0.1212927 | -0.002454131 | 0.4139625 | 0.1210587 | -0.002231456 | 0.6530962 | 0.1195149 | -0.002419599
[5 empty] | 0.063007 | 0.1228395 | -0.002246966 |  | 0.1747402 | 0.1221014 | -0.002273747 | 0.4140901 | 0.1218657 | -0.00214098 | 0.6534273 | 0.1203117 | -0.002236
[5 empty] | 0.06298574 | 0.123653 | -0.002246966 |  | 0.1748338 | 0.12291 | -0.002273747 | 0.4139799 | 0.1226728 | -0.00214098 | 0.6532831 | 0.1211084 | -0.002236
[5 empty] | 0.06293891 | 0.1244665 | -0.002246966 |  | 0.1748591 | 0.1237186 | -0.002273747 | 0.4138011 | 0.1234799 | -0.00214098 | 0.6534042 | 0.1219052 | -0.002236
[5 empty] | 0.06290941 | 0.12528 | -0.002246966 |  | 0.1749902 | 0.1245272 | -0.002273747 | 0.4138358 | 0.1242869 | -0.00214098 | 0.6534337 | 0.122702 | -0.002236
[5 empty] | 0.06290569 | 0.1260935 | -0.002252044 |  | 0.175034 | 0.1253358 | -0.002147868 | 0.4137455 | 0.125094 | -0.002049156 | 0.6538528 | 0.1234987 | -0.002082509
[5 empty] | 0.06284982 | 0.126907 | -0.002252044 |  | 0.1751749 | 0.1261445 | -0.002147868 | 0.4136993 | 0.125901 | -0.002049156 | 0.6539378 | 0.1242955 | -0.002082509
[5 empty] | 0.06283591 | 0.1277205 | -0.002252044 |  | 0.1753003 | 0.1269531 | -0.002147868 | 0.4134719 | 0.1267081 | -0.002049156 | 0.6542305 | 0.1250923 | -0.002082509
[5 empty] | 0.0627869 | 0.128534 | -0.002252044 |  | 0.1753424 | 0.1277617 | -0.002147868 | 0.4132887 | 0.1275151 | -0.002049156 | 0.6542783 | 0.125889 | -0.001933033
[5 empty] | 0.06277984 | 0.1293475 | -0.002228588 |  | 0.1754588 | 0.1285703 | -0.00202526 | 0.4132059 | 0.1283222 | -0.001955987 | 0.6547134 | 0.1266858 | -0.001933033
[5 empty] | 0.06272918 | 0.130161 | -0.002228588 |  | 0.1756495 | 0.1293789 | -0.00202526 | 0.4130545 | 0.1291293 | -0.001955987 | 0.6547213 | 0.1274826 | -0.001933033
[5 empty] | 0.06270337 | 0.1309746 | -0.002228588 |  | 0.175779 | 0.1301875 | -0.00202526 | 0.4130035 | 0.1299363 | -0.001955987 | 0.6552965 | 0.1282793 | -0.001933033
[5 empty] | 0.06265967 | 0.1317881 | -0.002169021 |  | 0.1758921 | 0.1309962 | -0.001906522 | 0.4127714 | 0.1307434 | -0.001955987 | 0.6556242 | 0.1290761 | -0.001933033
[5 empty] | 0.06261519 | 0.1326016 | -0.002169021 |  | 0.1760341 | 0.1318048 | -0.001906522 | 0.4124708 | 0.1315504 | -0.001861476 | 0.6558846 | 0.1298728 | -0.00178872
[5 empty] | 0.06258702 | 0.1334151 | -0.002169021 |  | 0.1761368 | 0.1326134 | -0.001906522 | 0.4122704 | 0.1323575 | -0.001861476 | 0.656077 | 0.1306696 | -0.00178872
[5 empty] | 0.06254956 | 0.1342286 | -0.002169021 |  | 0.1762905 | 0.133422 | -0.001906522 | 0.4121703 | 0.1331646 | -0.001861476 | 0.6565633 | 0.1314664 | -0.00178872
[5 empty] | 0.06250284 | 0.1350421 | -0.002169021 |  | 0.1764727 | 0.1342306 | -0.001906522 | 0.4119453 | 0.1339716 | -0.001861476 | 0.6569805 | 0.1322631 | -0.00178872
[5 empty] | 0.06246392 | 0.1358556 | -0.002092206 |  | 0.1766379 | 0.1350393 | -0.001793406 | 0.4116519 | 0.1347787 | -0.001765626 | 0.6573278 | 0.1330599 | -0.001650715
[5 empty] | 0.06242428 | 0.1366691 | -0.002092206 |  | 0.1767858 | 0.1358479 | -0.001793406 | 0.4115146 | 0.1355857 | -0.001765626 | 0.6579677 | 0.1338567 | -0.001650715
[5 empty] | 0.06238395 | 0.1374826 | -0.002092206 |  | 0.1769845 | 0.1366565 | -0.001793406 | 0.4111405 | 0.1363928 | -0.001765626 | 0.6585366 | 0.1346534 | -0.001650715
[5 empty] | 0.06235997 | 0.1382961 | -0.002092206 |  | 0.1771429 | 0.1374651 | -0.001793406 | 0.4109785 | 0.1371998 | -0.001765626 | 0.658943 | 0.1354502 | -0.001650715
[5 empty] | 0.06230126 | 0.1391096 | -0.0019922 |  | 0.1773973 | 0.1382737 | -0.001687662 | 0.4105238 | 0.1380069 | -0.001668442 | 0.6595496 | 0.136247 | -0.001520165
[5 empty] | 0.06226743 | 0.1399231 | -0.0019922 |  | 0.1775657 | 0.1390823 | -0.001687662 | 0.410281 | 0.138814 | -0.001668442 | 0.6599923 | 0.1370437 | -0.001520165
[5 empty] | 0.06223295 | 0.1407366 | -0.0019922 |  | 0.1777161 | 0.139891 | -0.001687662 | 0.4100818 | 0.139621 | -0.001668442 | 0.6605432 | 0.1378405 | -0.001520165
[5 empty] | 0.06218084 | 0.1415501 | -0.0019922 |  | 0.1779394 | 0.1406996 | -0.001687662 | 0.4097022 | 0.1404281 | -0.001668442 | 0.6609286 | 0.1386373 | -0.001520165
[5 empty] | 0.06213662 | 0.1423636 | -0.001869437 |  | 0.1781444 | 0.1415082 | -0.001591041 | 0.4093102 | 0.1412351 | -0.001569926 | 0.6615122 | 0.139434 | -0.001398217
[5 empty] | 0.0620918 | 0.1431771 | -0.001869437 |  | 0.1783995 | 0.1423168 | -0.001591041 | 0.408906 | 0.1420422 | -0.001569926 | 0.6622937 | 0.1402308 | -0.001398217
[5 empty] | 0.0620464 | 0.1439907 | -0.001869437 |  | 0.1786131 | 0.1431254 | -0.001591041 | 0.4087129 | 0.1428492 | -0.001569926 | 0.6629079 | 0.1410276 | -0.001398217
[5 empty] | 0.06201738 | 0.1448042 | -0.001869437 |  | 0.1787623 | 0.1439341 | -0.001591041 | 0.4083396 | 0.1436563 | -0.001569926 | 0.663445 | 0.1418243 | -0.001286018
[5 empty] | 0.06194542 | 0.1456177 | -0.001726301 |  | 0.1790068 | 0.1447427 | -0.001505296 | 0.407954 | 0.1444634 | -0.001470082 | 0.66427 | 0.1426211 | -0.001286018
[5 empty] | 0.06190682 | 0.1464312 | -0.001726301 |  | 0.1792781 | 0.1455513 | -0.001505296 | 0.4075559 | 0.1452704 | -0.001470082 | 0.6648339 | 0.1434179 | -0.001286018
[5 empty] | 0.06187615 | 0.1472447 | -0.001726301 |  | 0.1795073 | 0.1463599 | -0.001505296 | 0.4070897 | 0.1460775 | -0.001470082 | 0.6653187 | 0.1442146 | -0.001286018
[5 empty] | 0.06181111 | 0.1480582 | -0.001568077 |  | 0.1796712 | 0.1471685 | -0.001505296 | 0.4066111 | 0.1468845 | -0.001470082 | 0.66609 | 0.1450114 | -0.001286018
[5 empty] | 0.06175404 | 0.1488717 | -0.001568077 |  | 0.1799532 | 0.1479771 | -0.001432175 | 0.4061758 | 0.1476916 | -0.001368913 | 0.6666893 | 0.1458082 | -0.001184715
[5 empty] | 0.06170495 | 0.1496852 | -0.001568077 |  | 0.1801695 | 0.1487858 | -0.001432175 | 0.4057836 | 0.1484987 | -0.001368913 | 0.6673911 | 0.1466049 | -0.001184715
[5 empty] | 0.06166382 | 0.1504987 | -0.001568077 |  | 0.180389 | 0.1495944 | -0.001432175 | 0.4053232 | 0.1493057 | -0.001368913 | 0.6682866 | 0.1474017 | -0.001184715
[5 empty] | 0.06160535 | 0.1513122 | -0.001568077 |  | 0.1806344 | 0.150403 | -0.001432175 | 0.4048504 | 0.1501128 | -0.001368913 | 0.6691 | 0.1481985 | -0.001184715
[5 empty] | 0.06155489 | 0.1521257 | -0.001398426 |  | 0.1808826 | 0.1512116 | -0.001373431 | 0.4043097 | 0.1509198 | -0.001266423 | 0.6698306 | 0.1489952 | -0.001095453
[5 empty] | 0.06152085 | 0.1529392 | -0.001398426 |  | 0.1811336 | 0.1520202 | -0.001373431 | 0.4037566 | 0.1517269 | -0.001266423 | 0.6702934 | 0.149792 | -0.001095453
[5 empty] | 0.06146952 | 0.1537527 | -0.001398426 |  | 0.1814566 | 0.1528289 | -0.001373431 | 0.4034123 | 0.1525339 | -0.001266423 | 0.6711319 | 0.1505888 | -0.001095453
[5 empty] | 0.06140096 | 0.1545662 | -0.001398426 |  | 0.1817126 | 0.1536375 | -0.001373431 | 0.4028894 | 0.153341 | -0.001266423 | 0.6719778 | 0.1513855 | -0.001095453
[5 empty] | 0.06134886 | 0.1553797 | -0.001217452 |  | 0.1819478 | 0.1544461 | -0.001330815 | 0.4021883 | 0.1541481 | -0.001162616 | 0.6725535 | 0.1521823 | -0.001019379
[5 empty] | 0.06132161 | 0.1561933 | -0.001217452 |  | 0.1822314 | 0.1552547 | -0.001330815 | 0.4017508 | 0.1549551 | -0.001162616 | 0.673412 | 0.1529791 | -0.001019379
[5 empty] | 0.06126876 | 0.1570068 | -0.001217452 |  | 0.1824707 | 0.1560633 | -0.001330815 | 0.4010801 | 0.1557622 | -0.001162616 | 0.6743683 | 0.1537758 | -0.001019379
[5 empty] | 0.06119878 | 0.1578203 | -0.001217452 |  | 0.1826885 | 0.1568719 | -0.001330815 | 0.4006172 | 0.1565692 | -0.001162616 | 0.6748673 | 0.1545726 | -0.001019379
[5 empty] | 0.06113687 | 0.1586338 | -0.001028228 |  | 0.1830244 | 0.1576806 | -0.001306077 | 0.4000866 | 0.1573763 | -0.001057493 | 0.6759254 | 0.1553694 | -0.0009576406
[5 empty] | 0.06110821 | 0.1594473 | -0.001028228 |  | 0.1832921 | 0.1584892 | -0.001306077 | 0.3993784 | 0.1581833 | -0.001057493 | 0.6766169 | 0.1561661 | -0.0009576406
[5 empty] | 0.0610373 | 0.1602608 | -0.001028228 |  | 0.1834913 | 0.1592978 | -0.001306077 | 0.3987128 | 0.1589904 | -0.001057493 | 0.6772186 | 0.1569629 | -0.0009576406
[5 empty] | 0.06098288 | 0.1610743 | -0.0008793776 |  | 0.1837851 | 0.1601064 | -0.00130031 | 0.3981443 | 0.1597975 | -0.0009777909 | 0.6781007 | 0.1577597 | -0.0009214338
[5 empty] | 0.06093656 | 0.1618878 | -0.0008793776 |  | 0.1840333 | 0.160915 | -0.00130031 | 0.3974535 | 0.1606045 | -0.0009777909 | 0.6789847 | 0.1585564 | -0.0009214338