## 1
Общество с ограниченной ответственностью "Инженерная геология" (ООО "ИнжГео") | [10 empty] | Общество с ограниченной ответственностью "Инженерная геология" (ООО "ИнжГео")
Юр. адрес: 117279, г. Москва, ул. Миклухо-Маклая, 36 а, этаж 5, пом. XXIII к. 76-84 | [10 empty] | Юр. адрес: 117279, г. Москва, ул. Миклухо-Маклая, 36 а, этаж 5, пом. XXIII к. 76-84 | [8 empty] | нагр |  |  | X0 | Y0 | R |  | нагр |  |  |  | X0 | Y0 | R | нагр |  |  |  | X0 | Y0 | R |  | нагр |  |  |  | X0 | Y0 | R
Телефон/факс +7 (495) 132-30-00, Адрес электронной почты inbox@inj-geo.ru | [10 empty] | Телефон/факс +7 (495) 132-30-00, Адрес электронной почты inbox@inj-geo.ru | [12 empty] | 0 | [7 empty] | 0 | [6 empty] | 0 | [7 empty] | 0
[20 empty] | девиатор | [6 empty] | девиатор | [6 empty] | девиатор | [7 empty] | девиатор
Испытательная лаборатория ООО «ИнжГео» | [10 empty] | Испытательная лаборатория ООО «ИнжГео» | [8 empty] | x0 | Угол | X | Y |  |  |  | x0 |  | Угол | X | Y |  |  | x0 |  | Угол | X | Y |  |  |  | x0 |  | Угол | X | Y
Адрес места осуществления деятельности лаборатории: г. Москва, просп. Вернадского, д. 51, стр. 1 | [10 empty] | Адрес места осуществления деятельности лаборатории: г. Москва, просп. Вернадского, д. 51, стр. 1 | [9 empty] | 0 | [7 empty] | 0 | [6 empty] | 0 | [7 empty] | 0
Телефон +7(910)4557682, E-mail: slg85@mail.ru | [10 empty] | Телефон +7(910)4557682, E-mail: slg85@mail.ru | [9 empty] | 5 | [7 empty] | 5 | [6 empty] | 5 | [7 empty] | 5
[21 empty] | 10 | [7 empty] | 10 | [6 empty] | 10 | [7 empty] | 10
Протокол испытаний № 13-63/36 от 04-12-2022 | [20 empty] | 15 | [7 empty] | 15 | [6 empty] | 15 | [7 empty] | 15
Наименование и адрес заказчика: ООО Регионстрой | [20 empty] | 20 | [7 empty] | 20 | [6 empty] | 20 | [7 empty] | 20
Наименование объекта: Переход трубопровода через р. Енисей | [20 empty] | 25 | [7 empty] | 25 | [6 empty] | 25 | [7 empty] | 25
Наименование используемого метода/методики: ГОСТ 12248.4-2020 | [20 empty] | 30 | [7 empty] | 30 | [6 empty] | 30 | [7 empty] | 30
Условия проведения испытания: температура окружающей среды (18 - 25)0С, влажность воздуха (40 - 75)% | [20 empty] | 35 | [7 empty] | 35 | [6 empty] | 35 | [7 empty] | 35
Дата получение объекта подлежащего испытаниям: 07-11-2022 | [20 empty] | 40 | [7 empty] | 40 | [6 empty] | 40 | [7 empty] | 40
Дата испытания: 25.10.2022-19.11.2036 | [20 empty] | 45 | [7 empty] | 45 | [6 empty] | 45 | [7 empty] | 45
Испытание грунтов методом трехосного сжатия | [10 empty] | Испытание грунтов методом трехосного сжатия | [9 empty] | 50 | [7 empty] | 50 | [6 empty] | 50 | [7 empty] | 50
Лабораторный номер: |  | 1071 | [5 empty] | We, % = | 0.53286882 |  | Лабораторный номер: | [6 empty] | We, % = |  |  | 55 | [7 empty] | 55 | [6 empty] | 55 | [7 empty] | 55
Номер скважины: |  | BH-004 | [5 empty] | ρ, г/см3 = | 1.9 |  | Номер скважины: | [6 empty] | ρ, г/см3 = |  |  | 60 | [7 empty] | 60 | [6 empty] | 60 | [7 empty] | 60
Глубина отбора, м: |  | 1.5 | [5 empty] | ρs, г/см3 = | 2.73 |  | Глубина отбора, м: | [6 empty] | ρs, г/см3 = |  |  | 65 | [7 empty] | 65 | [6 empty] | 65 | [7 empty] | 65
Наименование грунта: |  | Суглинок, после оттаивания текучий, легкий пылеватый | [5 empty] | e, д.е. = | 1.1 |  | Наименование грунта: | [6 empty] | e, д.е. = |  |  | 70 | [7 empty] | 70 | [6 empty] | 70 | [7 empty] | 70
Схема проведения опыта: |  | КД | [5 empty] | IL, д.е. = | 2.365 |  | Схема проведения опыта: | [6 empty] | IL, д.е. = |  |  | 75 | [7 empty] | 75 | [6 empty] | 75 | [7 empty] | 75
Результаты испытаний | [10 empty] | Результаты испытаний | [9 empty] | 80 | [7 empty] | 80 | [6 empty] | 80 | [7 empty] | 80
[21 empty] | 85 | [7 empty] | 85 | [6 empty] | 85 | [7 empty] | 85
[21 empty] | 90 | [7 empty] | 90 | [6 empty] | 90 | [7 empty] | 90
[21 empty] | 95 | [7 empty] | 95 | [6 empty] | 95 | [7 empty] | 95
[21 empty] | 100 | [7 empty] | 100 | [6 empty] | 100 | [7 empty] | 100
[21 empty] | 105 | [7 empty] | 105 | [6 empty] | 105 | [7 empty] | 105
[21 empty] | 110 | [7 empty] | 110 | [6 empty] | 110 | [7 empty] | 110
[21 empty] | 115 | [7 empty] | 115 | [6 empty] | 115 | [7 empty] | 115
[21 empty] | 120 | [7 empty] | 120 | [6 empty] | 120 | [7 empty] | 120
[21 empty] | 125 | [7 empty] | 125 | [6 empty] | 125 | [7 empty] | 125
[21 empty] | 130 | [7 empty] | 130 | [6 empty] | 130 | [7 empty] | 130
[21 empty] | 135 | [7 empty] | 135 | [6 empty] | 135 | [7 empty] | 135
[21 empty] | 140 | [7 empty] | 140 | [6 empty] | 140 | [7 empty] | 140
[21 empty] | 145 | [7 empty] | 145 | [6 empty] | 145 | [7 empty] | 145
[21 empty] | 150 | [7 empty] | 150 | [6 empty] | 150 | [7 empty] | 150
[21 empty] | 155 | [7 empty] | 155 | [6 empty] | 155 | [7 empty] | 155
[21 empty] | 160 | [7 empty] | 160 | [6 empty] | 160 | [7 empty] | 160
[21 empty] | 165 | [7 empty] | 165 | [6 empty] | 165 | [7 empty] | 165
[21 empty] | 170 | [7 empty] | 170 | [6 empty] | 170 | [7 empty] | 170
[21 empty] | 175 | [7 empty] | 175 | [6 empty] | 175 | [7 empty] | 175
[21 empty] | 180 | [7 empty] | 180 | [6 empty] | 180 | [7 empty] | 180
[13 empty] | Давление в камере, Мпа σ3 | Вертикальная нагрузка, Мпа σ1 | Поровое давление, Мпа u
[13 empty] | 0.05 | 0.2332784 |  |  |  |  | 1 | [6 empty] | σ3,кПа | σ1,кПа | u, кПа |  |  |  | 4
[13 empty] | 0.15 | 0.5869916 | [26 empty] | δ3, Мпа | δ1-δ3, МПа | δ1, МПа | δ1, КПа
[13 empty] | 0.25 | 0.9407048 | [20 empty] | С, МПа:
φ, град:
E, Мпа
[26 empty] | x | 0
[26 empty] | y |  |  |  | С, кПа | φ,°
Эффективные значения угла внутреннего трения и удельного сцепления ϕ', С'
[13 empty] | ϕ', град. = | 34
[13 empty] | С', МПа = | 0.015
|  | K0, д.е. | 0.4408071 | Эффективное напряжение, Мпа: |  |  |  |  | 0.02204035
|  | Модуль деформации E0, МПа: |  | Точки нахождения модуля Е0, Мпа (полное напряжение): |  |  |  |  | 0.02204035 | 0.03526457
|  | Модуль деформации E50, МПа: |  | qmax Давление при разрушении образца, Мпа (девиатор): |  |  |  |  | 0.06131226
|  | Коэф. Поперечной деформации, ϑ: |  | 0,5 qmax, Мпа (девиатор): |  |  |  |  | 0.03065613
| Начальник исп. лаборатории: | [6 empty] | Семиколенова Л.Г. |  |  |  |  | Начальник исп. лаборатории: |  |  |  |  | Семиколенова Л.Г.
Лист 1 , всего листов 2 | [11 empty] | Лист 2 , всего листов 2
Частичное воспроизведение протокола испытаний без письменного разрешения ООО «ИнжГео» ЗАПРЕЩАЕТСЯ | [11 empty] | Частичное воспроизведение протокола испытаний без письменного разрешения ООО «ИнжГео» ЗАПРЕЩАЕТСЯ
E0 |  |  | E50 |  | Деформация |  |  |  | Первая прочность |  |  | Вторая прочность |  |  | Третья прочность
devE0 | epsE0 |  | dev50 | epsE50 | dev | eps | ev |  | dev1 | eps1 | ev1 | dev1 | eps1 | ev2 | dev1 | eps1 | ev3
0.01322421 | 0.0003003313 |  | 0.03065613 | 0.0009009939 | 0.01322421 | 0.0003003313 | 0.0003634146 |  | 0 | 0 | 0.001142532 | 0 | 0 | 0.000316936 | 0 | 0 | 0.0009297725
[5 empty] | 0.03065613 | 0.0009009939 | 0.0003634146 |  | 0.03 | 0.0006813214 | 0.001142532 | 0.09 | 0.0007326036 | 0.000316936 | 0.15 | 0.0006193831 | 0.0009297725
Секущая модуля Е0 |  |  | Линия Q max |  | 0.03157541 | 0.00144941 | 0.0003634146 |  | 0.06230866 | 0.00151077 | 0.001142532 | 0.1679608 | 0.001480473 | 0.000316936 | 0.3133326 | 0.001463522 | 0.0009297725
| 0 |  |  | 0 | 0.03272355 | 0.002174116 | -0.0009004834 |  | 0.08580795 | 0.002266155 | -0.0006451055 | 0.2184958 | 0.002301672 | -0.001952194 | 0.3453524 | 0.001845459 | -0.002990331
[5 empty] | 0.03377625 | 0.002898821 | -0.0009004834 |  | 0.0916392 | 0.002693307 | -0.0006451055 | 0.2271136 | 0.002960946 | -0.001952194 | 0.3652584 | 0.002927045 | -0.002990331
[5 empty] | 0.03470351 | 0.003623526 | -0.0009004834 |  | 0.09734637 | 0.003776925 | -0.0006451055 | 0.236126 | 0.003701182 | -0.001952194 | 0.3766037 | 0.003658806 | -0.002990331
|  |  | Линия 0,5 Q max |  | 0.03560005 | 0.004348231 | -0.0009004834 |  | 0.1010093 | 0.00453231 | -0.0006451055 | 0.2444763 | 0.004441418 | -0.001952194 | 0.3876104 | 0.004390567 | -0.002990331
|  |  |  | 0 | 0.03636743 | 0.005072936 | -0.001061098 |  | 0.1045289 | 0.005287695 | -0.0007583386 | 0.2519481 | 0.005181655 | -0.001912521 | 0.397713 | 0.005122329 | -0.002929415
[5 empty] | 0.03715587 | 0.005797641 | -0.001061098 |  | 0.107765 | 0.00604308 | -0.0007583386 | 0.2589222 | 0.005921891 | -0.001912521 | 0.4072239 | 0.00585409 | -0.002929415
[5 empty] | 0.03779964 | 0.006522347 | -0.001061098 |  | 0.1105484 | 0.006798465 | -0.0007583386 | 0.2660545 | 0.006662128 | -0.001912521 | 0.4155371 | 0.006585851 | -0.002929415
[5 empty] | 0.03831272 | 0.007247052 | -0.001061098 |  | 0.1135316 | 0.00755385 | -0.0007583386 | 0.2715905 | 0.007402364 | -0.001912521 | 0.4236299 | 0.007317612 | -0.002929415
[5 empty] | 0.03891103 | 0.007971757 | -0.001167268 |  | 0.1159992 | 0.008309235 | -0.001013607 | 0.2773499 | 0.008142601 | -0.001832018 | 0.4304806 | 0.008049374 | -0.002818397
Коэфф. Точки |  |  |  |  | 0.03940004 | 0.008696462 | -0.001167268 |  | 0.1182336 | 0.00906462 | -0.001013607 | 0.2828259 | 0.008882837 | -0.001832018 | 0.4371521 | 0.008781135 | -0.002818397
[5 empty] | 0.03983849 | 0.009421167 | -0.001167268 |  | 0.1205511 | 0.009820005 | -0.001013607 | 0.2875267 | 0.009623073 | -0.001832018 | 0.4430833 | 0.009512896 | -0.002818397
[5 empty] | 0.04014993 | 0.01014587 | -0.001167268 |  | 0.1223001 | 0.01057539 | -0.001013607 | 0.2914684 | 0.01036331 | -0.001832018 | 0.447692 | 0.01024466 | -0.002679781
[5 empty] | 0.04050002 | 0.01087058 | -0.001252785 |  | 0.1242619 | 0.01133078 | -0.001351104 | 0.2952038 | 0.01110355 | -0.001728194 | 0.4526972 | 0.01097642 | -0.002679781
[5 empty] | 0.04082536 | 0.01159528 | -0.001252785 |  | 0.1259841 | 0.01208616 | -0.001351104 | 0.2992592 | 0.01184378 | -0.001728194 | 0.4563998 | 0.01170818 | -0.002679781
[5 empty] | 0.04105481 | 0.01231999 | -0.001252785 |  | 0.1273861 | 0.01284155 | -0.001351104 | 0.3025015 | 0.01258402 | -0.001728194 | 0.4608236 | 0.01243994 | -0.002679781
[5 empty] | 0.0413377 | 0.01304469 | -0.001252785 |  | 0.1287243 | 0.01359693 | -0.001351104 | 0.3055392 | 0.01332426 | -0.001728194 | 0.4636092 | 0.0131717 | -0.002679781
[5 empty] | 0.04155225 | 0.0137694 | -0.001302351 |  | 0.1298493 | 0.01435232 | -0.001711022 | 0.3078521 | 0.01406449 | -0.001618555 | 0.4673685 | 0.01390346 | -0.002536068
[5 empty] | 0.04176616 | 0.0144941 | -0.001302351 |  | 0.131259 | 0.0151077 | -0.001711022 | 0.3104268 | 0.01480473 | -0.001618555 | 0.4702963 | 0.01463522 | -0.002536068
[5 empty] | 0.04186895 | 0.01521881 | -0.001302351 |  | 0.1320787 | 0.01586309 | -0.001711022 | 0.312605 | 0.01554496 | -0.001618555 | 0.4729407 | 0.01536699 | -0.002536068
[5 empty] | 0.04203094 | 0.01594351 | -0.001302351 |  | 0.1330251 | 0.01661847 | -0.001711022 | 0.3144581 | 0.0162852 | -0.001618555 | 0.4749157 | 0.01609875 | -0.002536068
[5 empty] | 0.04221854 | 0.01666822 | -0.001336688 |  | 0.1340386 | 0.01737386 | -0.002033552 | 0.3163385 | 0.01702544 | -0.001520608 | 0.4775746 | 0.01683051 | -0.002409763
[5 empty] | 0.0424171 | 0.01739292 | -0.001336688 |  | 0.1347809 | 0.01812924 | -0.002033552 | 0.3182291 | 0.01776567 | -0.001520608 | 0.4800994 | 0.01756227 | -0.002409763
[5 empty] | 0.04255364 | 0.01811763 | -0.001336688 |  | 0.1355381 | 0.01888463 | -0.002033552 | 0.3201119 | 0.01850591 | -0.001520608 | 0.4816609 | 0.01829403 | -0.002409763
[5 empty] | 0.04270978 | 0.01884233 | -0.001336688 |  | 0.1361731 | 0.01964001 | -0.002033552 | 0.3214027 | 0.01924615 | -0.001520608 | 0.484575 | 0.01902579 | -0.002409763
[5 empty] | 0.04289654 | 0.01956704 | -0.001360846 |  | 0.1367329 | 0.0203954 | -0.002258888 | 0.323306 | 0.01998638 | -0.00145186 | 0.4869893 | 0.01975755 | -0.002323367
[5 empty] | 0.04307943 | 0.02029174 | -0.001360846 |  | 0.1373405 | 0.02115078 | -0.002258888 | 0.3247647 | 0.02072662 | -0.00145186 | 0.4885781 | 0.02048931 | -0.002323367
[5 empty] | 0.04330843 | 0.02101645 | -0.001360846 |  | 0.1381952 | 0.02190617 | -0.002258888 | 0.3262305 | 0.02146686 | -0.00145186 | 0.4917536 | 0.02122108 | -0.002323367
[5 empty] | 0.04354232 | 0.02174116 | -0.001360846 |  | 0.1386501 | 0.02266155 | -0.002258888 | 0.3273968 | 0.02220709 | -0.00145186 | 0.494422 | 0.02195284 | -0.002323367
[5 empty] | 0.04384861 | 0.02246586 | -0.001366348 |  | 0.13945 | 0.02341694 | -0.002328647 | 0.3293896 | 0.02294733 | -0.001429559 | 0.498493 | 0.0226846 | -0.002298514
[5 empty] | 0.04405918 | 0.02319057 | -0.001366348 |  | 0.1398035 | 0.02417232 | -0.002328647 | 0.3310748 | 0.02368757 | -0.001429559 | 0.5020564 | 0.02341636 | -0.002298514
[5 empty] | 0.04431751 | 0.02391527 | -0.001366348 |  | 0.1404375 | 0.02492771 | -0.002328647 | 0.3321587 | 0.0244278 | -0.001429559 | 0.5052324 | 0.02414812 | -0.002298514
[5 empty] | 0.044591 | 0.02463998 | -0.001366348 |  | 0.1412178 | 0.02568309 | -0.002328647 | 0.3345025 | 0.02516804 | -0.001429559 | 0.5085287 | 0.02487988 | -0.002298514
[5 empty] | 0.04484649 | 0.02536468 | -0.001397289 |  | 0.1416107 | 0.02643848 | -0.002287815 | 0.3354005 | 0.02590827 | -0.001442207 | 0.512326 | 0.02561164 | -0.002315478
[5 empty] | 0.04501013 | 0.02608939 | -0.001397289 |  | 0.1421712 | 0.02719386 | -0.002287815 | 0.3374707 | 0.02664851 | -0.001442207 | 0.5156345 | 0.0263434 | -0.002315478
[5 empty] | 0.04533686 | 0.02681409 | -0.001397289 |  | 0.1428058 | 0.02794925 | -0.002287815 | 0.3390151 | 0.02738875 | -0.001442207 | 0.5189068 | 0.02707517 | -0.002315478
[5 empty] | 0.04555831 | 0.0275388 | -0.001397289 |  | 0.143246 | 0.02870463 | -0.002287815 | 0.3402262 | 0.02812898 | -0.001442207 | 0.5216774 | 0.02780693 | -0.002315478
[5 empty] | 0.04570064 | 0.0282635 | -0.001418693 |  | 0.1434721 | 0.02946002 | -0.002195479 | 0.3414954 | 0.02886922 | -0.001472316 | 0.5255659 | 0.02853869 | -0.00235273
[5 empty] | 0.04593315 | 0.02898821 | -0.001418693 |  | 0.1440854 | 0.0302154 | -0.002195479 | 0.3432189 | 0.02960946 | -0.001472316 | 0.5283274 | 0.02927045 | -0.00235273
[5 empty] | 0.04612043 | 0.02971291 | -0.001418693 |  | 0.1443122 | 0.03097079 | -0.002195479 | 0.3444132 | 0.03034969 | -0.001472316 | 0.5312746 | 0.03000221 | -0.00235273
[5 empty] | 0.04635793 | 0.03043762 | -0.001418693 |  | 0.1449888 | 0.03172617 | -0.002067695 | 0.3456202 | 0.03108993 | -0.001515592 | 0.5344865 | 0.03073397 | -0.00235273
[5 empty] | 0.04657077 | 0.03116232 | -0.001427475 |  | 0.145397 | 0.03248156 | -0.002067695 | 0.3466923 | 0.03183017 | -0.001515592 | 0.5376495 | 0.03146573 | -0.002404161
[5 empty] | 0.04678633 | 0.03188703 | -0.001427475 |  | 0.145595 | 0.03323694 | -0.002067695 | 0.3484762 | 0.0325704 | -0.001515592 | 0.5409985 | 0.03219749 | -0.002404161
[5 empty] | 0.04699096 | 0.03261173 | -0.001427475 |  | 0.1458964 | 0.03399233 | -0.002067695 | 0.3491811 | 0.03331064 | -0.001515592 | 0.5442955 | 0.03292926 | -0.002404161
[5 empty] | 0.04719849 | 0.03333644 | -0.001426665 |  | 0.1462441 | 0.03474771 | -0.002067695 | 0.3503516 | 0.03405088 | -0.001515592 | 0.5468214 | 0.03366102 | -0.002404161
[5 empty] | 0.04738823 | 0.03406114 | -0.001426665 |  | 0.1466591 | 0.0355031 | -0.00192052 | 0.3517413 | 0.03479111 | -0.001567744 | 0.549925 | 0.03439278 | -0.002463664
[5 empty] | 0.04750449 | 0.03478585 | -0.001426665 |  | 0.1469461 | 0.03625848 | -0.00192052 | 0.3525989 | 0.03553135 | -0.001567744 | 0.5521667 | 0.03512454 | -0.002463664
[5 empty] | 0.04773513 | 0.03551055 | -0.001426665 |  | 0.1474409 | 0.03701387 | -0.00192052 | 0.3541309 | 0.03627158 | -0.001567744 | 0.5555484 | 0.0358563 | -0.002463664
[5 empty] | 0.04787133 | 0.03623526 | -0.001426665 |  | 0.1476714 | 0.03776925 | -0.00192052 | 0.3547778 | 0.03701182 | -0.001624477 | 0.5574954 | 0.03658806 | -0.002463664
[5 empty] | 0.04811579 | 0.03695996 | -0.00145005 |  | 0.1477762 | 0.03852464 | -0.001770009 | 0.355648 | 0.03775206 | -0.001624477 | 0.5610709 | 0.03731982 | -0.00252513
[5 empty] | 0.04827263 | 0.03768467 | -0.00145005 |  | 0.1482512 | 0.03928002 | -0.001770009 | 0.3572001 | 0.03849229 | -0.001624477 | 0.5632814 | 0.03805158 | -0.00252513
[5 empty] | 0.04839765 | 0.03840937 | -0.00145005 |  | 0.1485832 | 0.04003541 | -0.001770009 | 0.3582204 | 0.03923253 | -0.001624477 | 0.5654169 | 0.03878335 | -0.00252513
[5 empty] | 0.04858253 | 0.03913408 | -0.00145005 |  | 0.1486933 | 0.04079079 | -0.001770009 | 0.3587578 | 0.03997277 | -0.001624477 | 0.5677203 | 0.03951511 | -0.002582452
[5 empty] | 0.04877116 | 0.03985878 | -0.001457339 |  | 0.1489597 | 0.04154618 | -0.001632219 | 0.3601357 | 0.040713 | -0.001681499 | 0.5699457 | 0.04024687 | -0.002582452
[5 empty] | 0.0489211 | 0.04058349 | -0.001457339 |  | 0.1494641 | 0.04230156 | -0.001632219 | 0.3606748 | 0.04145324 | -0.001681499 | 0.5729949 | 0.04097863 | -0.002582452
[5 empty] | 0.04901085 | 0.04130819 | -0.001457339 |  | 0.1497094 | 0.04305695 | -0.001632219 | 0.3615482 | 0.04219348 | -0.001681499 | 0.574235 | 0.04171039 | -0.002582452
[5 empty] | 0.04918971 | 0.0420329 | -0.001455239 |  | 0.1499157 | 0.04381233 | -0.001523205 | 0.3625535 | 0.04293371 | -0.001734517 | 0.5762122 | 0.04244215 | -0.002582452
[5 empty] | 0.04937983 | 0.04275761 | -0.001455239 |  | 0.1503641 | 0.04456772 | -0.001523205 | 0.3635385 | 0.04367395 | -0.001734517 | 0.5782676 | 0.04317391 | -0.00262952
[5 empty] | 0.0494812 | 0.04348231 | -0.001455239 |  | 0.1505756 | 0.0453231 | -0.001523205 | 0.3644012 | 0.04441418 | -0.001734517 | 0.5808983 | 0.04390567 | -0.00262952
[5 empty] | 0.04960807 | 0.04420702 | -0.001455239 |  | 0.1508515 | 0.04607849 | -0.001523205 | 0.3651422 | 0.04515442 | -0.001734517 | 0.5826916 | 0.04463743 | -0.00262952
[5 empty] | 0.04981811 | 0.04493172 | -0.001455239 |  | 0.151173 | 0.04683387 | -0.001523205 | 0.365865 | 0.04589466 | -0.001734517 | 0.5841406 | 0.0453692 | -0.00262952
[5 empty] | 0.04993922 | 0.04565643 | -0.001472835 |  | 0.1515213 | 0.04758926 | -0.001459024 | 0.366467 | 0.04663489 | -0.001779239 | 0.5854922 | 0.04610096 | -0.002660227
[5 empty] | 0.05004306 | 0.04638113 | -0.001472835 |  | 0.1517565 | 0.04834464 | -0.001459024 | 0.3667422 | 0.04737513 | -0.001779239 | 0.5869114 | 0.04683272 | -0.002660227
[5 empty] | 0.05018739 | 0.04710584 | -0.001472835 |  | 0.1519194 | 0.04910003 | -0.001459024 | 0.3676218 | 0.04811537 | -0.001779239 | 0.5883969 | 0.04756448 | -0.002660227
[5 empty] | 0.05032911 | 0.04783054 | -0.001472835 |  | 0.1523143 | 0.04985541 | -0.001459024 | 0.3684354 | 0.0488556 | -0.001779239 | 0.5891915 | 0.04829624 | -0.002660227
[5 empty] | 0.05049002 | 0.04855525 | -0.001467834 |  | 0.1525959 | 0.0506108 | -0.001448948 | 0.3694433 | 0.04959584 | -0.00181137 | 0.5904674 | 0.049028 | -0.002668645
[5 empty] | 0.05050337 | 0.04927995 | -0.001467834 |  | 0.153082 | 0.05136618 | -0.001448948 | 0.3697116 | 0.05033608 | -0.00181137 | 0.5919926 | 0.04975976 | -0.002668645
[5 empty] | 0.050732 | 0.05000466 | -0.001467834 |  | 0.1532852 | 0.05212157 | -0.001448948 | 0.3708517 | 0.05107631 | -0.00181137 | 0.5933177 | 0.05049152 | -0.002668645
[5 empty] | 0.05081298 | 0.05072936 | -0.001467834 |  | 0.153917 | 0.05287695 | -0.001448948 | 0.3708357 | 0.05181655 | -0.00181137 | 0.5936862 | 0.05122329 | -0.002668645
[5 empty] | 0.05091359 | 0.05145407 | -0.001491915 |  | 0.154102 | 0.05363234 | -0.001451682 | 0.371747 | 0.05255679 | -0.001826619 | 0.5951234 | 0.05195505 | -0.002657691
[5 empty] | 0.05096836 | 0.05217877 | -0.001491915 |  | 0.1546145 | 0.05438772 | -0.001451682 | 0.3728587 | 0.05329702 | -0.001826619 | 0.5961114 | 0.05268681 | -0.002657691
[5 empty] | 0.0511015 | 0.05290348 | -0.001491915 |  | 0.1548828 | 0.05514311 | -0.001451682 | 0.3733357 | 0.05403726 | -0.001826619 | 0.5972421 | 0.05341857 | -0.002657691
[5 empty] | 0.05123284 | 0.05362818 | -0.001491915 |  | 0.1552952 | 0.05589849 | -0.001451682 | 0.3736968 | 0.05477749 | -0.001826619 | 0.5986017 | 0.05415033 | -0.002657691
[5 empty] | 0.05135506 | 0.05435289 | -0.001486874 |  | 0.1554415 | 0.05665388 | -0.001456981 | 0.3745155 | 0.05551773 | -0.00182635 | 0.5984093 | 0.05488209 | -0.002631878
[5 empty] | 0.0514535 | 0.05507759 | -0.001486874 |  | 0.1560404 | 0.05740926 | -0.001456981 | 0.3751117 | 0.05625797 | -0.00182635 | 0.6002294 | 0.05561385 | -0.002631878
[5 empty] | 0.05156489 | 0.0558023 | -0.001486874 |  | 0.1562284 | 0.05816465 | -0.001456981 | 0.3759052 | 0.0569982 | -0.00182635 | 0.6003268 | 0.05634561 | -0.002631878
[5 empty] | 0.05170406 | 0.056527 | -0.001486874 |  | 0.1566227 | 0.05892003 | -0.001456981 | 0.3757926 | 0.05773844 | -0.001822351 | 0.6010809 | 0.05707738 | -0.002631878
[5 empty] | 0.05180479 | 0.05725171 | -0.00149181 |  | 0.1568313 | 0.05967542 | -0.001464483 | 0.3769301 | 0.05847868 | -0.001822351 | 0.6022387 | 0.05780914 | -0.002592823
[5 empty] | 0.05186696 | 0.05797641 | -0.00149181 |  | 0.1572882 | 0.0604308 | -0.001464483 | 0.3773718 | 0.05921891 | -0.001822351 | 0.6030347 | 0.0585409 | -0.002592823
[5 empty] | 0.05192006 | 0.05870112 | -0.00149181 |  | 0.1576626 | 0.06118619 | -0.001464483 | 0.378013 | 0.05995915 | -0.001822351 | 0.6044076 | 0.05927266 | -0.002592823
[5 empty] | 0.05207522 | 0.05942582 | -0.00149181 |  | 0.1580993 | 0.06194157 | -0.001464483 | 0.3780096 | 0.06069939 | -0.001822351 | 0.6045654 | 0.06000442 | -0.002592823
[5 empty] | 0.05213263 | 0.06015053 | -0.001508303 |  | 0.1583488 | 0.06269696 | -0.001473825 | 0.3790518 | 0.06143962 | -0.001815511 | 0.6050452 | 0.06073618 | -0.002542144
[5 empty] | 0.05227763 | 0.06087523 | -0.001508303 |  | 0.1585768 | 0.06345234 | -0.001473825 | 0.3792909 | 0.06217986 | -0.001815511 | 0.606362 | 0.06146794 | -0.002542144
[5 empty] | 0.05228751 | 0.06159994 | -0.001508303 |  | 0.1589294 | 0.06420773 | -0.001473825 | 0.3798373 | 0.0629201 | -0.001815511 | 0.6071482 | 0.0621997 | -0.002542144
[5 empty] | 0.05244474 | 0.06232464 | -0.001508303 |  | 0.1593234 | 0.06496311 | -0.001484646 | 0.3806393 | 0.06366033 | -0.001815511 | 0.6073175 | 0.06293147 | -0.002542144
[5 empty] | 0.05250393 | 0.06304935 | -0.001522664 |  | 0.1598638 | 0.0657185 | -0.001484646 | 0.3803714 | 0.06440057 | -0.00180615 | 0.607813 | 0.06366323 | -0.00248146
[5 empty] | 0.05261401 | 0.06377406 | -0.001522664 |  | 0.1602782 | 0.06647388 | -0.001484646 | 0.3811022 | 0.0651408 | -0.00180615 | 0.6088081 | 0.06439499 | -0.00248146
[5 empty] | 0.05265569 | 0.06449876 | -0.001522664 |  | 0.1605868 | 0.06722927 | -0.001484646 | 0.3816656 | 0.06588104 | -0.00180615 | 0.6092734 | 0.06512675 | -0.00248146
[5 empty] | 0.05282324 | 0.06522347 | -0.001522664 |  | 0.1609576 | 0.06798465 | -0.001484646 | 0.3823272 | 0.06662128 | -0.00180615 | 0.6104984 | 0.06585851 | -0.00248146
[5 empty] | 0.05287004 | 0.06594817 | -0.001529851 |  | 0.1612852 | 0.06874004 | -0.001496584 | 0.3827685 | 0.06736151 | -0.001794588 | 0.6101622 | 0.06659027 | -0.002412389
[5 empty] | 0.05293815 | 0.06667288 | -0.001529851 |  | 0.1615271 | 0.06949542 | -0.001496584 | 0.3827758 | 0.06810175 | -0.001794588 | 0.6117928 | 0.06732203 | -0.002412389
[5 empty] | 0.05306522 | 0.06739758 | -0.001529851 |  | 0.161831 | 0.07025081 | -0.001496584 | 0.3831487 | 0.06884199 | -0.001794588 | 0.6120344 | 0.06805379 | -0.002412389
[5 empty] | 0.05307118 | 0.06812229 | -0.001529851 |  | 0.1623244 | 0.07100619 | -0.001496584 | 0.3839417 | 0.06958222 | -0.001781148 | 0.6124371 | 0.06878556 | -0.002412389
[5 empty] | 0.05316627 | 0.06884699 | -0.001551428 |  | 0.1626469 | 0.07176158 | -0.001509276 | 0.3844617 | 0.07032246 | -0.001781148 | 0.6124842 | 0.06951732 | -0.002336549
[5 empty] | 0.05327554 | 0.0695717 | -0.001551428 |  | 0.1629039 | 0.07251696 | -0.001509276 | 0.3848689 | 0.0710627 | -0.001781148 | 0.6139026 | 0.07024908 | -0.002336549
[5 empty] | 0.05336139 | 0.0702964 | -0.001551428 |  | 0.163287 | 0.07327235 | -0.001509276 | 0.3852169 | 0.07180293 | -0.001781148 | 0.6138447 | 0.07098084 | -0.002336549
[5 empty] | 0.05340116 | 0.07102111 | -0.001551428 |  | 0.1636257 | 0.07402773 | -0.001509276 | 0.3856665 | 0.07254317 | -0.001781148 | 0.6149019 | 0.0717126 | -0.002336549
[5 empty] | 0.05350049 | 0.07174581 | -0.001543043 |  | 0.163984 | 0.07478312 | -0.001522362 | 0.3861111 | 0.07328341 | -0.001766149 | 0.6149145 | 0.07244436 | -0.002255558
[5 empty] | 0.05359912 | 0.07247052 | -0.001543043 |  | 0.1641476 | 0.0755385 | -0.001522362 | 0.3862294 | 0.07402364 | -0.001766149 | 0.6155259 | 0.07317612 | -0.002255558
[5 empty] | 0.05361387 | 0.07319522 | -0.001543043 |  | 0.1646304 | 0.07629389 | -0.001522362 | 0.3862894 | 0.07476388 | -0.001766149 | 0.6161317 | 0.07390788 | -0.002255558
[5 empty] | 0.05376418 | 0.07391993 | -0.001543043 |  | 0.1650042 | 0.07704927 | -0.001522362 | 0.3873113 | 0.07550411 | -0.001766149 | 0.6163859 | 0.07463965 | -0.002255558
[5 empty] | 0.05373966 | 0.07464463 | -0.001550688 |  | 0.1653973 | 0.07780466 | -0.001535479 | 0.3877395 | 0.07624435 | -0.001749913 | 0.6172426 | 0.07537141 | -0.002171034
[5 empty] | 0.05382822 | 0.07536934 | -0.001550688 |  | 0.1656589 | 0.07856004 | -0.001535479 | 0.3878958 | 0.07698459 | -0.001749913 | 0.6184432 | 0.07610317 | -0.002171034
[5 empty] | 0.05393907 | 0.07609404 | -0.001550688 |  | 0.1660473 | 0.07931543 | -0.001535479 | 0.3878874 | 0.07772482 | -0.001749913 | 0.6188606 | 0.07683493 | -0.002171034
[5 empty] | 0.05401151 | 0.07681875 | -0.001550688 |  | 0.1660443 | 0.08007081 | -0.001535479 | 0.3887373 | 0.07846506 | -0.001749913 | 0.6191891 | 0.07756669 | -0.002171034
[5 empty] | 0.05405307 | 0.07754345 | -0.001563129 |  | 0.1665788 | 0.0808262 | -0.001548265 | 0.3889392 | 0.0792053 | -0.001732761 | 0.6189077 | 0.07829845 | -0.002084594
[5 empty] | 0.0541475 | 0.07826816 | -0.001563129 |  | 0.1666993 | 0.08158158 | -0.001548265 | 0.3892468 | 0.07994553 | -0.001732761 | 0.6203641 | 0.07903021 | -0.002084594
[5 empty] | 0.05428739 | 0.07899286 | -0.001563129 |  | 0.1670768 | 0.08233697 | -0.001548265 | 0.3898766 | 0.08068577 | -0.001732761 | 0.6196466 | 0.07976197 | -0.002084594
[5 empty] | 0.05427446 | 0.07971757 | -0.001563129 |  | 0.1674949 | 0.08309235 | -0.001548265 | 0.3898578 | 0.08142601 | -0.001732761 | 0.6211052 | 0.08049374 | -0.002084594
[5 empty] | 0.05433751 | 0.08044227 | -0.001568085 |  | 0.1676272 | 0.08384774 | -0.001560358 | 0.3907019 | 0.08216624 | -0.001715014 | 0.6216955 | 0.0812255 | -0.001997858
[5 empty] | 0.05447679 | 0.08116698 | -0.001568085 |  | 0.1681701 | 0.08460312 | -0.001560358 | 0.3908436 | 0.08290648 | -0.001715014 | 0.6217654 | 0.08195726 | -0.001997858
[5 empty] | 0.05451654 | 0.08189168 | -0.001568085 |  | 0.1684919 | 0.08535851 | -0.001560358 | 0.3908767 | 0.08364671 | -0.001715014 | 0.6226229 | 0.08268902 | -0.001997858
[5 empty] | 0.05453313 | 0.08261639 | -0.001574497 |  | 0.1686137 | 0.08611389 | -0.001560358 | 0.391072 | 0.08438695 | -0.001715014 | 0.622874 | 0.08342078 | -0.001997858
[5 empty] | 0.05459554 | 0.08334109 | -0.001574497 |  | 0.1691035 | 0.08686928 | -0.001571396 | 0.3913761 | 0.08512719 | -0.001696993 | 0.6228675 | 0.08415254 | -0.001912443
[5 empty] | 0.05474231 | 0.0840658 | -0.001574497 |  | 0.1692615 | 0.08762466 | -0.001571396 | 0.3918978 | 0.08586742 | -0.001696993 | 0.6240016 | 0.0848843 | -0.001912443
[5 empty] | 0.05475097 | 0.08479051 | -0.001574497 |  | 0.1694592 | 0.08838005 | -0.001571396 | 0.3925838 | 0.08660766 | -0.001696993 | 0.6245307 | 0.08561606 | -0.001912443
[5 empty] | 0.05480569 | 0.08551521 | -0.001574497 |  | 0.1696528 | 0.08913543 | -0.001581017 | 0.3929463 | 0.0873479 | -0.001696993 | 0.6244545 | 0.08634783 | -0.001912443
[5 empty] | 0.05496052 | 0.08623992 | -0.001589885 |  | 0.1700843 | 0.08989082 | -0.001581017 | 0.3930936 | 0.08808813 | -0.001679019 | 0.6257856 | 0.08707959 | -0.001829967
[5 empty] | 0.05494619 | 0.08696462 | -0.001589885 |  | 0.1703359 | 0.0906462 | -0.001581017 | 0.3938407 | 0.08882837 | -0.001679019 | 0.6264255 | 0.08781135 | -0.001829967
[5 empty] | 0.05510149 | 0.08768933 | -0.001589885 |  | 0.1704729 | 0.09140159 | -0.001581017 | 0.3936667 | 0.08956861 | -0.001679019 | 0.626023 | 0.08854311 | -0.001829967
[5 empty] | 0.0551337 | 0.08841403 | -0.001589885 |  | 0.1707379 | 0.09215697 | -0.001581017 | 0.3946377 | 0.09030884 | -0.001679019 | 0.6270323 | 0.08927487 | -0.001829967
[5 empty] | 0.05518156 | 0.08913874 | -0.00160359 |  | 0.1711311 | 0.09291236 | -0.001588861 | 0.3943606 | 0.09104908 | -0.001661412 | 0.6279651 | 0.09000663 | -0.001752049
[5 empty] | 0.05527608 | 0.08986344 | -0.00160359 |  | 0.1713208 | 0.09366774 | -0.001588861 | 0.3947402 | 0.09178932 | -0.001661412 | 0.6282952 | 0.09073839 | -0.001752049
[5 empty] | 0.05535552 | 0.09058815 | -0.00160359 |  | 0.1717497 | 0.09442313 | -0.001588861 | 0.3950695 | 0.09252955 | -0.001661412 | 0.6284612 | 0.09147015 | -0.001752049
[5 empty] | 0.05548184 | 0.09131285 | -0.00160359 |  | 0.1718413 | 0.09517851 | -0.001588861 | 0.396058 | 0.09326979 | -0.001661412 | 0.6292551 | 0.09220191 | -0.001752049
[5 empty] | 0.05547691 | 0.09203756 | -0.001590942 |  | 0.1720611 | 0.0959339 | -0.001594563 | 0.3966154 | 0.09401002 | -0.001644494 | 0.6299749 | 0.09293368 | -0.001680306
[5 empty] | 0.05554217 | 0.09276226 | -0.001590942 |  | 0.172276 | 0.09668928 | -0.001594563 | 0.3969597 | 0.09475026 | -0.001644494 | 0.630357 | 0.09366544 | -0.001680306
[5 empty] | 0.05565454 | 0.09348697 | -0.001590942 |  | 0.1727083 | 0.09744467 | -0.001594563 | 0.3972 | 0.0954905 | -0.001644494 | 0.6319876 | 0.0943972 | -0.001680306
[5 empty] | 0.05575202 | 0.09421167 | -0.001590942 |  | 0.1730022 | 0.09820005 | -0.001594563 | 0.397665 | 0.09623073 | -0.001644494 | 0.6324891 | 0.09512896 | -0.001680306
[5 empty] | 0.05575677 | 0.09493638 | -0.001601625 |  | 0.1730233 | 0.09895544 | -0.001597763 | 0.3979172 | 0.09697097 | -0.001628586 | 0.6322125 | 0.09586072 | -0.001616356
[5 empty] | 0.05588668 | 0.09566108 | -0.001601625 |  | 0.1734183 | 0.09971082 | -0.001597763 | 0.3985595 | 0.09771121 | -0.001628586 | 0.6338068 | 0.09659248 | -0.001616356
[5 empty] | 0.05600961 | 0.09638579 | -0.001601625 |  | 0.1734058 | 0.1004662 | -0.001597763 | 0.3986057 | 0.09845144 | -0.001628586 | 0.6340061 | 0.09732424 | -0.001616356
[5 empty] | 0.05606314 | 0.09711049 | -0.001606407 |  | 0.1737006 | 0.1012216 | -0.001597763 | 0.3992625 | 0.09919168 | -0.001628586 | 0.6346615 | 0.098056 | -0.001616356
[5 empty] | 0.05609398 | 0.0978352 | -0.001606407 |  | 0.1740129 | 0.101977 | -0.001597793 | 0.3999273 | 0.09993192 | -0.001614009 | 0.636118 | 0.09878777 | -0.001559534
[5 empty] | 0.0562194 | 0.0985599 | -0.001606407 |  | 0.1740329 | 0.1027324 | -0.001597793 | 0.4002156 | 0.1006722 | -0.001614009 | 0.6366933 | 0.09951953 | -0.001559534
[5 empty] | 0.05632232 | 0.09928461 | -0.001606407 |  | 0.1742311 | 0.1034878 | -0.001597793 | 0.4006221 | 0.1014124 | -0.001614009 | 0.6371834 | 0.1002513 | -0.001559534
[5 empty] | 0.0563792 | 0.1000093 | -0.001606407 |  | 0.174608 | 0.1042431 | -0.001597793 | 0.4005966 | 0.1021526 | -0.001601083 | 0.6381208 | 0.100983 | -0.001559534
[5 empty] | 0.05646052 | 0.100734 | -0.001612413 |  | 0.1745575 | 0.1049985 | -0.001591497 | 0.4011858 | 0.1028929 | -0.001601083 | 0.6383515 | 0.1017148 | -0.001503837
[5 empty] | 0.05648733 | 0.1014587 | -0.001612413 |  | 0.1749104 | 0.1057539 | -0.001591497 | 0.402226 | 0.1036331 | -0.001601083 | 0.6393855 | 0.1024466 | -0.001503837
[5 empty] | 0.05654546 | 0.1021834 | -0.001612413 |  | 0.17506 | 0.1065093 | -0.001591497 | 0.402062 | 0.1043733 | -0.001601083 | 0.6410468 | 0.1031783 | -0.001503837
[5 empty] | 0.05669011 | 0.1029081 | -0.001612413 |  | 0.1753212 | 0.1072647 | -0.001591497 | 0.4032854 | 0.1051136 | -0.001601083 | 0.641288 | 0.1039101 | -0.001503837
[5 empty] | 0.05674037 | 0.1036328 | -0.001599191 |  | 0.1754236 | 0.1080201 | -0.001578447 | 0.4030753 | 0.1058538 | -0.001589556 | 0.6425129 | 0.1046419 | -0.001448846
[5 empty] | 0.05686153 | 0.1043575 | -0.001599191 |  | 0.1758181 | 0.1087754 | -0.001578447 | 0.4043631 | 0.106594 | -0.001589556 | 0.6423143 | 0.1053736 | -0.001448846
[5 empty] | 0.05697488 | 0.1050822 | -0.001599191 |  | 0.1758279 | 0.1095308 | -0.001578447 | 0.4046584 | 0.1073343 | -0.001589556 | 0.6437255 | 0.1061054 | -0.001448846
[5 empty] | 0.05694606 | 0.105807 | -0.001599191 |  | 0.1762204 | 0.1102862 | -0.001578447 | 0.4047351 | 0.1080745 | -0.001589556 | 0.6439793 | 0.1068371 | -0.001448846
[5 empty] | 0.05707522 | 0.1065317 | -0.001585243 |  | 0.1763406 | 0.1110416 | -0.001559039 | 0.4059254 | 0.1088148 | -0.001578255 | 0.645578 | 0.1075689 | -0.001394584
[5 empty] | 0.05710946 | 0.1072564 | -0.001585243 |  | 0.1763689 | 0.111797 | -0.001559039 | 0.4056754 | 0.109555 | -0.001578255 | 0.6464654 | 0.1083007 | -0.001394584
[5 empty] | 0.05720702 | 0.1079811 | -0.001585243 |  | 0.1765542 | 0.1125524 | -0.001559039 | 0.4069857 | 0.1102952 | -0.001578255 | 0.6472668 | 0.1090324 | -0.001394584
[5 empty] | 0.05726494 | 0.1087058 | -0.001585243 |  | 0.1768289 | 0.1133078 | -0.001559039 | 0.4068529 | 0.1110355 | -0.001567133 | 0.6480719 | 0.1097642 | -0.001394584
[5 empty] | 0.05745783 | 0.1094305 | -0.001566248 |  | 0.1769208 | 0.1140631 | -0.001533668 | 0.4073915 | 0.1117757 | -0.001567133 | 0.6481621 | 0.1104959 | -0.001341072
[5 empty] | 0.05745219 | 0.1101552 | -0.001566248 |  | 0.1772156 | 0.1148185 | -0.001533668 | 0.4080453 | 0.1125159 | -0.001567133 | 0.6490636 | 0.1112277 | -0.001341072
[5 empty] | 0.05762147 | 0.1108799 | -0.001566248 |  | 0.1772136 | 0.1155739 | -0.001533668 | 0.4090381 | 0.1132562 | -0.001567133 | 0.6497889 | 0.1119595 | -0.001341072
[5 empty] | 0.05759175 | 0.1116046 | -0.001566248 |  | 0.17746 | 0.1163293 | -0.001533668 | 0.4089729 | 0.1139964 | -0.001567133 | 0.651328 | 0.1126912 | -0.001341072
[5 empty] | 0.05770535 | 0.1123293 | -0.001533303 |  | 0.1778643 | 0.1170847 | -0.001502731 | 0.4100293 | 0.1147366 | -0.001556194 | 0.6515199 | 0.113423 | -0.001288331
[5 empty] | 0.05780306 | 0.113054 | -0.001533303 |  | 0.177994 | 0.1178401 | -0.001502731 | 0.4107541 | 0.1154769 | -0.001556194 | 0.6522555 | 0.1141548 | -0.001288331
[5 empty] | 0.05792478 | 0.1137787 | -0.001533303 |  | 0.1780993 | 0.1185955 | -0.001502731 | 0.4108657 | 0.1162171 | -0.001556194 | 0.6533556 | 0.1148865 | -0.001288331
[5 empty] | 0.05803059 | 0.1145034 | -0.001533303 |  | 0.1783396 | 0.1193508 | -0.001502731 | 0.411429 | 0.1169574 | -0.001556194 | 0.65455 | 0.1156183 | -0.001288331
[5 empty] | 0.05803234 | 0.1152281 | -0.001493957 |  | 0.1782816 | 0.1201062 | -0.001466623 | 0.4123328 | 0.1176976 | -0.001545443 | 0.6542106 | 0.11635 | -0.001236382
[5 empty] | 0.0581702 | 0.1159528 | -0.001493957 |  | 0.1784728 | 0.1208616 | -0.001466623 | 0.412228 | 0.1184378 | -0.001545443 | 0.6564078 | 0.1170818 | -0.001236382
[5 empty] | 0.05824399 | 0.1166775 | -0.001493957 |  | 0.178708 | 0.121617 | -0.001466623 | 0.4135893 | 0.1191781 | -0.001545443 | 0.6562545 | 0.1178136 | -0.001236382
[5 empty] | 0.05835792 | 0.1174022 | -0.001493957 |  | 0.1788728 | 0.1223724 | -0.001466623 | 0.413659 | 0.1199183 | -0.001534884 | 0.6571913 | 0.1185453 | -0.001236382
[5 empty] | 0.05835935 | 0.1181269 | -0.001448095 |  | 0.1789442 | 0.1231278 | -0.001425741 | 0.4145772 | 0.1206585 | -0.001534884 | 0.6588581 | 0.1192771 | -0.001185247
[5 empty] | 0.05846526 | 0.1188516 | -0.001448095 |  | 0.1790365 | 0.1238831 | -0.001425741 | 0.4150475 | 0.1213988 | -0.001534884 | 0.6591665 | 0.1200088 | -0.001185247
[5 empty] | 0.05860344 | 0.1195764 | -0.001448095 |  | 0.1791955 | 0.1246385 | -0.001425741 | 0.4158034 | 0.122139 | -0.001534884 | 0.6596591 | 0.1207406 | -0.001185247
[5 empty] | 0.05857237 | 0.1203011 | -0.001448095 |  | 0.1796967 | 0.1253939 | -0.001425741 | 0.4163365 | 0.1228792 | -0.001534884 | 0.6601543 | 0.1214724 | -0.001185247
[5 empty] | 0.05871869 | 0.1210258 | -0.001402989 |  | 0.1795305 | 0.1261493 | -0.00138048 | 0.4167592 | 0.1236195 | -0.001524521 | 0.6617458 | 0.1222041 | -0.001134946
[5 empty] | 0.05877625 | 0.1217505 | -0.001402989 |  | 0.1798673 | 0.1269047 | -0.00138048 | 0.4175249 | 0.1243597 | -0.001524521 | 0.6628859 | 0.1229359 | -0.001134946
[5 empty] | 0.05890656 | 0.1224752 | -0.001402989 |  | 0.1799263 | 0.1276601 | -0.00138048 | 0.4176695 | 0.1251 | -0.001524521 | 0.664121 | 0.1236676 | -0.001134946
[5 empty] | 0.05893171 | 0.1231999 | -0.001402989 |  | 0.1801211 | 0.1284155 | -0.00138048 | 0.4183845 | 0.1258402 | -0.001524521 | 0.6641718 | 0.1243994 | -0.001134946
[5 empty] | 0.05907022 | 0.1239246 | -0.001357658 |  | 0.1801296 | 0.1291708 | -0.001331237 | 0.4192166 | 0.1265804 | -0.001514358 | 0.6644987 | 0.1251312 | -0.001085502
[5 empty] | 0.05907903 | 0.1246493 | -0.001357658 |  | 0.1805735 | 0.1299262 | -0.001331237 | 0.4196533 | 0.1273207 | -0.001514358 | 0.6655604 | 0.1258629 | -0.001085502
[5 empty] | 0.05924201 | 0.125374 | -0.001357658 |  | 0.1804622 | 0.1306816 | -0.001331237 | 0.4199216 | 0.1280609 | -0.001514358 | 0.667084 | 0.1265947 | -0.001085502
[5 empty] | 0.05933199 | 0.1260987 | -0.001357658 |  | 0.1806481 | 0.131437 | -0.001278407 | 0.4213336 | 0.1288011 | -0.001514358 | 0.6676943 | 0.1273265 | -0.001085502
[5 empty] | 0.05938942 | 0.1268234 | -0.001292365 |  | 0.1808548 | 0.1321924 | -0.001278407 | 0.4216073 | 0.1295414 | -0.0015044 | 0.6683073 | 0.1280582 | -0.001036934
[5 empty] | 0.0594957 | 0.1275481 | -0.001292365 |  | 0.181013 | 0.1329478 | -0.001278407 | 0.4225696 | 0.1302816 | -0.0015044 | 0.6694745 | 0.12879 | -0.001036934
[5 empty] | 0.05953678 | 0.1282728 | -0.001292365 |  | 0.1809609 | 0.1337032 | -0.001278407 | 0.4229627 | 0.1310218 | -0.0015044 | 0.6706453 | 0.1295217 | -0.001036934
[5 empty] | 0.0596186 | 0.1289975 | -0.001292365 |  | 0.1814148 | 0.1344585 | -0.001278407 | 0.4234154 | 0.1317621 | -0.0015044 | 0.6708065 | 0.1302535 | -0.001036934
[5 empty] | 0.05970042 | 0.1297222 | -0.001238788 |  | 0.181265 | 0.1352139 | -0.001222387 | 0.4239279 | 0.1325023 | -0.001494651 | 0.6728134 | 0.1309853 | -0.0009892645
[5 empty] | 0.05971681 | 0.1304469 | -0.001238788 |  | 0.1815985 | 0.1359693 | -0.001222387 | 0.42473 | 0.1332426 | -0.001494651 | 0.6730719 | 0.131717 | -0.0009892645
[5 empty] | 0.05982313 | 0.1311716 | -0.001238788 |  | 0.1816749 | 0.1367247 | -0.001222387 | 0.4255928 | 0.1339828 | -0.001494651 | 0.6741636 | 0.1324488 | -0.0009892645
[5 empty] | 0.05997868 | 0.1318963 | -0.001185728 |  | 0.181679 | 0.1374801 | -0.001222387 | 0.4257676 | 0.134723 | -0.001494651 | 0.6751662 | 0.1331805 | -0.0009892645
[5 empty] | 0.06006875 | 0.132621 | -0.001185728 |  | 0.1819123 | 0.1382355 | -0.001163571 | 0.4261746 | 0.1354633 | -0.001485115 | 0.675524 | 0.1339123 | -0.0009425146
[5 empty] | 0.06015884 | 0.1333458 | -0.001185728 |  | 0.1819573 | 0.1389908 | -0.001163571 | 0.4273917 | 0.1362035 | -0.001485115 | 0.6769956 | 0.1346441 | -0.0009425146
[5 empty] | 0.06019139 | 0.1340705 | -0.001185728 |  | 0.1822548 | 0.1397462 | -0.001163571 | 0.4283236 | 0.1369437 | -0.001485115 | 0.6777292 | 0.1353758 | -0.0009425146
[5 empty] | 0.06022386 | 0.1347952 | -0.001185728 |  | 0.1821319 | 0.1405016 | -0.001163571 | 0.4286225 | 0.137684 | -0.001485115 | 0.6791153 | 0.1361076 | -0.0009425146
[5 empty] | 0.06038802 | 0.1355199 | -0.001108023 |  | 0.1821685 | 0.141257 | -0.001102357 | 0.42956 | 0.1384242 | -0.001475797 | 0.6801334 | 0.1368393 | -0.0008967056
[5 empty] | 0.06047813 | 0.1362446 | -0.001108023 |  | 0.1824345 | 0.1420124 | -0.001102357 | 0.4293991 | 0.1391644 | -0.001475797 | 0.6803174 | 0.1375711 | -0.0008967056
[5 empty] | 0.06048573 | 0.1369693 | -0.001108023 |  | 0.1823723 | 0.1427678 | -0.001102357 | 0.4302835 | 0.1399047 | -0.001475797 | 0.6813409 | 0.1383029 | -0.0008967056
[5 empty] | 0.06055102 | 0.137694 | -0.001108023 |  | 0.1826326 | 0.1435232 | -0.001102357 | 0.4309964 | 0.1406449 | -0.001475797 | 0.6830199 | 0.1390346 | -0.0008967056
[5 empty] | 0.06061628 | 0.1384187 | -0.001050604 |  | 0.182797 | 0.1442785 | -0.001039141 | 0.4318281 | 0.1413852 | -0.0014667 | 0.6840501 | 0.1397664 | -0.0008518586
[5 empty] | 0.06080567 | 0.1391434 | -0.001050604 |  | 0.1829584 | 0.1450339 | -0.001039141 | 0.4323132 | 0.1421254 | -0.0014667 | 0.684803 | 0.1404982 | -0.0008518586
[5 empty] | 0.06089585 | 0.1398681 | -0.001050604 |  | 0.1828142 | 0.1457893 | -0.001039141 | 0.4329167 | 0.1428656 | -0.0014667 | 0.6848104 | 0.1412299 | -0.0008518586
[5 empty] | 0.0609031 | 0.1405928 | -0.001050604 |  | 0.1829228 | 0.1465447 | -0.001039141 | 0.4342226 | 0.1436059 | -0.00145783 | 0.686597 | 0.1419617 | -0.0008518586
[5 empty] | 0.06096002 | 0.1413175 | -0.0009855018 |  | 0.1830982 | 0.1473001 | -0.000974317 | 0.4342468 | 0.1443461 | -0.00145783 | 0.6878259 | 0.1426934 | -0.0008079948
[5 empty] | 0.06113324 | 0.1420422 | -0.0009855018 |  | 0.1829676 | 0.1480555 | -0.000974317 | 0.4349737 | 0.1450863 | -0.00145783 | 0.6877451 | 0.1434252 | -0.0008079948
[5 empty] | 0.06119018 | 0.1427669 | -0.0009855018 |  | 0.1832532 | 0.1488109 | -0.000974317 | 0.4356442 | 0.1458266 | -0.00145783 | 0.6888854 | 0.144157 | -0.0008079948
[5 empty] | 0.06131226 | 0.1434916 | -0.0009271029 |  | 0.1832784 | 0.1495662 | -0.0009248832 | 0.4369916 | 0.1465668 | -0.001451327 | 0.6907048 | 0.1448887 | -0.000775755
[5 empty] | 0.0613206 | 0.1442163 | -0.0009271029 |  | 0.183395 | 0.1503216 | -0.0009248832 | 0.4372264 | 0.147307 | -0.001451327 | 0.6907989 | 0.1456205 | -0.000775755