## 1
Общество с ограниченной ответственностью "Инженерная геология" (ООО "ИнжГео") | [10 empty] | Общество с ограниченной ответственностью "Инженерная геология" (ООО "ИнжГео")
Юр. адрес: 117279, г. Москва, ул. Миклухо-Маклая, 36 а, этаж 5, пом. XXIII к. 76-84 | [10 empty] | Юр. адрес: 117279, г. Москва, ул. Миклухо-Маклая, 36 а, этаж 5, пом. XXIII к. 76-84 | [8 empty] | нагр |  |  | X0 | Y0 | R |  | нагр |  |  |  | X0 | Y0 | R | нагр |  |  |  | X0 | Y0 | R |  | нагр |  |  |  | X0 | Y0 | R
Телефон/факс +7 (495) 132-30-00, Адрес электронной почты inbox@inj-geo.ru | [10 empty] | Телефон/факс +7 (495) 132-30-00, Адрес электронной почты inbox@inj-geo.ru | [12 empty] | 0 | [7 empty] | 0 | [6 empty] | 0 | [7 empty] | 0
[20 empty] | девиатор | [6 empty] | девиатор | [6 empty] | девиатор | [7 empty] | девиатор
Испытательная лаборатория ООО «ИнжГео» | [10 empty] | Испытательная лаборатория ООО «ИнжГео» | [8 empty] | x0 | Угол | X | Y |  |  |  | x0 |  | Угол | X | Y |  |  | x0 |  | Угол | X | Y |  |  |  | x0 |  | Угол | X | Y
Адрес места осуществления деятельности лаборатории: г. Москва, просп. Вернадского, д. 51, стр. 1 | [10 empty] | Адрес места осуществления деятельности лаборатории: г. Москва, просп. Вернадского, д. 51, стр. 1 | [9 empty] | 0 | [7 empty] | 0 | [6 empty] | 0 | [7 empty] | 0
Телефон +7(910)4557682, E-mail: slg85@mail.ru | [10 empty] | Телефон +7(910)4557682, E-mail: slg85@mail.ru | [9 empty] | 5 | [7 empty] | 5 | [6 empty] | 5 | [7 empty] | 5
[21 empty] | 10 | [7 empty] | 10 | [6 empty] | 10 | [7 empty] | 10
Протокол испытаний № 13-63/37 от 05-12-2022 | [20 empty] | 15 | [7 empty] | 15 | [6 empty] | 15 | [7 empty] | 15
Наименование и адрес заказчика: ООО Регионстрой | [20 empty] | 20 | [7 empty] | 20 | [6 empty] | 20 | [7 empty] | 20
Наименование объекта: Переход трубопровода через р. Енисей | [20 empty] | 25 | [7 empty] | 25 | [6 empty] | 25 | [7 empty] | 25
Наименование используемого метода/методики: ГОСТ 12248.4-2020 | [20 empty] | 30 | [7 empty] | 30 | [6 empty] | 30 | [7 empty] | 30
Условия проведения испытания: температура окружающей среды (18 - 25)0С, влажность воздуха (40 - 75)% | [20 empty] | 35 | [7 empty] | 35 | [6 empty] | 35 | [7 empty] | 35
Дата получение объекта подлежащего испытаниям: 08-11-2022 | [20 empty] | 40 | [7 empty] | 40 | [6 empty] | 40 | [7 empty] | 40
Дата испытания: 25.10.2022-19.11.2037 | [20 empty] | 45 | [7 empty] | 45 | [6 empty] | 45 | [7 empty] | 45
Испытание грунтов методом трехосного сжатия | [10 empty] | Испытание грунтов методом трехосного сжатия | [9 empty] | 50 | [7 empty] | 50 | [6 empty] | 50 | [7 empty] | 50
Лабораторный номер: |  | 1072 | [5 empty] | We, % = | 0.506050912 |  | Лабораторный номер: | [6 empty] | We, % = |  |  | 55 | [7 empty] | 55 | [6 empty] | 55 | [7 empty] | 55
Номер скважины: |  | BH-004 | [5 empty] | ρ, г/см3 = | 1.9 |  | Номер скважины: | [6 empty] | ρ, г/см3 = |  |  | 60 | [7 empty] | 60 | [6 empty] | 60 | [7 empty] | 60
Глубина отбора, м: |  | 3 | [5 empty] | ρs, г/см3 = | 2.72 |  | Глубина отбора, м: | [6 empty] | ρs, г/см3 = |  |  | 65 | [7 empty] | 65 | [6 empty] | 65 | [7 empty] | 65
Наименование грунта: |  | Суглинок, после оттаивания текучий, легкий пылеватый | [5 empty] | e, д.е. = | 1.1 |  | Наименование грунта: | [6 empty] | e, д.е. = |  |  | 70 | [7 empty] | 70 | [6 empty] | 70 | [7 empty] | 70
Схема проведения опыта: |  | КД | [5 empty] | IL, д.е. = | 2.288 |  | Схема проведения опыта: | [6 empty] | IL, д.е. = |  |  | 75 | [7 empty] | 75 | [6 empty] | 75 | [7 empty] | 75
Результаты испытаний | [10 empty] | Результаты испытаний | [9 empty] | 80 | [7 empty] | 80 | [6 empty] | 80 | [7 empty] | 80
[21 empty] | 85 | [7 empty] | 85 | [6 empty] | 85 | [7 empty] | 85
[21 empty] | 90 | [7 empty] | 90 | [6 empty] | 90 | [7 empty] | 90
[21 empty] | 95 | [7 empty] | 95 | [6 empty] | 95 | [7 empty] | 95
[21 empty] | 100 | [7 empty] | 100 | [6 empty] | 100 | [7 empty] | 100
[21 empty] | 105 | [7 empty] | 105 | [6 empty] | 105 | [7 empty] | 105
[21 empty] | 110 | [7 empty] | 110 | [6 empty] | 110 | [7 empty] | 110
[21 empty] | 115 | [7 empty] | 115 | [6 empty] | 115 | [7 empty] | 115
[21 empty] | 120 | [7 empty] | 120 | [6 empty] | 120 | [7 empty] | 120
[21 empty] | 125 | [7 empty] | 125 | [6 empty] | 125 | [7 empty] | 125
[21 empty] | 130 | [7 empty] | 130 | [6 empty] | 130 | [7 empty] | 130
[21 empty] | 135 | [7 empty] | 135 | [6 empty] | 135 | [7 empty] | 135
[21 empty] | 140 | [7 empty] | 140 | [6 empty] | 140 | [7 empty] | 140
[21 empty] | 145 | [7 empty] | 145 | [6 empty] | 145 | [7 empty] | 145
[21 empty] | 150 | [7 empty] | 150 | [6 empty] | 150 | [7 empty] | 150
[21 empty] | 155 | [7 empty] | 155 | [6 empty] | 155 | [7 empty] | 155
[21 empty] | 160 | [7 empty] | 160 | [6 empty] | 160 | [7 empty] | 160
[21 empty] | 165 | [7 empty] | 165 | [6 empty] | 165 | [7 empty] | 165
[21 empty] | 170 | [7 empty] | 170 | [6 empty] | 170 | [7 empty] | 170
[21 empty] | 175 | [7 empty] | 175 | [6 empty] | 175 | [7 empty] | 175
[21 empty] | 180 | [7 empty] | 180 | [6 empty] | 180 | [7 empty] | 180
[13 empty] | Давление в камере, Мпа σ3 | Вертикальная нагрузка, Мпа σ1 | Поровое давление, Мпа u
[13 empty] | 0.05 | 0.2421381 |  |  |  |  | 1 | [6 empty] | σ3,кПа | σ1,кПа | u, кПа |  |  |  | 4
[13 empty] | 0.15 | 0.6111553 | [26 empty] | δ3, Мпа | δ1-δ3, МПа | δ1, МПа | δ1, КПа
[13 empty] | 0.25 | 0.9801725 | [20 empty] | С, МПа:
φ, град:
E, Мпа
[26 empty] | x | 0
[26 empty] | y |  |  |  | С, кПа | φ,°
Эффективные значения угла внутреннего трения и удельного сцепления ϕ', С'
[13 empty] | ϕ', град. = | 35
[13 empty] | С', МПа = | 0.015
|  | K0, д.е. | 0.4264236 | Эффективное напряжение, Мпа: |  |  |  |  | 0.02132118
|  | Модуль деформации E0, МПа: |  | Точки нахождения модуля Е0, Мпа (полное напряжение): |  |  |  |  | 0.02132118 | 0.03411389
|  | Модуль деформации E50, МПа: |  | qmax Давление при разрушении образца, Мпа (девиатор): |  |  |  |  | 0.0596993
|  | Коэф. Поперечной деформации, ϑ: |  | 0,5 qmax, Мпа (девиатор): |  |  |  |  | 0.02984965
| Начальник исп. лаборатории: | [6 empty] | Семиколенова Л.Г. |  |  |  |  | Начальник исп. лаборатории: |  |  |  |  | Семиколенова Л.Г.
Лист 1 , всего листов 2 | [11 empty] | Лист 2 , всего листов 2
Частичное воспроизведение протокола испытаний без письменного разрешения ООО «ИнжГео» ЗАПРЕЩАЕТСЯ | [11 empty] | Частичное воспроизведение протокола испытаний без письменного разрешения ООО «ИнжГео» ЗАПРЕЩАЕТСЯ
E0 |  |  | E50 |  | Деформация |  |  |  | Первая прочность |  |  | Вторая прочность |  |  | Третья прочность
devE0 | epsE0 |  | dev50 | epsE50 | dev | eps | ev |  | dev1 | eps1 | ev1 | dev1 | eps1 | ev2 | dev1 | eps1 | ev3
0.01279271 | 0.0002840752 |  | 0.02984965 | 0.0008522257 | 0.01279271 | 0.0002840752 | 0.00121826 |  | 0 | 0 | 0.0006653253 | 0 | 0 | 0.0004441512 | 0 | 0 | 0.0008488357
[5 empty] | 0.02984965 | 0.0008522257 | 0.00121826 |  | 0.03 | 0.0006661809 | 0.0006653253 | 0.09 | 0.000622599 | 0.0004441512 | 0.15 | 0.00067291 | 0.0008488357
Секущая модуля Е0 |  |  | Линия Q max |  | 0.03105066 | 0.001486424 | 0.00121826 |  | 0.06235351 | 0.001458681 | 0.0006653253 | 0.1961029 | 0.001493442 | 0.0004441512 | 0.308992 | 0.001525655 | 0.0008488357
| 0 |  |  | 0 | 0.03242783 | 0.002229636 | -0.0009199974 |  | 0.08726913 | 0.002188022 | -0.001849795 | 0.2305777 | 0.00205082 | -0.000865281 | 0.3650863 | 0.002105745 | -0.00262406
[5 empty] | 0.0336042 | 0.002972848 | -0.0009199974 |  | 0.09606904 | 0.00274283 | -0.001849795 | 0.2432267 | 0.002986885 | -0.000865281 | 0.3846994 | 0.00305131 | -0.00262406
[5 empty] | 0.03473534 | 0.003716059 | -0.0009199974 |  | 0.1001588 | 0.003646703 | -0.001849795 | 0.2524505 | 0.003733606 | -0.000865281 | 0.3989376 | 0.003814137 | -0.00262406
|  |  | Линия 0,5 Q max |  | 0.03574394 | 0.004459271 | -0.0009199974 |  | 0.1031541 | 0.004376044 | -0.001849795 | 0.2613693 | 0.004480327 | -0.000865281 | 0.4126116 | 0.004576965 | -0.00262406
|  |  |  | 0 | 0.03667993 | 0.005202483 | -0.0009912355 |  | 0.1060795 | 0.005105384 | -0.001811894 | 0.2694067 | 0.005227048 | -0.001014309 | 0.4249258 | 0.005339792 | -0.002600208
[5 empty] | 0.03751973 | 0.005945695 | -0.0009912355 |  | 0.1086211 | 0.005834725 | -0.001811894 | 0.2767492 | 0.005973769 | -0.001014309 | 0.4360502 | 0.00610262 | -0.002600208
[5 empty] | 0.03827978 | 0.006688907 | -0.0009912355 |  | 0.1109587 | 0.006564066 | -0.001811894 | 0.2831633 | 0.00672049 | -0.001014309 | 0.446863 | 0.006865447 | -0.002600208
[5 empty] | 0.0389591 | 0.007432119 | -0.0009912355 |  | 0.1130223 | 0.007293406 | -0.001811894 | 0.2894993 | 0.007467212 | -0.001014309 | 0.4565237 | 0.007628275 | -0.002600208
[5 empty] | 0.03956254 | 0.008175331 | -0.001040937 |  | 0.1150841 | 0.008022747 | -0.001720971 | 0.2951848 | 0.008213933 | -0.001295433 | 0.4658584 | 0.008391102 | -0.002555302
Коэфф. Точки |  |  |  |  | 0.04013801 | 0.008918543 | -0.001040937 |  | 0.1169284 | 0.008752087 | -0.001720971 | 0.3000204 | 0.008960654 | -0.001295433 | 0.4737775 | 0.00915393 | -0.002555302
[5 empty] | 0.0406357 | 0.009661755 | -0.001040937 |  | 0.118615 | 0.009481428 | -0.001720971 | 0.3049804 | 0.009707375 | -0.001295433 | 0.4800918 | 0.009916757 | -0.002555302
[5 empty] | 0.04110387 | 0.01040497 | -0.001040937 |  | 0.1200534 | 0.01021077 | -0.001720971 | 0.3090113 | 0.0104541 | -0.001295433 | 0.4871869 | 0.01067958 | -0.002555302
[5 empty] | 0.04149777 | 0.01114818 | -0.001056375 |  | 0.1213892 | 0.01094011 | -0.001597834 | 0.3134268 | 0.01120082 | -0.001648897 | 0.4935179 | 0.01144241 | -0.002499183
[5 empty] | 0.04187876 | 0.01189139 | -0.001056375 |  | 0.1227555 | 0.01166945 | -0.001597834 | 0.3169697 | 0.01194754 | -0.001648897 | 0.4982333 | 0.01220524 | -0.002499183
[5 empty] | 0.04218254 | 0.0126346 | -0.001056375 |  | 0.1240105 | 0.01239879 | -0.001597834 | 0.3203167 | 0.01269426 | -0.001648897 | 0.5029446 | 0.01296807 | -0.002499183
[5 empty] | 0.04243906 | 0.01337781 | -0.001056375 |  | 0.1249901 | 0.01312813 | -0.001597834 | 0.3230281 | 0.01344098 | -0.001648897 | 0.5072589 | 0.01373089 | -0.002499183
[5 empty] | 0.04271717 | 0.01412103 | -0.001076337 |  | 0.1260368 | 0.01385747 | -0.001463293 | 0.3252241 | 0.0141877 | -0.002014942 | 0.5119139 | 0.01449372 | -0.00244169
[5 empty] | 0.04284271 | 0.01486424 | -0.001076337 |  | 0.1267577 | 0.01458681 | -0.001463293 | 0.3276007 | 0.01493442 | -0.002014942 | 0.5155944 | 0.01525655 | -0.00244169
[5 empty] | 0.04313499 | 0.01560745 | -0.001076337 |  | 0.1275336 | 0.01531615 | -0.001463293 | 0.329859 | 0.01568114 | -0.002014942 | 0.5184964 | 0.01601938 | -0.00244169
[5 empty] | 0.04330364 | 0.01635066 | -0.001076337 |  | 0.1282881 | 0.01604549 | -0.001463293 | 0.3319346 | 0.01642787 | -0.002014942 | 0.5218225 | 0.0167822 | -0.00244169
[5 empty] | 0.04347578 | 0.01709387 | -0.001090948 |  | 0.1289435 | 0.01677483 | -0.001338156 | 0.3335675 | 0.01717459 | -0.00233381 | 0.5247027 | 0.01754503 | -0.002392663
[5 empty] | 0.04361757 | 0.01783709 | -0.001090948 |  | 0.1297261 | 0.01750417 | -0.001338156 | 0.3355135 | 0.01792131 | -0.00233381 | 0.52703 | 0.01830786 | -0.002392663
[5 empty] | 0.04383148 | 0.0185803 | -0.001090948 |  | 0.1303783 | 0.01823352 | -0.001338156 | 0.3375153 | 0.01866803 | -0.00233381 | 0.5291634 | 0.01907069 | -0.002392663
[5 empty] | 0.04398601 | 0.01932351 | -0.001090948 |  | 0.1311455 | 0.01896286 | -0.001338156 | 0.3389696 | 0.01941475 | -0.00233381 | 0.5314661 | 0.01983351 | -0.002392663
[5 empty] | 0.04422313 | 0.02006672 | -0.001138102 |  | 0.1317497 | 0.0196922 | -0.001243231 | 0.3403927 | 0.02016147 | -0.002545743 | 0.5349325 | 0.02059634 | -0.002361941
[5 empty] | 0.04442371 | 0.02080993 | -0.001138102 |  | 0.1323827 | 0.02042154 | -0.001243231 | 0.3414709 | 0.02090819 | -0.002545743 | 0.5372644 | 0.02135917 | -0.002361941
[5 empty] | 0.04461204 | 0.02155315 | -0.001138102 |  | 0.1330742 | 0.02115088 | -0.001243231 | 0.3432179 | 0.02165491 | -0.002545743 | 0.5394488 | 0.022122 | -0.002361941
[5 empty] | 0.04484708 | 0.02229636 | -0.001241247 |  | 0.1335788 | 0.02188022 | -0.001243231 | 0.3449283 | 0.02240163 | -0.002545743 | 0.5426433 | 0.02288482 | -0.002361941
[5 empty] | 0.04505777 | 0.02303957 | -0.001241247 |  | 0.1345319 | 0.02260956 | -0.001199327 | 0.3465321 | 0.02314836 | -0.002598384 | 0.5454111 | 0.02364765 | -0.002359708
[5 empty] | 0.04534683 | 0.02378278 | -0.001241247 |  | 0.1351166 | 0.0233389 | -0.001199327 | 0.3484026 | 0.02389508 | -0.002598384 | 0.5481816 | 0.02441048 | -0.002359708
[5 empty] | 0.04558838 | 0.02452599 | -0.001241247 |  | 0.1361508 | 0.02406824 | -0.001199327 | 0.3499706 | 0.0246418 | -0.002598384 | 0.5503793 | 0.02517331 | -0.002359708
[5 empty] | 0.04578228 | 0.0252692 | -0.001241247 |  | 0.1369475 | 0.02479758 | -0.001199327 | 0.3518873 | 0.02538852 | -0.002598384 | 0.5535283 | 0.02593613 | -0.002359708
[5 empty] | 0.04603611 | 0.02601242 | -0.001419402 |  | 0.1379753 | 0.02552692 | -0.001205949 | 0.353353 | 0.02613524 | -0.002593988 | 0.5559502 | 0.02669896 | -0.002392753
[5 empty] | 0.04620898 | 0.02675563 | -0.001419402 |  | 0.1387282 | 0.02625626 | -0.001205949 | 0.3547189 | 0.02688196 | -0.002593988 | 0.557723 | 0.02746179 | -0.002392753
[5 empty] | 0.04646303 | 0.02749884 | -0.001419402 |  | 0.1396574 | 0.0269856 | -0.001205949 | 0.3563402 | 0.02762868 | -0.002593988 | 0.5599793 | 0.02822462 | -0.002392753
[5 empty] | 0.04658197 | 0.02824205 | -0.001419402 |  | 0.1402897 | 0.02771494 | -0.001205949 | 0.3572063 | 0.0283754 | -0.002593988 | 0.5622396 | 0.02898744 | -0.002392753
[5 empty] | 0.04682378 | 0.02898526 | -0.001686545 |  | 0.1413095 | 0.02844428 | -0.001231985 | 0.3588394 | 0.02912213 | -0.002584403 | 0.5653225 | 0.02975027 | -0.00245435
[5 empty] | 0.04697811 | 0.02972848 | -0.001686545 |  | 0.1420886 | 0.02917362 | -0.001231985 | 0.3601762 | 0.02986885 | -0.002584403 | 0.5676045 | 0.0305131 | -0.00245435
[5 empty] | 0.0471062 | 0.03047169 | -0.001686545 |  | 0.1428939 | 0.02990297 | -0.001231985 | 0.3616766 | 0.03061557 | -0.002584403 | 0.568428 | 0.03127593 | -0.00245435
[5 empty] | 0.04731798 | 0.0312149 | -0.001686545 |  | 0.1435325 | 0.03063231 | -0.001231985 | 0.3630874 | 0.03136229 | -0.002584403 | 0.5711514 | 0.03203875 | -0.002536005
[5 empty] | 0.04746993 | 0.03195811 | -0.001986631 |  | 0.1441579 | 0.03136165 | -0.001272664 | 0.3638956 | 0.03210901 | -0.002570295 | 0.5727478 | 0.03280158 | -0.002536005
[5 empty] | 0.04767913 | 0.03270132 | -0.001986631 |  | 0.1449847 | 0.03209099 | -0.001272664 | 0.3650263 | 0.03285573 | -0.002570295 | 0.5749446 | 0.03356441 | -0.002536005
[5 empty] | 0.04779425 | 0.03344454 | -0.001986631 |  | 0.1458001 | 0.03282033 | -0.001272664 | 0.366535 | 0.03360245 | -0.002570295 | 0.5768402 | 0.03432724 | -0.002536005
[5 empty] | 0.04796042 | 0.03418775 | -0.002265422 |  | 0.1465058 | 0.03354967 | -0.001272664 | 0.3673395 | 0.03434917 | -0.002570295 | 0.5781051 | 0.03509006 | -0.002536005
[5 empty] | 0.04815744 | 0.03493096 | -0.002265422 |  | 0.1472784 | 0.03427901 | -0.001323844 | 0.3683184 | 0.03509589 | -0.002552331 | 0.5796515 | 0.03585289 | -0.002629223
[5 empty] | 0.04830234 | 0.03567417 | -0.002265422 |  | 0.147901 | 0.03500835 | -0.001323844 | 0.3694228 | 0.03584262 | -0.002552331 | 0.5814016 | 0.03661572 | -0.002629223
[5 empty] | 0.04835328 | 0.03641738 | -0.002265422 |  | 0.1487097 | 0.03573769 | -0.001323844 | 0.370655 | 0.03658934 | -0.002552331 | 0.5836934 | 0.03737855 | -0.002629223
[5 empty] | 0.04857536 | 0.03716059 | -0.002265422 |  | 0.1492086 | 0.03646703 | -0.001323844 | 0.3720176 | 0.03733606 | -0.002552331 | 0.585448 | 0.03814137 | -0.002629223
[5 empty] | 0.04862003 | 0.03790381 | -0.002548523 |  | 0.1500143 | 0.03719637 | -0.001381381 | 0.3725723 | 0.03808278 | -0.002531179 | 0.5859967 | 0.0389042 | -0.002725511
[5 empty] | 0.04876698 | 0.03864702 | -0.002548523 |  | 0.1505685 | 0.03792571 | -0.001381381 | 0.3732588 | 0.0388295 | -0.002531179 | 0.5878498 | 0.03966703 | -0.002725511
[5 empty] | 0.0488766 | 0.03939023 | -0.002548523 |  | 0.1513115 | 0.03865505 | -0.001381381 | 0.3741843 | 0.03957622 | -0.002531179 | 0.5900105 | 0.04042986 | -0.002725511
[5 empty] | 0.04901231 | 0.04013344 | -0.002548523 |  | 0.151761 | 0.03938439 | -0.001381381 | 0.3750891 | 0.04032294 | -0.002531179 | 0.5908862 | 0.04119268 | -0.002725511
[5 empty] | 0.04919568 | 0.04087665 | -0.002747449 |  | 0.1524406 | 0.04011373 | -0.001441131 | 0.3761852 | 0.04106966 | -0.002507506 | 0.5918211 | 0.04195551 | -0.002816374
[5 empty] | 0.04931427 | 0.04161987 | -0.002747449 |  | 0.1530277 | 0.04084307 | -0.001441131 | 0.3768956 | 0.04181638 | -0.002507506 | 0.5944218 | 0.04271834 | -0.002816374
[5 empty] | 0.04943875 | 0.04236308 | -0.002747449 |  | 0.1537865 | 0.04157242 | -0.001441131 | 0.3777478 | 0.04256311 | -0.002507506 | 0.5954042 | 0.04348117 | -0.002816374
[5 empty] | 0.04956943 | 0.04310629 | -0.002747449 |  | 0.154167 | 0.04230176 | -0.001441131 | 0.37922 | 0.04330983 | -0.002507506 | 0.5963716 | 0.04424399 | -0.002816374
[5 empty] | 0.04963563 | 0.0438495 | -0.002863438 |  | 0.1548216 | 0.0430311 | -0.001498952 | 0.3795693 | 0.04405655 | -0.002481979 | 0.5974968 | 0.04500682 | -0.002893317
[5 empty] | 0.04975109 | 0.04459271 | -0.002863438 |  | 0.1554241 | 0.04376044 | -0.001498952 | 0.3801179 | 0.04480327 | -0.002481979 | 0.5988689 | 0.04576965 | -0.002893317
[5 empty] | 0.04996618 | 0.04533593 | -0.002863438 |  | 0.1560978 | 0.04448978 | -0.001498952 | 0.3811871 | 0.04554999 | -0.002481979 | 0.6003219 | 0.04653248 | -0.002893317
[5 empty] | 0.05008191 | 0.04607914 | -0.002863438 |  | 0.1563479 | 0.04521912 | -0.001498952 | 0.3822489 | 0.04629671 | -0.002481979 | 0.6026263 | 0.0472953 | -0.002893317
[5 empty] | 0.05018303 | 0.04682235 | -0.002873464 |  | 0.1568749 | 0.04594846 | -0.0015507 | 0.3831984 | 0.04704343 | -0.002455265 | 0.6041681 | 0.04805813 | -0.002947847
[5 empty] | 0.05030488 | 0.04756556 | -0.002873464 |  | 0.1574943 | 0.0466778 | -0.0015507 | 0.3836629 | 0.04779015 | -0.002455265 | 0.605203 | 0.04882096 | -0.002947847
[5 empty] | 0.05036866 | 0.04830877 | -0.002873464 |  | 0.1580405 | 0.04740714 | -0.0015507 | 0.384604 | 0.04853688 | -0.002455265 | 0.6065023 | 0.04958379 | -0.002947847
[5 empty] | 0.05056087 | 0.04905199 | -0.002873464 |  | 0.15868 | 0.04813648 | -0.0015507 | 0.3849549 | 0.0492836 | -0.002455265 | 0.6079846 | 0.05034661 | -0.002947847
[5 empty] | 0.05070945 | 0.0497952 | -0.002879592 |  | 0.1591208 | 0.04886582 | -0.00159223 | 0.3857864 | 0.05003032 | -0.002428031 | 0.6096539 | 0.05110944 | -0.002971468
[5 empty] | 0.05082858 | 0.05053841 | -0.002879592 |  | 0.1595084 | 0.04959516 | -0.00159223 | 0.3869413 | 0.05077704 | -0.002428031 | 0.6109981 | 0.05187227 | -0.002971468
[5 empty] | 0.05091813 | 0.05128162 | -0.002879592 |  | 0.1598005 | 0.0503245 | -0.00159223 | 0.3874551 | 0.05152376 | -0.002428031 | 0.61236 | 0.0526351 | -0.002971468
[5 empty] | 0.05105027 | 0.05202483 | -0.002833032 |  | 0.1602912 | 0.05105384 | -0.00159223 | 0.3885106 | 0.05227048 | -0.002428031 | 0.6133738 | 0.05339792 | -0.002971468
[5 empty] | 0.05113827 | 0.05276804 | -0.002833032 |  | 0.1606866 | 0.05178318 | -0.001619401 | 0.389303 | 0.0530172 | -0.002400406 | 0.6142931 | 0.05416075 | -0.002960118
[5 empty] | 0.05123997 | 0.05351126 | -0.002833032 |  | 0.1613244 | 0.05251252 | -0.001619401 | 0.3900381 | 0.05376392 | -0.002400406 | 0.6156368 | 0.05492358 | -0.002960118
[5 empty] | 0.05131184 | 0.05425447 | -0.002833032 |  | 0.1618461 | 0.05324187 | -0.001619401 | 0.3904389 | 0.05451064 | -0.002400406 | 0.6180144 | 0.05568641 | -0.002960118
[5 empty] | 0.05144106 | 0.05499768 | -0.002833032 |  | 0.1620393 | 0.05397121 | -0.001619401 | 0.3917495 | 0.05525737 | -0.002363769 | 0.6196929 | 0.05644923 | -0.002960118
[5 empty] | 0.05156959 | 0.05574089 | -0.002794002 |  | 0.1623694 | 0.05470055 | -0.001628153 | 0.3918597 | 0.05600409 | -0.002363769 | 0.6204077 | 0.05721206 | -0.002919823
[5 empty] | 0.05175583 | 0.0564841 | -0.002794002 |  | 0.1627951 | 0.05542989 | -0.001628153 | 0.3926646 | 0.05675081 | -0.002363769 | 0.6216361 | 0.05797489 | -0.002919823
[5 empty] | 0.05180994 | 0.05722732 | -0.002794002 |  | 0.1631499 | 0.05615923 | -0.001628153 | 0.3940588 | 0.05749753 | -0.002363769 | 0.6233803 | 0.05873772 | -0.002919823
[5 empty] | 0.05195832 | 0.05797053 | -0.002794002 |  | 0.1636267 | 0.05688857 | -0.001628022 | 0.3947928 | 0.05824425 | -0.002363769 | 0.6252057 | 0.05950054 | -0.002919823
[5 empty] | 0.05203272 | 0.05871374 | -0.002739951 |  | 0.1640337 | 0.05761791 | -0.001628022 | 0.3951367 | 0.05899097 | -0.00231638 | 0.6255359 | 0.06026337 | -0.00285465
[5 empty] | 0.0521944 | 0.05945695 | -0.002739951 |  | 0.1644779 | 0.05834725 | -0.001628022 | 0.3957988 | 0.05973769 | -0.00231638 | 0.6271709 | 0.0610262 | -0.00285465
[5 empty] | 0.0522157 | 0.06020016 | -0.002739951 |  | 0.164745 | 0.05907659 | -0.001628022 | 0.396234 | 0.06048441 | -0.00231638 | 0.6285353 | 0.06178903 | -0.00285465
[5 empty] | 0.05230964 | 0.06094338 | -0.002739951 |  | 0.1650492 | 0.05980593 | -0.001628022 | 0.3973173 | 0.06123114 | -0.002260164 | 0.6304198 | 0.06255185 | -0.00285465
[5 empty] | 0.05243966 | 0.06168659 | -0.002653363 |  | 0.1652617 | 0.06053527 | -0.001627669 | 0.3982842 | 0.06197786 | -0.002260164 | 0.6308878 | 0.06331468 | -0.002768599
[5 empty] | 0.0525468 | 0.0624298 | -0.002653363 |  | 0.1658782 | 0.06126461 | -0.001627669 | 0.3985312 | 0.06272458 | -0.002260164 | 0.6322275 | 0.06407751 | -0.002768599
[5 empty] | 0.05271975 | 0.06317301 | -0.002653363 |  | 0.1658855 | 0.06199395 | -0.001627669 | 0.3997034 | 0.0634713 | -0.002260164 | 0.6338242 | 0.06484034 | -0.002768599
[5 empty] | 0.05279579 | 0.06391622 | -0.002653363 |  | 0.1663843 | 0.06272329 | -0.001627095 | 0.4004848 | 0.06421802 | -0.002260164 | 0.6349707 | 0.06560316 | -0.002768599
[5 empty] | 0.05294515 | 0.06465944 | -0.002566966 |  | 0.166662 | 0.06345263 | -0.001627095 | 0.4010944 | 0.06496474 | -0.002197051 | 0.6364628 | 0.06636599 | -0.00266567
[5 empty] | 0.05298239 | 0.06540265 | -0.002566966 |  | 0.166913 | 0.06418197 | -0.001627095 | 0.4014766 | 0.06571146 | -0.002197051 | 0.6388348 | 0.06712882 | -0.00266567
[5 empty] | 0.05310049 | 0.06614586 | -0.002566966 |  | 0.1671591 | 0.06491132 | -0.001627095 | 0.4023483 | 0.06645818 | -0.002197051 | 0.6400452 | 0.06789165 | -0.00266567
[5 empty] | 0.05321037 | 0.06688907 | -0.002566966 |  | 0.1676615 | 0.06564066 | -0.001627095 | 0.4026617 | 0.0672049 | -0.002128967 | 0.6407122 | 0.06865447 | -0.00266567
[5 empty] | 0.05327471 | 0.06763228 | -0.002493836 |  | 0.1680292 | 0.06637 | -0.001626304 | 0.4035214 | 0.06795163 | -0.002128967 | 0.6414576 | 0.0694173 | -0.002549864
[5 empty] | 0.0533979 | 0.06837549 | -0.002493836 |  | 0.1680655 | 0.06709934 | -0.001626304 | 0.4042649 | 0.06869835 | -0.002128967 | 0.6433534 | 0.07018013 | -0.002549864
[5 empty] | 0.05350537 | 0.06911871 | -0.002493836 |  | 0.1686429 | 0.06782868 | -0.001626304 | 0.404892 | 0.06944507 | -0.002128967 | 0.6448842 | 0.07094296 | -0.002549864
[5 empty] | 0.053642 | 0.06986192 | -0.002416368 |  | 0.1687357 | 0.06855802 | -0.001626304 | 0.405014 | 0.07019179 | -0.002128967 | 0.6462272 | 0.07170578 | -0.002549864
[5 empty] | 0.05375541 | 0.07060513 | -0.002416368 |  | 0.1691744 | 0.06928736 | -0.001625295 | 0.4059631 | 0.07093851 | -0.002057841 | 0.6472921 | 0.07246861 | -0.002425178
[5 empty] | 0.05378541 | 0.07134834 | -0.002416368 |  | 0.169478 | 0.0700167 | -0.001625295 | 0.4067409 | 0.07168523 | -0.002057841 | 0.6486165 | 0.07323144 | -0.002425178
[5 empty] | 0.05388208 | 0.07209155 | -0.002416368 |  | 0.1697559 | 0.07074604 | -0.001625295 | 0.4067901 | 0.07243195 | -0.002057841 | 0.6501113 | 0.07399427 | -0.002425178
[5 empty] | 0.05404568 | 0.07283477 | -0.002416368 |  | 0.1698103 | 0.07147538 | -0.001625295 | 0.4078369 | 0.07317867 | -0.002057841 | 0.6501563 | 0.07475709 | -0.002425178
[5 empty] | 0.05404274 | 0.07357798 | -0.002321292 |  | 0.1702789 | 0.07220472 | -0.001624072 | 0.4079314 | 0.07392539 | -0.001985599 | 0.6514507 | 0.07551992 | -0.002295615
[5 empty] | 0.05421233 | 0.07432119 | -0.002321292 |  | 0.17048 | 0.07293406 | -0.001624072 | 0.4084115 | 0.07467212 | -0.001985599 | 0.6533675 | 0.07628275 | -0.002295615
[5 empty] | 0.05426032 | 0.0750644 | -0.002321292 |  | 0.1706115 | 0.0736634 | -0.001624072 | 0.4098381 | 0.07541884 | -0.001985599 | 0.6536488 | 0.07704558 | -0.002295615
[5 empty] | 0.05436788 | 0.07580761 | -0.002321292 |  | 0.1711371 | 0.07439274 | -0.001624072 | 0.4096948 | 0.07616556 | -0.001985599 | 0.6550944 | 0.0778084 | -0.002295615
[5 empty] | 0.05449735 | 0.07655083 | -0.002208185 |  | 0.1710853 | 0.07512208 | -0.001622636 | 0.4106672 | 0.07691228 | -0.001914169 | 0.6567117 | 0.07857123 | -0.002165172
[5 empty] | 0.05451226 | 0.07729404 | -0.002208185 |  | 0.1716276 | 0.07585142 | -0.001622636 | 0.4113563 | 0.077659 | -0.001914169 | 0.6575937 | 0.07933406 | -0.002165172
[5 empty] | 0.05467041 | 0.07803725 | -0.002208185 |  | 0.1716579 | 0.07658077 | -0.001622636 | 0.4113122 | 0.07840572 | -0.001914169 | 0.6585554 | 0.08009689 | -0.002165172
[5 empty] | 0.05467578 | 0.07878046 | -0.002208185 |  | 0.1720623 | 0.07731011 | -0.001622636 | 0.4119945 | 0.07915244 | -0.001914169 | 0.6605069 | 0.08085971 | -0.002165172
[5 empty] | 0.05476381 | 0.07952367 | -0.002137987 |  | 0.1721089 | 0.07803945 | -0.001620988 | 0.4126742 | 0.07989916 | -0.001845479 | 0.6617209 | 0.08162254 | -0.002037851
[5 empty] | 0.0549424 | 0.08026689 | -0.002137987 |  | 0.172642 | 0.07876879 | -0.001620988 | 0.4133512 | 0.08064589 | -0.001845479 | 0.662377 | 0.08238537 | -0.002037851
[5 empty] | 0.0550135 | 0.0810101 | -0.002137987 |  | 0.1726835 | 0.07949813 | -0.001620988 | 0.4137441 | 0.08139261 | -0.001845479 | 0.6630211 | 0.0831482 | -0.002037851
[5 empty] | 0.05510659 | 0.08175331 | -0.002137987 |  | 0.1731013 | 0.08022747 | -0.001620988 | 0.4141342 | 0.08213933 | -0.001845479 | 0.6641102 | 0.08391102 | -0.002037851
[5 empty] | 0.0551835 | 0.08249652 | -0.002024808 |  | 0.1730487 | 0.08095681 | -0.001619131 | 0.4146914 | 0.08288605 | -0.001781456 | 0.6649135 | 0.08467385 | -0.00191765
[5 empty] | 0.0551906 | 0.08323973 | -0.002024808 |  | 0.1734404 | 0.08168615 | -0.001619131 | 0.4159252 | 0.08363277 | -0.001781456 | 0.6671712 | 0.08543668 | -0.00191765
[5 empty] | 0.05538054 | 0.08398294 | -0.002024808 |  | 0.1738528 | 0.08241549 | -0.001619131 | 0.4161397 | 0.08437949 | -0.001781456 | 0.6674017 | 0.08619951 | -0.00191765
[5 empty] | 0.05544705 | 0.08472616 | -0.002024808 |  | 0.173749 | 0.08314483 | -0.001619131 | 0.4163519 | 0.08512621 | -0.001781456 | 0.669456 | 0.08696233 | -0.00180857
[5 empty] | 0.0554435 | 0.08546937 | -0.00195007 |  | 0.1740014 | 0.08387417 | -0.001617066 | 0.4174129 | 0.08587293 | -0.001724028 | 0.6694778 | 0.08772516 | -0.00180857
[5 empty] | 0.05560029 | 0.08621258 | -0.00195007 |  | 0.1744991 | 0.08460351 | -0.001617066 | 0.4175086 | 0.08661965 | -0.001724028 | 0.6702222 | 0.08848799 | -0.00180857
[5 empty] | 0.05561009 | 0.08695579 | -0.00195007 |  | 0.1744346 | 0.08533285 | -0.001617066 | 0.4181139 | 0.08736638 | -0.001724028 | 0.671507 | 0.08925082 | -0.00180857
[5 empty] | 0.05568816 | 0.087699 | -0.00195007 |  | 0.1747954 | 0.08606219 | -0.001617066 | 0.4192305 | 0.0881131 | -0.001724028 | 0.6725961 | 0.09001364 | -0.00180857
[5 empty] | 0.05576529 | 0.08844222 | -0.001866694 |  | 0.1750427 | 0.08679153 | -0.001614795 | 0.4192089 | 0.08885982 | -0.001675123 | 0.6738579 | 0.09077647 | -0.00171461
[5 empty] | 0.05582604 | 0.08918543 | -0.001866694 |  | 0.1753341 | 0.08752087 | -0.001614795 | 0.4200407 | 0.08960654 | -0.001675123 | 0.6750157 | 0.0915393 | -0.00171461
[5 empty] | 0.05596308 | 0.08992864 | -0.001866694 |  | 0.1753316 | 0.08825022 | -0.001614795 | 0.4208158 | 0.09035326 | -0.001675123 | 0.6763468 | 0.09230213 | -0.00171461
[5 empty] | 0.05598329 | 0.09067185 | -0.001866694 |  | 0.1756213 | 0.08897956 | -0.001614795 | 0.4215914 | 0.09109998 | -0.001675123 | 0.676647 | 0.09306495 | -0.00171461
[5 empty] | 0.05610308 | 0.09141506 | -0.001777942 |  | 0.1758653 | 0.0897089 | -0.001612319 | 0.421396 | 0.0918467 | -0.001636667 | 0.6780464 | 0.09382778 | -0.00163977
[5 empty] | 0.05618325 | 0.09215828 | -0.001777942 |  | 0.1762444 | 0.09043824 | -0.001612319 | 0.4221722 | 0.09259342 | -0.001636667 | 0.6785057 | 0.09459061 | -0.00163977
[5 empty] | 0.05621594 | 0.09290149 | -0.001777942 |  | 0.1763971 | 0.09116758 | -0.001612319 | 0.4226058 | 0.09334014 | -0.001636667 | 0.6796018 | 0.09535343 | -0.00163977
[5 empty] | 0.05632522 | 0.0936447 | -0.001777942 |  | 0.17664 | 0.09189692 | -0.001612319 | 0.4230974 | 0.09408687 | -0.001636667 | 0.6797553 | 0.09611626 | -0.00163977
[5 empty] | 0.0563559 | 0.09438791 | -0.001728657 |  | 0.1769507 | 0.09262626 | -0.001609641 | 0.4239342 | 0.09483359 | -0.001610588 | 0.6818496 | 0.09687909 | -0.001587271
[5 empty] | 0.05640109 | 0.09513112 | -0.001728657 |  | 0.1770346 | 0.0933556 | -0.001609641 | 0.424543 | 0.09558031 | -0.001610588 | 0.6821674 | 0.09764192 | -0.001587271
[5 empty] | 0.05656201 | 0.09587433 | -0.001728657 |  | 0.1773227 | 0.09408494 | -0.001609641 | 0.4249234 | 0.09632703 | -0.001610588 | 0.6836936 | 0.09840474 | -0.001587271
[5 empty] | 0.05662083 | 0.09661755 | -0.001728657 |  | 0.1774292 | 0.09481428 | -0.001606763 | 0.425823 | 0.09707375 | -0.001610588 | 0.6838174 | 0.09916757 | -0.001587271
[5 empty] | 0.05670204 | 0.09736076 | -0.001671125 |  | 0.1777179 | 0.09554362 | -0.001606763 | 0.4258611 | 0.09782047 | -0.001598815 | 0.6843104 | 0.0999304 | -0.001542279
[5 empty] | 0.05675107 | 0.09810397 | -0.001671125 |  | 0.1778931 | 0.09627296 | -0.001606763 | 0.4264768 | 0.09856719 | -0.001598815 | 0.6850799 | 0.1006932 | -0.001542279
[5 empty] | 0.05681469 | 0.09884718 | -0.001671125 |  | 0.1783198 | 0.0970023 | -0.001606763 | 0.4274987 | 0.09931391 | -0.001598815 | 0.686782 | 0.1014561 | -0.001542279
[5 empty] | 0.05686949 | 0.09959039 | -0.001671125 |  | 0.178268 | 0.09773164 | -0.001606763 | 0.4276555 | 0.1000606 | -0.001598332 | 0.6871702 | 0.1022189 | -0.001542279
[5 empty] | 0.05689981 | 0.1003336 | -0.001618063 |  | 0.1787421 | 0.09846098 | -0.001603685 | 0.4279259 | 0.1008074 | -0.001598332 | 0.6884917 | 0.1029817 | -0.001497939
[5 empty] | 0.05699951 | 0.1010768 | -0.001618063 |  | 0.1787829 | 0.09919032 | -0.001603685 | 0.4287734 | 0.1015541 | -0.001598332 | 0.6886839 | 0.1037445 | -0.001497939
[5 empty] | 0.05701208 | 0.10182 | -0.001618063 |  | 0.1788702 | 0.09991967 | -0.001603685 | 0.4295042 | 0.1023008 | -0.001598332 | 0.6897166 | 0.1045074 | -0.001497939
[5 empty] | 0.05705493 | 0.1025632 | -0.001618063 |  | 0.1792563 | 0.100649 | -0.001600411 | 0.4296543 | 0.1030475 | -0.001598332 | 0.6909338 | 0.1052702 | -0.001497939
[5 empty] | 0.05709715 | 0.1033065 | -0.001597026 |  | 0.1794145 | 0.1013783 | -0.001600411 | 0.430615 | 0.1037942 | -0.001598332 | 0.6915827 | 0.106033 | -0.001454491
[5 empty] | 0.05718619 | 0.1040497 | -0.001597026 |  | 0.1795969 | 0.1021077 | -0.001600411 | 0.4315171 | 0.104541 | -0.001598332 | 0.6916619 | 0.1067958 | -0.001454491
[5 empty] | 0.05725929 | 0.1047929 | -0.001597026 |  | 0.1799186 | 0.102837 | -0.001600411 | 0.4320697 | 0.1052877 | -0.001598332 | 0.6939043 | 0.1075587 | -0.001454491
[5 empty] | 0.05726135 | 0.1055361 | -0.001597026 |  | 0.1803342 | 0.1035664 | -0.001600411 | 0.4323881 | 0.1060344 | -0.001598332 | 0.6942572 | 0.1083215 | -0.001412177
[5 empty] | 0.05733384 | 0.1062793 | -0.001557398 |  | 0.1805672 | 0.1042957 | -0.00159642 | 0.4328214 | 0.1067811 | -0.001598332 | 0.6941325 | 0.1090843 | -0.001412177
[5 empty] | 0.0574769 | 0.1070225 | -0.001557398 |  | 0.1804999 | 0.105025 | -0.00159642 | 0.4331949 | 0.1075278 | -0.001598332 | 0.6958924 | 0.1098472 | -0.001412177
[5 empty] | 0.05750945 | 0.1077657 | -0.001557398 |  | 0.1808006 | 0.1057544 | -0.00159642 | 0.4342672 | 0.1082746 | -0.001598332 | 0.6961353 | 0.11061 | -0.001412177
[5 empty] | 0.05758105 | 0.1085089 | -0.001557398 |  | 0.1812854 | 0.1064837 | -0.00159642 | 0.434638 | 0.1090213 | -0.001598332 | 0.6979823 | 0.1113728 | -0.001412177
[5 empty] | 0.05757342 | 0.1092521 | -0.001519003 |  | 0.1813538 | 0.1072131 | -0.001586926 | 0.4346563 | 0.109768 | -0.001598332 | 0.6986888 | 0.1121356 | -0.001371238
[5 empty] | 0.05768378 | 0.1099954 | -0.001519003 |  | 0.1816525 | 0.1079424 | -0.001586926 | 0.4355504 | 0.1105147 | -0.001598332 | 0.6990107 | 0.1128985 | -0.001371238
[5 empty] | 0.05765162 | 0.1107386 | -0.001519003 |  | 0.1818348 | 0.1086718 | -0.001586926 | 0.4362095 | 0.1112615 | -0.001598332 | 0.6999913 | 0.1136613 | -0.001371238
[5 empty] | 0.05780871 | 0.1114818 | -0.001519003 |  | 0.1819466 | 0.1094011 | -0.001586926 | 0.4366914 | 0.1120082 | -0.001598332 | 0.6999218 | 0.1144241 | -0.001371238
[5 empty] | 0.05787061 | 0.112225 | -0.001491166 |  | 0.18222 | 0.1101304 | -0.001571173 | 0.4372894 | 0.1127549 | -0.001598332 | 0.7015573 | 0.1151869 | -0.001331914
[5 empty] | 0.05789252 | 0.1129682 | -0.001491166 |  | 0.1825159 | 0.1108598 | -0.001571173 | 0.4372986 | 0.1135016 | -0.001598332 | 0.7026178 | 0.1159498 | -0.001331914
[5 empty] | 0.05797735 | 0.1137114 | -0.001491166 |  | 0.1826484 | 0.1115891 | -0.001571173 | 0.4383052 | 0.1142483 | -0.001598332 | 0.7032922 | 0.1167126 | -0.001331914
[5 empty] | 0.05799838 | 0.1144546 | -0.001491166 |  | 0.1827566 | 0.1123185 | -0.001571173 | 0.4391346 | 0.1149951 | -0.001598332 | 0.7029122 | 0.1174754 | -0.001331914
[5 empty] | 0.05797925 | 0.1151978 | -0.001463337 |  | 0.1831202 | 0.1130478 | -0.001549665 | 0.439492 | 0.1157418 | -0.001598332 | 0.7043374 | 0.1182383 | -0.001294446
[5 empty] | 0.05805484 | 0.1159411 | -0.001463337 |  | 0.1833199 | 0.1137771 | -0.001549665 | 0.4396118 | 0.1164885 | -0.001598332 | 0.7043255 | 0.1190011 | -0.001294446
[5 empty] | 0.05816176 | 0.1166843 | -0.001463337 |  | 0.1835189 | 0.1145065 | -0.001549665 | 0.4402606 | 0.1172352 | -0.001598332 | 0.7055488 | 0.1197639 | -0.001294446
[5 empty] | 0.05818085 | 0.1174275 | -0.001463337 |  | 0.1837871 | 0.1152358 | -0.001549665 | 0.4404357 | 0.1179819 | -0.001598332 | 0.7063843 | 0.1205267 | -0.001294446
[5 empty] | 0.05826304 | 0.1181707 | -0.001441719 |  | 0.1840547 | 0.1159652 | -0.001522904 | 0.4412592 | 0.1187287 | -0.001598332 | 0.706831 | 0.1212896 | -0.001259075
[5 empty] | 0.05831294 | 0.1189139 | -0.001441719 |  | 0.1843684 | 0.1166945 | -0.001522904 | 0.4421409 | 0.1194754 | -0.001598332 | 0.708133 | 0.1220524 | -0.001259075
[5 empty] | 0.05837826 | 0.1196571 | -0.001441719 |  | 0.1843064 | 0.1174238 | -0.001522904 | 0.4422519 | 0.1202221 | -0.001598332 | 0.7086628 | 0.1228152 | -0.001259075
[5 empty] | 0.05833948 | 0.1204003 | -0.001441719 |  | 0.1847123 | 0.1181532 | -0.001491394 | 0.4432499 | 0.1209688 | -0.001598332 | 0.708994 | 0.1235781 | -0.001226042
[5 empty] | 0.05844358 | 0.1211435 | -0.001405839 |  | 0.1850943 | 0.1188825 | -0.001491394 | 0.4438321 | 0.1217155 | -0.001598332 | 0.709702 | 0.1243409 | -0.001226042
[5 empty] | 0.05846743 | 0.1218868 | -0.001405839 |  | 0.1850527 | 0.1196119 | -0.001491394 | 0.4444129 | 0.1224623 | -0.001598332 | 0.7103074 | 0.1251037 | -0.001226042
[5 empty] | 0.05847472 | 0.12263 | -0.001405839 |  | 0.1851981 | 0.1203412 | -0.001491394 | 0.4444574 | 0.123209 | -0.001598332 | 0.7121556 | 0.1258665 | -0.001226042
[5 empty] | 0.05863317 | 0.1233732 | -0.001393943 |  | 0.1856016 | 0.1210705 | -0.001491394 | 0.4446781 | 0.1239557 | -0.001598332 | 0.712267 | 0.1266294 | -0.001226042
[5 empty] | 0.05856738 | 0.1241164 | -0.001393943 |  | 0.1856038 | 0.1217999 | -0.001455638 | 0.4459091 | 0.1247024 | -0.001598332 | 0.7121781 | 0.1273922 | -0.001195588
[5 empty] | 0.0586928 | 0.1248596 | -0.001393943 |  | 0.1858644 | 0.1225292 | -0.001455638 | 0.4458883 | 0.1254492 | -0.001598332 | 0.7137187 | 0.128155 | -0.001195588
[5 empty] | 0.0587697 | 0.1256028 | -0.001393943 |  | 0.1861952 | 0.1232586 | -0.001455638 | 0.4466406 | 0.1261959 | -0.001598332 | 0.7143858 | 0.1289178 | -0.001195588
[5 empty] | 0.05873394 | 0.126346 | -0.001393943 |  | 0.1865017 | 0.1239879 | -0.001455638 | 0.4474515 | 0.1269426 | -0.001598332 | 0.715528 | 0.1296807 | -0.001195588
[5 empty] | 0.05880961 | 0.1270892 | -0.001371487 |  | 0.1868075 | 0.1247172 | -0.001416139 | 0.4473652 | 0.1276893 | -0.001598332 | 0.715119 | 0.1304435 | -0.001167953
[5 empty] | 0.05890071 | 0.1278324 | -0.001371487 |  | 0.187018 | 0.1254466 | -0.001416139 | 0.4481136 | 0.128436 | -0.001598332 | 0.7159568 | 0.1312063 | -0.001167953
[5 empty] | 0.05886291 | 0.1285757 | -0.001371487 |  | 0.1869669 | 0.1261759 | -0.001416139 | 0.4483222 | 0.1291828 | -0.001598332 | 0.7164973 | 0.1319692 | -0.001167953
[5 empty] | 0.05888856 | 0.1293189 | -0.001371487 |  | 0.1871281 | 0.1269053 | -0.001416139 | 0.4487085 | 0.1299295 | -0.001598332 | 0.7168366 | 0.132732 | -0.001167953
[5 empty] | 0.05900181 | 0.1300621 | -0.00133851 |  | 0.1875732 | 0.1276346 | -0.001373401 | 0.4492131 | 0.1306762 | -0.001598332 | 0.7185228 | 0.1334948 | -0.001143378
[5 empty] | 0.0590502 | 0.1308053 | -0.00133851 |  | 0.1875665 | 0.1283639 | -0.001373401 | 0.4505561 | 0.1314229 | -0.001598332 | 0.7182655 | 0.1342576 | -0.001143378
[5 empty] | 0.05898543 | 0.1315485 | -0.00133851 |  | 0.1877963 | 0.1290933 | -0.001373401 | 0.4508781 | 0.1321696 | -0.001598332 | 0.7186775 | 0.1350205 | -0.001143378
[5 empty] | 0.05902435 | 0.1322917 | -0.00133851 |  | 0.188192 | 0.1298226 | -0.001327928 | 0.4514988 | 0.1329164 | -0.001598332 | 0.7201479 | 0.1357833 | -0.001143378
[5 empty] | 0.05917515 | 0.1330349 | -0.001322054 |  | 0.1881345 | 0.130552 | -0.001327928 | 0.452058 | 0.1336631 | -0.001598332 | 0.7208349 | 0.1365461 | -0.001122105
[5 empty] | 0.05910808 | 0.1337781 | -0.001322054 |  | 0.1885526 | 0.1312813 | -0.001327928 | 0.4523148 | 0.1344098 | -0.001598332 | 0.7212225 | 0.1373089 | -0.001122105
[5 empty] | 0.05917702 | 0.1345214 | -0.001322054 |  | 0.1886123 | 0.1320107 | -0.001327928 | 0.4522683 | 0.1351565 | -0.001598332 | 0.7212129 | 0.1380718 | -0.001122105
[5 empty] | 0.05927746 | 0.1352646 | -0.001322054 |  | 0.1889097 | 0.13274 | -0.001327928 | 0.453546 | 0.1359033 | -0.001598332 | 0.7229437 | 0.1388346 | -0.001104375
[5 empty] | 0.05927245 | 0.1360078 | -0.001324736 |  | 0.1889913 | 0.1334693 | -0.001280221 | 0.4540993 | 0.13665 | -0.001598332 | 0.722236 | 0.1395974 | -0.001104375
[5 empty] | 0.05930693 | 0.136751 | -0.001324736 |  | 0.1891197 | 0.1341987 | -0.001280221 | 0.4538658 | 0.1373967 | -0.001598332 | 0.7232697 | 0.1403603 | -0.001104375
[5 empty] | 0.05930838 | 0.1374942 | -0.001324736 |  | 0.1895584 | 0.134928 | -0.001280221 | 0.4544154 | 0.1381434 | -0.001598332 | 0.7231267 | 0.1411231 | -0.001104375
[5 empty] | 0.0593816 | 0.1382374 | -0.001324736 |  | 0.189757 | 0.1356574 | -0.001280221 | 0.455508 | 0.1388901 | -0.001598332 | 0.7238509 | 0.1418859 | -0.001104375
[5 empty] | 0.05944598 | 0.1389806 | -0.001295884 |  | 0.1900266 | 0.1363867 | -0.001230786 | 0.455934 | 0.1396369 | -0.001598332 | 0.7254435 | 0.1426487 | -0.001090427
[5 empty] | 0.05946113 | 0.1397238 | -0.001295884 |  | 0.1900075 | 0.137116 | -0.001230786 | 0.4562977 | 0.1403836 | -0.001598332 | 0.7256629 | 0.1434116 | -0.001090427
[5 empty] | 0.05949966 | 0.140467 | -0.001295884 |  | 0.1901554 | 0.1378454 | -0.001230786 | 0.456417 | 0.1411303 | -0.001598332 | 0.726263 | 0.1441744 | -0.001090427
[5 empty] | 0.05947272 | 0.1412103 | -0.001295884 |  | 0.1904465 | 0.1385747 | -0.001230786 | 0.4566555 | 0.141877 | -0.001598332 | 0.7266587 | 0.1449372 | -0.001090427
[5 empty] | 0.05954995 | 0.1419535 | -0.0012981 |  | 0.1905925 | 0.1393041 | -0.001180124 | 0.4572564 | 0.1426237 | -0.001598332 | 0.7266543 | 0.1457 | -0.001080502
[5 empty] | 0.05959401 | 0.1426967 | -0.0012981 |  | 0.1907135 | 0.1400334 | -0.001180124 | 0.4583421 | 0.1433705 | -0.001598332 | 0.7281055 | 0.1464629 | -0.001080502
[5 empty] | 0.05954016 | 0.1434399 | -0.0012981 |  | 0.1910264 | 0.1407627 | -0.001180124 | 0.4583322 | 0.1441172 | -0.001598332 | 0.7276907 | 0.1472257 | -0.001080502
[5 empty] | 0.05955009 | 0.1441831 | -0.0012981 |  | 0.1912903 | 0.1414921 | -0.001180124 | 0.4588068 | 0.1448639 | -0.001598332 | 0.7282433 | 0.1479885 | -0.001080502
[5 empty] | 0.05957529 | 0.1449263 | -0.001290481 |  | 0.1913603 | 0.1422214 | -0.00112874 | 0.4592799 | 0.1456106 | -0.001598332 | 0.7283949 | 0.1487514 | -0.001074843
[5 empty] | 0.05963197 | 0.1456695 | -0.001290481 |  | 0.1914775 | 0.1429508 | -0.00112874 | 0.4603 | 0.1463573 | -0.001598332 | 0.7296131 | 0.1495142 | -0.001074843
[5 empty] | 0.05972013 | 0.1464127 | -0.001290481 |  | 0.1918356 | 0.1436801 | -0.00112874 | 0.460465 | 0.1471041 | -0.001598332 | 0.7303322 | 0.150277 | -0.001074843
[5 empty] | 0.0596993 | 0.147156 | -0.00128294 |  | 0.1921381 | 0.1444094 | -0.001090031 | 0.4611553 | 0.1478508 | -0.001598332 | 0.7301725 | 0.1510398 | -0.001073542
[5 empty] | 0.05965879 | 0.1478992 | -0.00128294 |  | 0.1921139 | 0.1451388 | -0.001090031 | 0.4614609 | 0.1485975 | -0.001598332 | 0.7306626 | 0.1518027 | -0.001073542