## 1
Общество с ограниченной ответственностью "Инженерная геология" (ООО "ИнжГео") | [10 empty] | Общество с ограниченной ответственностью "Инженерная геология" (ООО "ИнжГео")
Юр. адрес: 117279, г. Москва, ул. Миклухо-Маклая, 36 а, этаж 5, пом. XXIII к. 76-84 | [10 empty] | Юр. адрес: 117279, г. Москва, ул. Миклухо-Маклая, 36 а, этаж 5, пом. XXIII к. 76-84 | [8 empty] | нагр |  |  | X0 | Y0 | R |  | нагр |  |  |  | X0 | Y0 | R | нагр |  |  |  | X0 | Y0 | R |  | нагр |  |  |  | X0 | Y0 | R
Телефон/факс +7 (495) 132-30-00, Адрес электронной почты inbox@inj-geo.ru | [10 empty] | Телефон/факс +7 (495) 132-30-00, Адрес электронной почты inbox@inj-geo.ru | [12 empty] | 0 | [7 empty] | 0 | [6 empty] | 0 | [7 empty] | 0
[20 empty] | девиатор | [6 empty] | девиатор | [6 empty] | девиатор | [7 empty] | девиатор
Испытательная лаборатория ООО «ИнжГео» | [10 empty] | Испытательная лаборатория ООО «ИнжГео» | [8 empty] | x0 | Угол | X | Y |  |  |  | x0 |  | Угол | X | Y |  |  | x0 |  | Угол | X | Y |  |  |  | x0 |  | Угол | X | Y
Адрес места осуществления деятельности лаборатории: г. Москва, просп. Вернадского, д. 51, стр. 1 | [10 empty] | Адрес места осуществления деятельности лаборатории: г. Москва, просп. Вернадского, д. 51, стр. 1 | [9 empty] | 0 | [7 empty] | 0 | [6 empty] | 0 | [7 empty] | 0
Телефон +7(910)4557682, E-mail: slg85@mail.ru | [10 empty] | Телефон +7(910)4557682, E-mail: slg85@mail.ru | [9 empty] | 5 | [7 empty] | 5 | [6 empty] | 5 | [7 empty] | 5
[21 empty] | 10 | [7 empty] | 10 | [6 empty] | 10 | [7 empty] | 10
Протокол испытаний № 13-63/38 от 06-12-2022 | [20 empty] | 15 | [7 empty] | 15 | [6 empty] | 15 | [7 empty] | 15
Наименование и адрес заказчика: ООО Регионстрой | [20 empty] | 20 | [7 empty] | 20 | [6 empty] | 20 | [7 empty] | 20
Наименование объекта: Переход трубопровода через р. Енисей | [20 empty] | 25 | [7 empty] | 25 | [6 empty] | 25 | [7 empty] | 25
Наименование используемого метода/методики: ГОСТ 12248.4-2020 | [20 empty] | 30 | [7 empty] | 30 | [6 empty] | 30 | [7 empty] | 30
Условия проведения испытания: температура окружающей среды (18 - 25)0С, влажность воздуха (40 - 75)% | [20 empty] | 35 | [7 empty] | 35 | [6 empty] | 35 | [7 empty] | 35
Дата получение объекта подлежащего испытаниям: 09-11-2022 | [20 empty] | 40 | [7 empty] | 40 | [6 empty] | 40 | [7 empty] | 40
Дата испытания: 25.10.2022-19.11.2038 | [20 empty] | 45 | [7 empty] | 45 | [6 empty] | 45 | [7 empty] | 45
Испытание грунтов методом трехосного сжатия | [10 empty] | Испытание грунтов методом трехосного сжатия | [9 empty] | 50 | [7 empty] | 50 | [6 empty] | 50 | [7 empty] | 50
Лабораторный номер: |  | 1073 | [5 empty] | We, % = | 0.5043344 |  | Лабораторный номер: | [6 empty] | We, % = |  |  | 55 | [7 empty] | 55 | [6 empty] | 55 | [7 empty] | 55
Номер скважины: |  | BH-004 | [5 empty] | ρ, г/см3 = | 1.9 |  | Номер скважины: | [6 empty] | ρ, г/см3 = |  |  | 60 | [7 empty] | 60 | [6 empty] | 60 | [7 empty] | 60
Глубина отбора, м: |  | 4.7 | [5 empty] | ρs, г/см3 = | 2.7 |  | Глубина отбора, м: | [6 empty] | ρs, г/см3 = |  |  | 65 | [7 empty] | 65 | [6 empty] | 65 | [7 empty] | 65
Наименование грунта: |  | Суглинок, после оттаивания текучий, легкий песчанистый | [5 empty] | e, д.е. = | 1.1 |  | Наименование грунта: | [6 empty] | e, д.е. = |  |  | 70 | [7 empty] | 70 | [6 empty] | 70 | [7 empty] | 70
Схема проведения опыта: |  | КД | [5 empty] | IL, д.е. = | 2.6 |  | Схема проведения опыта: | [6 empty] | IL, д.е. = |  |  | 75 | [7 empty] | 75 | [6 empty] | 75 | [7 empty] | 75
Результаты испытаний | [10 empty] | Результаты испытаний | [9 empty] | 80 | [7 empty] | 80 | [6 empty] | 80 | [7 empty] | 80
[21 empty] | 85 | [7 empty] | 85 | [6 empty] | 85 | [7 empty] | 85
[21 empty] | 90 | [7 empty] | 90 | [6 empty] | 90 | [7 empty] | 90
[21 empty] | 95 | [7 empty] | 95 | [6 empty] | 95 | [7 empty] | 95
[21 empty] | 100 | [7 empty] | 100 | [6 empty] | 100 | [7 empty] | 100
[21 empty] | 105 | [7 empty] | 105 | [6 empty] | 105 | [7 empty] | 105
[21 empty] | 110 | [7 empty] | 110 | [6 empty] | 110 | [7 empty] | 110
[21 empty] | 115 | [7 empty] | 115 | [6 empty] | 115 | [7 empty] | 115
[21 empty] | 120 | [7 empty] | 120 | [6 empty] | 120 | [7 empty] | 120
[21 empty] | 125 | [7 empty] | 125 | [6 empty] | 125 | [7 empty] | 125
[21 empty] | 130 | [7 empty] | 130 | [6 empty] | 130 | [7 empty] | 130
[21 empty] | 135 | [7 empty] | 135 | [6 empty] | 135 | [7 empty] | 135
[21 empty] | 140 | [7 empty] | 140 | [6 empty] | 140 | [7 empty] | 140
[21 empty] | 145 | [7 empty] | 145 | [6 empty] | 145 | [7 empty] | 145
[21 empty] | 150 | [7 empty] | 150 | [6 empty] | 150 | [7 empty] | 150
[21 empty] | 155 | [7 empty] | 155 | [6 empty] | 155 | [7 empty] | 155
[21 empty] | 160 | [7 empty] | 160 | [6 empty] | 160 | [7 empty] | 160
[21 empty] | 165 | [7 empty] | 165 | [6 empty] | 165 | [7 empty] | 165
[21 empty] | 170 | [7 empty] | 170 | [6 empty] | 170 | [7 empty] | 170
[21 empty] | 175 | [7 empty] | 175 | [6 empty] | 175 | [7 empty] | 175
[21 empty] | 180 | [7 empty] | 180 | [6 empty] | 180 | [7 empty] | 180
[13 empty] | Давление в камере, Мпа σ3 | Вертикальная нагрузка, Мпа σ1 | Поровое давление, Мпа u
[13 empty] | 0.05 | 0.2514703 |  |  |  |  | 1 | [6 empty] | σ3,кПа | σ1,кПа | u, кПа |  |  |  | 4
[13 empty] | 0.15 | 0.6366543 | [26 empty] | δ3, Мпа | δ1-δ3, МПа | δ1, МПа | δ1, КПа
[13 empty] | 0.25 | 1.021838 | [20 empty] | С, МПа:
φ, град:
E, Мпа
[26 empty] | x | 0
[26 empty] | y |  |  |  | С, кПа | φ,°
Эффективные значения угла внутреннего трения и удельного сцепления ϕ', С'
[13 empty] | ϕ', град. = | 36
[13 empty] | С', МПа = | 0.015
|  | K0, д.е. | 0.4122147 | Эффективное напряжение, Мпа: |  |  |  |  | 0.02061074
|  | Модуль деформации E0, МПа: |  | Точки нахождения модуля Е0, Мпа (полное напряжение): |  |  |  |  | 0.02061074 | 0.03297718
|  | Модуль деформации E50, МПа: |  | qmax Давление при разрушении образца, Мпа (девиатор): |  |  |  |  | 0.05806851
|  | Коэф. Поперечной деформации, ϑ: |  | 0,5 qmax, Мпа (девиатор): |  |  |  |  | 0.02903426
| Начальник исп. лаборатории: | [6 empty] | Семиколенова Л.Г. |  |  |  |  | Начальник исп. лаборатории: |  |  |  |  | Семиколенова Л.Г.
Лист 1 , всего листов 2 | [11 empty] | Лист 2 , всего листов 2
Частичное воспроизведение протокола испытаний без письменного разрешения ООО «ИнжГео» ЗАПРЕЩАЕТСЯ | [11 empty] | Частичное воспроизведение протокола испытаний без письменного разрешения ООО «ИнжГео» ЗАПРЕЩАЕТСЯ
E0 |  |  | E50 |  | Деформация |  |  |  | Первая прочность |  |  | Вторая прочность |  |  | Третья прочность
devE0 | epsE0 |  | dev50 | epsE50 | dev | eps | ev |  | dev1 | eps1 | ev1 | dev1 | eps1 | ev2 | dev1 | eps1 | ev3
0.01236644 | 0.0002686398 |  | 0.02903426 | 0.0008059195 | 0.01236644 | 0.0002686398 | 0.0004195095 |  | 0 | 0 | 5.288945e-05 | 0 | 0 | 0.001283972 | 0 | 0 | 0.0006785476
[5 empty] | 0.02903426 | 0.0008059195 | 0.0004195095 |  | 0.03 | 0.0006516987 | 5.288945e-05 | 0.09 | 0.0006206654 | 0.001283972 | 0.15 | 0.0007161524 | 0.0006785476
Секущая модуля Е0 |  |  | Линия Q max |  | 0.03012605 | 0.001486638 | 0.0004195095 |  | 0.06513708 | 0.001489383 | 5.288945e-05 | 0.2007788 | 0.001500631 | 0.001283972 | 0.2886415 | 0.001472441 | 0.0006785476
| 0 |  |  | 0 | 0.03112937 | 0.002229957 | -0.001274776 |  | 0.09129555 | 0.002234075 | -0.001839101 | 0.2433272 | 0.002144179 | -0.002314477 | 0.3859192 | 0.002354322 | -0.0005737656
[5 empty] | 0.03215341 | 0.002973276 | -0.001274776 |  | 0.1007352 | 0.00279616 | -0.001839101 | 0.2535118 | 0.003001262 | -0.002314477 | 0.3982378 | 0.002944883 | -0.0005737656
[5 empty] | 0.03300028 | 0.003716595 | -0.001274776 |  | 0.1054963 | 0.003723458 | -0.001839101 | 0.2618221 | 0.003751578 | -0.002314477 | 0.4123949 | 0.003681103 | -0.0005737656
|  |  | Линия 0,5 Q max |  | 0.03380675 | 0.004459913 | -0.001274776 |  | 0.1089563 | 0.004468149 | -0.001839101 | 0.2692775 | 0.004501894 | -0.002314477 | 0.4261409 | 0.004417324 | -0.0005737656
|  |  |  | 0 | 0.03451915 | 0.005203232 | -0.001333561 |  | 0.1123217 | 0.005212841 | -0.001836464 | 0.2759863 | 0.005252209 | -0.002296517 | 0.4381206 | 0.005153545 | -0.0006176959
[5 empty] | 0.03514754 | 0.005946551 | -0.001333561 |  | 0.1153659 | 0.005957533 | -0.001836464 | 0.2820632 | 0.006002525 | -0.002296517 | 0.4499566 | 0.005889766 | -0.0006176959
[5 empty] | 0.03570795 | 0.00668987 | -0.001333561 |  | 0.1182646 | 0.006702224 | -0.001836464 | 0.2881984 | 0.00675284 | -0.002296517 | 0.4608167 | 0.006625986 | -0.0006176959
[5 empty] | 0.03626238 | 0.007433189 | -0.001366168 |  | 0.1207604 | 0.007446916 | -0.001836464 | 0.2935177 | 0.007503156 | -0.002296517 | 0.4703169 | 0.007362207 | -0.0006176959
[5 empty] | 0.03670846 | 0.008176508 | -0.001366168 |  | 0.1230648 | 0.008191607 | -0.001830172 | 0.2979543 | 0.008253472 | -0.002261966 | 0.4784167 | 0.008098428 | -0.0007086644
Коэфф. Точки |  |  |  |  | 0.03709049 | 0.008919827 | -0.001366168 |  | 0.1251734 | 0.008936299 | -0.001830172 | 0.3020729 | 0.009003787 | -0.002261966 | 0.4863279 | 0.008834648 | -0.0007086644
[5 empty] | 0.03748887 | 0.009663146 | -0.001366168 |  | 0.1273819 | 0.00968099 | -0.001830172 | 0.3060945 | 0.009754103 | -0.002261966 | 0.4941966 | 0.009570869 | -0.0007086644
[5 empty] | 0.03781053 | 0.01040646 | -0.001366168 |  | 0.129192 | 0.01042568 | -0.001821705 | 0.309785 | 0.01050442 | -0.002261966 | 0.5008176 | 0.01030709 | -0.0007086644
[5 empty] | 0.03808344 | 0.01114978 | -0.001364484 |  | 0.1306991 | 0.01117037 | -0.001821705 | 0.3132716 | 0.01125473 | -0.002218293 | 0.5068323 | 0.01104331 | -0.0008268544
[5 empty] | 0.03829488 | 0.0118931 | -0.001364484 |  | 0.1322033 | 0.01191507 | -0.001821705 | 0.3161249 | 0.01200505 | -0.002218293 | 0.5122932 | 0.01177953 | -0.0008268544
[5 empty] | 0.03850284 | 0.01263642 | -0.001364484 |  | 0.1337018 | 0.01265976 | -0.001821705 | 0.3182322 | 0.01275537 | -0.002218293 | 0.516639 | 0.01251575 | -0.0008268544
[5 empty] | 0.03877203 | 0.01337974 | -0.001364484 |  | 0.1349875 | 0.01340445 | -0.001821705 | 0.3205149 | 0.01350568 | -0.002218293 | 0.5215312 | 0.01325197 | -0.0008268544
[5 empty] | 0.03895357 | 0.01412306 | -0.00138309 |  | 0.1359962 | 0.01414914 | -0.00181254 | 0.3231551 | 0.014256 | -0.002172966 | 0.5254881 | 0.01398819 | -0.000952449
[5 empty] | 0.03908175 | 0.01486638 | -0.00138309 |  | 0.1372608 | 0.01489383 | -0.00181254 | 0.3247223 | 0.01500631 | -0.002172966 | 0.5297225 | 0.01472441 | -0.000952449
[5 empty] | 0.03925709 | 0.0156097 | -0.00138309 |  | 0.138028 | 0.01563852 | -0.00181254 | 0.3269552 | 0.01575663 | -0.002172966 | 0.5333559 | 0.01546063 | -0.000952449
[5 empty] | 0.03937109 | 0.01635302 | -0.00138309 |  | 0.1391541 | 0.01638321 | -0.00181254 | 0.3283664 | 0.01650694 | -0.002172966 | 0.5359649 | 0.01619686 | -0.000952449
[5 empty] | 0.03962696 | 0.01709633 | -0.001397163 |  | 0.1399738 | 0.01712791 | -0.001804155 | 0.3296542 | 0.01725726 | -0.002133453 | 0.5392492 | 0.01693308 | -0.001065631
[5 empty] | 0.03978351 | 0.01783965 | -0.001397163 |  | 0.1406291 | 0.0178726 | -0.001804155 | 0.331815 | 0.01800757 | -0.002133453 | 0.5425586 | 0.0176693 | -0.001065631
[5 empty] | 0.03998415 | 0.01858297 | -0.001397163 |  | 0.1412841 | 0.01861729 | -0.001804155 | 0.3332015 | 0.01875789 | -0.002133453 | 0.5445165 | 0.01840552 | -0.001065631
[5 empty] | 0.04016742 | 0.01932629 | -0.001397163 |  | 0.1420279 | 0.01936198 | -0.001804155 | 0.3347606 | 0.01950821 | -0.002133453 | 0.5472353 | 0.01914174 | -0.001065631
[5 empty] | 0.04039903 | 0.02006961 | -0.001441457 |  | 0.1429511 | 0.02010667 | -0.001798028 | 0.3362847 | 0.02025852 | -0.002107222 | 0.5506956 | 0.01987796 | -0.001146584
[5 empty] | 0.0406782 | 0.02081293 | -0.001441457 |  | 0.1435066 | 0.02085136 | -0.001798028 | 0.3378068 | 0.02100884 | -0.002107222 | 0.5528692 | 0.02061418 | -0.001146584
[5 empty] | 0.04093032 | 0.02155625 | -0.001441457 |  | 0.1442268 | 0.02159606 | -0.001798028 | 0.3402413 | 0.02175915 | -0.002107222 | 0.5567764 | 0.0213504 | -0.001146584
[5 empty] | 0.0412633 | 0.02229957 | -0.001441457 |  | 0.1450866 | 0.02234075 | -0.001798028 | 0.3422053 | 0.02250947 | -0.002103766 | 0.559898 | 0.02208662 | -0.001146584
[5 empty] | 0.04159301 | 0.02304289 | -0.001495562 |  | 0.1457077 | 0.02308544 | -0.001795637 | 0.3440695 | 0.02325978 | -0.002103766 | 0.5630063 | 0.02282284 | -0.001175584
[5 empty] | 0.041972 | 0.02378621 | -0.001495562 |  | 0.1466886 | 0.02383013 | -0.001795637 | 0.3468403 | 0.0240101 | -0.002103766 | 0.5663871 | 0.02355906 | -0.001175584
[5 empty] | 0.04224993 | 0.02452952 | -0.001495562 |  | 0.1474114 | 0.02457482 | -0.001795637 | 0.3491732 | 0.02476041 | -0.002103766 | 0.5707326 | 0.02429528 | -0.001175584
[5 empty] | 0.04260184 | 0.02527284 | -0.001495562 |  | 0.1481687 | 0.02531951 | -0.001795637 | 0.3514643 | 0.02551073 | -0.002103766 | 0.5742943 | 0.0250315 | -0.001175584
[5 empty] | 0.04292703 | 0.02601616 | -0.00162779 |  | 0.1491211 | 0.02606421 | -0.001826434 | 0.3534122 | 0.02626105 | -0.002161926 | 0.5778063 | 0.02576772 | -0.001173782
[5 empty] | 0.04321844 | 0.02675948 | -0.00162779 |  | 0.1498323 | 0.0268089 | -0.001826434 | 0.3553675 | 0.02701136 | -0.002161926 | 0.5818495 | 0.02650394 | -0.001173782
[5 empty] | 0.04350739 | 0.0275028 | -0.00162779 |  | 0.1506216 | 0.02755359 | -0.001826434 | 0.3575854 | 0.02776168 | -0.002161926 | 0.5845102 | 0.02724017 | -0.001173782
[5 empty] | 0.04381937 | 0.02824612 | -0.00162779 |  | 0.1512692 | 0.02829828 | -0.001826434 | 0.3599686 | 0.02851199 | -0.002161926 | 0.5888728 | 0.02797639 | -0.001173782
[5 empty] | 0.04420633 | 0.02898944 | -0.001824839 |  | 0.1520576 | 0.02904297 | -0.001910146 | 0.3621619 | 0.02926231 | -0.0022803 | 0.5927693 | 0.02871261 | -0.001169216
[5 empty] | 0.04449335 | 0.02973276 | -0.001824839 |  | 0.1526039 | 0.02978766 | -0.001910146 | 0.3638047 | 0.03001262 | -0.0022803 | 0.5955171 | 0.02944883 | -0.001169216
[5 empty] | 0.04480302 | 0.03047608 | -0.001824839 |  | 0.153415 | 0.03053235 | -0.001910146 | 0.3655104 | 0.03076294 | -0.0022803 | 0.5982905 | 0.03018505 | -0.001169216
[5 empty] | 0.04510915 | 0.03121939 | -0.001824839 |  | 0.1540253 | 0.03127705 | -0.001910146 | 0.3672811 | 0.03151326 | -0.0022803 | 0.6020266 | 0.03092127 | -0.001169216
[5 empty] | 0.04539825 | 0.03196271 | -0.002010557 |  | 0.1547407 | 0.03202174 | -0.002032597 | 0.369638 | 0.03226357 | -0.002440648 | 0.6054536 | 0.03165749 | -0.001162594
[5 empty] | 0.04568975 | 0.03270603 | -0.002010557 |  | 0.1553784 | 0.03276643 | -0.002032597 | 0.3710247 | 0.03301389 | -0.002440648 | 0.6092542 | 0.03239371 | -0.001162594
[5 empty] | 0.04604342 | 0.03344935 | -0.002010557 |  | 0.1557738 | 0.03351112 | -0.002032597 | 0.3734197 | 0.0337642 | -0.002440648 | 0.6116228 | 0.03312993 | -0.001162594
[5 empty] | 0.04625916 | 0.03419267 | -0.002010557 |  | 0.1565863 | 0.03425581 | -0.002032597 | 0.3749451 | 0.03451452 | -0.002440648 | 0.6154835 | 0.03386615 | -0.001162594
[5 empty] | 0.04663054 | 0.03493599 | -0.002230551 |  | 0.1569923 | 0.0350005 | -0.002179614 | 0.3769622 | 0.03526483 | -0.002624727 | 0.6182486 | 0.03460237 | -0.001154628
[5 empty] | 0.04689625 | 0.03567931 | -0.002230551 |  | 0.1575082 | 0.0357452 | -0.002179614 | 0.3785259 | 0.03601515 | -0.002624727 | 0.6210384 | 0.03533859 | -0.001154628
[5 empty] | 0.0471157 | 0.03642263 | -0.002230551 |  | 0.1581982 | 0.03648989 | -0.002179614 | 0.3797918 | 0.03676546 | -0.002624727 | 0.6242895 | 0.03607481 | -0.001154628
[5 empty] | 0.04735614 | 0.03716595 | -0.002230551 |  | 0.1587307 | 0.03723458 | -0.002337021 | 0.3818748 | 0.03751578 | -0.002624727 | 0.6263409 | 0.03681103 | -0.001154628
[5 empty] | 0.04765173 | 0.03790926 | -0.002420628 |  | 0.1592516 | 0.03797927 | -0.002337021 | 0.3836101 | 0.0382661 | -0.002814297 | 0.6292029 | 0.03754726 | -0.001146026
[5 empty] | 0.04796179 | 0.03865258 | -0.002420628 |  | 0.1595731 | 0.03872396 | -0.002337021 | 0.3852629 | 0.03901641 | -0.002814297 | 0.6325302 | 0.03828348 | -0.001146026
[5 empty] | 0.0481831 | 0.0393959 | -0.002420628 |  | 0.160346 | 0.03946865 | -0.002337021 | 0.3869408 | 0.03976673 | -0.002814297 | 0.6347342 | 0.0390197 | -0.001146026
[5 empty] | 0.04845942 | 0.04013922 | -0.002582882 |  | 0.1606895 | 0.04021335 | -0.002337021 | 0.3881607 | 0.04051704 | -0.002814297 | 0.6374016 | 0.03975592 | -0.001146026
[5 empty] | 0.04868032 | 0.04088254 | -0.002582882 |  | 0.1613194 | 0.04095804 | -0.002490644 | 0.3894052 | 0.04126736 | -0.002991115 | 0.6392014 | 0.04049214 | -0.001137499
[5 empty] | 0.04885198 | 0.04162586 | -0.002582882 |  | 0.1618151 | 0.04170273 | -0.002490644 | 0.3910002 | 0.04201767 | -0.002991115 | 0.6429808 | 0.04122836 | -0.001137499
[5 empty] | 0.04914096 | 0.04236918 | -0.002582882 |  | 0.1620282 | 0.04244742 | -0.002490644 | 0.3924612 | 0.04276799 | -0.002991115 | 0.6448198 | 0.04196458 | -0.001137499
[5 empty] | 0.04932449 | 0.0431125 | -0.002582882 |  | 0.1625526 | 0.04319211 | -0.002490644 | 0.3944408 | 0.0435183 | -0.00313694 | 0.6465857 | 0.0427008 | -0.001137499
[5 empty] | 0.04945749 | 0.04385582 | -0.002703686 |  | 0.1630716 | 0.0439368 | -0.002626307 | 0.3953078 | 0.04426862 | -0.00313694 | 0.6485475 | 0.04343702 | -0.001129756
[5 empty] | 0.04964478 | 0.04459913 | -0.002703686 |  | 0.1636288 | 0.04468149 | -0.002626307 | 0.3970229 | 0.04501894 | -0.00313694 | 0.6507062 | 0.04417324 | -0.001129756
[5 empty] | 0.04989364 | 0.04534245 | -0.002703686 |  | 0.1639897 | 0.04542619 | -0.002626307 | 0.3981683 | 0.04576925 | -0.00313694 | 0.6529726 | 0.04490946 | -0.001129756
[5 empty] | 0.05007009 | 0.04608577 | -0.002767427 |  | 0.1645184 | 0.04617088 | -0.002626307 | 0.3998945 | 0.04651957 | -0.00313694 | 0.6550753 | 0.04564568 | -0.001123508
[5 empty] | 0.05025836 | 0.04682909 | -0.002767427 |  | 0.1648299 | 0.04691557 | -0.002729837 | 0.4013253 | 0.04726988 | -0.003233531 | 0.6572849 | 0.0463819 | -0.001123508
[5 empty] | 0.05043701 | 0.04757241 | -0.002767427 |  | 0.1652036 | 0.04766026 | -0.002729837 | 0.4019073 | 0.0480202 | -0.003233531 | 0.6586925 | 0.04711812 | -0.001123508
[5 empty] | 0.05054193 | 0.04831573 | -0.002767427 |  | 0.1658131 | 0.04840495 | -0.002729837 | 0.4032403 | 0.04877051 | -0.003233531 | 0.660659 | 0.04785434 | -0.001123508
[5 empty] | 0.05062811 | 0.04905905 | -0.002767427 |  | 0.1661202 | 0.04914964 | -0.002729837 | 0.4049976 | 0.04952083 | -0.003233531 | 0.6620922 | 0.04859057 | -0.001123508
[5 empty] | 0.05084105 | 0.04980237 | -0.002774444 |  | 0.1665571 | 0.04989434 | -0.002787058 | 0.4061266 | 0.05027114 | -0.003263028 | 0.6644512 | 0.04932679 | -0.001119465
[5 empty] | 0.05092392 | 0.05054569 | -0.002774444 |  | 0.1671685 | 0.05063903 | -0.002787058 | 0.4076283 | 0.05102146 | -0.003263028 | 0.6660004 | 0.05006301 | -0.001119465
[5 empty] | 0.05109821 | 0.051289 | -0.002774444 |  | 0.1675433 | 0.05138372 | -0.002787058 | 0.4088448 | 0.05177178 | -0.003263028 | 0.668111 | 0.05079923 | -0.001119465
[5 empty] | 0.05118487 | 0.05203232 | -0.002774444 |  | 0.1678984 | 0.05212841 | -0.002787058 | 0.4095516 | 0.05252209 | -0.003263028 | 0.6684884 | 0.05153545 | -0.001119465
[5 empty] | 0.05137052 | 0.05277564 | -0.002761152 |  | 0.1682752 | 0.0528731 | -0.002790927 | 0.4104744 | 0.05327241 | -0.003241182 | 0.6706201 | 0.05227167 | -0.001118398
[5 empty] | 0.05155479 | 0.05351896 | -0.002761152 |  | 0.1688692 | 0.05361779 | -0.002790927 | 0.4121763 | 0.05402272 | -0.003241182 | 0.6713 | 0.05300789 | -0.001118398
[5 empty] | 0.05160766 | 0.05426228 | -0.002761152 |  | 0.1692651 | 0.05436249 | -0.002790927 | 0.4135922 | 0.05477304 | -0.003241182 | 0.6731461 | 0.05374411 | -0.001118398
[5 empty] | 0.05171655 | 0.0550056 | -0.002761152 |  | 0.1697473 | 0.05510718 | -0.002790927 | 0.4139867 | 0.05552335 | -0.003241182 | 0.6738586 | 0.05448033 | -0.001118398
[5 empty] | 0.05185277 | 0.05574892 | -0.002684697 |  | 0.170184 | 0.05585187 | -0.002770404 | 0.415728 | 0.05627367 | -0.00318777 | 0.6745434 | 0.05521655 | -0.001123785
[5 empty] | 0.05199469 | 0.05649224 | -0.002684697 |  | 0.1705751 | 0.05659656 | -0.002770404 | 0.4168979 | 0.05702399 | -0.00318777 | 0.6759418 | 0.05595277 | -0.001123785
[5 empty] | 0.05219326 | 0.05723556 | -0.002684697 |  | 0.171119 | 0.05734125 | -0.002770404 | 0.4178903 | 0.0577743 | -0.00318777 | 0.6764815 | 0.05668899 | -0.001123785
[5 empty] | 0.05230305 | 0.05797888 | -0.002684697 |  | 0.1715288 | 0.05808594 | -0.002770404 | 0.4188176 | 0.05852462 | -0.00318777 | 0.6782016 | 0.05742521 | -0.001123785
[5 empty] | 0.05243308 | 0.05872219 | -0.00261626 |  | 0.1720034 | 0.05883063 | -0.002732335 | 0.4201924 | 0.05927493 | -0.00310721 | 0.6795275 | 0.05816143 | -0.001136642
[5 empty] | 0.05248843 | 0.05946551 | -0.00261626 |  | 0.1720984 | 0.05957533 | -0.002732335 | 0.4216175 | 0.06002525 | -0.00310721 | 0.6805516 | 0.05889766 | -0.001136642
[5 empty] | 0.05257857 | 0.06020883 | -0.00261626 |  | 0.1725466 | 0.06032002 | -0.002732335 | 0.4224061 | 0.06077556 | -0.00310721 | 0.6805287 | 0.05963388 | -0.001136642
[5 empty] | 0.05279902 | 0.06095215 | -0.00261626 |  | 0.1732605 | 0.06106471 | -0.002732335 | 0.4238161 | 0.06152588 | -0.00310721 | 0.6818794 | 0.0603701 | -0.001136642
[5 empty] | 0.052908 | 0.06169547 | -0.002568472 |  | 0.1734595 | 0.0618094 | -0.002678958 | 0.4251039 | 0.06227619 | -0.00300392 | 0.6824629 | 0.06110632 | -0.001156037
[5 empty] | 0.05302269 | 0.06243879 | -0.002568472 |  | 0.1739243 | 0.06255409 | -0.002678958 | 0.4258081 | 0.06302651 | -0.00300392 | 0.6838651 | 0.06184254 | -0.001156037
[5 empty] | 0.05312839 | 0.06318211 | -0.002568472 |  | 0.1744544 | 0.06329878 | -0.002678958 | 0.4273673 | 0.06377683 | -0.00300392 | 0.6853414 | 0.06257876 | -0.001156037
[5 empty] | 0.05318816 | 0.06392543 | -0.002568472 |  | 0.1748704 | 0.06404348 | -0.00261251 | 0.4278214 | 0.06452714 | -0.00300392 | 0.6864246 | 0.06331498 | -0.001156037
[5 empty] | 0.05327571 | 0.06466875 | -0.00245712 |  | 0.1752391 | 0.06478817 | -0.00261251 | 0.4295378 | 0.06527746 | -0.002882318 | 0.6866461 | 0.0640512 | -0.001181039
[5 empty] | 0.05342818 | 0.06541206 | -0.00245712 |  | 0.175718 | 0.06553286 | -0.00261251 | 0.4302033 | 0.06602777 | -0.002882318 | 0.6883476 | 0.06478742 | -0.001181039
[5 empty] | 0.05356432 | 0.06615538 | -0.00245712 |  | 0.1759463 | 0.06627755 | -0.00261251 | 0.4310322 | 0.06677809 | -0.002882318 | 0.688719 | 0.06552364 | -0.001181039
[5 empty] | 0.05368405 | 0.0668987 | -0.00245712 |  | 0.1765337 | 0.06702224 | -0.00261251 | 0.4320252 | 0.0675284 | -0.002882318 | 0.6899175 | 0.06625986 | -0.001181039
[5 empty] | 0.05377988 | 0.06764202 | -0.002368564 |  | 0.176779 | 0.06776693 | -0.00253523 | 0.4333583 | 0.06827872 | -0.002746823 | 0.6904418 | 0.06699608 | -0.001210717
[5 empty] | 0.05380705 | 0.06838534 | -0.002368564 |  | 0.1772712 | 0.06851163 | -0.00253523 | 0.4340982 | 0.06902903 | -0.002746823 | 0.6902911 | 0.0677323 | -0.001210717
[5 empty] | 0.05399634 | 0.06912866 | -0.002368564 |  | 0.1774879 | 0.06925632 | -0.00253523 | 0.4355878 | 0.06977935 | -0.002746823 | 0.6918178 | 0.06846852 | -0.001210717
[5 empty] | 0.05399017 | 0.06987198 | -0.002276932 |  | 0.1781344 | 0.07000101 | -0.00253523 | 0.4367756 | 0.07052967 | -0.002746823 | 0.6924827 | 0.06920474 | -0.001210717
[5 empty] | 0.05412405 | 0.0706153 | -0.002276932 |  | 0.1783909 | 0.0707457 | -0.002449355 | 0.4373662 | 0.07127998 | -0.002601852 | 0.6937933 | 0.06994097 | -0.001244139
[5 empty] | 0.0541965 | 0.07135862 | -0.002276932 |  | 0.1788956 | 0.07149039 | -0.002449355 | 0.4381213 | 0.0720303 | -0.002601852 | 0.6945247 | 0.07067719 | -0.001244139
[5 empty] | 0.05434215 | 0.07210193 | -0.002276932 |  | 0.179123 | 0.07223508 | -0.002449355 | 0.4390415 | 0.07278061 | -0.002601852 | 0.6948652 | 0.07141341 | -0.001244139
[5 empty] | 0.05447125 | 0.07284525 | -0.002276932 |  | 0.1795075 | 0.07297977 | -0.002357124 | 0.4402456 | 0.07353093 | -0.002601852 | 0.6958542 | 0.07214963 | -0.001244139
[5 empty] | 0.05444857 | 0.07358857 | -0.00216585 |  | 0.1798201 | 0.07372447 | -0.002357124 | 0.4416167 | 0.07428124 | -0.002451824 | 0.6965479 | 0.07288585 | -0.001280373
[5 empty] | 0.0546495 | 0.07433189 | -0.00216585 |  | 0.1804518 | 0.07446916 | -0.002357124 | 0.4426816 | 0.07503156 | -0.002451824 | 0.697041 | 0.07362207 | -0.001280373
[5 empty] | 0.05473611 | 0.07507521 | -0.00216585 |  | 0.1807813 | 0.07521385 | -0.002357124 | 0.4428459 | 0.07578188 | -0.002451824 | 0.6978072 | 0.07435829 | -0.001280373
[5 empty] | 0.05481349 | 0.07581853 | -0.00216585 |  | 0.1809689 | 0.07595854 | -0.002357124 | 0.444362 | 0.07653219 | -0.002451824 | 0.6979947 | 0.07509451 | -0.001280373
[5 empty] | 0.05479109 | 0.07656185 | -0.002065267 |  | 0.1815923 | 0.07670323 | -0.002260774 | 0.4452733 | 0.07728251 | -0.002301156 | 0.699405 | 0.07583073 | -0.001318488
[5 empty] | 0.05495557 | 0.07730517 | -0.002065267 |  | 0.1819583 | 0.07744792 | -0.002260774 | 0.4456958 | 0.07803282 | -0.002301156 | 0.6995736 | 0.07656695 | -0.001318488
[5 empty] | 0.05502025 | 0.07804849 | -0.002065267 |  | 0.1821816 | 0.07819262 | -0.002260774 | 0.4468803 | 0.07878314 | -0.002301156 | 0.6998283 | 0.07730317 | -0.001318488
[5 empty] | 0.05506806 | 0.0787918 | -0.002065267 |  | 0.1827266 | 0.07893731 | -0.002260774 | 0.4479338 | 0.07953345 | -0.002301156 | 0.7003598 | 0.07803939 | -0.001318488
[5 empty] | 0.05512168 | 0.07953512 | -0.001953921 |  | 0.1827796 | 0.079682 | -0.002162542 | 0.4481374 | 0.08028377 | -0.002154266 | 0.7006939 | 0.07877561 | -0.001357552
[5 empty] | 0.05523421 | 0.08027844 | -0.001953921 |  | 0.1834112 | 0.08042669 | -0.002162542 | 0.449345 | 0.08103408 | -0.002154266 | 0.7011164 | 0.07951183 | -0.001357552
[5 empty] | 0.05525402 | 0.08102176 | -0.001953921 |  | 0.1835963 | 0.08117138 | -0.002162542 | 0.4498806 | 0.0817844 | -0.002154266 | 0.7030562 | 0.08024805 | -0.001357552
[5 empty] | 0.05537837 | 0.08176508 | -0.001867455 |  | 0.1840345 | 0.08191607 | -0.002162542 | 0.4511233 | 0.08253472 | -0.002154266 | 0.7024198 | 0.08098428 | -0.001357552
[5 empty] | 0.05540985 | 0.0825084 | -0.001867455 |  | 0.1842585 | 0.08266076 | -0.002064668 | 0.4518724 | 0.08328503 | -0.002015573 | 0.7037794 | 0.0817205 | -0.001396635
[5 empty] | 0.05556893 | 0.08325172 | -0.001867455 |  | 0.1847363 | 0.08340546 | -0.002064668 | 0.4527284 | 0.08403535 | -0.002015573 | 0.7041818 | 0.08245672 | -0.001396635
[5 empty] | 0.05559693 | 0.08399504 | -0.001867455 |  | 0.1848584 | 0.08415015 | -0.002064668 | 0.4532088 | 0.08478566 | -0.002015573 | 0.7045806 | 0.08319294 | -0.001396635
[5 empty] | 0.05565364 | 0.08473836 | -0.001867455 |  | 0.1853758 | 0.08489484 | -0.002064668 | 0.4540371 | 0.08553598 | -0.002015573 | 0.7056448 | 0.08392916 | -0.001396635
[5 empty] | 0.05572386 | 0.08548167 | -0.001774853 |  | 0.1854657 | 0.08563953 | -0.001969389 | 0.4552748 | 0.08628629 | -0.001889495 | 0.7061339 | 0.08466538 | -0.001434804
[5 empty] | 0.05583053 | 0.08622499 | -0.001774853 |  | 0.1860228 | 0.08638422 | -0.001969389 | 0.455349 | 0.08703661 | -0.001889495 | 0.7070995 | 0.0854016 | -0.001434804
[5 empty] | 0.05583618 | 0.08696831 | -0.001774853 |  | 0.186411 | 0.08712891 | -0.001969389 | 0.4564984 | 0.08778692 | -0.001889495 | 0.7068204 | 0.08613782 | -0.001434804
[5 empty] | 0.05583235 | 0.08771163 | -0.001774853 |  | 0.1865824 | 0.08787361 | -0.001969389 | 0.4569059 | 0.08853724 | -0.001889495 | 0.7084549 | 0.08687404 | -0.001471128
[5 empty] | 0.05593384 | 0.08845495 | -0.001692361 |  | 0.1869861 | 0.0886183 | -0.001878943 | 0.4577841 | 0.08928756 | -0.00178045 | 0.7081746 | 0.08761026 | -0.001471128
[5 empty] | 0.05594173 | 0.08919827 | -0.001692361 |  | 0.1873145 | 0.08936299 | -0.001878943 | 0.458161 | 0.09003787 | -0.00178045 | 0.7089486 | 0.08834648 | -0.001471128
[5 empty] | 0.05606276 | 0.08994159 | -0.001692361 |  | 0.1874487 | 0.09010768 | -0.001878943 | 0.4590094 | 0.09078819 | -0.00178045 | 0.708765 | 0.0890827 | -0.001471128
[5 empty] | 0.05612076 | 0.09068491 | -0.001692361 |  | 0.1876732 | 0.09085237 | -0.001878943 | 0.459843 | 0.0915385 | -0.00178045 | 0.710694 | 0.08981892 | -0.001471128
[5 empty] | 0.05615399 | 0.09142823 | -0.001637575 |  | 0.1881311 | 0.09159706 | -0.001795567 | 0.4606614 | 0.09228882 | -0.001692855 | 0.7104183 | 0.09055514 | -0.001504676
[5 empty] | 0.05616239 | 0.09217154 | -0.001637575 |  | 0.188275 | 0.09234176 | -0.001795567 | 0.4613423 | 0.09303913 | -0.001692855 | 0.7111057 | 0.09129137 | -0.001504676
[5 empty] | 0.05618434 | 0.09291486 | -0.001637575 |  | 0.1886526 | 0.09308645 | -0.001795567 | 0.4620076 | 0.09378945 | -0.001692855 | 0.712374 | 0.09202759 | -0.001504676
[5 empty] | 0.05631211 | 0.09365818 | -0.001637575 |  | 0.1889303 | 0.09383114 | -0.0017215 | 0.462106 | 0.09453977 | -0.001692855 | 0.7130702 | 0.09276381 | -0.001504676
[5 empty] | 0.05636897 | 0.0944015 | -0.001610101 |  | 0.1890119 | 0.09457583 | -0.0017215 | 0.4629226 | 0.09529008 | -0.001631129 | 0.7130976 | 0.09350003 | -0.001534516
[5 empty] | 0.05639328 | 0.09514482 | -0.001610101 |  | 0.189591 | 0.09532052 | -0.0017215 | 0.4634166 | 0.0960404 | -0.001631129 | 0.7131298 | 0.09423625 | -0.001534516
[5 empty] | 0.05640135 | 0.09588814 | -0.001610101 |  | 0.1896388 | 0.09606521 | -0.0017215 | 0.4634644 | 0.09679071 | -0.001631129 | 0.7145172 | 0.09497247 | -0.001534516
[5 empty] | 0.05638611 | 0.09663146 | -0.001610101 |  | 0.1898971 | 0.0968099 | -0.0017215 | 0.464846 | 0.09754103 | -0.001631129 | 0.7154301 | 0.09570869 | -0.001559717
[5 empty] | 0.05650939 | 0.09737478 | -0.001579529 |  | 0.1903426 | 0.0975546 | -0.00165898 | 0.4649211 | 0.09829134 | -0.00159969 | 0.7152889 | 0.09644491 | -0.001559717
[5 empty] | 0.05652461 | 0.0981181 | -0.001579529 |  | 0.1906151 | 0.09829929 | -0.00165898 | 0.4659013 | 0.09904166 | -0.00159969 | 0.715831 | 0.09718113 | -0.001559717
[5 empty] | 0.05653191 | 0.09886142 | -0.001579529 |  | 0.1908105 | 0.09904398 | -0.00165898 | 0.4661906 | 0.09979197 | -0.00159969 | 0.7173481 | 0.09791735 | -0.001559717
[5 empty] | 0.05665477 | 0.09960473 | -0.001579529 |  | 0.1909524 | 0.09978867 | -0.00165898 | 0.4662929 | 0.1005423 | -0.00159969 | 0.7168444 | 0.09865357 | -0.001559717
[5 empty] | 0.0566462 | 0.1003481 | -0.001524399 |  | 0.1911613 | 0.1005334 | -0.001610243 | 0.4673191 | 0.1012926 | -0.001588554 | 0.7185751 | 0.09938979 | -0.001579346
[5 empty] | 0.05671464 | 0.1010914 | -0.001524399 |  | 0.1912683 | 0.1012781 | -0.001610243 | 0.4676664 | 0.1020429 | -0.001588554 | 0.7183807 | 0.100126 | -0.001579346
[5 empty] | 0.05669011 | 0.1018347 | -0.001524399 |  | 0.1918046 | 0.1020227 | -0.001610243 | 0.4678274 | 0.1027932 | -0.001588554 | 0.7200376 | 0.1008622 | -0.001579346
[5 empty] | 0.05673488 | 0.102578 | -0.001499998 |  | 0.1919264 | 0.1027674 | -0.001610243 | 0.4683575 | 0.1035436 | -0.001588554 | 0.7203497 | 0.1015985 | -0.001579346
[5 empty] | 0.05682582 | 0.1033213 | -0.001499998 |  | 0.1920228 | 0.1035121 | -0.001573459 | 0.4684533 | 0.1042939 | -0.001578182 | 0.7203823 | 0.1023347 | -0.001592474
[5 empty] | 0.05680817 | 0.1040646 | -0.001499998 |  | 0.1924572 | 0.1042568 | -0.001573459 | 0.4694757 | 0.1050442 | -0.001578182 | 0.7209124 | 0.1030709 | -0.001592474
[5 empty] | 0.05680568 | 0.104808 | -0.001499998 |  | 0.1923334 | 0.1050015 | -0.001573459 | 0.469258 | 0.1057945 | -0.001578182 | 0.7228167 | 0.1038071 | -0.001592474
[5 empty] | 0.05690358 | 0.1055513 | -0.001499998 |  | 0.1928632 | 0.1057462 | -0.001573459 | 0.4696574 | 0.1065448 | -0.001578182 | 0.7231802 | 0.1045433 | -0.001592474
[5 empty] | 0.05690047 | 0.1062946 | -0.001478948 |  | 0.1928338 | 0.1064909 | -0.001537775 | 0.470799 | 0.1072951 | -0.001568397 | 0.72385 | 0.1052796 | -0.001598167
[5 empty] | 0.05700559 | 0.1070379 | -0.001478948 |  | 0.1932404 | 0.1072356 | -0.001537775 | 0.4706355 | 0.1080454 | -0.001568397 | 0.7251195 | 0.1060158 | -0.001598167
[5 empty] | 0.05701733 | 0.1077812 | -0.001478948 |  | 0.193184 | 0.1079803 | -0.001537775 | 0.4711519 | 0.1087958 | -0.001568397 | 0.7249425 | 0.106752 | -0.001598167
[5 empty] | 0.05703648 | 0.1085246 | -0.001478948 |  | 0.1935398 | 0.108725 | -0.001537775 | 0.4716035 | 0.1095461 | -0.001568397 | 0.7263325 | 0.1074882 | -0.001598167
[5 empty] | 0.05702421 | 0.1092679 | -0.00143263 |  | 0.1937727 | 0.1094697 | -0.001502677 | 0.4721144 | 0.1102964 | -0.001559213 | 0.7272375 | 0.1082244 | -0.001595633
[5 empty] | 0.05715914 | 0.1100112 | -0.00143263 |  | 0.1939555 | 0.1102144 | -0.001502677 | 0.4724978 | 0.1110467 | -0.001559213 | 0.7281453 | 0.1089607 | -0.001595633
[5 empty] | 0.0571228 | 0.1107545 | -0.00143263 |  | 0.1943078 | 0.110959 | -0.001502677 | 0.4733139 | 0.111797 | -0.001559213 | 0.7284686 | 0.1096969 | -0.001595633
[5 empty] | 0.05717155 | 0.1114978 | -0.00143263 |  | 0.1944145 | 0.1117037 | -0.001502677 | 0.4741893 | 0.1125473 | -0.001559213 | 0.7298709 | 0.1104331 | -0.001584971
[5 empty] | 0.05724326 | 0.1122412 | -0.001420611 |  | 0.1945196 | 0.1124484 | -0.001468434 | 0.4738761 | 0.1132977 | -0.001550644 | 0.7301985 | 0.1111693 | -0.001584971
[5 empty] | 0.05725233 | 0.1129845 | -0.001420611 |  | 0.1948188 | 0.1131931 | -0.001468434 | 0.4750565 | 0.114048 | -0.001550644 | 0.7313125 | 0.1119055 | -0.001584971
[5 empty] | 0.0572454 | 0.1137278 | -0.001420611 |  | 0.19519 | 0.1139378 | -0.001468434 | 0.4746092 | 0.1147983 | -0.001550644 | 0.7314477 | 0.1126418 | -0.001584971
[5 empty] | 0.05726137 | 0.1144711 | -0.001420611 |  | 0.1953882 | 0.1146825 | -0.001468434 | 0.4754069 | 0.1155486 | -0.001550644 | 0.733058 | 0.113378 | -0.001584971
[5 empty] | 0.05733143 | 0.1152144 | -0.001380561 |  | 0.1955111 | 0.1154272 | -0.001435311 | 0.4762007 | 0.1162989 | -0.001542701 | 0.734377 | 0.1141142 | -0.001566639
[5 empty] | 0.05733872 | 0.1159578 | -0.001380561 |  | 0.1957058 | 0.1161719 | -0.001435311 | 0.4759258 | 0.1170492 | -0.001542701 | 0.7349119 | 0.1148504 | -0.001566639
[5 empty] | 0.05735332 | 0.1167011 | -0.001380561 |  | 0.1959723 | 0.1169166 | -0.001435311 | 0.4767729 | 0.1177995 | -0.001542701 | 0.7349561 | 0.1155866 | -0.001566639
[5 empty] | 0.05737523 | 0.1174444 | -0.001380561 |  | 0.196065 | 0.1176613 | -0.001435311 | 0.4766751 | 0.1185499 | -0.001542701 | 0.7360857 | 0.1163229 | -0.001566639
[5 empty] | 0.05745909 | 0.1181877 | -0.001362084 |  | 0.1959833 | 0.118406 | -0.001403576 | 0.4777632 | 0.1193002 | -0.001535399 | 0.7377116 | 0.1170591 | -0.001541091
[5 empty] | 0.05752687 | 0.118931 | -0.001362084 |  | 0.1962933 | 0.1191507 | -0.001403576 | 0.4783445 | 0.1200505 | -0.001535399 | 0.7374647 | 0.1177953 | -0.001541091
[5 empty] | 0.05749266 | 0.1196743 | -0.001362084 |  | 0.1966014 | 0.1198953 | -0.001403576 | 0.4780411 | 0.1208008 | -0.001535399 | 0.7387009 | 0.1185315 | -0.001541091
[5 empty] | 0.05748912 | 0.1204177 | -0.001344272 |  | 0.1966117 | 0.12064 | -0.001403576 | 0.4787364 | 0.1215511 | -0.001535399 | 0.7388518 | 0.1192678 | -0.001541091
[5 empty] | 0.05758663 | 0.121161 | -0.001344272 |  | 0.1967676 | 0.1213847 | -0.001373496 | 0.4791746 | 0.1223014 | -0.001528749 | 0.7406869 | 0.120004 | -0.001508784
[5 empty] | 0.05761329 | 0.1219043 | -0.001344272 |  | 0.1970202 | 0.1221294 | -0.001373496 | 0.4792289 | 0.1230518 | -0.001528749 | 0.7404449 | 0.1207402 | -0.001508784
[5 empty] | 0.05760029 | 0.1226476 | -0.001344272 |  | 0.1971469 | 0.1228741 | -0.001373496 | 0.4795913 | 0.1238021 | -0.001528749 | 0.7420877 | 0.1214764 | -0.001508784
[5 empty] | 0.05764928 | 0.1233909 | -0.001344272 |  | 0.1973456 | 0.1236188 | -0.001373496 | 0.4805139 | 0.1245524 | -0.001528749 | 0.742245 | 0.1222126 | -0.001508784
[5 empty] | 0.05761946 | 0.1241343 | -0.001308364 |  | 0.1975419 | 0.1243635 | -0.001345339 | 0.4801066 | 0.1253027 | -0.001522764 | 0.7443903 | 0.1229489 | -0.001470174
[5 empty] | 0.05766729 | 0.1248776 | -0.001308364 |  | 0.1976368 | 0.1251082 | -0.001345339 | 0.481142 | 0.126053 | -0.001522764 | 0.7443524 | 0.1236851 | -0.001470174
[5 empty] | 0.05765973 | 0.1256209 | -0.001308364 |  | 0.1978778 | 0.1258529 | -0.001345339 | 0.4806564 | 0.1268033 | -0.001522764 | 0.7458079 | 0.1244213 | -0.001470174
[5 empty] | 0.05772203 | 0.1263642 | -0.001308364 |  | 0.1981412 | 0.1265976 | -0.001319371 | 0.4812989 | 0.1275537 | -0.001522764 | 0.7455731 | 0.1251575 | -0.001470174
[5 empty] | 0.05771321 | 0.1271075 | -0.00128696 |  | 0.1983773 | 0.1273423 | -0.001319371 | 0.4814288 | 0.128304 | -0.001517459 | 0.7478309 | 0.1258937 | -0.001425718
[5 empty] | 0.05775861 | 0.1278509 | -0.00128696 |  | 0.1985116 | 0.128087 | -0.001319371 | 0.4823721 | 0.1290543 | -0.001517459 | 0.7484966 | 0.12663 | -0.001425718
[5 empty] | 0.05776418 | 0.1285942 | -0.00128696 |  | 0.1987426 | 0.1288316 | -0.001319371 | 0.4825493 | 0.1298046 | -0.001517459 | 0.7495635 | 0.1273662 | -0.001425718
[5 empty] | 0.05783965 | 0.1293375 | -0.00128696 |  | 0.1988715 | 0.1295763 | -0.001319371 | 0.4827814 | 0.1305549 | -0.001517459 | 0.7500331 | 0.1281024 | -0.001425718
[5 empty] | 0.05787527 | 0.1300808 | -0.001270249 |  | 0.1987736 | 0.130321 | -0.00129586 | 0.4828785 | 0.1313052 | -0.001512844 | 0.750804 | 0.1288386 | -0.001375872
[5 empty] | 0.05787883 | 0.1308241 | -0.001270249 |  | 0.1990959 | 0.1310657 | -0.00129586 | 0.48322 | 0.1320555 | -0.001512844 | 0.7512764 | 0.1295748 | -0.001375872
[5 empty] | 0.05781893 | 0.1315674 | -0.001270249 |  | 0.1989919 | 0.1318104 | -0.00129586 | 0.4837427 | 0.1328059 | -0.001512844 | 0.7518502 | 0.1303111 | -0.001375872
[5 empty] | 0.05791525 | 0.1323108 | -0.001270249 |  | 0.1991839 | 0.1325551 | -0.00129586 | 0.4841932 | 0.1335562 | -0.001512844 | 0.7538296 | 0.1310473 | -0.001375872
[5 empty] | 0.057901 | 0.1330541 | -0.001252148 |  | 0.1993729 | 0.1332998 | -0.001275072 | 0.4837472 | 0.1343065 | -0.001508935 | 0.7545078 | 0.1317835 | -0.001321092
[5 empty] | 0.0578703 | 0.1337974 | -0.001252148 |  | 0.1995838 | 0.1340445 | -0.001275072 | 0.4846863 | 0.1350568 | -0.001508935 | 0.7544842 | 0.1325197 | -0.001321092
[5 empty] | 0.05799592 | 0.1345407 | -0.001252148 |  | 0.1995421 | 0.1347892 | -0.001275072 | 0.4847282 | 0.1358071 | -0.001508935 | 0.7565727 | 0.1332559 | -0.001321092
[5 empty] | 0.05799515 | 0.135284 | -0.001252148 |  | 0.1998968 | 0.1355339 | -0.001275072 | 0.4847601 | 0.1365574 | -0.001508935 | 0.7567528 | 0.1339922 | -0.001321092
[5 empty] | 0.0579779 | 0.1360274 | -0.001250493 |  | 0.1999235 | 0.1362786 | -0.001257275 | 0.4849088 | 0.1373078 | -0.001505742 | 0.7575379 | 0.1347284 | -0.001261835
[5 empty] | 0.05804631 | 0.1367707 | -0.001250493 |  | 0.2001969 | 0.1370233 | -0.001257275 | 0.4847298 | 0.1380581 | -0.001505742 | 0.7590305 | 0.1354646 | -0.001261835
[5 empty] | 0.05798821 | 0.137514 | -0.001250493 |  | 0.200217 | 0.1377679 | -0.001257275 | 0.485747 | 0.1388084 | -0.001505742 | 0.7598194 | 0.1362008 | -0.001261835
[5 empty] | 0.05795287 | 0.1382573 | -0.001250493 |  | 0.2003338 | 0.1385126 | -0.001257275 | 0.4855469 | 0.1395587 | -0.001505742 | 0.760711 | 0.136937 | -0.001261835
[5 empty] | 0.05806608 | 0.1390006 | -0.001244369 |  | 0.200372 | 0.1392573 | -0.001242736 | 0.4860985 | 0.140309 | -0.00150328 | 0.7616043 | 0.1376733 | -0.001198556
[5 empty] | 0.05797408 | 0.139744 | -0.001244369 |  | 0.2003816 | 0.140002 | -0.001242736 | 0.4854314 | 0.1410593 | -0.00150328 | 0.7618921 | 0.1384095 | -0.001198556
[5 empty] | 0.05806995 | 0.1404873 | -0.001244369 |  | 0.2007885 | 0.1407467 | -0.001242736 | 0.4856428 | 0.1418096 | -0.00150328 | 0.763801 | 0.1391457 | -0.001198556
[5 empty] | 0.05803131 | 0.1412306 | -0.001238199 |  | 0.2007158 | 0.1414914 | -0.001242736 | 0.4861609 | 0.14256 | -0.00150328 | 0.7643957 | 0.1398819 | -0.001198556
[5 empty] | 0.05804686 | 0.1419739 | -0.001238199 |  | 0.2008149 | 0.1422361 | -0.001231722 | 0.4865404 | 0.1433103 | -0.001501561 | 0.7643826 | 0.1406182 | -0.001131712
[5 empty] | 0.05803795 | 0.1427172 | -0.001238199 |  | 0.2008852 | 0.1429808 | -0.001231722 | 0.4863356 | 0.1440606 | -0.001501561 | 0.7656898 | 0.1413544 | -0.001131712
[5 empty] | 0.05805964 | 0.1434605 | -0.001238199 |  | 0.2008765 | 0.1437255 | -0.001231722 | 0.4865641 | 0.1448109 | -0.001501561 | 0.7661861 | 0.1420906 | -0.001131712
[5 empty] | 0.05804111 | 0.1442039 | -0.001238199 |  | 0.20114 | 0.1444702 | -0.001231722 | 0.4863986 | 0.1455612 | -0.001501561 | 0.7675989 | 0.1428268 | -0.001131712
[5 empty] | 0.05806101 | 0.1449472 | -0.001231359 |  | 0.2010734 | 0.1452149 | -0.0012245 | 0.4869845 | 0.1463115 | -0.001500598 | 0.7687087 | 0.143563 | -0.001061759
[5 empty] | 0.05806428 | 0.1456905 | -0.001231359 |  | 0.2012539 | 0.1459595 | -0.0012245 | 0.4863484 | 0.1470619 | -0.001500598 | 0.7699223 | 0.1442993 | -0.001061759
[5 empty] | 0.05809022 | 0.1464338 | -0.001231359 |  | 0.2013804 | 0.1467042 | -0.0012245 | 0.4867817 | 0.1478122 | -0.001500598 | 0.7702199 | 0.1450355 | -0.001061759
[5 empty] | 0.05806851 | 0.1471771 | -0.001217701 |  | 0.2014703 | 0.1474489 | -0.001221733 | 0.4866543 | 0.1485625 | -0.00150038 | 0.7718383 | 0.1457717 | -0.001007529
[5 empty] | 0.05811572 | 0.1479205 | -0.001217701 |  | 0.2013446 | 0.1481936 | -0.001221733 | 0.4863997 | 0.1493128 | -0.00150038 | 0.7718383 | 0.1465079 | -0.001007529