## 1
Общество с ограниченной ответственностью "Инженерная геология" (ООО "ИнжГео") | [10 empty] | Общество с ограниченной ответственностью "Инженерная геология" (ООО "ИнжГео")
Юр. адрес: 117279, г. Москва, ул. Миклухо-Маклая, 36 а, этаж 5, пом. XXIII к. 76-84 | [10 empty] | Юр. адрес: 117279, г. Москва, ул. Миклухо-Маклая, 36 а, этаж 5, пом. XXIII к. 76-84 | [8 empty] | нагр |  |  | X0 | Y0 | R |  | нагр |  |  |  | X0 | Y0 | R | нагр |  |  |  | X0 | Y0 | R |  | нагр |  |  |  | X0 | Y0 | R
Телефон/факс +7 (495) 132-30-00, Адрес электронной почты inbox@inj-geo.ru | [10 empty] | Телефон/факс +7 (495) 132-30-00, Адрес электронной почты inbox@inj-geo.ru | [12 empty] | 0 | [7 empty] | 0 | [6 empty] | 0 | [7 empty] | 0
[20 empty] | девиатор | [6 empty] | девиатор | [6 empty] | девиатор | [7 empty] | девиатор
Испытательная лаборатория ООО «ИнжГео» | [10 empty] | Испытательная лаборатория ООО «ИнжГео» | [8 empty] | x0 | Угол | X | Y |  |  |  | x0 |  | Угол | X | Y |  |  | x0 |  | Угол | X | Y |  |  |  | x0 |  | Угол | X | Y
Адрес места осуществления деятельности лаборатории: г. Москва, просп. Вернадского, д. 51, стр. 1 | [10 empty] | Адрес места осуществления деятельности лаборатории: г. Москва, просп. Вернадского, д. 51, стр. 1 | [9 empty] | 0 | [7 empty] | 0 | [6 empty] | 0 | [7 empty] | 0
Телефон +7(910)4557682, E-mail: slg85@mail.ru | [10 empty] | Телефон +7(910)4557682, E-mail: slg85@mail.ru | [9 empty] | 5 | [7 empty] | 5 | [6 empty] | 5 | [7 empty] | 5
[21 empty] | 10 | [7 empty] | 10 | [6 empty] | 10 | [7 empty] | 10
Протокол испытаний № 13-63/39 от 07-12-2022 | [20 empty] | 15 | [7 empty] | 15 | [6 empty] | 15 | [7 empty] | 15
Наименование и адрес заказчика: ООО Регионстрой | [20 empty] | 20 | [7 empty] | 20 | [6 empty] | 20 | [7 empty] | 20
Наименование объекта: Переход трубопровода через р. Енисей | [20 empty] | 25 | [7 empty] | 25 | [6 empty] | 25 | [7 empty] | 25
Наименование используемого метода/методики: ГОСТ 12248.4-2020 | [20 empty] | 30 | [7 empty] | 30 | [6 empty] | 30 | [7 empty] | 30
Условия проведения испытания: температура окружающей среды (18 - 25)0С, влажность воздуха (40 - 75)% | [20 empty] | 35 | [7 empty] | 35 | [6 empty] | 35 | [7 empty] | 35
Дата получение объекта подлежащего испытаниям: 10-11-2022 | [20 empty] | 40 | [7 empty] | 40 | [6 empty] | 40 | [7 empty] | 40
Дата испытания: 25.10.2022-19.11.2039 | [20 empty] | 45 | [7 empty] | 45 | [6 empty] | 45 | [7 empty] | 45
Испытание грунтов методом трехосного сжатия | [10 empty] | Испытание грунтов методом трехосного сжатия | [9 empty] | 50 | [7 empty] | 50 | [6 empty] | 50 | [7 empty] | 50
Лабораторный номер: |  | 1074 | [5 empty] | We, % = | 0.568577864 |  | Лабораторный номер: | [6 empty] | We, % = |  |  | 55 | [7 empty] | 55 | [6 empty] | 55 | [7 empty] | 55
Номер скважины: |  | BH-006 | [5 empty] | ρ, г/см3 = | 1.9 |  | Номер скважины: | [6 empty] | ρ, г/см3 = |  |  | 60 | [7 empty] | 60 | [6 empty] | 60 | [7 empty] | 60
Глубина отбора, м: |  | 1.6 | [5 empty] | ρs, г/см3 = | 2.73 |  | Глубина отбора, м: | [6 empty] | ρs, г/см3 = |  |  | 65 | [7 empty] | 65 | [6 empty] | 65 | [7 empty] | 65
Наименование грунта: |  | Суглинок, после оттаивания текучий, тяжелый песчанистый | [5 empty] | e, д.е. = | 1.1 |  | Наименование грунта: | [6 empty] | e, д.е. = |  |  | 70 | [7 empty] | 70 | [6 empty] | 70 | [7 empty] | 70
Схема проведения опыта: |  | КД | [5 empty] | IL, д.е. = | 3.153 |  | Схема проведения опыта: | [6 empty] | IL, д.е. = |  |  | 75 | [7 empty] | 75 | [6 empty] | 75 | [7 empty] | 75
Результаты испытаний | [10 empty] | Результаты испытаний | [9 empty] | 80 | [7 empty] | 80 | [6 empty] | 80 | [7 empty] | 80
[21 empty] | 85 | [7 empty] | 85 | [6 empty] | 85 | [7 empty] | 85
[21 empty] | 90 | [7 empty] | 90 | [6 empty] | 90 | [7 empty] | 90
[21 empty] | 95 | [7 empty] | 95 | [6 empty] | 95 | [7 empty] | 95
[21 empty] | 100 | [7 empty] | 100 | [6 empty] | 100 | [7 empty] | 100
[21 empty] | 105 | [7 empty] | 105 | [6 empty] | 105 | [7 empty] | 105
[21 empty] | 110 | [7 empty] | 110 | [6 empty] | 110 | [7 empty] | 110
[21 empty] | 115 | [7 empty] | 115 | [6 empty] | 115 | [7 empty] | 115
[21 empty] | 120 | [7 empty] | 120 | [6 empty] | 120 | [7 empty] | 120
[21 empty] | 125 | [7 empty] | 125 | [6 empty] | 125 | [7 empty] | 125
[21 empty] | 130 | [7 empty] | 130 | [6 empty] | 130 | [7 empty] | 130
[21 empty] | 135 | [7 empty] | 135 | [6 empty] | 135 | [7 empty] | 135
[21 empty] | 140 | [7 empty] | 140 | [6 empty] | 140 | [7 empty] | 140
[21 empty] | 145 | [7 empty] | 145 | [6 empty] | 145 | [7 empty] | 145
[21 empty] | 150 | [7 empty] | 150 | [6 empty] | 150 | [7 empty] | 150
[21 empty] | 155 | [7 empty] | 155 | [6 empty] | 155 | [7 empty] | 155
[21 empty] | 160 | [7 empty] | 160 | [6 empty] | 160 | [7 empty] | 160
[21 empty] | 165 | [7 empty] | 165 | [6 empty] | 165 | [7 empty] | 165
[21 empty] | 170 | [7 empty] | 170 | [6 empty] | 170 | [7 empty] | 170
[21 empty] | 175 | [7 empty] | 175 | [6 empty] | 175 | [7 empty] | 175
[21 empty] | 180 | [7 empty] | 180 | [6 empty] | 180 | [7 empty] | 180
[13 empty] | Давление в камере, Мпа σ3 | Вертикальная нагрузка, Мпа σ1 | Поровое давление, Мпа u
[13 empty] | 0.05 | 0.2613103 |  |  |  |  | 1 | [6 empty] | σ3,кПа | σ1,кПа | u, кПа |  |  |  | 4
[13 empty] | 0.15 | 0.6635894 | [26 empty] | δ3, Мпа | δ1-δ3, МПа | δ1, МПа | δ1, КПа
[13 empty] | 0.25 | 1.065868 | [20 empty] | С, МПа:
φ, град:
E, Мпа
[26 empty] | x | 0
[26 empty] | y |  |  |  | С, кПа | φ,°
Эффективные значения угла внутреннего трения и удельного сцепления ϕ', С'
[13 empty] | ϕ', град. = | 37
[13 empty] | С', МПа = | 0.015
|  | K0, д.е. | 0.398185 | Эффективное напряжение, Мпа: |  |  |  |  | 0.01990925
|  | Модуль деформации E0, МПа: |  | Точки нахождения модуля Е0, Мпа (полное напряжение): |  |  |  |  | 0.01990925 | 0.0318548
|  | Модуль деформации E50, МПа: |  | qmax Давление при разрушении образца, Мпа (девиатор): |  |  |  |  | 0.05642366
|  | Коэф. Поперечной деформации, ϑ: |  | 0,5 qmax, Мпа (девиатор): |  |  |  |  | 0.02821183
| Начальник исп. лаборатории: | [6 empty] | Семиколенова Л.Г. |  |  |  |  | Начальник исп. лаборатории: |  |  |  |  | Семиколенова Л.Г.
Лист 1 , всего листов 2 | [11 empty] | Лист 2 , всего листов 2
Частичное воспроизведение протокола испытаний без письменного разрешения ООО «ИнжГео» ЗАПРЕЩАЕТСЯ | [11 empty] | Частичное воспроизведение протокола испытаний без письменного разрешения ООО «ИнжГео» ЗАПРЕЩАЕТСЯ
E0 |  |  | E50 |  | Деформация |  |  |  | Первая прочность |  |  | Вторая прочность |  |  | Третья прочность
devE0 | epsE0 |  | dev50 | epsE50 | dev | eps | ev |  | dev1 | eps1 | ev1 | dev1 | eps1 | ev2 | dev1 | eps1 | ev3
0.01194555 | 0.0002539754 |  | 0.02821183 | 0.0007619263 | 0.01194555 | 0.0002539754 | 0.0008336099 |  | 0 | 0 | 0.0008081669 | 0 | 0 | 0.0008037594 | 0 | 0 | 0.0009688386
[5 empty] | 0.02821183 | 0.0007619263 | 0.0008336099 |  | 0.03 | 0.0006378328 | 0.0008081669 | 0.09 | 0.000579848 | 0.0008037594 | 0.15 | 0.0006192551 | 0.0009688386
Секущая модуля Е0 |  |  | Линия Q max |  | 0.02934126 | 0.001479402 | 0.0008336099 |  | 0.06831596 | 0.00152094 | 0.0008081669 | 0.2101146 | 0.00146202 | 0.0008037594 | 0.340008 | 0.001517024 | 0.0009688386
| 0 |  |  | 0 | 0.03044317 | 0.002219102 | -0.002346004 |  | 0.09584388 | 0.00228141 | -0.002289312 | 0.2567947 | 0.002101618 | -0.001914437 | 0.4079342 | 0.002139265 | -0.001847692
[5 empty] | 0.03135445 | 0.002958803 | -0.002346004 |  | 0.1056551 | 0.002853463 | -0.002289312 | 0.269873 | 0.002924041 | -0.001914437 | 0.4271912 | 0.003034047 | -0.001847692
[5 empty] | 0.03222552 | 0.003698504 | -0.002346004 |  | 0.11065 | 0.003802351 | -0.002289312 | 0.280479 | 0.003655051 | -0.001914437 | 0.4414783 | 0.003792559 | -0.001847692
|  |  | Линия 0,5 Q max |  | 0.03307408 | 0.004438205 | -0.002346004 |  | 0.1144827 | 0.004562821 | -0.002289312 | 0.2904198 | 0.004386061 | -0.001914437 | 0.4548062 | 0.004551071 | -0.001847692
|  |  |  | 0 | 0.0338106 | 0.005177905 | -0.002337152 |  | 0.1177382 | 0.005323291 | -0.002519098 | 0.2992851 | 0.005117072 | -0.001846738 | 0.4662453 | 0.005309583 | -0.001876414
[5 empty] | 0.03446537 | 0.005917606 | -0.002337152 |  | 0.120892 | 0.006083761 | -0.002519098 | 0.3075916 | 0.005848082 | -0.001846738 | 0.4770569 | 0.006068094 | -0.001876414
[5 empty] | 0.03502069 | 0.006657307 | -0.002337152 |  | 0.1238115 | 0.006844231 | -0.002519098 | 0.3157536 | 0.006579092 | -0.001846738 | 0.4873241 | 0.006826606 | -0.001876414
[5 empty] | 0.03562452 | 0.007397008 | -0.002337152 |  | 0.1262299 | 0.007604701 | -0.002519098 | 0.3225999 | 0.007310102 | -0.001846738 | 0.4966033 | 0.007585118 | -0.001876414
[5 empty] | 0.03604946 | 0.008136709 | -0.002311518 |  | 0.1289016 | 0.008365172 | -0.002697137 | 0.3297149 | 0.008041112 | -0.001715379 | 0.5054062 | 0.00834363 | -0.001893842
Коэфф. Точки |  |  |  |  | 0.03649452 | 0.008876409 | -0.002311518 |  | 0.1310093 | 0.009125642 | -0.002697137 | 0.335613 | 0.008772123 | -0.001715379 | 0.5130429 | 0.009102142 | -0.001893842
[5 empty] | 0.03687513 | 0.00961611 | -0.002311518 |  | 0.1329389 | 0.009886112 | -0.002697137 | 0.3410394 | 0.009503133 | -0.001715379 | 0.5201022 | 0.009860653 | -0.001893842
[5 empty] | 0.03716133 | 0.01035581 | -0.002311518 |  | 0.1347798 | 0.01064658 | -0.002697137 | 0.3461783 | 0.01023414 | -0.001547818 | 0.5253306 | 0.01061917 | -0.001893842
[5 empty] | 0.03751765 | 0.01109551 | -0.002307587 |  | 0.1364935 | 0.01140705 | -0.002829269 | 0.3509192 | 0.01096515 | -0.001547818 | 0.5314985 | 0.01137768 | -0.001903805
[5 empty] | 0.03773704 | 0.01183521 | -0.002307587 |  | 0.1378887 | 0.01216752 | -0.002829269 | 0.3549941 | 0.01169616 | -0.001547818 | 0.536341 | 0.01213619 | -0.001903805
[5 empty] | 0.03801957 | 0.01257491 | -0.002307587 |  | 0.1394494 | 0.01292799 | -0.002829269 | 0.3587357 | 0.01242717 | -0.001547818 | 0.5403794 | 0.0128947 | -0.001903805
[5 empty] | 0.03822574 | 0.01331461 | -0.002307587 |  | 0.1406439 | 0.01368846 | -0.002829269 | 0.3616159 | 0.01315818 | -0.001547818 | 0.5450218 | 0.01365321 | -0.001903805
[5 empty] | 0.03836548 | 0.01405431 | -0.002276606 |  | 0.1416547 | 0.01444893 | -0.002921334 | 0.3652555 | 0.01388919 | -0.001371515 | 0.548349 | 0.01441172 | -0.001910131
[5 empty] | 0.03850731 | 0.01479402 | -0.002276606 |  | 0.1426301 | 0.0152094 | -0.002921334 | 0.3676359 | 0.0146202 | -0.001371515 | 0.5519332 | 0.01517024 | -0.001910131
[5 empty] | 0.03874397 | 0.01553372 | -0.002276606 |  | 0.1437214 | 0.01596987 | -0.002921334 | 0.3704926 | 0.01535121 | -0.001371515 | 0.5557627 | 0.01592875 | -0.001910131
[5 empty] | 0.03885181 | 0.01627342 | -0.002276606 |  | 0.144654 | 0.01673034 | -0.002921334 | 0.372563 | 0.01608222 | -0.001371515 | 0.5587729 | 0.01668726 | -0.001910131
[5 empty] | 0.03904657 | 0.01701312 | -0.002269559 |  | 0.1453827 | 0.01749081 | -0.002979172 | 0.3750805 | 0.01681324 | -0.001213927 | 0.5612617 | 0.01744577 | -0.001916649
[5 empty] | 0.03915644 | 0.01775282 | -0.002269559 |  | 0.1462931 | 0.01825128 | -0.002979172 | 0.3771907 | 0.01754425 | -0.001213927 | 0.5641004 | 0.01820428 | -0.001916649
[5 empty] | 0.03934524 | 0.01849252 | -0.002269559 |  | 0.1471659 | 0.01901175 | -0.002979172 | 0.3792944 | 0.01827526 | -0.001213927 | 0.5665383 | 0.0189628 | -0.001916649
[5 empty] | 0.03952914 | 0.01923222 | -0.002267387 |  | 0.1479561 | 0.01977222 | -0.002979172 | 0.3813734 | 0.01900627 | -0.001213927 | 0.5699439 | 0.01972131 | -0.001927188
[5 empty] | 0.03971264 | 0.01997192 | -0.002267387 |  | 0.1488763 | 0.02053269 | -0.003008624 | 0.3828758 | 0.01973728 | -0.001102514 | 0.5726613 | 0.02047982 | -0.001927188
[5 empty] | 0.03988825 | 0.02071162 | -0.002267387 |  | 0.1497628 | 0.02129316 | -0.003008624 | 0.3842041 | 0.02046829 | -0.001102514 | 0.576725 | 0.02123833 | -0.001927188
[5 empty] | 0.04015032 | 0.02145132 | -0.002267387 |  | 0.1504091 | 0.02205363 | -0.003008624 | 0.3868384 | 0.0211993 | -0.001102514 | 0.5795568 | 0.02199684 | -0.001927188
[5 empty] | 0.04048101 | 0.02219102 | -0.002267387 |  | 0.1515511 | 0.0228141 | -0.003008624 | 0.3880273 | 0.02193031 | -0.001102514 | 0.583032 | 0.02275535 | -0.001927188
[5 empty] | 0.04073289 | 0.02293072 | -0.002294972 |  | 0.1525416 | 0.02357457 | -0.00301466 | 0.390651 | 0.02266132 | -0.001064758 | 0.5873416 | 0.02351387 | -0.001945644
[5 empty] | 0.04093087 | 0.02367042 | -0.002294972 |  | 0.1534979 | 0.02433504 | -0.00301466 | 0.3925783 | 0.02339233 | -0.001064758 | 0.5922733 | 0.02427238 | -0.001945644
[5 empty] | 0.04119665 | 0.02441013 | -0.002294972 |  | 0.1545549 | 0.02509551 | -0.00301466 | 0.3944896 | 0.02412334 | -0.001064758 | 0.5953088 | 0.02503089 | -0.001945644
[5 empty] | 0.04145145 | 0.02514983 | -0.002294972 |  | 0.1558487 | 0.02585598 | -0.00301466 | 0.3961776 | 0.02485435 | -0.001064758 | 0.5998183 | 0.0257894 | -0.001945644
[5 empty] | 0.04172608 | 0.02588953 | -0.00235708 |  | 0.1568865 | 0.02661646 | -0.002952161 | 0.3983549 | 0.02558536 | -0.001123047 | 0.6037727 | 0.02654791 | -0.001974481
[5 empty] | 0.04197139 | 0.02662923 | -0.00235708 |  | 0.1578305 | 0.02737693 | -0.002952161 | 0.4006989 | 0.02631637 | -0.001123047 | 0.607506 | 0.02730642 | -0.001974481
[5 empty] | 0.04224928 | 0.02736893 | -0.00235708 |  | 0.1586998 | 0.0281374 | -0.002952161 | 0.4017779 | 0.02704738 | -0.001123047 | 0.6117036 | 0.02806494 | -0.001974481
[5 empty] | 0.04246049 | 0.02810863 | -0.002488427 |  | 0.1598499 | 0.02889787 | -0.002952161 | 0.4039631 | 0.02777839 | -0.001123047 | 0.6155049 | 0.02882345 | -0.001974481
[5 empty] | 0.04266697 | 0.02884833 | -0.002488427 |  | 0.1609684 | 0.02965834 | -0.002806844 | 0.4059338 | 0.0285094 | -0.001267779 | 0.6192513 | 0.02958196 | -0.002011253
[5 empty] | 0.04291904 | 0.02958803 | -0.002488427 |  | 0.1619486 | 0.03041881 | -0.002806844 | 0.4076899 | 0.02924041 | -0.001267779 | 0.6232902 | 0.03034047 | -0.002011253
[5 empty] | 0.04317949 | 0.03032773 | -0.002488427 |  | 0.1628096 | 0.03117928 | -0.002806844 | 0.4087845 | 0.02997142 | -0.001267779 | 0.6273612 | 0.03109898 | -0.002011253
[5 empty] | 0.04338526 | 0.03106743 | -0.002488427 |  | 0.1638704 | 0.03193975 | -0.002806844 | 0.4106711 | 0.03070243 | -0.001267779 | 0.6305829 | 0.0318575 | -0.002052811
[5 empty] | 0.04361842 | 0.03180713 | -0.002668991 |  | 0.1648972 | 0.03270022 | -0.002598033 | 0.4121218 | 0.03143344 | -0.001479877 | 0.6348005 | 0.03261601 | -0.002052811
[5 empty] | 0.04377748 | 0.03254683 | -0.002668991 |  | 0.1659324 | 0.03346069 | -0.002598033 | 0.4133605 | 0.03216445 | -0.001479877 | 0.6382495 | 0.03337452 | -0.002052811
[5 empty] | 0.04401512 | 0.03328653 | -0.002668991 |  | 0.1668242 | 0.03422116 | -0.002598033 | 0.4152915 | 0.03289546 | -0.001479877 | 0.6414543 | 0.03413303 | -0.002052811
[5 empty] | 0.04420406 | 0.03402624 | -0.002668991 |  | 0.1675707 | 0.03498163 | -0.002598033 | 0.4166191 | 0.03362647 | -0.001479877 | 0.6452162 | 0.03489154 | -0.002052811
[5 empty] | 0.04438895 | 0.03476594 | -0.002851041 |  | 0.168563 | 0.0357421 | -0.002345055 | 0.4181357 | 0.03435748 | -0.001740265 | 0.6478343 | 0.03565005 | -0.002096006
[5 empty] | 0.04460208 | 0.03550564 | -0.002851041 |  | 0.1693652 | 0.03650257 | -0.002345055 | 0.4197307 | 0.03508849 | -0.001740265 | 0.6509172 | 0.03640857 | -0.002096006
[5 empty] | 0.0447533 | 0.03624534 | -0.002851041 |  | 0.1703714 | 0.03726304 | -0.002345055 | 0.4206645 | 0.0358195 | -0.001740265 | 0.6539263 | 0.03716708 | -0.002096006
[5 empty] | 0.04495889 | 0.03698504 | -0.002851041 |  | 0.1710972 | 0.03802351 | -0.002345055 | 0.4219067 | 0.03655051 | -0.002029867 | 0.6573135 | 0.03792559 | -0.002096006
[5 empty] | 0.04509587 | 0.03772474 | -0.003043456 |  | 0.1720497 | 0.03878398 | -0.002067233 | 0.4235186 | 0.03728152 | -0.002029867 | 0.660171 | 0.0386841 | -0.002137688
[5 empty] | 0.04536592 | 0.03846444 | -0.003043456 |  | 0.1729862 | 0.03954445 | -0.002067233 | 0.424298 | 0.03801253 | -0.002029867 | 0.6634061 | 0.03944261 | -0.002137688
[5 empty] | 0.0455283 | 0.03920414 | -0.003043456 |  | 0.1737274 | 0.04030492 | -0.002067233 | 0.4255654 | 0.03874354 | -0.002029867 | 0.6672045 | 0.04020113 | -0.002137688
[5 empty] | 0.04568712 | 0.03994384 | -0.003043456 |  | 0.1744505 | 0.04106539 | -0.002067233 | 0.427268 | 0.03947455 | -0.002029867 | 0.6696399 | 0.04095964 | -0.002137688
[5 empty] | 0.0458819 | 0.04068354 | -0.003197243 |  | 0.1751102 | 0.04182586 | -0.001783895 | 0.4281384 | 0.04020556 | -0.002329605 | 0.6726348 | 0.04171815 | -0.002174707
[5 empty] | 0.04598123 | 0.04142324 | -0.003197243 |  | 0.1758184 | 0.04258633 | -0.001783895 | 0.4294476 | 0.04093657 | -0.002329605 | 0.6753609 | 0.04247666 | -0.002174707
[5 empty] | 0.04614303 | 0.04216294 | -0.003197243 |  | 0.1765756 | 0.0433468 | -0.001783895 | 0.4307936 | 0.04166758 | -0.002329605 | 0.6777221 | 0.04323517 | -0.002174707
[5 empty] | 0.04632811 | 0.04290264 | -0.003197243 |  | 0.177382 | 0.04410727 | -0.001783895 | 0.4314807 | 0.04239859 | -0.002329605 | 0.6803649 | 0.04399368 | -0.002174707
[5 empty] | 0.04643719 | 0.04364235 | -0.003301113 |  | 0.1781693 | 0.04486774 | -0.001514364 | 0.4322641 | 0.0431296 | -0.002620405 | 0.6820789 | 0.0447522 | -0.002203916
[5 empty] | 0.04662948 | 0.04438205 | -0.003301113 |  | 0.1786628 | 0.04562821 | -0.001514364 | 0.4333794 | 0.04386061 | -0.002620405 | 0.6843509 | 0.04551071 | -0.002203916
[5 empty] | 0.04675896 | 0.04512175 | -0.003301113 |  | 0.1793873 | 0.04638868 | -0.001514364 | 0.4345379 | 0.04459162 | -0.002620405 | 0.6865282 | 0.04626922 | -0.002203916
[5 empty] | 0.04695895 | 0.04586145 | -0.003301113 |  | 0.1798843 | 0.04714915 | -0.001514364 | 0.4360341 | 0.04532263 | -0.002620405 | 0.6885151 | 0.04702773 | -0.002222165
[5 empty] | 0.0470358 | 0.04660115 | -0.003356403 |  | 0.180521 | 0.04790962 | -0.001277967 | 0.4371677 | 0.04605364 | -0.00288319 | 0.6899332 | 0.04778624 | -0.002222165
[5 empty] | 0.04718341 | 0.04734085 | -0.003356403 |  | 0.1812056 | 0.04867009 | -0.001277967 | 0.437997 | 0.04678465 | -0.00288319 | 0.6925681 | 0.04854476 | -0.002222165
[5 empty] | 0.04734917 | 0.04808055 | -0.003356403 |  | 0.1818225 | 0.04943056 | -0.001277967 | 0.4389931 | 0.04751566 | -0.00288319 | 0.6945374 | 0.04930327 | -0.002222165
[5 empty] | 0.04749403 | 0.04882025 | -0.003340038 |  | 0.1825567 | 0.05019103 | -0.001277967 | 0.4398047 | 0.04824667 | -0.00288319 | 0.6958362 | 0.05006178 | -0.002222165
[5 empty] | 0.04765166 | 0.04955995 | -0.003340038 |  | 0.1828266 | 0.0509515 | -0.001094029 | 0.4404915 | 0.04897769 | -0.003098884 | 0.6982595 | 0.05082029 | -0.002226527
[5 empty] | 0.04778151 | 0.05029965 | -0.003340038 |  | 0.1832824 | 0.05171197 | -0.001094029 | 0.4418827 | 0.0497087 | -0.003098884 | 0.6983349 | 0.0515788 | -0.002226527
[5 empty] | 0.04786309 | 0.05103935 | -0.003340038 |  | 0.1837612 | 0.05247244 | -0.001094029 | 0.442739 | 0.05043971 | -0.003098884 | 0.7000856 | 0.05233731 | -0.002226527
[5 empty] | 0.04806589 | 0.05177905 | -0.003340038 |  | 0.1842866 | 0.05323291 | -0.001094029 | 0.4438311 | 0.05117072 | -0.003098884 | 0.7026638 | 0.05309583 | -0.002226527
[5 empty] | 0.04820687 | 0.05251876 | -0.003281838 |  | 0.1848348 | 0.05399338 | -0.000981874 | 0.4442104 | 0.05190173 | -0.00324841 | 0.7026425 | 0.05385434 | -0.002220369
[5 empty] | 0.0482993 | 0.05325846 | -0.003281838 |  | 0.1850062 | 0.05475385 | -0.000981874 | 0.4456019 | 0.05263274 | -0.00324841 | 0.7044974 | 0.05461285 | -0.002220369
[5 empty] | 0.0484112 | 0.05399816 | -0.003281838 |  | 0.1855757 | 0.05551432 | -0.000981874 | 0.4466403 | 0.05336375 | -0.00324841 | 0.7064211 | 0.05537136 | -0.002220369
[5 empty] | 0.04857006 | 0.05473786 | -0.003281838 |  | 0.1860497 | 0.05627479 | -0.000981874 | 0.4477436 | 0.05409476 | -0.00324841 | 0.7075531 | 0.05612987 | -0.002206489
[5 empty] | 0.04863897 | 0.05547756 | -0.00322252 |  | 0.1863802 | 0.05703526 | -0.0009571567 | 0.448076 | 0.05482577 | -0.003312692 | 0.7080826 | 0.05688839 | -0.002206489
[5 empty] | 0.04877546 | 0.05621726 | -0.00322252 |  | 0.1864593 | 0.05779573 | -0.0009571567 | 0.4497929 | 0.05555678 | -0.003312692 | 0.7106953 | 0.0576469 | -0.002206489
[5 empty] | 0.04895234 | 0.05695696 | -0.00322252 |  | 0.1868844 | 0.0585562 | -0.0009571567 | 0.4502001 | 0.05628779 | -0.003312692 | 0.7119404 | 0.05840541 | -0.002206489
[5 empty] | 0.0490595 | 0.05769666 | -0.00322252 |  | 0.1873252 | 0.05931667 | -0.0009571567 | 0.4512687 | 0.0570188 | -0.003312692 | 0.7122945 | 0.05916392 | -0.002206489
[5 empty] | 0.04922781 | 0.05843636 | -0.003123755 |  | 0.1872834 | 0.06007714 | -0.0009705528 | 0.4529396 | 0.05774981 | -0.003297885 | 0.7130074 | 0.05992243 | -0.002185704
[5 empty] | 0.04931916 | 0.05917606 | -0.003123755 |  | 0.1878986 | 0.06083761 | -0.0009705528 | 0.4534657 | 0.05848082 | -0.003297885 | 0.7151422 | 0.06068094 | -0.002185704
[5 empty] | 0.04942327 | 0.05991576 | -0.003123755 |  | 0.1879358 | 0.06159808 | -0.0009705528 | 0.4541704 | 0.05921183 | -0.003297885 | 0.7153248 | 0.06143946 | -0.002185704
[5 empty] | 0.04958882 | 0.06065546 | -0.003123755 |  | 0.1884654 | 0.06235855 | -0.0009705528 | 0.4555992 | 0.05994284 | -0.003297885 | 0.7170295 | 0.06219797 | -0.002185704
[5 empty] | 0.04967696 | 0.06139516 | -0.003010008 |  | 0.1884398 | 0.06311902 | -0.0009988695 | 0.4563605 | 0.06067385 | -0.003242307 | 0.7176489 | 0.06295648 | -0.00215883
[5 empty] | 0.04986154 | 0.06213487 | -0.003010008 |  | 0.1888842 | 0.06387949 | -0.0009988695 | 0.4576049 | 0.06140486 | -0.003242307 | 0.7190211 | 0.06371499 | -0.00215883
[5 empty] | 0.04989863 | 0.06287457 | -0.003010008 |  | 0.1892028 | 0.06463996 | -0.0009988695 | 0.458239 | 0.06213587 | -0.003242307 | 0.7205674 | 0.0644735 | -0.00215883
[5 empty] | 0.05003232 | 0.06361427 | -0.003010008 |  | 0.1892281 | 0.06540043 | -0.0009988695 | 0.4592955 | 0.06286688 | -0.003152543 | 0.7215119 | 0.06523201 | -0.00215883
[5 empty] | 0.05020702 | 0.06435397 | -0.002889574 |  | 0.1895101 | 0.0661609 | -0.001039621 | 0.4609594 | 0.06359789 | -0.003152543 | 0.7221452 | 0.06599053 | -0.002126681
[5 empty] | 0.05026149 | 0.06509367 | -0.002889574 |  | 0.1897622 | 0.06692137 | -0.001039621 | 0.4610931 | 0.0643289 | -0.003152543 | 0.7227589 | 0.06674904 | -0.002126681
[5 empty] | 0.05043416 | 0.06583337 | -0.002889574 |  | 0.1901046 | 0.06768184 | -0.001039621 | 0.4620774 | 0.06505991 | -0.003152543 | 0.72462 | 0.06750755 | -0.002126681
[5 empty] | 0.05057773 | 0.06657307 | -0.002889574 |  | 0.1902976 | 0.06844231 | -0.001039621 | 0.4637318 | 0.06579092 | -0.003152543 | 0.7249051 | 0.06826606 | -0.002126681
[5 empty] | 0.0506215 | 0.06731277 | -0.002778579 |  | 0.1905813 | 0.06920278 | -0.001090321 | 0.4649535 | 0.06652193 | -0.003034545 | 0.7262457 | 0.06902457 | -0.002090073
[5 empty] | 0.05075573 | 0.06805247 | -0.002778579 |  | 0.1905234 | 0.06996325 | -0.001090321 | 0.4656784 | 0.06725294 | -0.003034545 | 0.7271798 | 0.06978309 | -0.002090073
[5 empty] | 0.05089594 | 0.06879217 | -0.002778579 |  | 0.1909176 | 0.07072372 | -0.001090321 | 0.4662736 | 0.06798395 | -0.003034545 | 0.7283917 | 0.0705416 | -0.002090073
[5 empty] | 0.05098544 | 0.06953187 | -0.002778579 |  | 0.1910666 | 0.07148419 | -0.001090321 | 0.4669851 | 0.06871496 | -0.003034545 | 0.729589 | 0.07130011 | -0.002049821
[5 empty] | 0.05114466 | 0.07027157 | -0.002616951 |  | 0.1912835 | 0.07224466 | -0.001148484 | 0.468493 | 0.06944597 | -0.002894263 | 0.7299886 | 0.07205862 | -0.002049821
[5 empty] | 0.05122462 | 0.07101127 | -0.002616951 |  | 0.1913757 | 0.07300513 | -0.001148484 | 0.4688814 | 0.07017698 | -0.002894263 | 0.7314522 | 0.07281713 | -0.002049821
[5 empty] | 0.05125342 | 0.07175098 | -0.002616951 |  | 0.1914154 | 0.0737656 | -0.001148484 | 0.4700049 | 0.07090799 | -0.002894263 | 0.7317258 | 0.07357564 | -0.002049821
[5 empty] | 0.05137343 | 0.07249068 | -0.002616951 |  | 0.1918864 | 0.07452607 | -0.001148484 | 0.4707488 | 0.071639 | -0.002737649 | 0.7332628 | 0.07433416 | -0.002049821
[5 empty] | 0.05150651 | 0.07323038 | -0.002489633 |  | 0.1918464 | 0.07528654 | -0.001211623 | 0.472044 | 0.07237001 | -0.002737649 | 0.7333144 | 0.07509267 | -0.002006741
[5 empty] | 0.0516241 | 0.07397008 | -0.002489633 |  | 0.1922386 | 0.07604701 | -0.001211623 | 0.4728958 | 0.07310102 | -0.002737649 | 0.7338452 | 0.07585118 | -0.002006741
[5 empty] | 0.05177625 | 0.07470978 | -0.002489633 |  | 0.1920952 | 0.07680748 | -0.001211623 | 0.4734269 | 0.07383203 | -0.002737649 | 0.7344634 | 0.07660969 | -0.002006741
[5 empty] | 0.05186268 | 0.07544948 | -0.002489633 |  | 0.1925546 | 0.07756795 | -0.001211623 | 0.4747598 | 0.07456304 | -0.002737649 | 0.7358595 | 0.0773682 | -0.002006741
[5 empty] | 0.05187594 | 0.07618918 | -0.002343804 |  | 0.1925996 | 0.07832842 | -0.001277253 | 0.4753963 | 0.07529405 | -0.002570654 | 0.7369513 | 0.07812672 | -0.001961649
[5 empty] | 0.05205303 | 0.07692888 | -0.002343804 |  | 0.1927392 | 0.0790889 | -0.001277253 | 0.476398 | 0.07602506 | -0.002570654 | 0.7377385 | 0.07888523 | -0.001961649
[5 empty] | 0.05208496 | 0.07766858 | -0.002343804 |  | 0.1930467 | 0.07984937 | -0.001277253 | 0.4773271 | 0.07675607 | -0.002570654 | 0.7382211 | 0.07964374 | -0.001961649
[5 empty] | 0.05217303 | 0.07840828 | -0.002343804 |  | 0.1931096 | 0.08060984 | -0.001277253 | 0.4783085 | 0.07748708 | -0.002570654 | 0.7393877 | 0.08040225 | -0.001961649
[5 empty] | 0.05228136 | 0.07914798 | -0.002190606 |  | 0.193414 | 0.08137031 | -0.001342887 | 0.4787759 | 0.07821809 | -0.002399228 | 0.7400532 | 0.08116076 | -0.001915359
[5 empty] | 0.05235942 | 0.07988768 | -0.002190606 |  | 0.1935713 | 0.08213078 | -0.001342887 | 0.4794828 | 0.0789491 | -0.002399228 | 0.7407122 | 0.08191927 | -0.001915359
[5 empty] | 0.05252288 | 0.08062738 | -0.002190606 |  | 0.1936056 | 0.08289125 | -0.001342887 | 0.480619 | 0.07968011 | -0.002399228 | 0.7419598 | 0.08267779 | -0.001915359
[5 empty] | 0.05263437 | 0.08136709 | -0.002190606 |  | 0.1936389 | 0.08365172 | -0.001342887 | 0.4819964 | 0.08041112 | -0.002399228 | 0.7423106 | 0.0834363 | -0.001915359
[5 empty] | 0.05264289 | 0.08210679 | -0.0020485 |  | 0.1938665 | 0.08441219 | -0.00140604 | 0.4828568 | 0.08114213 | -0.002229323 | 0.7428547 | 0.08419481 | -0.001868687
[5 empty] | 0.05275872 | 0.08284649 | -0.0020485 |  | 0.1941181 | 0.08517266 | -0.00140604 | 0.483008 | 0.08187315 | -0.002229323 | 0.7427987 | 0.08495332 | -0.001868687
[5 empty] | 0.05278587 | 0.08358619 | -0.0020485 |  | 0.1942964 | 0.08593313 | -0.00140604 | 0.4837146 | 0.08260416 | -0.002229323 | 0.7441299 | 0.08571183 | -0.001868687
[5 empty] | 0.05290606 | 0.08432589 | -0.0020485 |  | 0.1943038 | 0.0866936 | -0.00140604 | 0.4851688 | 0.08333517 | -0.002229323 | 0.7441662 | 0.08647035 | -0.001822449
[5 empty] | 0.05301025 | 0.08506559 | -0.001941223 |  | 0.1945802 | 0.08745407 | -0.001464226 | 0.4853399 | 0.08406618 | -0.00206689 | 0.7463893 | 0.08722886 | -0.001822449
[5 empty] | 0.05313486 | 0.08580529 | -0.001941223 |  | 0.1944904 | 0.08821454 | -0.001464226 | 0.4863219 | 0.08479719 | -0.00206689 | 0.7461229 | 0.08798737 | -0.001822449
[5 empty] | 0.05315575 | 0.08654499 | -0.001941223 |  | 0.1948415 | 0.08897501 | -0.001464226 | 0.4869076 | 0.0855282 | -0.00206689 | 0.7467514 | 0.08874588 | -0.001822449
[5 empty] | 0.05320422 | 0.08728469 | -0.001941223 |  | 0.1948021 | 0.08973548 | -0.001464226 | 0.4873501 | 0.08625921 | -0.00206689 | 0.7477787 | 0.08950439 | -0.001822449
[5 empty] | 0.05332427 | 0.08802439 | -0.001814147 |  | 0.1950086 | 0.09049595 | -0.001514958 | 0.4878402 | 0.08699022 | -0.001917879 | 0.7484076 | 0.0902629 | -0.00177746
[5 empty] | 0.05339154 | 0.08876409 | -0.001814147 |  | 0.1952657 | 0.09125642 | -0.001514958 | 0.4888248 | 0.08772123 | -0.001917879 | 0.7497368 | 0.09102142 | -0.00177746
[5 empty] | 0.05341318 | 0.08950379 | -0.001814147 |  | 0.1955982 | 0.09201689 | -0.001514958 | 0.4892821 | 0.08845224 | -0.001917879 | 0.7499688 | 0.09177993 | -0.00177746
[5 empty] | 0.05351388 | 0.09024349 | -0.001814147 |  | 0.1954418 | 0.09277736 | -0.001514958 | 0.4901701 | 0.08918325 | -0.001917879 | 0.7505025 | 0.09253844 | -0.00177746
[5 empty] | 0.05364976 | 0.0909832 | -0.001732115 |  | 0.1957047 | 0.09353783 | -0.001555751 | 0.4910414 | 0.08991426 | -0.001788242 | 0.7518399 | 0.09329695 | -0.001734536
[5 empty] | 0.05365906 | 0.0917229 | -0.001732115 |  | 0.1958964 | 0.0942983 | -0.001555751 | 0.4914466 | 0.09064527 | -0.001788242 | 0.7523802 | 0.09405546 | -0.001734536
[5 empty] | 0.0537476 | 0.0924626 | -0.001732115 |  | 0.1960907 | 0.09505877 | -0.001555751 | 0.492347 | 0.09137628 | -0.001788242 | 0.7526236 | 0.09481398 | -0.001734536
[5 empty] | 0.05384924 | 0.0932023 | -0.001732115 |  | 0.1962387 | 0.09581924 | -0.001555751 | 0.4929082 | 0.09210729 | -0.001683929 | 0.7540752 | 0.09557249 | -0.001734536
[5 empty] | 0.053905 | 0.093942 | -0.001653722 |  | 0.1963897 | 0.09657971 | -0.001584118 | 0.4931935 | 0.0928383 | -0.001683929 | 0.7552321 | 0.096331 | -0.001694491
[5 empty] | 0.05390736 | 0.0946817 | -0.001653722 |  | 0.1967905 | 0.09734018 | -0.001584118 | 0.4938452 | 0.09356931 | -0.001683929 | 0.7555917 | 0.09708951 | -0.001694491
[5 empty] | 0.05404091 | 0.0954214 | -0.001653722 |  | 0.1967757 | 0.09810065 | -0.001584118 | 0.4943488 | 0.09430032 | -0.001683929 | 0.7559573 | 0.09784802 | -0.001694491
[5 empty] | 0.05402495 | 0.0961611 | -0.001653722 |  | 0.1970607 | 0.09886112 | -0.001584118 | 0.494639 | 0.09503133 | -0.001683929 | 0.7575375 | 0.09860653 | -0.001694491
[5 empty] | 0.05405154 | 0.0969008 | -0.001622167 |  | 0.1971027 | 0.09962159 | -0.001597574 | 0.4950376 | 0.09576234 | -0.001610892 | 0.7574144 | 0.09936505 | -0.001658142
[5 empty] | 0.05412815 | 0.0976405 | -0.001622167 |  | 0.1975692 | 0.1003821 | -0.001597574 | 0.4956735 | 0.09649335 | -0.001610892 | 0.7576009 | 0.1001236 | -0.001658142
[5 empty] | 0.05417338 | 0.0983802 | -0.001622167 |  | 0.1977188 | 0.1011425 | -0.001597574 | 0.4955136 | 0.09722436 | -0.001610892 | 0.7591072 | 0.1008821 | -0.001658142
[5 empty] | 0.05423905 | 0.0991199 | -0.001622167 |  | 0.1977723 | 0.101903 | -0.001597574 | 0.4963116 | 0.09795537 | -0.001610892 | 0.7607253 | 0.1016406 | -0.001626303
[5 empty] | 0.05433353 | 0.0998596 | -0.001581033 |  | 0.1979745 | 0.1026635 | -0.001596803 | 0.4963983 | 0.09868638 | -0.001564012 | 0.7614458 | 0.1023991 | -0.001626303
[5 empty] | 0.05436121 | 0.1005993 | -0.001581033 |  | 0.198177 | 0.1034239 | -0.001596803 | 0.4969367 | 0.09941739 | -0.001564012 | 0.7611657 | 0.1031576 | -0.001626303
[5 empty] | 0.0544631 | 0.101339 | -0.001581033 |  | 0.1982804 | 0.1041844 | -0.001596803 | 0.4979924 | 0.1001484 | -0.001564012 | 0.7624138 | 0.1039161 | -0.001626303
[5 empty] | 0.0544237 | 0.1020787 | -0.001581033 |  | 0.1987318 | 0.1049449 | -0.001596803 | 0.4975579 | 0.1008794 | -0.001564012 | 0.7639788 | 0.1046746 | -0.001626303
[5 empty] | 0.05454776 | 0.1028184 | -0.001564564 |  | 0.1986614 | 0.1057054 | -0.001589445 | 0.4983527 | 0.1016104 | -0.001519475 | 0.7649495 | 0.1054331 | -0.00159979
[5 empty] | 0.054575 | 0.1035581 | -0.001564564 |  | 0.1990887 | 0.1064658 | -0.001589445 | 0.4992763 | 0.1023414 | -0.001519475 | 0.7654265 | 0.1061917 | -0.00159979
[5 empty] | 0.05459461 | 0.1042978 | -0.001564564 |  | 0.1990183 | 0.1072263 | -0.001589445 | 0.4996148 | 0.1030724 | -0.001519475 | 0.7653032 | 0.1069502 | -0.00159979
[5 empty] | 0.05465127 | 0.1050375 | -0.001564564 |  | 0.1993964 | 0.1079868 | -0.001589445 | 0.4994969 | 0.1038035 | -0.001519475 | 0.7667026 | 0.1077087 | -0.00159979
[5 empty] | 0.05475998 | 0.1057772 | -0.00154439 |  | 0.1994257 | 0.1087472 | -0.001576004 | 0.4996363 | 0.1045345 | -0.001476354 | 0.7683053 | 0.1084672 | -0.001576796
[5 empty] | 0.05477149 | 0.1065169 | -0.00154439 |  | 0.1998046 | 0.1095077 | -0.001576004 | 0.5000333 | 0.1052655 | -0.001476354 | 0.7690936 | 0.1092257 | -0.001576796
[5 empty] | 0.05486488 | 0.1072566 | -0.00154439 |  | 0.199984 | 0.1102682 | -0.001576004 | 0.500298 | 0.1059965 | -0.001476354 | 0.7699827 | 0.1099842 | -0.001576796
[5 empty] | 0.05489826 | 0.1079963 | -0.00154439 |  | 0.2002636 | 0.1110286 | -0.001576004 | 0.5010808 | 0.1067275 | -0.001476354 | 0.7705648 | 0.1107427 | -0.001576796
[5 empty] | 0.05489394 | 0.108736 | -0.001528849 |  | 0.2005186 | 0.1117891 | -0.001556482 | 0.5019265 | 0.1074585 | -0.001434859 | 0.7720643 | 0.1115012 | -0.001554327
[5 empty] | 0.05497906 | 0.1094757 | -0.001528849 |  | 0.2006234 | 0.1125496 | -0.001556482 | 0.5015316 | 0.1081895 | -0.001434859 | 0.7724398 | 0.1122597 | -0.001554327
[5 empty] | 0.05496652 | 0.1102154 | -0.001528849 |  | 0.2008538 | 0.1133101 | -0.001556482 | 0.5025675 | 0.1089205 | -0.001434859 | 0.7726089 | 0.1130183 | -0.001554327
[5 empty] | 0.05508845 | 0.1109551 | -0.001528849 |  | 0.2009337 | 0.1140705 | -0.001556482 | 0.5024264 | 0.1096515 | -0.001434859 | 0.7741067 | 0.1137768 | -0.001554327
[5 empty] | 0.0551501 | 0.1116948 | -0.001533057 |  | 0.2013905 | 0.114831 | -0.001530882 | 0.5029342 | 0.1103825 | -0.001395202 | 0.7742725 | 0.1145353 | -0.001532427
[5 empty] | 0.05517385 | 0.1124345 | -0.001533057 |  | 0.2013451 | 0.1155915 | -0.001530882 | 0.503308 | 0.1111136 | -0.001395202 | 0.7764871 | 0.1152938 | -0.001532427
[5 empty] | 0.05518964 | 0.1131742 | -0.001533057 |  | 0.2017776 | 0.1163519 | -0.001530882 | 0.5040702 | 0.1118446 | -0.001395202 | 0.776753 | 0.1160523 | -0.001532427
[5 empty] | 0.05525002 | 0.1139139 | -0.001533057 |  | 0.2017825 | 0.1171124 | -0.001530882 | 0.5041096 | 0.1125756 | -0.001395202 | 0.7770169 | 0.1168108 | -0.001532427
[5 empty] | 0.0553325 | 0.1146536 | -0.001512921 |  | 0.2019638 | 0.1178729 | -0.001499206 | 0.5046025 | 0.1133066 | -0.001357595 | 0.7781013 | 0.1175693 | -0.001511152
[5 empty] | 0.05528668 | 0.1153933 | -0.001512921 |  | 0.2024227 | 0.1186333 | -0.001499206 | 0.5048949 | 0.1140376 | -0.001357595 | 0.7799053 | 0.1183278 | -0.001511152
[5 empty] | 0.05541332 | 0.116133 | -0.001512921 |  | 0.202554 | 0.1193938 | -0.001499206 | 0.5053139 | 0.1147686 | -0.001357595 | 0.7794444 | 0.1190864 | -0.001511152
[5 empty] | 0.05545669 | 0.1168727 | -0.001512921 |  | 0.2027612 | 0.1201543 | -0.001499206 | 0.5055316 | 0.1154996 | -0.001357595 | 0.7812478 | 0.1198449 | -0.001490555
[5 empty] | 0.05542415 | 0.1176124 | -0.001500953 |  | 0.2029939 | 0.1209148 | -0.001461458 | 0.5064658 | 0.1162306 | -0.001322248 | 0.7823297 | 0.1206034 | -0.001490555
[5 empty] | 0.05554926 | 0.1183521 | -0.001500953 |  | 0.2031004 | 0.1216752 | -0.001461458 | 0.5063458 | 0.1169616 | -0.001322248 | 0.7835143 | 0.1213619 | -0.001490555
[5 empty] | 0.05548529 | 0.1190918 | -0.001500953 |  | 0.2034854 | 0.1224357 | -0.001461458 | 0.5066797 | 0.1176926 | -0.001322248 | 0.7843884 | 0.1221204 | -0.001490555
[5 empty] | 0.05554132 | 0.1198315 | -0.001485059 |  | 0.2037189 | 0.1231962 | -0.001461458 | 0.507074 | 0.1184237 | -0.001322248 | 0.7849514 | 0.1228789 | -0.001490555
[5 empty] | 0.05565712 | 0.1205712 | -0.001485059 |  | 0.2038258 | 0.1239566 | -0.001417641 | 0.5071999 | 0.1191547 | -0.001289373 | 0.7858234 | 0.1236374 | -0.001470694
[5 empty] | 0.05566657 | 0.1213109 | -0.001485059 |  | 0.2039328 | 0.1247171 | -0.001417641 | 0.5075172 | 0.1198857 | -0.001289373 | 0.7859694 | 0.1243959 | -0.001470694
[5 empty] | 0.05575087 | 0.1220506 | -0.001485059 |  | 0.2043193 | 0.1254776 | -0.001417641 | 0.5083549 | 0.1206167 | -0.001289373 | 0.7876684 | 0.1251544 | -0.001470694
[5 empty] | 0.05576644 | 0.1227903 | -0.001485059 |  | 0.204452 | 0.126238 | -0.001417641 | 0.5081341 | 0.1213477 | -0.001289373 | 0.7875 | 0.125913 | -0.001470694
[5 empty] | 0.05573584 | 0.12353 | -0.001467764 |  | 0.2044576 | 0.1269985 | -0.001367757 | 0.5084991 | 0.1220787 | -0.001259181 | 0.7894062 | 0.1266715 | -0.001451622
[5 empty] | 0.05578769 | 0.1242697 | -0.001467764 |  | 0.2047177 | 0.127759 | -0.001367757 | 0.5083967 | 0.1228097 | -0.001259181 | 0.7894421 | 0.12743 | -0.001451622
[5 empty] | 0.05586148 | 0.1250094 | -0.001467764 |  | 0.2049527 | 0.1285195 | -0.001367757 | 0.5086827 | 0.1235407 | -0.001259181 | 0.7905161 | 0.1281885 | -0.001451622
[5 empty] | 0.05589662 | 0.1257491 | -0.001466904 |  | 0.2050858 | 0.1292799 | -0.001367757 | 0.5096872 | 0.1242717 | -0.001231884 | 0.7920059 | 0.128947 | -0.001451622
[5 empty] | 0.0559006 | 0.1264888 | -0.001466904 |  | 0.2055765 | 0.1300404 | -0.001311808 | 0.5096961 | 0.1250027 | -0.001231884 | 0.7930791 | 0.1297055 | -0.001433395
[5 empty] | 0.05591887 | 0.1272285 | -0.001466904 |  | 0.2055824 | 0.1308009 | -0.001311808 | 0.5099615 | 0.1257338 | -0.001231884 | 0.7924831 | 0.130464 | -0.001433395
[5 empty] | 0.05598935 | 0.1279682 | -0.001466904 |  | 0.2059461 | 0.1315613 | -0.001311808 | 0.5102197 | 0.1264648 | -0.001231884 | 0.79418 | 0.1312225 | -0.001433395
[5 empty] | 0.05605897 | 0.1287079 | -0.001466904 |  | 0.2061824 | 0.1323218 | -0.001311808 | 0.5106684 | 0.1271958 | -0.001231884 | 0.7954595 | 0.1319811 | -0.001433395
[5 empty] | 0.05608973 | 0.1294476 | -0.001441215 |  | 0.2061627 | 0.1330823 | -0.001249798 | 0.5111097 | 0.1279268 | -0.001207693 | 0.795066 | 0.1327396 | -0.001416068
[5 empty] | 0.05611955 | 0.1301873 | -0.001441215 |  | 0.2065788 | 0.1338427 | -0.001249798 | 0.5114111 | 0.1286578 | -0.001207693 | 0.7969716 | 0.1334981 | -0.001416068
[5 empty] | 0.05604202 | 0.130927 | -0.001441215 |  | 0.2067901 | 0.1346032 | -0.001249798 | 0.510647 | 0.1293888 | -0.001207693 | 0.7968882 | 0.1342566 | -0.001416068
[5 empty] | 0.05617626 | 0.1316667 | -0.001441215 |  | 0.2067705 | 0.1353637 | -0.001249798 | 0.5115271 | 0.1301198 | -0.001207693 | 0.7976409 | 0.1350151 | -0.001399696
[5 empty] | 0.05615748 | 0.1324064 | -0.001443632 |  | 0.206982 | 0.1361242 | -0.00118173 | 0.5110764 | 0.1308508 | -0.001186819 | 0.798917 | 0.1357736 | -0.001399696
[5 empty] | 0.05622131 | 0.1331461 | -0.001443632 |  | 0.2073739 | 0.1368846 | -0.00118173 | 0.5121384 | 0.1315818 | -0.001186819 | 0.8007177 | 0.1365321 | -0.001399696
[5 empty] | 0.05622323 | 0.1338858 | -0.001443632 |  | 0.2074058 | 0.1376451 | -0.00118173 | 0.5121334 | 0.1323129 | -0.001186819 | 0.8001026 | 0.1372906 | -0.001399696
[5 empty] | 0.05624689 | 0.1346255 | -0.001443632 |  | 0.2076437 | 0.1384056 | -0.00118173 | 0.5125827 | 0.1330439 | -0.001186819 | 0.8022181 | 0.1380491 | -0.001399696
[5 empty] | 0.05620853 | 0.1353652 | -0.001436197 |  | 0.208114 | 0.139166 | -0.001107606 | 0.512692 | 0.1337749 | -0.001169473 | 0.8020197 | 0.1388077 | -0.001384335
[5 empty] | 0.05631372 | 0.1361049 | -0.001436197 |  | 0.2083269 | 0.1399265 | -0.001107606 | 0.5125271 | 0.1345059 | -0.001169473 | 0.8032931 | 0.1395662 | -0.001384335
[5 empty] | 0.05629592 | 0.1368446 | -0.001436197 |  | 0.2083333 | 0.140687 | -0.001107606 | 0.5124189 | 0.1352369 | -0.001169473 | 0.8046717 | 0.1403247 | -0.001384335
[5 empty] | 0.05625406 | 0.1375843 | -0.001436197 |  | 0.2086757 | 0.1414474 | -0.001107606 | 0.5127648 | 0.1359679 | -0.001169473 | 0.8054173 | 0.1410832 | -0.001384335
[5 empty] | 0.05628721 | 0.138324 | -0.001419827 |  | 0.2089926 | 0.1422079 | -0.001027429 | 0.5125044 | 0.1366989 | -0.001155868 | 0.8060563 | 0.1418417 | -0.001370039
[5 empty] | 0.05635726 | 0.1390637 | -0.001419827 |  | 0.2091286 | 0.1429684 | -0.001027429 | 0.5130958 | 0.1374299 | -0.001155868 | 0.8074337 | 0.1426002 | -0.001370039
[5 empty] | 0.05636509 | 0.1398034 | -0.001419827 |  | 0.2093944 | 0.1437289 | -0.001027429 | 0.5128152 | 0.1381609 | -0.001155868 | 0.8073307 | 0.1433587 | -0.001370039
[5 empty] | 0.05631828 | 0.1405431 | -0.001434727 |  | 0.2094269 | 0.1444893 | -0.001027429 | 0.513121 | 0.1388919 | -0.001155868 | 0.8090243 | 0.1441172 | -0.001370039
[5 empty] | 0.05635406 | 0.1412828 | -0.001434727 |  | 0.2095113 | 0.1452498 | -0.000941202 | 0.5128858 | 0.139623 | -0.001146214 | 0.8091298 | 0.1448758 | -0.001356864
[5 empty] | 0.05640381 | 0.1420225 | -0.001434727 |  | 0.2098036 | 0.1460103 | -0.000941202 | 0.5135021 | 0.140354 | -0.001146214 | 0.8099751 | 0.1456343 | -0.001356864
[5 empty] | 0.05640645 | 0.1427622 | -0.001434727 |  | 0.2099922 | 0.1467707 | -0.000941202 | 0.513975 | 0.141085 | -0.001146214 | 0.8109257 | 0.1463928 | -0.001356864
[5 empty] | 0.05643827 | 0.143502 | -0.001434727 |  | 0.2104932 | 0.1475312 | -0.000941202 | 0.5133755 | 0.141816 | -0.001146214 | 0.8125126 | 0.1471513 | -0.001356864
[5 empty] | 0.05645345 | 0.1442417 | -0.001422039 |  | 0.2107085 | 0.1482917 | -0.0008489277 | 0.5138926 | 0.142547 | -0.001140722 | 0.8134623 | 0.1479098 | -0.001344865
[5 empty] | 0.05646724 | 0.1449814 | -0.001422039 |  | 0.2109239 | 0.1490521 | -0.0008489277 | 0.5134694 | 0.143278 | -0.001140722 | 0.8138796 | 0.1486683 | -0.001344865
[5 empty] | 0.05641854 | 0.1457211 | -0.001422039 |  | 0.2107483 | 0.1498126 | -0.0008489277 | 0.5134327 | 0.144009 | -0.001140722 | 0.8140826 | 0.1494268 | -0.001344865
[5 empty] | 0.05642366 | 0.1464608 | -0.001430088 |  | 0.2113103 | 0.1505731 | -0.000775755 | 0.5135894 | 0.14474 | -0.001139462 | 0.8158685 | 0.1501853 | -0.001336671
[5 empty] | 0.05642366 | 0.1472005 | -0.001430088 |  | 0.2114409 | 0.1513336 | -0.000775755 | 0.514253 | 0.145471 | -0.001139462 | 0.8161883 | 0.1509438 | -0.001336671