## 1
Общество с ограниченной ответственностью "Инженерная геология" (ООО "ИнжГео") | [10 empty] | Общество с ограниченной ответственностью "Инженерная геология" (ООО "ИнжГео")
Юр. адрес: 117279, г. Москва, ул. Миклухо-Маклая, 36 а, этаж 5, пом. XXIII к. 76-84 | [10 empty] | Юр. адрес: 117279, г. Москва, ул. Миклухо-Маклая, 36 а, этаж 5, пом. XXIII к. 76-84 | [8 empty] | нагр |  |  | X0 | Y0 | R |  | нагр |  |  |  | X0 | Y0 | R | нагр |  |  |  | X0 | Y0 | R |  | нагр |  |  |  | X0 | Y0 | R
Телефон/факс +7 (495) 132-30-00, Адрес электронной почты inbox@inj-geo.ru | [10 empty] | Телефон/факс +7 (495) 132-30-00, Адрес электронной почты inbox@inj-geo.ru | [12 empty] | 0 | [7 empty] | 0 | [6 empty] | 0 | [7 empty] | 0
[20 empty] | девиатор | [6 empty] | девиатор | [6 empty] | девиатор | [7 empty] | девиатор
Испытательная лаборатория ООО «ИнжГео» | [10 empty] | Испытательная лаборатория ООО «ИнжГео» | [8 empty] | x0 | Угол | X | Y |  |  |  | x0 |  | Угол | X | Y |  |  | x0 |  | Угол | X | Y |  |  |  | x0 |  | Угол | X | Y
Адрес места осуществления деятельности лаборатории: г. Москва, просп. Вернадского, д. 51, стр. 1 | [10 empty] | Адрес места осуществления деятельности лаборатории: г. Москва, просп. Вернадского, д. 51, стр. 1 | [9 empty] | 0 | [7 empty] | 0 | [6 empty] | 0 | [7 empty] | 0
Телефон +7(910)4557682, E-mail: slg85@mail.ru | [10 empty] | Телефон +7(910)4557682, E-mail: slg85@mail.ru | [9 empty] | 5 | [7 empty] | 5 | [6 empty] | 5 | [7 empty] | 5
[21 empty] | 10 | [7 empty] | 10 | [6 empty] | 10 | [7 empty] | 10
Протокол испытаний № 13-63/40 от 08-12-2022 | [20 empty] | 15 | [7 empty] | 15 | [6 empty] | 15 | [7 empty] | 15
Наименование и адрес заказчика: ООО Регионстрой | [20 empty] | 20 | [7 empty] | 20 | [6 empty] | 20 | [7 empty] | 20
Наименование объекта: Переход трубопровода через р. Енисей | [20 empty] | 25 | [7 empty] | 25 | [6 empty] | 25 | [7 empty] | 25
Наименование используемого метода/методики: ГОСТ 12248.4-2020 | [20 empty] | 30 | [7 empty] | 30 | [6 empty] | 30 | [7 empty] | 30
Условия проведения испытания: температура окружающей среды (18 - 25)0С, влажность воздуха (40 - 75)% | [20 empty] | 35 | [7 empty] | 35 | [6 empty] | 35 | [7 empty] | 35
Дата получение объекта подлежащего испытаниям: 11-11-2022 | [20 empty] | 40 | [7 empty] | 40 | [6 empty] | 40 | [7 empty] | 40
Дата испытания: 25.10.2022-19.11.2040 | [20 empty] | 45 | [7 empty] | 45 | [6 empty] | 45 | [7 empty] | 45
Испытание грунтов методом трехосного сжатия | [10 empty] | Испытание грунтов методом трехосного сжатия | [9 empty] | 50 | [7 empty] | 50 | [6 empty] | 50 | [7 empty] | 50
Лабораторный номер: |  | 1075 | [5 empty] | We, % = | 0.538958387 |  | Лабораторный номер: | [6 empty] | We, % = |  |  | 55 | [7 empty] | 55 | [6 empty] | 55 | [7 empty] | 55
Номер скважины: |  | BH-007 | [5 empty] | ρ, г/см3 = | 1.9 |  | Номер скважины: | [6 empty] | ρ, г/см3 = |  |  | 60 | [7 empty] | 60 | [6 empty] | 60 | [7 empty] | 60
Глубина отбора, м: |  | 1 | [5 empty] | ρs, г/см3 = | 2.72 |  | Глубина отбора, м: | [6 empty] | ρs, г/см3 = |  |  | 65 | [7 empty] | 65 | [6 empty] | 65 | [7 empty] | 65
Наименование грунта: |  | Суглинок, после оттаивания текучий, легкий песчанистый | [5 empty] | e, д.е. = | 1.1 |  | Наименование грунта: | [6 empty] | e, д.е. = |  |  | 70 | [7 empty] | 70 | [6 empty] | 70 | [7 empty] | 70
Схема проведения опыта: |  | КД | [5 empty] | IL, д.е. = | 2.651 |  | Схема проведения опыта: | [6 empty] | IL, д.е. = |  |  | 75 | [7 empty] | 75 | [6 empty] | 75 | [7 empty] | 75
Результаты испытаний | [10 empty] | Результаты испытаний | [9 empty] | 80 | [7 empty] | 80 | [6 empty] | 80 | [7 empty] | 80
[21 empty] | 85 | [7 empty] | 85 | [6 empty] | 85 | [7 empty] | 85
[21 empty] | 90 | [7 empty] | 90 | [6 empty] | 90 | [7 empty] | 90
[21 empty] | 95 | [7 empty] | 95 | [6 empty] | 95 | [7 empty] | 95
[21 empty] | 100 | [7 empty] | 100 | [6 empty] | 100 | [7 empty] | 100
[21 empty] | 105 | [7 empty] | 105 | [6 empty] | 105 | [7 empty] | 105
[21 empty] | 110 | [7 empty] | 110 | [6 empty] | 110 | [7 empty] | 110
[21 empty] | 115 | [7 empty] | 115 | [6 empty] | 115 | [7 empty] | 115
[21 empty] | 120 | [7 empty] | 120 | [6 empty] | 120 | [7 empty] | 120
[21 empty] | 125 | [7 empty] | 125 | [6 empty] | 125 | [7 empty] | 125
[21 empty] | 130 | [7 empty] | 130 | [6 empty] | 130 | [7 empty] | 130
[21 empty] | 135 | [7 empty] | 135 | [6 empty] | 135 | [7 empty] | 135
[21 empty] | 140 | [7 empty] | 140 | [6 empty] | 140 | [7 empty] | 140
[21 empty] | 145 | [7 empty] | 145 | [6 empty] | 145 | [7 empty] | 145
[21 empty] | 150 | [7 empty] | 150 | [6 empty] | 150 | [7 empty] | 150
[21 empty] | 155 | [7 empty] | 155 | [6 empty] | 155 | [7 empty] | 155
[21 empty] | 160 | [7 empty] | 160 | [6 empty] | 160 | [7 empty] | 160
[21 empty] | 165 | [7 empty] | 165 | [6 empty] | 165 | [7 empty] | 165
[21 empty] | 170 | [7 empty] | 170 | [6 empty] | 170 | [7 empty] | 170
[21 empty] | 175 | [7 empty] | 175 | [6 empty] | 175 | [7 empty] | 175
[21 empty] | 180 | [7 empty] | 180 | [6 empty] | 180 | [7 empty] | 180
[13 empty] | Давление в камере, Мпа σ3 | Вертикальная нагрузка, Мпа σ1 | Поровое давление, Мпа u
[13 empty] | 0.05 | 0.2716964 |  |  |  |  | 1 | [6 empty] | σ3,кПа | σ1,кПа | u, кПа |  |  |  | 4
[13 empty] | 0.15 | 0.692071 | [26 empty] | δ3, Мпа | δ1-δ3, МПа | δ1, МПа | δ1, КПа
[13 empty] | 0.25 | 1.112446 | [20 empty] | С, МПа:
φ, град:
E, Мпа
[26 empty] | x | 0
[26 empty] | y |  |  |  | С, кПа | φ,°
Эффективные значения угла внутреннего трения и удельного сцепления ϕ', С'
[13 empty] | ϕ', град. = | 38
[13 empty] | С', МПа = | 0.015
|  | K0, д.е. | 0.3843385 | Эффективное напряжение, Мпа: |  |  |  |  | 0.01921693
|  | Модуль деформации E0, МПа: |  | Точки нахождения модуля Е0, Мпа (полное напряжение): |  |  |  |  | 0.01921693 | 0.03074708
|  | Модуль деформации E50, МПа: |  | qmax Давление при разрушении образца, Мпа (девиатор): |  |  |  |  | 0.05476824
|  | Коэф. Поперечной деформации, ϑ: |  | 0,5 qmax, Мпа (девиатор): |  |  |  |  | 0.02738412
| Начальник исп. лаборатории: | [6 empty] | Семиколенова Л.Г. |  |  |  |  | Начальник исп. лаборатории: |  |  |  |  | Семиколенова Л.Г.
Лист 1 , всего листов 2 | [11 empty] | Лист 2 , всего листов 2
Частичное воспроизведение протокола испытаний без письменного разрешения ООО «ИнжГео» ЗАПРЕЩАЕТСЯ | [11 empty] | Частичное воспроизведение протокола испытаний без письменного разрешения ООО «ИнжГео» ЗАПРЕЩАЕТСЯ
E0 |  |  | E50 |  | Деформация |  |  |  | Первая прочность |  |  | Вторая прочность |  |  | Третья прочность
devE0 | epsE0 |  | dev50 | epsE50 | dev | eps | ev |  | dev1 | eps1 | ev1 | dev1 | eps1 | ev2 | dev1 | eps1 | ev3
0.01153016 | 0.0002400365 |  | 0.02738412 | 0.0007201096 | 0.01153016 | 0.0002400365 | 0.001250916 |  | 0 | 0 | 0.0008788865 | 0 | 0 | 4.347353e-05 | 0 | 0 | 0.001150947
[5 empty] | 0.02738412 | 0.0007201096 | 0.001250916 |  | 0.03 | 0.0006245446 | 0.0008788865 | 0.09 | 0.0006863127 | 4.347353e-05 | 0.15 | 0.000618361 | 0.001150947
Секущая модуля Е0 |  |  | Линия Q max |  | 0.02847896 | 0.001442157 | 0.001250916 |  | 0.07007795 | 0.001522102 | 0.0008788865 | 0.1821043 | 0.001454228 | 4.347353e-05 | 0.3462513 | 0.001524342 | 0.001150947
| 0 |  |  | 0 | 0.02942214 | 0.002163236 | -0.001244224 |  | 0.09895846 | 0.002283152 | -0.0009694537 | 0.2527029 | 0.002181343 | -0.002732621 | 0.4312228 | 0.002245485 | -0.0005440128
[5 empty] | 0.03033978 | 0.002884314 | -0.001244224 |  | 0.1108482 | 0.002914932 | -0.0009694537 | 0.2710355 | 0.002610738 | -0.002732621 | 0.4510574 | 0.003048683 | -0.0005440128
[5 empty] | 0.03111864 | 0.003605393 | -0.001244224 |  | 0.1166713 | 0.003805254 | -0.0009694537 | 0.2859998 | 0.003635571 | -0.002732621 | 0.4681504 | 0.003810854 | -0.0005440128
|  |  | Линия 0,5 Q max |  | 0.03182172 | 0.004326471 | -0.001244224 |  | 0.1212943 | 0.004566305 | -0.0009694537 | 0.2954412 | 0.004362685 | -0.002732621 | 0.4845301 | 0.004573025 | -0.0005440128
|  |  |  | 0 | 0.03251571 | 0.00504755 | -0.001437898 |  | 0.1253952 | 0.005327356 | -0.0009774537 | 0.3038619 | 0.005089799 | -0.002689852 | 0.4987231 | 0.005335196 | -0.0005817114
[5 empty] | 0.03310795 | 0.005768628 | -0.001437898 |  | 0.1296695 | 0.006088406 | -0.0009774537 | 0.312065 | 0.005816914 | -0.002689852 | 0.5120328 | 0.006097367 | -0.0005817114
[5 empty] | 0.03369155 | 0.006489707 | -0.001437898 |  | 0.1332976 | 0.006849457 | -0.0009774537 | 0.3196394 | 0.006544028 | -0.002689852 | 0.5242294 | 0.006859538 | -0.0005817114
[5 empty] | 0.03416579 | 0.007210786 | -0.001437898 |  | 0.1367345 | 0.007610508 | -0.0009774537 | 0.3264766 | 0.007271142 | -0.002689852 | 0.5357692 | 0.007621709 | -0.0005817114
[5 empty] | 0.03460362 | 0.007931864 | -0.001565444 |  | 0.1398818 | 0.008371559 | -0.0009984411 | 0.3324603 | 0.007998256 | -0.002588407 | 0.5456172 | 0.00838388 | -0.0006563243
Коэфф. Точки |  |  |  |  | 0.03493409 | 0.008652943 | -0.001565444 |  | 0.1430772 | 0.00913261 | -0.0009984411 | 0.3389824 | 0.00872537 | -0.002588407 | 0.5554207 | 0.00914605 | -0.0006563243
[5 empty] | 0.03529131 | 0.009374021 | -0.001565444 |  | 0.1457774 | 0.00989366 | -0.0009984411 | 0.344089 | 0.009452485 | -0.002588407 | 0.5642143 | 0.009908221 | -0.0006563243
[5 empty] | 0.0355715 | 0.0100951 | -0.001565444 |  | 0.1481805 | 0.01065471 | -0.0009984411 | 0.348483 | 0.0101796 | -0.002588407 | 0.5712338 | 0.01067039 | -0.0006563243
[5 empty] | 0.03579505 | 0.01081618 | -0.001624431 |  | 0.1507365 | 0.01141576 | -0.001029881 | 0.3534004 | 0.01090671 | -0.002445125 | 0.5790848 | 0.01143256 | -0.0007527826
[5 empty] | 0.03607676 | 0.01153726 | -0.001624431 |  | 0.1527795 | 0.01217681 | -0.001029881 | 0.3574797 | 0.01163383 | -0.002445125 | 0.5851965 | 0.01219473 | -0.0007527826
[5 empty] | 0.036289 | 0.01225834 | -0.001624431 |  | 0.1546998 | 0.01293786 | -0.001029881 | 0.3611533 | 0.01236094 | -0.002445125 | 0.5914572 | 0.0129569 | -0.0007527826
[5 empty] | 0.03650257 | 0.01297941 | -0.001624431 |  | 0.1563247 | 0.01369891 | -0.001029881 | 0.3639403 | 0.01308806 | -0.002276845 | 0.5959143 | 0.01371908 | -0.0007527826
[5 empty] | 0.0366384 | 0.01370049 | -0.001681588 |  | 0.1579957 | 0.01445997 | -0.001069238 | 0.3669515 | 0.01381517 | -0.002276845 | 0.6014157 | 0.01448125 | -0.0008560173
[5 empty] | 0.03675084 | 0.01442157 | -0.001681588 |  | 0.1594357 | 0.01522102 | -0.001069238 | 0.3704905 | 0.01454228 | -0.002276845 | 0.6046292 | 0.01524342 | -0.0008560173
[5 empty] | 0.03697343 | 0.01514265 | -0.001681588 |  | 0.160844 | 0.01598207 | -0.001069238 | 0.3728269 | 0.0152694 | -0.002276845 | 0.6085108 | 0.01600559 | -0.0008560173
[5 empty] | 0.0370583 | 0.01586373 | -0.001681588 |  | 0.1622551 | 0.01674312 | -0.001113977 | 0.3749782 | 0.01599651 | -0.002276845 | 0.6134832 | 0.01676776 | -0.0008560173
[5 empty] | 0.03721205 | 0.01658481 | -0.001714838 |  | 0.1634264 | 0.01750417 | -0.001113977 | 0.3771902 | 0.01672363 | -0.002100404 | 0.6168544 | 0.01752993 | -0.0009509596
[5 empty] | 0.03736048 | 0.01730589 | -0.001714838 |  | 0.1641315 | 0.01826522 | -0.001113977 | 0.3796589 | 0.01745074 | -0.002100404 | 0.6192796 | 0.0182921 | -0.0009509596
[5 empty] | 0.03755906 | 0.01802696 | -0.001714838 |  | 0.1651946 | 0.01902627 | -0.001113977 | 0.3816792 | 0.01817785 | -0.002100404 | 0.6229071 | 0.01905427 | -0.0009509596
[5 empty] | 0.0376931 | 0.01874804 | -0.001714838 |  | 0.1660927 | 0.01978732 | -0.001113977 | 0.3840282 | 0.01890497 | -0.002100404 | 0.625275 | 0.01981644 | -0.0009509596
[5 empty] | 0.03788625 | 0.01946912 | -0.001784247 |  | 0.166771 | 0.02054837 | -0.001161564 | 0.3857273 | 0.01963208 | -0.001932641 | 0.6297725 | 0.02057861 | -0.00102254
[5 empty] | 0.03816638 | 0.0201902 | -0.001784247 |  | 0.1675221 | 0.02130942 | -0.001161564 | 0.387395 | 0.0203592 | -0.001932641 | 0.6326928 | 0.02134078 | -0.00102254
[5 empty] | 0.03843508 | 0.02091128 | -0.001784247 |  | 0.1682059 | 0.02207047 | -0.001161564 | 0.3900365 | 0.02108631 | -0.001932641 | 0.6363825 | 0.02210296 | -0.00102254
[5 empty] | 0.03870215 | 0.02163236 | -0.001784247 |  | 0.1688116 | 0.02283152 | -0.001209739 | 0.3920719 | 0.02181343 | -0.001932641 | 0.6399339 | 0.02286513 | -0.00102254
[5 empty] | 0.03903481 | 0.02235344 | -0.001864287 |  | 0.1695477 | 0.02359257 | -0.001209739 | 0.3945065 | 0.02254054 | -0.001790394 | 0.6430977 | 0.0236273 | -0.001058529
[5 empty] | 0.039317 | 0.02307451 | -0.001864287 |  | 0.1700502 | 0.02435363 | -0.001209739 | 0.3972144 | 0.02326765 | -0.001790394 | 0.6468477 | 0.02438947 | -0.001058529
[5 empty] | 0.03966444 | 0.02379559 | -0.001864287 |  | 0.170706 | 0.02511468 | -0.001209739 | 0.3992694 | 0.02399477 | -0.001790394 | 0.6508588 | 0.02515164 | -0.001058529
[5 empty] | 0.0399654 | 0.02451667 | -0.001864287 |  | 0.1709406 | 0.02587573 | -0.001209739 | 0.4022425 | 0.02472188 | -0.001790394 | 0.6549563 | 0.02591381 | -0.001058529
[5 empty] | 0.04027222 | 0.02523775 | -0.0019745 |  | 0.1715718 | 0.02663678 | -0.001275803 | 0.4047225 | 0.025449 | -0.001665285 | 0.6584178 | 0.02667598 | -0.0010811
[5 empty] | 0.04054873 | 0.02595883 | -0.0019745 |  | 0.1720926 | 0.02739783 | -0.001275803 | 0.4071493 | 0.02617611 | -0.001665285 | 0.6611476 | 0.02743815 | -0.0010811
[5 empty] | 0.04089617 | 0.02667991 | -0.0019745 |  | 0.1727036 | 0.02815888 | -0.001275803 | 0.4094116 | 0.02690323 | -0.001665285 | 0.6646038 | 0.02820032 | -0.0010811
[5 empty] | 0.04114016 | 0.02740099 | -0.0019745 |  | 0.1731835 | 0.02891993 | -0.001275803 | 0.4125762 | 0.02763034 | -0.001665285 | 0.6676957 | 0.02896249 | -0.001099409
[5 empty] | 0.04147896 | 0.02812206 | -0.002068431 |  | 0.1736217 | 0.02968098 | -0.001366291 | 0.4149627 | 0.02835745 | -0.001527876 | 0.671067 | 0.02972466 | -0.001099409
[5 empty] | 0.04181608 | 0.02884314 | -0.002068431 |  | 0.1737727 | 0.03044203 | -0.001366291 | 0.4164488 | 0.02908457 | -0.001527876 | 0.6745385 | 0.03048683 | -0.001099409
[5 empty] | 0.04207139 | 0.02956422 | -0.002068431 |  | 0.1743313 | 0.03120308 | -0.001366291 | 0.4190164 | 0.02981168 | -0.001527876 | 0.6768153 | 0.03124901 | -0.001099409
[5 empty] | 0.04236036 | 0.0302853 | -0.002068431 |  | 0.1746939 | 0.03196413 | -0.001366291 | 0.4210801 | 0.0305388 | -0.001386433 | 0.6809585 | 0.03201118 | -0.001099409
[5 empty] | 0.04267074 | 0.03100638 | -0.002180119 |  | 0.1751306 | 0.03272518 | -0.001474222 | 0.423151 | 0.03126591 | -0.001386433 | 0.6826023 | 0.03277335 | -0.001114638
[5 empty] | 0.04303357 | 0.03172746 | -0.002180119 |  | 0.17553 | 0.03348624 | -0.001474222 | 0.4256333 | 0.03199302 | -0.001386433 | 0.6863125 | 0.03353552 | -0.001114638
[5 empty] | 0.04326178 | 0.03244853 | -0.002180119 |  | 0.1756672 | 0.03424729 | -0.001474222 | 0.4280127 | 0.03272014 | -0.001386433 | 0.6889184 | 0.03429769 | -0.001114638
[5 empty] | 0.04358538 | 0.03316961 | -0.002180119 |  | 0.1761522 | 0.03500834 | -0.001474222 | 0.4302888 | 0.03344725 | -0.001386433 | 0.6906955 | 0.03505986 | -0.001114638
[5 empty] | 0.04384141 | 0.03389069 | -0.002275038 |  | 0.1762406 | 0.03576939 | -0.001592617 | 0.4319962 | 0.03417437 | -0.001249818 | 0.6941873 | 0.03582203 | -0.001127966
[5 empty] | 0.04416159 | 0.03461177 | -0.002275038 |  | 0.1766115 | 0.03653044 | -0.001592617 | 0.4334219 | 0.03490148 | -0.001249818 | 0.6968553 | 0.0365842 | -0.001127966
[5 empty] | 0.044362 | 0.03533285 | -0.002275038 |  | 0.1770628 | 0.03729149 | -0.001592617 | 0.4359694 | 0.0356286 | -0.001249818 | 0.699549 | 0.03734637 | -0.001127966
[5 empty] | 0.04463874 | 0.03605393 | -0.002275038 |  | 0.1772776 | 0.03805254 | -0.001592617 | 0.4374183 | 0.03635571 | -0.001126894 | 0.7016052 | 0.03810854 | -0.001127966
[5 empty] | 0.0449155 | 0.03677501 | -0.002352957 |  | 0.1776199 | 0.03881359 | -0.001714498 | 0.4391733 | 0.03708282 | -0.001126894 | 0.7028307 | 0.03887071 | -0.001140576
[5 empty] | 0.04517263 | 0.03749608 | -0.002352957 |  | 0.1777723 | 0.03957464 | -0.001714498 | 0.4411791 | 0.03780994 | -0.001126894 | 0.7063752 | 0.03963289 | -0.001140576
[5 empty] | 0.04538371 | 0.03821716 | -0.002352957 |  | 0.1781226 | 0.04033569 | -0.001714498 | 0.4432609 | 0.03853705 | -0.001126894 | 0.7081389 | 0.04039506 | -0.001140576
[5 empty] | 0.04569059 | 0.03893824 | -0.002352957 |  | 0.178444 | 0.04109674 | -0.001714498 | 0.4446475 | 0.03926417 | -0.001126894 | 0.7102236 | 0.04115723 | -0.001153647
[5 empty] | 0.04591824 | 0.03965932 | -0.00244245 |  | 0.178669 | 0.04185779 | -0.001832885 | 0.4458107 | 0.03999128 | -0.001026523 | 0.7113832 | 0.0419194 | -0.001153647
[5 empty] | 0.04607858 | 0.0403804 | -0.00244245 |  | 0.1787522 | 0.04261884 | -0.001832885 | 0.4477058 | 0.0407184 | -0.001026523 | 0.7140233 | 0.04268157 | -0.001153647
[5 empty] | 0.04626888 | 0.04110148 | -0.00244245 |  | 0.1788774 | 0.0433799 | -0.001832885 | 0.4491411 | 0.04144551 | -0.001026523 | 0.7154514 | 0.04344374 | -0.001153647
[5 empty] | 0.04652853 | 0.04182256 | -0.00244245 |  | 0.1793665 | 0.04414095 | -0.001832885 | 0.4508347 | 0.04217262 | -0.0009575663 | 0.7175974 | 0.04420591 | -0.001153647
[5 empty] | 0.04674582 | 0.04254363 | -0.002508388 |  | 0.1796708 | 0.044902 | -0.001940799 | 0.4527291 | 0.04289974 | -0.0009575663 | 0.7194013 | 0.04496808 | -0.00116836
[5 empty] | 0.04690019 | 0.04326471 | -0.002508388 |  | 0.1799284 | 0.04566305 | -0.001940799 | 0.454102 | 0.04362685 | -0.0009575663 | 0.7206691 | 0.04573025 | -0.00116836
[5 empty] | 0.04700408 | 0.04398579 | -0.002508388 |  | 0.1800712 | 0.0464241 | -0.001940799 | 0.4553742 | 0.04435397 | -0.0009575663 | 0.7224698 | 0.04649242 | -0.00116836
[5 empty] | 0.04722946 | 0.04470687 | -0.002508388 |  | 0.1800995 | 0.04718515 | -0.001940799 | 0.4565456 | 0.04508108 | -0.0009575663 | 0.7248083 | 0.04725459 | -0.00116836
[5 empty] | 0.04735055 | 0.04542795 | -0.002508843 |  | 0.1805439 | 0.0479462 | -0.002031262 | 0.4582848 | 0.04580819 | -0.0009288861 | 0.7267134 | 0.04801676 | -0.001185878
[5 empty] | 0.04753973 | 0.04614903 | -0.002508843 |  | 0.1806916 | 0.04870725 | -0.002031262 | 0.4593782 | 0.04653531 | -0.0009288861 | 0.7273123 | 0.04877894 | -0.001185878
[5 empty] | 0.04760999 | 0.04687011 | -0.002508843 |  | 0.1810965 | 0.0494683 | -0.002031262 | 0.460437 | 0.04726242 | -0.0009288861 | 0.7294481 | 0.04954111 | -0.001185878
[5 empty] | 0.04767889 | 0.04759118 | -0.002508843 |  | 0.1810209 | 0.05022935 | -0.002031262 | 0.461543 | 0.04798954 | -0.0009288861 | 0.7308733 | 0.05030328 | -0.001185878
[5 empty] | 0.04779279 | 0.04831226 | -0.002510111 |  | 0.181482 | 0.0509904 | -0.002097294 | 0.4626381 | 0.04871665 | -0.0009327731 | 0.7317816 | 0.05106545 | -0.001206508
[5 empty] | 0.04790497 | 0.04903334 | -0.002510111 |  | 0.1817182 | 0.05175145 | -0.002097294 | 0.4639066 | 0.04944377 | -0.0009327731 | 0.7338435 | 0.05182762 | -0.001206508
[5 empty] | 0.04811633 | 0.04975442 | -0.002510111 |  | 0.1819149 | 0.05251251 | -0.002097294 | 0.465288 | 0.05017088 | -0.0009327731 | 0.7358826 | 0.05258979 | -0.001206508
[5 empty] | 0.0482118 | 0.0504755 | -0.002514457 |  | 0.1823981 | 0.05327356 | -0.002097294 | 0.4659819 | 0.05089799 | -0.0009327731 | 0.7366171 | 0.05335196 | -0.001206508
[5 empty] | 0.04824482 | 0.05119658 | -0.002514457 |  | 0.1824489 | 0.05403461 | -0.002131915 | 0.4678366 | 0.05162511 | -0.0009468964 | 0.7376225 | 0.05411413 | -0.001229769
[5 empty] | 0.04837735 | 0.05191766 | -0.002514457 |  | 0.1827882 | 0.05479566 | -0.002131915 | 0.4688176 | 0.05235222 | -0.0009468964 | 0.7393952 | 0.0548763 | -0.001229769
[5 empty] | 0.04852187 | 0.05263873 | -0.002514457 |  | 0.1829517 | 0.05555671 | -0.002131915 | 0.4700354 | 0.05307934 | -0.0009468964 | 0.7406513 | 0.05563847 | -0.001229769
[5 empty] | 0.04861068 | 0.05335981 | -0.002514457 |  | 0.1832889 | 0.05631776 | -0.002131915 | 0.4714293 | 0.05380645 | -0.0009468964 | 0.7414884 | 0.05640064 | -0.001229769
[5 empty] | 0.04869787 | 0.05408089 | -0.00246691 |  | 0.1838389 | 0.05707881 | -0.002133772 | 0.4723162 | 0.05453356 | -0.0009698572 | 0.7434946 | 0.05716282 | -0.001255218
[5 empty] | 0.04874266 | 0.05480197 | -0.00246691 |  | 0.1838977 | 0.05783986 | -0.002133772 | 0.4728179 | 0.05526068 | -0.0009698572 | 0.74399 | 0.05792499 | -0.001255218
[5 empty] | 0.04885384 | 0.05552305 | -0.00246691 |  | 0.1842834 | 0.05860091 | -0.002133772 | 0.4739937 | 0.05598779 | -0.0009698572 | 0.7457574 | 0.05868716 | -0.001255218
[5 empty] | 0.04901128 | 0.05624413 | -0.00246691 |  | 0.1848098 | 0.05936196 | -0.002123778 | 0.4750344 | 0.05671491 | -0.001000502 | 0.7471074 | 0.05944933 | -0.001255218
[5 empty] | 0.0490718 | 0.05696521 | -0.002440205 |  | 0.1848664 | 0.06012301 | -0.002123778 | 0.4770041 | 0.05744202 | -0.001000502 | 0.7477394 | 0.0602115 | -0.00128241
[5 empty] | 0.04913758 | 0.05768628 | -0.002440205 |  | 0.185369 | 0.06088406 | -0.002123778 | 0.4772722 | 0.05816914 | -0.001000502 | 0.75045 | 0.06097367 | -0.00128241
[5 empty] | 0.04927715 | 0.05840736 | -0.002440205 |  | 0.1858011 | 0.06164511 | -0.002123778 | 0.4786586 | 0.05889625 | -0.001000502 | 0.7507442 | 0.06173584 | -0.00128241
[5 empty] | 0.04936057 | 0.05912844 | -0.002440205 |  | 0.1857849 | 0.06240617 | -0.002123778 | 0.4802246 | 0.05962336 | -0.001000502 | 0.7526213 | 0.06249801 | -0.00128241
[5 empty] | 0.04940136 | 0.05984952 | -0.0024069 |  | 0.1863344 | 0.06316722 | -0.002105616 | 0.4806467 | 0.06035048 | -0.001037678 | 0.7524768 | 0.06326018 | -0.001310902
[5 empty] | 0.04950938 | 0.0605706 | -0.0024069 |  | 0.1864821 | 0.06392827 | -0.002105616 | 0.4819407 | 0.06107759 | -0.001037678 | 0.7538186 | 0.06402235 | -0.001310902
[5 empty] | 0.04962984 | 0.06129168 | -0.0024069 |  | 0.1869606 | 0.06468932 | -0.002105616 | 0.4824659 | 0.06180471 | -0.001037678 | 0.7562502 | 0.06478452 | -0.001310902
[5 empty] | 0.04972837 | 0.06201276 | -0.0024069 |  | 0.1870598 | 0.06545037 | -0.002105616 | 0.4837397 | 0.06253182 | -0.001037678 | 0.7569581 | 0.06554669 | -0.001310902
[5 empty] | 0.0498118 | 0.06273383 | -0.002372303 |  | 0.1875618 | 0.06621142 | -0.002080341 | 0.4846865 | 0.06325894 | -0.001080232 | 0.7578513 | 0.06630887 | -0.00134025
[5 empty] | 0.04992155 | 0.06345491 | -0.002372303 |  | 0.1878975 | 0.06697247 | -0.002080341 | 0.4860042 | 0.06398605 | -0.001080232 | 0.7593344 | 0.06707104 | -0.00134025
[5 empty] | 0.04992636 | 0.06417599 | -0.002372303 |  | 0.1880425 | 0.06773352 | -0.002080341 | 0.4868668 | 0.06471316 | -0.001080232 | 0.7606021 | 0.06783321 | -0.00134025
[5 empty] | 0.05005434 | 0.06489707 | -0.002372303 |  | 0.1885921 | 0.06849457 | -0.002080341 | 0.4877825 | 0.06544028 | -0.001080232 | 0.7603404 | 0.06859538 | -0.00134025
[5 empty] | 0.05010494 | 0.06561815 | -0.002323682 |  | 0.1886885 | 0.06925562 | -0.002049005 | 0.4893263 | 0.06616739 | -0.00112701 | 0.7616814 | 0.06935755 | -0.00137001
[5 empty] | 0.0501612 | 0.06633923 | -0.002323682 |  | 0.1889992 | 0.07001667 | -0.002049005 | 0.4899659 | 0.06689451 | -0.00112701 | 0.7635166 | 0.07011972 | -0.00137001
[5 empty] | 0.05029262 | 0.06706031 | -0.002323682 |  | 0.1892139 | 0.07077772 | -0.002049005 | 0.4905942 | 0.06762162 | -0.00112701 | 0.7633137 | 0.07088189 | -0.00137001
[5 empty] | 0.05031867 | 0.06778138 | -0.002323682 |  | 0.1897396 | 0.07153878 | -0.002049005 | 0.4917245 | 0.06834873 | -0.00117686 | 0.7649232 | 0.07164406 | -0.00137001
[5 empty] | 0.05040611 | 0.06850246 | -0.00226876 |  | 0.1901457 | 0.07229983 | -0.002012661 | 0.4926521 | 0.06907585 | -0.00117686 | 0.7659131 | 0.07240623 | -0.001399739
[5 empty] | 0.05048547 | 0.06922354 | -0.00226876 |  | 0.1904316 | 0.07306088 | -0.002012661 | 0.4936338 | 0.06980296 | -0.00117686 | 0.7664856 | 0.0731684 | -0.001399739
[5 empty] | 0.05050792 | 0.06994462 | -0.00226876 |  | 0.1907172 | 0.07382193 | -0.002012661 | 0.4940898 | 0.07053008 | -0.00117686 | 0.7684718 | 0.07393057 | -0.001399739
[5 empty] | 0.0506409 | 0.0706657 | -0.00226876 |  | 0.1907616 | 0.07458298 | -0.001972362 | 0.4955666 | 0.07125719 | -0.00117686 | 0.769126 | 0.07469274 | -0.001399739
[5 empty] | 0.05071701 | 0.07138678 | -0.002226262 |  | 0.1914323 | 0.07534403 | -0.001972362 | 0.4966469 | 0.07198431 | -0.001228627 | 0.7690568 | 0.07545492 | -0.001428992
[5 empty] | 0.05080608 | 0.07210786 | -0.002226262 |  | 0.1916931 | 0.07610508 | -0.001972362 | 0.4968116 | 0.07271142 | -0.001228627 | 0.771222 | 0.07621709 | -0.001428992
[5 empty] | 0.05079611 | 0.07282893 | -0.002226262 |  | 0.1918327 | 0.07686613 | -0.001972362 | 0.4985189 | 0.07343853 | -0.001228627 | 0.7716448 | 0.07697926 | -0.001428992
[5 empty] | 0.05091816 | 0.07355001 | -0.002226262 |  | 0.1922864 | 0.07762718 | -0.001972362 | 0.4991801 | 0.07416565 | -0.001228627 | 0.7732858 | 0.07774143 | -0.001428992
[5 empty] | 0.05091304 | 0.07427109 | -0.002160141 |  | 0.1923039 | 0.07838823 | -0.00192916 | 0.5000902 | 0.07489276 | -0.00128116 | 0.7729767 | 0.0785036 | -0.001457326
[5 empty] | 0.05101216 | 0.07499217 | -0.002160141 |  | 0.1929759 | 0.07914928 | -0.00192916 | 0.500795 | 0.07561988 | -0.00128116 | 0.7743999 | 0.07926577 | -0.001457326
[5 empty] | 0.05111039 | 0.07571325 | -0.002160141 |  | 0.1931382 | 0.07991033 | -0.00192916 | 0.5012937 | 0.07634699 | -0.00128116 | 0.7752027 | 0.08002794 | -0.001457326
[5 empty] | 0.05115851 | 0.07643433 | -0.002160141 |  | 0.1933974 | 0.08067138 | -0.00192916 | 0.5019117 | 0.0770741 | -0.00128116 | 0.7770257 | 0.08079011 | -0.001457326
[5 empty] | 0.05119162 | 0.07715541 | -0.002105216 |  | 0.1937781 | 0.08143244 | -0.001884109 | 0.5026493 | 0.07780122 | -0.001333304 | 0.776894 | 0.08155228 | -0.001484296
[5 empty] | 0.0513154 | 0.07787648 | -0.002105216 |  | 0.1940125 | 0.08219349 | -0.001884109 | 0.5038994 | 0.07852833 | -0.001333304 | 0.7781948 | 0.08231445 | -0.001484296
[5 empty] | 0.05132558 | 0.07859756 | -0.002105216 |  | 0.1941488 | 0.08295454 | -0.001884109 | 0.5041585 | 0.07925545 | -0.001333304 | 0.778875 | 0.08307662 | -0.001484296
[5 empty] | 0.0513419 | 0.07931864 | -0.002033094 |  | 0.1948226 | 0.08371559 | -0.001838261 | 0.5048647 | 0.07998256 | -0.001333304 | 0.779963 | 0.0838388 | -0.001484296
[5 empty] | 0.05144916 | 0.08003972 | -0.002033094 |  | 0.195032 | 0.08447664 | -0.001838261 | 0.5060851 | 0.08070968 | -0.001383906 | 0.7802239 | 0.08460097 | -0.00150946
[5 empty] | 0.05152035 | 0.0807608 | -0.002033094 |  | 0.1953881 | 0.08523769 | -0.001838261 | 0.5066395 | 0.08143679 | -0.001383906 | 0.7815125 | 0.08536314 | -0.00150946
[5 empty] | 0.05158371 | 0.08148188 | -0.002033094 |  | 0.1953759 | 0.08599874 | -0.001838261 | 0.507972 | 0.0821639 | -0.001383906 | 0.7822836 | 0.08612531 | -0.00150946
[5 empty] | 0.05160383 | 0.08220296 | -0.002033094 |  | 0.1960511 | 0.08675979 | -0.001838261 | 0.5087031 | 0.08289102 | -0.001383906 | 0.7833628 | 0.08688748 | -0.00150946
[5 empty] | 0.05171528 | 0.08292403 | -0.001989516 |  | 0.1960873 | 0.08752084 | -0.00179267 | 0.508699 | 0.08361813 | -0.001431813 | 0.7845446 | 0.08764965 | -0.001532373
[5 empty] | 0.051741 | 0.08364511 | -0.001989516 |  | 0.1966648 | 0.08828189 | -0.00179267 | 0.5095404 | 0.08434525 | -0.001431813 | 0.7853125 | 0.08841182 | -0.001532373
[5 empty] | 0.05178728 | 0.08436619 | -0.001989516 |  | 0.1969468 | 0.08904294 | -0.00179267 | 0.5109661 | 0.08507236 | -0.001431813 | 0.7851481 | 0.08917399 | -0.001532373
[5 empty] | 0.05183997 | 0.08508727 | -0.001989516 |  | 0.1969323 | 0.08980399 | -0.00179267 | 0.5114574 | 0.08579948 | -0.001431813 | 0.7875737 | 0.08993616 | -0.001532373
[5 empty] | 0.05189911 | 0.08580835 | -0.001929026 |  | 0.1975847 | 0.09056505 | -0.001748388 | 0.5122027 | 0.08652659 | -0.001475872 | 0.7874093 | 0.09069833 | -0.001552592
[5 empty] | 0.05197186 | 0.08652943 | -0.001929026 |  | 0.1975197 | 0.0913261 | -0.001748388 | 0.512739 | 0.0872537 | -0.001475872 | 0.7889059 | 0.0914605 | -0.001552592
[5 empty] | 0.05203691 | 0.08725051 | -0.001929026 |  | 0.1978753 | 0.09208715 | -0.001748388 | 0.5131321 | 0.08798082 | -0.001475872 | 0.7889507 | 0.09222267 | -0.001552592
[5 empty] | 0.0520729 | 0.08797158 | -0.001929026 |  | 0.1982807 | 0.0928482 | -0.001748388 | 0.5139788 | 0.08870793 | -0.001475872 | 0.7910767 | 0.09298485 | -0.001552592
[5 empty] | 0.05211543 | 0.08869266 | -0.001857 |  | 0.1985122 | 0.09360925 | -0.001706468 | 0.5146162 | 0.08943505 | -0.00151493 | 0.79123 | 0.09374702 | -0.001569672
[5 empty] | 0.05214313 | 0.08941374 | -0.001857 |  | 0.1989426 | 0.0943703 | -0.001706468 | 0.5149108 | 0.09016216 | -0.00151493 | 0.7914897 | 0.09450919 | -0.001569672
[5 empty] | 0.052156 | 0.09013482 | -0.001857 |  | 0.1991242 | 0.09513135 | -0.001706468 | 0.515394 | 0.09088927 | -0.00151493 | 0.7925865 | 0.09527136 | -0.001569672
[5 empty] | 0.0522326 | 0.0908559 | -0.001796866 |  | 0.1993802 | 0.0958924 | -0.001706468 | 0.516666 | 0.09161639 | -0.00151493 | 0.7934795 | 0.09603353 | -0.001569672
[5 empty] | 0.05231591 | 0.09157698 | -0.001796866 |  | 0.1996861 | 0.09665345 | -0.001667964 | 0.5173287 | 0.0923435 | -0.001547833 | 0.794273 | 0.0967957 | -0.00158317
[5 empty] | 0.05227005 | 0.09229805 | -0.001796866 |  | 0.199992 | 0.0974145 | -0.001667964 | 0.5173138 | 0.09307062 | -0.001547833 | 0.7949674 | 0.09755787 | -0.00158317
[5 empty] | 0.05238109 | 0.09301913 | -0.001796866 |  | 0.2004232 | 0.09817555 | -0.001667964 | 0.518089 | 0.09379773 | -0.001547833 | 0.796923 | 0.09832004 | -0.00158317
[5 empty] | 0.05243449 | 0.09374021 | -0.001796866 |  | 0.2007042 | 0.0989366 | -0.001633927 | 0.5185199 | 0.09452485 | -0.001547833 | 0.7967925 | 0.09908221 | -0.00158317
[5 empty] | 0.05247317 | 0.09446129 | -0.001751031 |  | 0.2011358 | 0.09969765 | -0.001633927 | 0.5189402 | 0.09525196 | -0.001573428 | 0.7986587 | 0.09984438 | -0.001592642
[5 empty] | 0.05246127 | 0.09518237 | -0.001751031 |  | 0.2013918 | 0.1004587 | -0.001633927 | 0.5199525 | 0.09597907 | -0.001573428 | 0.7987507 | 0.1006066 | -0.001592642
[5 empty] | 0.05254222 | 0.09590345 | -0.001751031 |  | 0.2016729 | 0.1012198 | -0.001633927 | 0.51995 | 0.09670619 | -0.001573428 | 0.7997943 | 0.1013687 | -0.001592642
[5 empty] | 0.05260133 | 0.09662453 | -0.001751031 |  | 0.2019036 | 0.1019808 | -0.001633927 | 0.520741 | 0.0974333 | -0.001573428 | 0.8005314 | 0.1021309 | -0.001592642
[5 empty] | 0.05268889 | 0.0973456 | -0.00168502 |  | 0.2024116 | 0.1027419 | -0.001605412 | 0.5216563 | 0.09816042 | -0.001590562 | 0.8024343 | 0.1028931 | -0.001597644
[5 empty] | 0.05266118 | 0.09806668 | -0.00168502 |  | 0.2025919 | 0.1035029 | -0.001605412 | 0.5212857 | 0.09888753 | -0.001590562 | 0.803085 | 0.1036552 | -0.001597644
[5 empty] | 0.05268347 | 0.09878776 | -0.00168502 |  | 0.2029996 | 0.104264 | -0.001605412 | 0.5218444 | 0.09961464 | -0.001590562 | 0.8039561 | 0.1044174 | -0.001597644
[5 empty] | 0.05282063 | 0.09950884 | -0.00168502 |  | 0.2033315 | 0.105025 | -0.001581778 | 0.5230654 | 0.1003418 | -0.001598082 | 0.8053649 | 0.1051796 | -0.001597755
[5 empty] | 0.05286405 | 0.1002299 | -0.001660383 |  | 0.2035874 | 0.1057861 | -0.001581778 | 0.5231328 | 0.1010689 | -0.001598082 | 0.8066747 | 0.1059418 | -0.001597755
[5 empty] | 0.05284962 | 0.100951 | -0.001660383 |  | 0.2038685 | 0.1065471 | -0.001581778 | 0.5233914 | 0.101796 | -0.001598082 | 0.8072437 | 0.1067039 | -0.001597755
[5 empty] | 0.05284935 | 0.1016721 | -0.001660383 |  | 0.2043272 | 0.1073082 | -0.001581778 | 0.5245155 | 0.1025231 | -0.001598082 | 0.8081277 | 0.1074661 | -0.001597755
[5 empty] | 0.0529715 | 0.1023932 | -0.001660383 |  | 0.2043793 | 0.1080692 | -0.001581778 | 0.524894 | 0.1032502 | -0.001598082 | 0.8093274 | 0.1082283 | -0.001597755
[5 empty] | 0.05302142 | 0.1031142 | -0.001602188 |  | 0.2047108 | 0.1088303 | -0.001558856 | 0.5253383 | 0.1039773 | -0.001598207 | 0.8106319 | 0.1089904 | -0.001592905
[5 empty] | 0.05302065 | 0.1038353 | -0.001602188 |  | 0.2050168 | 0.1095913 | -0.001558856 | 0.5255784 | 0.1047044 | -0.001598207 | 0.8109807 | 0.1097526 | -0.001592905
[5 empty] | 0.05310645 | 0.1045564 | -0.001602188 |  | 0.2052461 | 0.1103524 | -0.001558856 | 0.526019 | 0.1054316 | -0.001598207 | 0.8123884 | 0.1105148 | -0.001592905
[5 empty] | 0.05317038 | 0.1052775 | -0.001602188 |  | 0.2055774 | 0.1111134 | -0.001558856 | 0.525849 | 0.1061587 | -0.001598207 | 0.8123074 | 0.1112769 | -0.001592905
[5 empty] | 0.05319791 | 0.1059985 | -0.001571078 |  | 0.2060111 | 0.1118745 | -0.001536439 | 0.5272322 | 0.1068858 | -0.001597554 | 0.8136057 | 0.1120391 | -0.001583279
[5 empty] | 0.05322517 | 0.1067196 | -0.001571078 |  | 0.2062656 | 0.1126355 | -0.001536439 | 0.527531 | 0.1076129 | -0.001597554 | 0.8157547 | 0.1128013 | -0.001583279
[5 empty] | 0.05319419 | 0.1074407 | -0.001571078 |  | 0.2066482 | 0.1133966 | -0.001536439 | 0.5274206 | 0.10834 | -0.001597554 | 0.8166254 | 0.1135635 | -0.001583279
[5 empty] | 0.05324984 | 0.1081618 | -0.001571078 |  | 0.2068511 | 0.1141576 | -0.001536439 | 0.5285948 | 0.1090671 | -0.001596116 | 0.8165343 | 0.1143256 | -0.001583279
[5 empty] | 0.05326895 | 0.1088829 | -0.001529048 |  | 0.2073108 | 0.1149187 | -0.001514586 | 0.5281391 | 0.1097942 | -0.001596116 | 0.817187 | 0.1150878 | -0.001569066
[5 empty] | 0.05338209 | 0.1096039 | -0.001529048 |  | 0.2075906 | 0.1156797 | -0.001514586 | 0.5291724 | 0.1105214 | -0.001596116 | 0.8189061 | 0.11585 | -0.001569066
[5 empty] | 0.05340788 | 0.110325 | -0.001529048 |  | 0.2078187 | 0.1164408 | -0.001514586 | 0.5297958 | 0.1112485 | -0.001596116 | 0.8195554 | 0.1166121 | -0.001569066
[5 empty] | 0.05342608 | 0.1110461 | -0.001529048 |  | 0.2082272 | 0.1172018 | -0.001514586 | 0.5293287 | 0.1119756 | -0.001596116 | 0.8207377 | 0.1173743 | -0.001569066
[5 empty] | 0.05350936 | 0.1117672 | -0.001501689 |  | 0.2082225 | 0.1179629 | -0.001493355 | 0.530081 | 0.1127027 | -0.001593645 | 0.8217045 | 0.1181365 | -0.001550454
[5 empty] | 0.053556 | 0.1124883 | -0.001501689 |  | 0.2086308 | 0.1187239 | -0.001493355 | 0.5307619 | 0.1134298 | -0.001593645 | 0.8235277 | 0.1188987 | -0.001550454
[5 empty] | 0.05355138 | 0.1132093 | -0.001501689 |  | 0.2090652 | 0.119485 | -0.001493355 | 0.5315073 | 0.1141569 | -0.001593645 | 0.823848 | 0.1196608 | -0.001550454
[5 empty] | 0.05356821 | 0.1139304 | -0.001501689 |  | 0.2093442 | 0.120246 | -0.001493355 | 0.5308866 | 0.114884 | -0.001593645 | 0.8248102 | 0.120423 | -0.001550454
[5 empty] | 0.05364294 | 0.1146515 | -0.001469359 |  | 0.2095972 | 0.1210071 | -0.001472805 | 0.531351 | 0.1156112 | -0.001589892 | 0.825018 | 0.1211852 | -0.00152763
[5 empty] | 0.05370277 | 0.1153726 | -0.001469359 |  | 0.2099799 | 0.1217681 | -0.001472805 | 0.5326296 | 0.1163383 | -0.001589892 | 0.8258686 | 0.1219473 | -0.00152763
[5 empty] | 0.05376955 | 0.1160936 | -0.001469359 |  | 0.2102586 | 0.1225292 | -0.001472805 | 0.5322668 | 0.1170654 | -0.001589892 | 0.8275793 | 0.1227095 | -0.00152763
[5 empty] | 0.05374114 | 0.1168147 | -0.001469359 |  | 0.2107455 | 0.1232902 | -0.001472805 | 0.5334688 | 0.1177925 | -0.001584607 | 0.8281037 | 0.1234717 | -0.00152763
[5 empty] | 0.05379987 | 0.1175358 | -0.001426457 |  | 0.2107113 | 0.1240513 | -0.001452996 | 0.5333688 | 0.1185196 | -0.001584607 | 0.8300286 | 0.1242339 | -0.001500783
[5 empty] | 0.0537852 | 0.1182569 | -0.001426457 |  | 0.2111722 | 0.1248123 | -0.001452996 | 0.5340151 | 0.1192467 | -0.001584607 | 0.8296854 | 0.124996 | -0.001500783
[5 empty] | 0.05385776 | 0.118978 | -0.001426457 |  | 0.2116334 | 0.1255734 | -0.001452996 | 0.533699 | 0.1199738 | -0.001584607 | 0.8318248 | 0.1257582 | -0.001500783
[5 empty] | 0.05392262 | 0.119699 | -0.001426457 |  | 0.2117547 | 0.1263344 | -0.001452996 | 0.5342663 | 0.120701 | -0.001584607 | 0.8327744 | 0.1265204 | -0.0014701
[5 empty] | 0.05393591 | 0.1204201 | -0.001402529 |  | 0.2118755 | 0.1270955 | -0.001433986 | 0.5347597 | 0.1214281 | -0.001577541 | 0.8328561 | 0.1272825 | -0.0014701
[5 empty] | 0.05398533 | 0.1211412 | -0.001402529 |  | 0.2122056 | 0.1278565 | -0.001433986 | 0.5346311 | 0.1221552 | -0.001577541 | 0.8333682 | 0.1280447 | -0.0014701
[5 empty] | 0.05400505 | 0.1218623 | -0.001402529 |  | 0.2127983 | 0.1286176 | -0.001433986 | 0.5353184 | 0.1228823 | -0.001577541 | 0.8359392 | 0.1288069 | -0.0014701
[5 empty] | 0.05406092 | 0.1225834 | -0.001402529 |  | 0.2129447 | 0.1293786 | -0.001433986 | 0.5360685 | 0.1236094 | -0.001577541 | 0.8361226 | 0.129569 | -0.0014701
[5 empty] | 0.05405775 | 0.1233044 | -0.001360489 |  | 0.2134065 | 0.1301397 | -0.001415835 | 0.5363326 | 0.1243365 | -0.001568446 | 0.8374986 | 0.1303312 | -0.00143577
[5 empty] | 0.05406875 | 0.1240255 | -0.001360489 |  | 0.2136577 | 0.1309007 | -0.001415835 | 0.537002 | 0.1250636 | -0.001568446 | 0.8381124 | 0.1310934 | -0.00143577
[5 empty] | 0.05411592 | 0.1247466 | -0.001360489 |  | 0.2138296 | 0.1316618 | -0.001415835 | 0.5369097 | 0.1257908 | -0.001568446 | 0.8389417 | 0.1318556 | -0.00143577
[5 empty] | 0.05415529 | 0.1254677 | -0.00133189 |  | 0.214186 | 0.1324228 | -0.001415835 | 0.5374286 | 0.1265179 | -0.001568446 | 0.8395514 | 0.1326177 | -0.00143577
[5 empty] | 0.05418684 | 0.1261887 | -0.00133189 |  | 0.2146482 | 0.1331839 | -0.001398601 | 0.5379408 | 0.127245 | -0.001557072 | 0.840377 | 0.1333799 | -0.001397981
[5 empty] | 0.05426195 | 0.1269098 | -0.00133189 |  | 0.2147665 | 0.1339449 | -0.001398601 | 0.5379647 | 0.1279721 | -0.001557072 | 0.8414191 | 0.1341421 | -0.001397981
[5 empty] | 0.05429251 | 0.1276309 | -0.00133189 |  | 0.2151494 | 0.134706 | -0.001398601 | 0.5377059 | 0.1286992 | -0.001557072 | 0.8419136 | 0.1349042 | -0.001397981
[5 empty] | 0.05434461 | 0.128352 | -0.00133189 |  | 0.2154793 | 0.135467 | -0.001398601 | 0.5384026 | 0.1294263 | -0.001557072 | 0.8428432 | 0.1356664 | -0.001397981
[5 empty] | 0.05426388 | 0.1290731 | -0.001297927 |  | 0.2156498 | 0.1362281 | -0.001382343 | 0.5384725 | 0.1301534 | -0.00154317 | 0.8444277 | 0.1364286 | -0.001356921
[5 empty] | 0.0543002 | 0.1297941 | -0.001297927 |  | 0.2159795 | 0.1369891 | -0.001382343 | 0.5385345 | 0.1308806 | -0.00154317 | 0.8457926 | 0.1371908 | -0.001356921
[5 empty] | 0.05440956 | 0.1305152 | -0.001297927 |  | 0.2163358 | 0.1377502 | -0.001382343 | 0.5388639 | 0.1316077 | -0.00154317 | 0.8467184 | 0.1379529 | -0.001356921
[5 empty] | 0.05443012 | 0.1312363 | -0.001297927 |  | 0.2166121 | 0.1385112 | -0.001382343 | 0.5389095 | 0.1323348 | -0.00154317 | 0.8469843 | 0.1387151 | -0.001356921
[5 empty] | 0.0544722 | 0.1319574 | -0.001275718 |  | 0.2169151 | 0.1392723 | -0.001367121 | 0.5399809 | 0.1330619 | -0.001526492 | 0.8484553 | 0.1394773 | -0.001312778
[5 empty] | 0.054499 | 0.1326785 | -0.001275718 |  | 0.217298 | 0.1400333 | -0.001367121 | 0.539803 | 0.133789 | -0.001526492 | 0.8490465 | 0.1402394 | -0.001312778
[5 empty] | 0.05442944 | 0.1333995 | -0.001275718 |  | 0.2176276 | 0.1407944 | -0.001367121 | 0.5402371 | 0.1345161 | -0.001526492 | 0.8508454 | 0.1410016 | -0.001312778
[5 empty] | 0.05446242 | 0.1341206 | -0.001275718 |  | 0.2179036 | 0.1415554 | -0.001367121 | 0.5398344 | 0.1352432 | -0.001526492 | 0.8503328 | 0.1417638 | -0.001312778
[5 empty] | 0.05456118 | 0.1348417 | -0.001247741 |  | 0.2181527 | 0.1423165 | -0.001352994 | 0.540941 | 0.1359704 | -0.001506787 | 0.8524599 | 0.142526 | -0.001265739
[5 empty] | 0.05457087 | 0.1355628 | -0.001247741 |  | 0.2183479 | 0.1430776 | -0.001352994 | 0.5412105 | 0.1366975 | -0.001506787 | 0.8535953 | 0.1432881 | -0.001265739
[5 empty] | 0.05457996 | 0.1362838 | -0.001247741 |  | 0.2189189 | 0.1438386 | -0.001352994 | 0.5413325 | 0.1374246 | -0.001506787 | 0.8532951 | 0.1440503 | -0.001265739
[5 empty] | 0.05462531 | 0.1370049 | -0.001247741 |  | 0.2190332 | 0.1445997 | -0.001352994 | 0.5410995 | 0.1381517 | -0.001506787 | 0.8551999 | 0.1448125 | -0.001265739
[5 empty] | 0.05468483 | 0.137726 | -0.001214081 |  | 0.2192816 | 0.1453607 | -0.00134002 | 0.5409949 | 0.1388788 | -0.001483808 | 0.8552259 | 0.1455746 | -0.001215994
[5 empty] | 0.05466988 | 0.1384471 | -0.001214081 |  | 0.2194489 | 0.1461218 | -0.00134002 | 0.5414334 | 0.1396059 | -0.001483808 | 0.8559126 | 0.1463368 | -0.001215994
[5 empty] | 0.0546395 | 0.1391682 | -0.001214081 |  | 0.2201557 | 0.1468828 | -0.00134002 | 0.5411014 | 0.140333 | -0.001483808 | 0.8570402 | 0.147099 | -0.001215994
[5 empty] | 0.05465278 | 0.1398892 | -0.001214081 |  | 0.2201878 | 0.1476439 | -0.00134002 | 0.542073 | 0.1410602 | -0.001457305 | 0.858499 | 0.1478611 | -0.001163729
[5 empty] | 0.05476886 | 0.1406103 | -0.001199015 |  | 0.2205978 | 0.1484049 | -0.001328258 | 0.541928 | 0.1417873 | -0.001457305 | 0.8592918 | 0.1486233 | -0.001163729
[5 empty] | 0.05472908 | 0.1413314 | -0.001199015 |  | 0.2207373 | 0.149166 | -0.001328258 | 0.5419799 | 0.1425144 | -0.001457305 | 0.8600828 | 0.1493855 | -0.001163729
[5 empty] | 0.05473296 | 0.1420525 | -0.001199015 |  | 0.2210932 | 0.149927 | -0.001328258 | 0.5425055 | 0.1432415 | -0.001457305 | 0.8610943 | 0.1501477 | -0.001163729
[5 empty] | 0.05476824 | 0.1427736 | -0.00117485 |  | 0.2216964 | 0.1506881 | -0.001320268 | 0.542071 | 0.1439686 | -0.001434965 | 0.8624456 | 0.1509098 | -0.001122991
[5 empty] | 0.05473125 | 0.1434946 | -0.00117485 |  | 0.2215877 | 0.1514491 | -0.001320268 | 0.5423478 | 0.1446957 | -0.001434965 | 0.863113 | 0.151672 | -0.001122991