## 1
Общество с ограниченной ответственностью "Инженерная геология" (ООО "ИнжГео") | [10 empty] | Общество с ограниченной ответственностью "Инженерная геология" (ООО "ИнжГео")
Юр. адрес: 117279, г. Москва, ул. Миклухо-Маклая, 36 а, этаж 5, пом. XXIII к. 76-84 | [10 empty] | Юр. адрес: 117279, г. Москва, ул. Миклухо-Маклая, 36 а, этаж 5, пом. XXIII к. 76-84 | [8 empty] | нагр |  |  | X0 | Y0 | R |  | нагр |  |  |  | X0 | Y0 | R | нагр |  |  |  | X0 | Y0 | R |  | нагр |  |  |  | X0 | Y0 | R
Телефон/факс +7 (495) 132-30-00, Адрес электронной почты inbox@inj-geo.ru | [10 empty] | Телефон/факс +7 (495) 132-30-00, Адрес электронной почты inbox@inj-geo.ru | [12 empty] | 0 | [7 empty] | 0 | [6 empty] | 0 | [7 empty] | 0
[20 empty] | девиатор | [6 empty] | девиатор | [6 empty] | девиатор | [7 empty] | девиатор
Испытательная лаборатория ООО «ИнжГео» | [10 empty] | Испытательная лаборатория ООО «ИнжГео» | [8 empty] | x0 | Угол | X | Y |  |  |  | x0 |  | Угол | X | Y |  |  | x0 |  | Угол | X | Y |  |  |  | x0 |  | Угол | X | Y
Адрес места осуществления деятельности лаборатории: г. Москва, просп. Вернадского, д. 51, стр. 1 | [10 empty] | Адрес места осуществления деятельности лаборатории: г. Москва, просп. Вернадского, д. 51, стр. 1 | [9 empty] | 0 | [7 empty] | 0 | [6 empty] | 0 | [7 empty] | 0
Телефон +7(910)4557682, E-mail: slg85@mail.ru | [10 empty] | Телефон +7(910)4557682, E-mail: slg85@mail.ru | [9 empty] | 5 | [7 empty] | 5 | [6 empty] | 5 | [7 empty] | 5
[21 empty] | 10 | [7 empty] | 10 | [6 empty] | 10 | [7 empty] | 10
Протокол испытаний № 13-63/41 от 09-12-2022 | [20 empty] | 15 | [7 empty] | 15 | [6 empty] | 15 | [7 empty] | 15
Наименование и адрес заказчика: ООО Регионстрой | [20 empty] | 20 | [7 empty] | 20 | [6 empty] | 20 | [7 empty] | 20
Наименование объекта: Переход трубопровода через р. Енисей | [20 empty] | 25 | [7 empty] | 25 | [6 empty] | 25 | [7 empty] | 25
Наименование используемого метода/методики: ГОСТ 12248.4-2020 | [20 empty] | 30 | [7 empty] | 30 | [6 empty] | 30 | [7 empty] | 30
Условия проведения испытания: температура окружающей среды (18 - 25)0С, влажность воздуха (40 - 75)% | [20 empty] | 35 | [7 empty] | 35 | [6 empty] | 35 | [7 empty] | 35
Дата получение объекта подлежащего испытаниям: 12-11-2022 | [20 empty] | 40 | [7 empty] | 40 | [6 empty] | 40 | [7 empty] | 40
Дата испытания: 25.10.2022-19.11.2041 | [20 empty] | 45 | [7 empty] | 45 | [6 empty] | 45 | [7 empty] | 45
Испытание грунтов методом трехосного сжатия | [10 empty] | Испытание грунтов методом трехосного сжатия | [9 empty] | 50 | [7 empty] | 50 | [6 empty] | 50 | [7 empty] | 50
Лабораторный номер: |  | 1076 | [5 empty] | We, % = | 0.473392464 |  | Лабораторный номер: | [6 empty] | We, % = |  |  | 55 | [7 empty] | 55 | [6 empty] | 55 | [7 empty] | 55
Номер скважины: |  | BH-007 | [5 empty] | ρ, г/см3 = | 1.9 |  | Номер скважины: | [6 empty] | ρ, г/см3 = |  |  | 60 | [7 empty] | 60 | [6 empty] | 60 | [7 empty] | 60
Глубина отбора, м: |  | 2.9 | [5 empty] | ρs, г/см3 = | 2.71 |  | Глубина отбора, м: | [6 empty] | ρs, г/см3 = |  |  | 65 | [7 empty] | 65 | [6 empty] | 65 | [7 empty] | 65
Наименование грунта: |  | Суглинок, после оттаивания текучий, легкий песчанистый | [5 empty] | e, д.е. = | 1.1 |  | Наименование грунта: | [6 empty] | e, д.е. = |  |  | 70 | [7 empty] | 70 | [6 empty] | 70 | [7 empty] | 70
Схема проведения опыта: |  | КД | [5 empty] | IL, д.е. = | 2.488 |  | Схема проведения опыта: | [6 empty] | IL, д.е. = |  |  | 75 | [7 empty] | 75 | [6 empty] | 75 | [7 empty] | 75
Результаты испытаний | [10 empty] | Результаты испытаний | [9 empty] | 80 | [7 empty] | 80 | [6 empty] | 80 | [7 empty] | 80
[21 empty] | 85 | [7 empty] | 85 | [6 empty] | 85 | [7 empty] | 85
[21 empty] | 90 | [7 empty] | 90 | [6 empty] | 90 | [7 empty] | 90
[21 empty] | 95 | [7 empty] | 95 | [6 empty] | 95 | [7 empty] | 95
[21 empty] | 100 | [7 empty] | 100 | [6 empty] | 100 | [7 empty] | 100
[21 empty] | 105 | [7 empty] | 105 | [6 empty] | 105 | [7 empty] | 105
[21 empty] | 110 | [7 empty] | 110 | [6 empty] | 110 | [7 empty] | 110
[21 empty] | 115 | [7 empty] | 115 | [6 empty] | 115 | [7 empty] | 115
[21 empty] | 120 | [7 empty] | 120 | [6 empty] | 120 | [7 empty] | 120
[21 empty] | 125 | [7 empty] | 125 | [6 empty] | 125 | [7 empty] | 125
[21 empty] | 130 | [7 empty] | 130 | [6 empty] | 130 | [7 empty] | 130
[21 empty] | 135 | [7 empty] | 135 | [6 empty] | 135 | [7 empty] | 135
[21 empty] | 140 | [7 empty] | 140 | [6 empty] | 140 | [7 empty] | 140
[21 empty] | 145 | [7 empty] | 145 | [6 empty] | 145 | [7 empty] | 145
[21 empty] | 150 | [7 empty] | 150 | [6 empty] | 150 | [7 empty] | 150
[21 empty] | 155 | [7 empty] | 155 | [6 empty] | 155 | [7 empty] | 155
[21 empty] | 160 | [7 empty] | 160 | [6 empty] | 160 | [7 empty] | 160
[21 empty] | 165 | [7 empty] | 165 | [6 empty] | 165 | [7 empty] | 165
[21 empty] | 170 | [7 empty] | 170 | [6 empty] | 170 | [7 empty] | 170
[21 empty] | 175 | [7 empty] | 175 | [6 empty] | 175 | [7 empty] | 175
[21 empty] | 180 | [7 empty] | 180 | [6 empty] | 180 | [7 empty] | 180
[13 empty] | Давление в камере, Мпа σ3 | Вертикальная нагрузка, Мпа σ1 | Поровое давление, Мпа u
[13 empty] | 0.05 | 0.2826711 |  |  |  |  | 1 | [6 empty] | σ3,кПа | σ1,кПа | u, кПа |  |  |  | 4
[13 empty] | 0.15 | 0.7222206 | [26 empty] | δ3, Мпа | δ1-δ3, МПа | δ1, МПа | δ1, КПа
[13 empty] | 0.25 | 1.16177 | [20 empty] | С, МПа:
φ, град:
E, Мпа
[26 empty] | x | 0
[26 empty] | y |  |  |  | С, кПа | φ,°
Эффективные значения угла внутреннего трения и удельного сцепления ϕ', С'
[13 empty] | ϕ', град. = | 39
[13 empty] | С', МПа = | 0.015
|  | K0, д.е. | 0.3706796 | Эффективное напряжение, Мпа: |  |  |  |  | 0.01853398
|  | Модуль деформации E0, МПа: |  | Точки нахождения модуля Е0, Мпа (полное напряжение): |  |  |  |  | 0.01853398 | 0.02965437
|  | Модуль деформации E50, МПа: |  | qmax Давление при разрушении образца, Мпа (девиатор): |  |  |  |  | 0.05310553
|  | Коэф. Поперечной деформации, ϑ: |  | 0,5 qmax, Мпа (девиатор): |  |  |  |  | 0.02655276
| Начальник исп. лаборатории: | [6 empty] | Семиколенова Л.Г. |  |  |  |  | Начальник исп. лаборатории: |  |  |  |  | Семиколенова Л.Г.
Лист 1 , всего листов 2 | [11 empty] | Лист 2 , всего листов 2
Частичное воспроизведение протокола испытаний без письменного разрешения ООО «ИнжГео» ЗАПРЕЩАЕТСЯ | [11 empty] | Частичное воспроизведение протокола испытаний без письменного разрешения ООО «ИнжГео» ЗАПРЕЩАЕТСЯ
E0 |  |  | E50 |  | Деформация |  |  |  | Первая прочность |  |  | Вторая прочность |  |  | Третья прочность
devE0 | epsE0 |  | dev50 | epsE50 | dev | eps | ev |  | dev1 | eps1 | ev1 | dev1 | eps1 | ev2 | dev1 | eps1 | ev3
0.01112039 | 0.0002267813 |  | 0.02655276 | 0.000680344 | 0.01112039 | 0.0002267813 | 0.001333455 |  | 0 | 0 | 0.001126105 | 0 | 0 | 0.001149144 | 0 | 0 | 0.001007103
[5 empty] | 0.02655276 | 0.000680344 | 0.001333455 |  | 0.03 | 0.0006117988 | 0.001126105 | 0.09 | 0.0006723064 | 0.001149144 | 0.15 | 0.0006723064 | 0.001007103
Секущая модуля Е0 |  |  | Линия Q max |  | 0.02781696 | 0.001448552 | 0.001333455 |  | 0.06932566 | 0.001462432 | 0.001126105 | 0.1907794 | 0.001485823 | 0.001149144 | 0.3248209 | 0.001523635 | 0.001007103
| 0 |  |  | 0 | 0.02896094 | 0.002172827 | -0.002158566 |  | 0.09954037 | 0.002193647 | -0.002324415 | 0.2657876 | 0.002228734 | -0.0006476733 | 0.455885 | 0.002567218 | -0.00199327
[5 empty] | 0.02997105 | 0.002897103 | -0.002158566 |  | 0.1163355 | 0.002980789 | -0.002324415 | 0.2861103 | 0.00268528 | -0.0006476733 | 0.4670283 | 0.003047269 | -0.00199327
[5 empty] | 0.03096701 | 0.003621379 | -0.002158566 |  | 0.120525 | 0.003656079 | -0.002324415 | 0.3003442 | 0.003714557 | -0.0006476733 | 0.4840668 | 0.003809087 | -0.00199327
|  |  | Линия 0,5 Q max |  | 0.0318106 | 0.004345655 | -0.002158566 |  | 0.1243943 | 0.004387295 | -0.002324415 | 0.309223 | 0.004457469 | -0.0006476733 | 0.4989467 | 0.004570904 | -0.00199327
|  |  |  | 0 | 0.03258383 | 0.005069931 | -0.002086526 |  | 0.128283 | 0.005118511 | -0.002395433 | 0.3179586 | 0.00520038 | -0.0007381722 | 0.5124568 | 0.005332721 | -0.002309137
[5 empty] | 0.03330657 | 0.005794206 | -0.002086526 |  | 0.1316075 | 0.005849726 | -0.002395433 | 0.3259012 | 0.005943292 | -0.0007381722 | 0.5259874 | 0.006094539 | -0.002309137
[5 empty] | 0.03399945 | 0.006518482 | -0.002086526 |  | 0.1348464 | 0.006580942 | -0.002395433 | 0.3331743 | 0.006686203 | -0.0007381722 | 0.5376246 | 0.006856356 | -0.002309137
[5 empty] | 0.03459868 | 0.007242758 | -0.002086526 |  | 0.1379673 | 0.007312158 | -0.002395433 | 0.3399076 | 0.007429114 | -0.0007381722 | 0.5481257 | 0.007618173 | -0.002309137
[5 empty] | 0.035075 | 0.007967034 | -0.001956589 |  | 0.1407231 | 0.008043374 | -0.002449048 | 0.3462362 | 0.008172026 | -0.0009456 | 0.5573203 | 0.008379991 | -0.002563922
Коэфф. Точки |  |  |  |  | 0.03558758 | 0.008691309 | -0.001956589 |  | 0.1430256 | 0.00877459 | -0.002449048 | 0.3512963 | 0.008914937 | -0.0009456 | 0.5658437 | 0.009141808 | -0.002563922
[5 empty] | 0.03604462 | 0.009415585 | -0.001956589 |  | 0.1455646 | 0.009505806 | -0.002449048 | 0.3568716 | 0.009657849 | -0.0009456 | 0.5736963 | 0.009903625 | -0.002563922
[5 empty] | 0.03642795 | 0.01013986 | -0.001956589 |  | 0.1474807 | 0.01023702 | -0.002488076 | 0.3615427 | 0.01040076 | -0.0009456 | 0.5806251 | 0.01066544 | -0.002563922
[5 empty] | 0.03673545 | 0.01086414 | -0.001805926 |  | 0.1494726 | 0.01096824 | -0.002488076 | 0.3653311 | 0.01114367 | -0.001222145 | 0.586701 | 0.01142726 | -0.002761655
[5 empty] | 0.03708729 | 0.01158841 | -0.001805926 |  | 0.1511393 | 0.01169945 | -0.002488076 | 0.3697149 | 0.01188658 | -0.001222145 | 0.5918269 | 0.01218908 | -0.002761655
[5 empty] | 0.03733798 | 0.01231269 | -0.001805926 |  | 0.1528359 | 0.01243067 | -0.002488076 | 0.3728141 | 0.01262949 | -0.001222145 | 0.597343 | 0.01295089 | -0.002761655
[5 empty] | 0.03759151 | 0.01303696 | -0.001805926 |  | 0.1542538 | 0.01316188 | -0.002488076 | 0.3760125 | 0.01337241 | -0.001519997 | 0.6024032 | 0.01371271 | -0.002761655
[5 empty] | 0.03778474 | 0.01376124 | -0.001652445 |  | 0.1557127 | 0.0138931 | -0.002514733 | 0.3795106 | 0.01411532 | -0.001519997 | 0.6064821 | 0.01447453 | -0.002906363
[5 empty] | 0.03793263 | 0.01448552 | -0.001652445 |  | 0.1568987 | 0.01462432 | -0.002514733 | 0.3821814 | 0.01485823 | -0.001519997 | 0.6111085 | 0.01523635 | -0.002906363
[5 empty] | 0.0381126 | 0.01520979 | -0.001652445 |  | 0.1582808 | 0.01535553 | -0.002514733 | 0.3845842 | 0.01560114 | -0.001519997 | 0.6148994 | 0.01599816 | -0.002906363
[5 empty] | 0.03830072 | 0.01593407 | -0.001652445 |  | 0.1593132 | 0.01608675 | -0.002514733 | 0.3862161 | 0.01634405 | -0.001519997 | 0.6186158 | 0.01675998 | -0.002906363
[5 empty] | 0.03837591 | 0.01665834 | -0.001545861 |  | 0.1600898 | 0.01681796 | -0.002531234 | 0.3887737 | 0.01708696 | -0.001791344 | 0.6217235 | 0.0175218 | -0.003002074
[5 empty] | 0.03857538 | 0.01738262 | -0.001545861 |  | 0.1612979 | 0.01754918 | -0.002531234 | 0.3905195 | 0.01782987 | -0.001791344 | 0.6254285 | 0.01828362 | -0.003002074
[5 empty] | 0.03869815 | 0.01810689 | -0.001545861 |  | 0.1619404 | 0.0182804 | -0.002531234 | 0.392348 | 0.01857279 | -0.001791344 | 0.6290221 | 0.01904543 | -0.003002074
[5 empty] | 0.0387821 | 0.01883117 | -0.001545861 |  | 0.1629189 | 0.01901161 | -0.002531234 | 0.3942404 | 0.0193157 | -0.001791344 | 0.6327534 | 0.01980725 | -0.003002074
[5 empty] | 0.03896313 | 0.01955545 | -0.00146709 |  | 0.163739 | 0.01974283 | -0.002539793 | 0.3966144 | 0.02005861 | -0.001988374 | 0.6371403 | 0.02056907 | -0.003052815
[5 empty] | 0.03909034 | 0.02027972 | -0.00146709 |  | 0.1646062 | 0.02047404 | -0.002539793 | 0.3980838 | 0.02080152 | -0.001988374 | 0.6403938 | 0.02133088 | -0.003052815
[5 empty] | 0.03923079 | 0.021004 | -0.00146709 |  | 0.1656215 | 0.02120526 | -0.002539793 | 0.4001581 | 0.02154443 | -0.001988374 | 0.6456105 | 0.0220927 | -0.003052815
[5 empty] | 0.03945223 | 0.02172827 | -0.00146709 |  | 0.1666058 | 0.02193647 | -0.002539793 | 0.4024357 | 0.02228734 | -0.001988374 | 0.6505505 | 0.02285452 | -0.003052815
[5 empty] | 0.03963948 | 0.02245255 | -0.001481819 |  | 0.1675724 | 0.02266769 | -0.002542626 | 0.4045638 | 0.02303025 | -0.002063287 | 0.6560008 | 0.02361634 | -0.003062995
[5 empty] | 0.03983671 | 0.02317683 | -0.001481819 |  | 0.1686221 | 0.02339891 | -0.002542626 | 0.4069625 | 0.02377317 | -0.002063287 | 0.6614936 | 0.02437815 | -0.003062995
[5 empty] | 0.03998587 | 0.0239011 | -0.001481819 |  | 0.1697683 | 0.02413012 | -0.002542626 | 0.4093546 | 0.02451608 | -0.002063287 | 0.6683282 | 0.02513997 | -0.003062995
[5 empty] | 0.04019254 | 0.02462538 | -0.001481819 |  | 0.1710218 | 0.02486134 | -0.002542626 | 0.4116311 | 0.02525899 | -0.002063287 | 0.6730081 | 0.02590179 | -0.003062995
[5 empty] | 0.04027516 | 0.02534965 | -0.00157473 |  | 0.1720119 | 0.02559255 | -0.002534645 | 0.4135673 | 0.0260019 | -0.002045532 | 0.6797531 | 0.02666361 | -0.003045238
[5 empty] | 0.04045139 | 0.02607393 | -0.00157473 |  | 0.1730696 | 0.02632377 | -0.002534645 | 0.41652 | 0.02674481 | -0.002045532 | 0.6856903 | 0.02742542 | -0.003045238
[5 empty] | 0.04057447 | 0.0267982 | -0.00157473 |  | 0.1743308 | 0.02705498 | -0.002534645 | 0.4186283 | 0.02748772 | -0.002045532 | 0.692015 | 0.02818724 | -0.003045238
[5 empty] | 0.04078664 | 0.02752248 | -0.00157473 |  | 0.1752133 | 0.0277862 | -0.002534645 | 0.4206831 | 0.02823064 | -0.002045532 | 0.6973955 | 0.02894906 | -0.003045238
[5 empty] | 0.0409225 | 0.02824676 | -0.001745811 |  | 0.1762324 | 0.02851742 | -0.002503923 | 0.4223428 | 0.02897355 | -0.001998193 | 0.7040895 | 0.02971088 | -0.003007574
[5 empty] | 0.04101166 | 0.02897103 | -0.001745811 |  | 0.1774357 | 0.02924863 | -0.002503923 | 0.4244093 | 0.02971646 | -0.001998193 | 0.7094231 | 0.03047269 | -0.003007574
[5 empty] | 0.0411377 | 0.02969531 | -0.001745811 |  | 0.1783696 | 0.02997985 | -0.002503923 | 0.4264281 | 0.03045937 | -0.001998193 | 0.7163518 | 0.03123451 | -0.003007574
[5 empty] | 0.04123544 | 0.03041958 | -0.001745811 |  | 0.1791683 | 0.03071106 | -0.002503923 | 0.4281117 | 0.03120228 | -0.001998193 | 0.7213963 | 0.03199633 | -0.002954629
[5 empty] | 0.04141887 | 0.03114386 | -0.001969721 |  | 0.1801066 | 0.03144228 | -0.002455457 | 0.4297489 | 0.03194519 | -0.001928779 | 0.7282241 | 0.03275814 | -0.002954629
[5 empty] | 0.04155076 | 0.03186813 | -0.001969721 |  | 0.1811637 | 0.0321735 | -0.002455457 | 0.431807 | 0.0326881 | -0.001928779 | 0.7332186 | 0.03351996 | -0.002954629
[5 empty] | 0.04163116 | 0.03259241 | -0.001969721 |  | 0.1821555 | 0.03290471 | -0.002455457 | 0.4338249 | 0.03343102 | -0.001928779 | 0.7383137 | 0.03428178 | -0.002954629
[5 empty] | 0.04173844 | 0.03331669 | -0.001969721 |  | 0.1829184 | 0.03363593 | -0.002394829 | 0.4351604 | 0.03417393 | -0.001928779 | 0.7441966 | 0.0350436 | -0.002954629
[5 empty] | 0.04181271 | 0.03404096 | -0.002220573 |  | 0.1839646 | 0.03436714 | -0.002394829 | 0.4369247 | 0.03491684 | -0.001844797 | 0.7504699 | 0.03580541 | -0.002891032
[5 empty] | 0.04192669 | 0.03476524 | -0.002220573 |  | 0.1849454 | 0.03509836 | -0.002394829 | 0.4388882 | 0.03565975 | -0.001844797 | 0.7557217 | 0.03656723 | -0.002891032
[5 empty] | 0.04205667 | 0.03548951 | -0.002220573 |  | 0.1856718 | 0.03582957 | -0.002394829 | 0.4401098 | 0.03640266 | -0.001844797 | 0.7598242 | 0.03732905 | -0.002891032
[5 empty] | 0.04210603 | 0.03621379 | -0.002220573 |  | 0.1866143 | 0.03656079 | -0.002394829 | 0.4423021 | 0.03714557 | -0.001844797 | 0.7657959 | 0.03809087 | -0.00282141
[5 empty] | 0.04222656 | 0.03693807 | -0.002497551 |  | 0.1873246 | 0.03729201 | -0.00232762 | 0.4435754 | 0.03788848 | -0.001753756 | 0.7706953 | 0.03885268 | -0.00282141
[5 empty] | 0.04233374 | 0.03766234 | -0.002497551 |  | 0.1879672 | 0.03802322 | -0.00232762 | 0.4455905 | 0.0386314 | -0.001753756 | 0.7753168 | 0.0396145 | -0.00282141
[5 empty] | 0.04244611 | 0.03838662 | -0.002497551 |  | 0.1887327 | 0.03875444 | -0.00232762 | 0.4467442 | 0.03937431 | -0.001753756 | 0.7794406 | 0.04037632 | -0.00282141
[5 empty] | 0.04255181 | 0.03911089 | -0.002497551 |  | 0.1895747 | 0.03948565 | -0.00232762 | 0.4485271 | 0.04011722 | -0.001753756 | 0.784808 | 0.04113814 | -0.00282141
[5 empty] | 0.04257778 | 0.03983517 | -0.002730978 |  | 0.1903019 | 0.04021687 | -0.00225941 | 0.4492669 | 0.04086013 | -0.001663166 | 0.7881023 | 0.04189995 | -0.002750389
[5 empty] | 0.0427382 | 0.04055944 | -0.002730978 |  | 0.1908412 | 0.04094809 | -0.00225941 | 0.4509411 | 0.04160304 | -0.001663166 | 0.7914775 | 0.04266177 | -0.002750389
[5 empty] | 0.04274589 | 0.04128372 | -0.002730978 |  | 0.1916503 | 0.0416793 | -0.00225941 | 0.4526546 | 0.04234595 | -0.001663166 | 0.7960749 | 0.04342359 | -0.002750389
[5 empty] | 0.04285218 | 0.042008 | -0.002730978 |  | 0.1922471 | 0.04241052 | -0.00225941 | 0.4540472 | 0.04308886 | -0.001580534 | 0.7991694 | 0.0441854 | -0.002682597
[5 empty] | 0.04297789 | 0.04273227 | -0.002922643 |  | 0.1929944 | 0.04314173 | -0.002195781 | 0.4549973 | 0.04383178 | -0.001580534 | 0.8026303 | 0.04494722 | -0.002682597
[5 empty] | 0.04309264 | 0.04345655 | -0.002922643 |  | 0.1935528 | 0.04387295 | -0.002195781 | 0.4568988 | 0.04457469 | -0.001580534 | 0.8045517 | 0.04570904 | -0.002682597
[5 empty] | 0.04315967 | 0.04418082 | -0.002922643 |  | 0.1944092 | 0.04460416 | -0.002195781 | 0.4578146 | 0.0453176 | -0.001580534 | 0.8072379 | 0.04647086 | -0.002682597
[5 empty] | 0.04324701 | 0.0449051 | -0.002922643 |  | 0.1947338 | 0.04533538 | -0.002195781 | 0.4592019 | 0.04606051 | -0.001580534 | 0.8096244 | 0.04723267 | -0.002682597
[5 empty] | 0.04335508 | 0.04562937 | -0.003086497 |  | 0.1955289 | 0.0460666 | -0.002142314 | 0.4606382 | 0.04680342 | -0.00151337 | 0.8119109 | 0.04799449 | -0.00262257
[5 empty] | 0.04350288 | 0.04635365 | -0.003086497 |  | 0.1961587 | 0.04679781 | -0.002142314 | 0.4624315 | 0.04754633 | -0.00151337 | 0.8133713 | 0.04875631 | -0.00262257
[5 empty] | 0.04359155 | 0.04707793 | -0.003086497 |  | 0.1964496 | 0.04752903 | -0.002142314 | 0.4634821 | 0.04828924 | -0.00151337 | 0.8158146 | 0.04951813 | -0.00262257
[5 empty] | 0.04372062 | 0.0478022 | -0.003086497 |  | 0.1972152 | 0.04826024 | -0.00210186 | 0.4645856 | 0.04903216 | -0.00151337 | 0.8173706 | 0.05027994 | -0.00262257
[5 empty] | 0.04384074 | 0.04852648 | -0.003129086 |  | 0.1975515 | 0.04899146 | -0.00210186 | 0.4661136 | 0.04977507 | -0.001469182 | 0.8185705 | 0.05104176 | -0.002565314
[5 empty] | 0.04393968 | 0.04925075 | -0.003129086 |  | 0.1982029 | 0.04972267 | -0.00210186 | 0.4674533 | 0.05051798 | -0.001469182 | 0.8202693 | 0.05180358 | -0.002565314
[5 empty] | 0.04406128 | 0.04997503 | -0.003129086 |  | 0.1985503 | 0.05045389 | -0.00210186 | 0.4682344 | 0.05126089 | -0.001469182 | 0.8213988 | 0.0525654 | -0.002565314
[5 empty] | 0.04419255 | 0.05069931 | -0.003129086 |  | 0.1988658 | 0.05118511 | -0.00210186 | 0.4691983 | 0.0520038 | -0.001469182 | 0.8220649 | 0.05332721 | -0.002506001
[5 empty] | 0.04432703 | 0.05142358 | -0.003118724 |  | 0.1996733 | 0.05191632 | -0.002065231 | 0.4706583 | 0.05274671 | -0.001455277 | 0.8249511 | 0.05408903 | -0.002506001
[5 empty] | 0.04438902 | 0.05214786 | -0.003118724 |  | 0.2000009 | 0.05264754 | -0.002065231 | 0.4718095 | 0.05348962 | -0.001455277 | 0.8258735 | 0.05485085 | -0.002506001
[5 empty] | 0.04458606 | 0.05287213 | -0.003118724 |  | 0.2006473 | 0.05337875 | -0.002065231 | 0.4734544 | 0.05423254 | -0.001455277 | 0.8260097 | 0.05561266 | -0.002506001
[5 empty] | 0.04467861 | 0.05359641 | -0.003118724 |  | 0.200937 | 0.05410997 | -0.002065231 | 0.4743454 | 0.05497545 | -0.001455277 | 0.8278366 | 0.05637448 | -0.002506001
[5 empty] | 0.0448179 | 0.05432068 | -0.003087032 |  | 0.2012704 | 0.05484119 | -0.002030817 | 0.4763554 | 0.05571836 | -0.001456887 | 0.8300663 | 0.0571363 | -0.002444988
[5 empty] | 0.04500404 | 0.05504496 | -0.003087032 |  | 0.2018241 | 0.0555724 | -0.002030817 | 0.477108 | 0.05646127 | -0.001456887 | 0.8306482 | 0.05789812 | -0.002444988
[5 empty] | 0.04510355 | 0.05576924 | -0.003087032 |  | 0.2022713 | 0.05630362 | -0.002030817 | 0.4785437 | 0.05720418 | -0.001456887 | 0.8324977 | 0.05865993 | -0.002444988
[5 empty] | 0.04531979 | 0.05649351 | -0.003024385 |  | 0.2028139 | 0.05703483 | -0.002030817 | 0.4801627 | 0.05794709 | -0.001456887 | 0.832155 | 0.05942175 | -0.002444988
[5 empty] | 0.04543601 | 0.05721779 | -0.003024385 |  | 0.2033005 | 0.05776605 | -0.001998334 | 0.4808306 | 0.05869 | -0.001460917 | 0.8349248 | 0.06018357 | -0.002382629
[5 empty] | 0.04561158 | 0.05794206 | -0.003024385 |  | 0.2036296 | 0.05849726 | -0.001998334 | 0.4821219 | 0.05943292 | -0.001460917 | 0.8344164 | 0.06094539 | -0.002382629
[5 empty] | 0.04567971 | 0.05866634 | -0.003024385 |  | 0.2041305 | 0.05922848 | -0.001998334 | 0.483597 | 0.06017583 | -0.001460917 | 0.8361593 | 0.0617072 | -0.002382629
[5 empty] | 0.04584554 | 0.05939061 | -0.003024385 |  | 0.2046009 | 0.0599597 | -0.001967496 | 0.48513 | 0.06091874 | -0.001460917 | 0.8382042 | 0.06246902 | -0.002382629
[5 empty] | 0.04601279 | 0.06011489 | -0.002962134 |  | 0.2047857 | 0.06069091 | -0.001967496 | 0.4854497 | 0.06166165 | -0.001467052 | 0.8385941 | 0.06323084 | -0.002319282
[5 empty] | 0.04614895 | 0.06083917 | -0.002962134 |  | 0.2052963 | 0.06142213 | -0.001967496 | 0.4872878 | 0.06240456 | -0.001467052 | 0.8395034 | 0.06399265 | -0.002319282
[5 empty] | 0.04632497 | 0.06156344 | -0.002962134 |  | 0.2054952 | 0.06215334 | -0.001967496 | 0.488675 | 0.06314747 | -0.001467052 | 0.839735 | 0.06475447 | -0.002319282
[5 empty] | 0.046502 | 0.06228772 | -0.002962134 |  | 0.206098 | 0.06288456 | -0.001967496 | 0.4897363 | 0.06389038 | -0.001467052 | 0.8415794 | 0.06551629 | -0.002255301
[5 empty] | 0.04662772 | 0.06301199 | -0.00285422 |  | 0.2063117 | 0.06361578 | -0.001938019 | 0.4906621 | 0.0646333 | -0.001474977 | 0.8420929 | 0.06627811 | -0.002255301
[5 empty] | 0.04678001 | 0.06373627 | -0.00285422 |  | 0.2070078 | 0.06434699 | -0.001938019 | 0.4921575 | 0.06537621 | -0.001474977 | 0.8441146 | 0.06703992 | -0.002255301
[5 empty] | 0.04695891 | 0.06446055 | -0.00285422 |  | 0.2072114 | 0.06507821 | -0.001938019 | 0.493454 | 0.06611912 | -0.001474977 | 0.8448048 | 0.06780174 | -0.002255301
[5 empty] | 0.04717103 | 0.06518482 | -0.00285422 |  | 0.2075125 | 0.06580942 | -0.001938019 | 0.4942287 | 0.06686203 | -0.001474977 | 0.8456938 | 0.06856356 | -0.002255301
[5 empty] | 0.04731114 | 0.0659091 | -0.0027176 |  | 0.2081698 | 0.06654064 | -0.00190962 | 0.4949303 | 0.06760494 | -0.001484379 | 0.8461253 | 0.06932538 | -0.002191045
[5 empty] | 0.04747094 | 0.06663337 | -0.0027176 |  | 0.2083583 | 0.06727185 | -0.00190962 | 0.4968509 | 0.06834785 | -0.001484379 | 0.8471956 | 0.07008719 | -0.002191045
[5 empty] | 0.04757767 | 0.06735765 | -0.0027176 |  | 0.2087227 | 0.06800307 | -0.00190962 | 0.4978604 | 0.06909076 | -0.001484379 | 0.8468218 | 0.07084901 | -0.002191045
[5 empty] | 0.04773686 | 0.06808192 | -0.0027176 |  | 0.2089531 | 0.06873429 | -0.00190962 | 0.4990566 | 0.06983368 | -0.001484379 | 0.8477469 | 0.07161083 | -0.002191045
[5 empty] | 0.04796868 | 0.0688062 | -0.002608751 |  | 0.2092565 | 0.0694655 | -0.001882014 | 0.4999207 | 0.07057659 | -0.001494944 | 0.8488756 | 0.07237265 | -0.002126867
[5 empty] | 0.04814029 | 0.06953048 | -0.002608751 |  | 0.2097632 | 0.07019672 | -0.001882014 | 0.5009064 | 0.0713195 | -0.001494944 | 0.8500989 | 0.07313446 | -0.002126867
[5 empty] | 0.04828447 | 0.07025475 | -0.002608751 |  | 0.2100059 | 0.07092793 | -0.001882014 | 0.5022099 | 0.07206241 | -0.001494944 | 0.8505375 | 0.07389628 | -0.002126867
[5 empty] | 0.04836745 | 0.07097903 | -0.002608751 |  | 0.2102702 | 0.07165915 | -0.001882014 | 0.5028534 | 0.07280532 | -0.001494944 | 0.8519524 | 0.0746581 | -0.002126867
[5 empty] | 0.0485295 | 0.0717033 | -0.002456472 |  | 0.2107127 | 0.07239037 | -0.001854917 | 0.5042723 | 0.07354823 | -0.001506356 | 0.8525832 | 0.07541991 | -0.002063125
[5 empty] | 0.04875758 | 0.07242758 | -0.002456472 |  | 0.2109948 | 0.07312158 | -0.001854917 | 0.5050948 | 0.07429114 | -0.001506356 | 0.8524288 | 0.07618173 | -0.002063125
[5 empty] | 0.04883638 | 0.07315185 | -0.002456472 |  | 0.211325 | 0.0738528 | -0.001854917 | 0.5065647 | 0.07503406 | -0.001506356 | 0.8532542 | 0.07694355 | -0.002063125
[5 empty] | 0.04905514 | 0.07387613 | -0.002456472 |  | 0.211913 | 0.07458401 | -0.001828044 | 0.5077649 | 0.07577697 | -0.001506356 | 0.8541785 | 0.07770537 | -0.002063125
[5 empty] | 0.04914392 | 0.07460041 | -0.002325566 |  | 0.2121048 | 0.07531523 | -0.001828044 | 0.5085624 | 0.07651988 | -0.001518302 | 0.8552027 | 0.07846718 | -0.002000174
[5 empty] | 0.0492713 | 0.07532468 | -0.002325566 |  | 0.2123713 | 0.07604644 | -0.001828044 | 0.5099442 | 0.07726279 | -0.001518302 | 0.8557748 | 0.079229 | -0.002000174
[5 empty] | 0.04941021 | 0.07604896 | -0.002325566 |  | 0.2126602 | 0.07677766 | -0.001828044 | 0.5109226 | 0.0780057 | -0.001518302 | 0.8557842 | 0.07999082 | -0.002000174
[5 empty] | 0.04959463 | 0.07677323 | -0.002200491 |  | 0.2130769 | 0.07750888 | -0.001828044 | 0.5114955 | 0.07874861 | -0.001518302 | 0.8565587 | 0.08075264 | -0.002000174
[5 empty] | 0.04976329 | 0.07749751 | -0.002200491 |  | 0.2131745 | 0.07824009 | -0.001801111 | 0.5131848 | 0.07949153 | -0.001530468 | 0.8572144 | 0.08151445 | -0.001938371
[5 empty] | 0.04986121 | 0.07822179 | -0.002200491 |  | 0.2138216 | 0.07897131 | -0.001801111 | 0.5140714 | 0.08023444 | -0.001530468 | 0.8577519 | 0.08227627 | -0.001938371
[5 empty] | 0.04997694 | 0.07894606 | -0.002200491 |  | 0.2140704 | 0.07970252 | -0.001801111 | 0.5145503 | 0.08097735 | -0.001530468 | 0.8599457 | 0.08303809 | -0.001938371
[5 empty] | 0.05015852 | 0.07967034 | -0.002200491 |  | 0.214395 | 0.08043374 | -0.001801111 | 0.5161504 | 0.08172026 | -0.001530468 | 0.8589177 | 0.08379991 | -0.001938371
[5 empty] | 0.05023419 | 0.08039461 | -0.002064147 |  | 0.2147693 | 0.08116495 | -0.001773835 | 0.5168769 | 0.08246317 | -0.001542539 | 0.8603247 | 0.08456172 | -0.001878071
[5 empty] | 0.05042379 | 0.08111889 | -0.002064147 |  | 0.2149289 | 0.08189617 | -0.001773835 | 0.5173937 | 0.08320608 | -0.001542539 | 0.8611724 | 0.08532354 | -0.001878071
[5 empty] | 0.05052755 | 0.08184316 | -0.002064147 |  | 0.2153236 | 0.08262739 | -0.001773835 | 0.518435 | 0.08394899 | -0.001542539 | 0.8624609 | 0.08608536 | -0.001878071
[5 empty] | 0.05061405 | 0.08256744 | -0.002064147 |  | 0.2154503 | 0.0833586 | -0.001773835 | 0.5196014 | 0.08469191 | -0.001542539 | 0.8615229 | 0.08684717 | -0.001878071
[5 empty] | 0.0507593 | 0.08329172 | -0.001930269 |  | 0.2158128 | 0.08408982 | -0.001745929 | 0.5208264 | 0.08543482 | -0.001554201 | 0.8621381 | 0.08760899 | -0.001819631
[5 empty] | 0.05090099 | 0.08401599 | -0.001930269 |  | 0.215827 | 0.08482103 | -0.001745929 | 0.521506 | 0.08617773 | -0.001554201 | 0.8638646 | 0.08837081 | -0.001819631
[5 empty] | 0.05102505 | 0.08474027 | -0.001930269 |  | 0.2162372 | 0.08555225 | -0.001745929 | 0.5225118 | 0.08692064 | -0.001554201 | 0.8641431 | 0.08913263 | -0.001819631
[5 empty] | 0.05113128 | 0.08546454 | -0.001930269 |  | 0.2165117 | 0.08628347 | -0.001745929 | 0.5233065 | 0.08766355 | -0.001554201 | 0.8640862 | 0.08989444 | -0.001819631
[5 empty] | 0.05121945 | 0.08618882 | -0.001845037 |  | 0.216837 | 0.08701468 | -0.001717112 | 0.5248331 | 0.08840646 | -0.00156514 | 0.8659243 | 0.09065626 | -0.001763407
[5 empty] | 0.05128936 | 0.08691309 | -0.001845037 |  | 0.2171866 | 0.0877459 | -0.001717112 | 0.5252719 | 0.08914937 | -0.00156514 | 0.8657564 | 0.09141808 | -0.001763407
[5 empty] | 0.05139673 | 0.08763737 | -0.001845037 |  | 0.2175607 | 0.08847711 | -0.001717112 | 0.5258351 | 0.08989229 | -0.00156514 | 0.8658124 | 0.0921799 | -0.001763407
[5 empty] | 0.05145757 | 0.08836165 | -0.001845037 |  | 0.2177988 | 0.08920833 | -0.001687097 | 0.5272 | 0.0906352 | -0.00156514 | 0.8677685 | 0.09294171 | -0.001763407
[5 empty] | 0.05154867 | 0.08908592 | -0.001729153 |  | 0.2179811 | 0.08993954 | -0.001687097 | 0.5278111 | 0.09137811 | -0.001575041 | 0.8671588 | 0.09370353 | -0.001709754
[5 empty] | 0.05162089 | 0.0898102 | -0.001729153 |  | 0.2182414 | 0.09067076 | -0.001687097 | 0.5283439 | 0.09212102 | -0.001575041 | 0.8692348 | 0.09446535 | -0.001709754
[5 empty] | 0.05167403 | 0.09053447 | -0.001729153 |  | 0.2183654 | 0.09140198 | -0.001687097 | 0.5299532 | 0.09286393 | -0.001575041 | 0.8690791 | 0.09522716 | -0.001709754
[5 empty] | 0.05182039 | 0.09125875 | -0.001650931 |  | 0.2185677 | 0.09213319 | -0.001687097 | 0.5300578 | 0.09360684 | -0.001575041 | 0.8693753 | 0.09598898 | -0.001709754
[5 empty] | 0.05188417 | 0.09198303 | -0.001650931 |  | 0.2188217 | 0.09286441 | -0.001655602 | 0.5314449 | 0.09434975 | -0.001583591 | 0.8704606 | 0.0967508 | -0.00165903
[5 empty] | 0.05189316 | 0.0927073 | -0.001650931 |  | 0.2189931 | 0.09359562 | -0.001655602 | 0.5324141 | 0.09509267 | -0.001583591 | 0.8705442 | 0.09751262 | -0.00165903
[5 empty] | 0.05200923 | 0.09343158 | -0.001650931 |  | 0.2192164 | 0.09432684 | -0.001655602 | 0.5326224 | 0.09583558 | -0.001583591 | 0.8708584 | 0.09827443 | -0.00165903
[5 empty] | 0.05204202 | 0.09415585 | -0.001650931 |  | 0.2195457 | 0.09505806 | -0.001655602 | 0.5342547 | 0.09657849 | -0.001583591 | 0.872414 | 0.09903625 | -0.001611589
[5 empty] | 0.05202652 | 0.09488013 | -0.001602846 |  | 0.2199815 | 0.09578927 | -0.00162234 | 0.5350574 | 0.0973214 | -0.001590474 | 0.8729687 | 0.09979807 | -0.001611589
[5 empty] | 0.05205431 | 0.0956044 | -0.001602846 |  | 0.2201189 | 0.09652049 | -0.00162234 | 0.5358498 | 0.09806431 | -0.001590474 | 0.8743187 | 0.1005599 | -0.001611589
[5 empty] | 0.05211849 | 0.09632868 | -0.001602846 |  | 0.2203898 | 0.0972517 | -0.00162234 | 0.5361516 | 0.09880722 | -0.001590474 | 0.873656 | 0.1013217 | -0.001611589
[5 empty] | 0.05211024 | 0.09705296 | -0.001602846 |  | 0.2208217 | 0.09798292 | -0.00162234 | 0.5366479 | 0.09955013 | -0.001590474 | 0.8741221 | 0.1020835 | -0.001611589
[5 empty] | 0.05215824 | 0.09777723 | -0.001574996 |  | 0.2208193 | 0.09871413 | -0.00158709 | 0.5378206 | 0.100293 | -0.001595378 | 0.8752607 | 0.1028453 | -0.00156702
[5 empty] | 0.05222719 | 0.09850151 | -0.001574996 |  | 0.2213303 | 0.09944535 | -0.00158709 | 0.5389837 | 0.101036 | -0.001595378 | 0.8766222 | 0.1036072 | -0.00156702
[5 empty] | 0.05221807 | 0.09922578 | -0.001574996 |  | 0.221488 | 0.1001766 | -0.00158709 | 0.5396545 | 0.1017789 | -0.001595378 | 0.8764042 | 0.104369 | -0.00156702
[5 empty] | 0.05227941 | 0.09995006 | -0.001574996 |  | 0.2215902 | 0.1009078 | -0.00158709 | 0.5394868 | 0.1025218 | -0.001597986 | 0.8778733 | 0.1051308 | -0.00156702
[5 empty] | 0.05225553 | 0.1006743 | -0.001544546 |  | 0.2216911 | 0.101639 | -0.001550531 | 0.5405492 | 0.1032647 | -0.001597986 | 0.878438 | 0.1058926 | -0.001523358
[5 empty] | 0.05233755 | 0.1013986 | -0.001544546 |  | 0.2221713 | 0.1023702 | -0.001550531 | 0.5410485 | 0.1040076 | -0.001597986 | 0.8797896 | 0.1066544 | -0.001523358
[5 empty] | 0.05234846 | 0.1021229 | -0.001544546 |  | 0.2223786 | 0.1031014 | -0.001550531 | 0.5418823 | 0.1047505 | -0.001597986 | 0.8796708 | 0.1074162 | -0.001523358
[5 empty] | 0.05238032 | 0.1028472 | -0.001544546 |  | 0.2225845 | 0.1038326 | -0.001550531 | 0.5431902 | 0.1054934 | -0.001597986 | 0.8805651 | 0.1081781 | -0.001523358
[5 empty] | 0.0523906 | 0.1035714 | -0.001502189 |  | 0.2229801 | 0.1045639 | -0.001512956 | 0.5435213 | 0.1062363 | -0.001597082 | 0.8803257 | 0.1089399 | -0.001480532
[5 empty] | 0.05239347 | 0.1042957 | -0.001502189 |  | 0.2231016 | 0.1052951 | -0.001512956 | 0.5441951 | 0.1069792 | -0.001597082 | 0.8824582 | 0.1097017 | -0.001480532
[5 empty] | 0.05241729 | 0.10502 | -0.001502189 |  | 0.223331 | 0.1060263 | -0.001512956 | 0.544379 | 0.1077222 | -0.001597082 | 0.8827778 | 0.1104635 | -0.001480532
[5 empty] | 0.05247628 | 0.1057443 | -0.001502189 |  | 0.2234496 | 0.1067575 | -0.001512956 | 0.5455315 | 0.1084651 | -0.001597082 | 0.8829805 | 0.1112253 | -0.001480532
[5 empty] | 0.05250656 | 0.1064685 | -0.001478021 |  | 0.2238403 | 0.1074887 | -0.001474393 | 0.5461243 | 0.109208 | -0.001587205 | 0.8829527 | 0.1119871 | -0.001438601
[5 empty] | 0.05253652 | 0.1071928 | -0.001478021 |  | 0.223819 | 0.1082199 | -0.001474393 | 0.5467827 | 0.1099509 | -0.001587205 | 0.8841683 | 0.112749 | -0.001438601
[5 empty] | 0.05255904 | 0.1079171 | -0.001478021 |  | 0.2240426 | 0.1089512 | -0.001474393 | 0.5468791 | 0.1106938 | -0.001587205 | 0.8849273 | 0.1135108 | -0.001438601
[5 empty] | 0.05258833 | 0.1086414 | -0.001443242 |  | 0.2243744 | 0.1096824 | -0.001474393 | 0.548017 | 0.1114367 | -0.001587205 | 0.8847747 | 0.1142726 | -0.001438601
[5 empty] | 0.05253199 | 0.1093656 | -0.001443242 |  | 0.2244577 | 0.1104136 | -0.001434871 | 0.5483832 | 0.1121796 | -0.001568076 | 0.8857538 | 0.1150344 | -0.001397623
[5 empty] | 0.05260323 | 0.1100899 | -0.001443242 |  | 0.2246492 | 0.1111448 | -0.001434871 | 0.5495833 | 0.1129225 | -0.001568076 | 0.8862751 | 0.1157962 | -0.001397623
[5 empty] | 0.05265993 | 0.1108142 | -0.001443242 |  | 0.2250316 | 0.111876 | -0.001434871 | 0.5496603 | 0.1136655 | -0.001568076 | 0.8867928 | 0.116558 | -0.001397623
[5 empty] | 0.05260957 | 0.1115385 | -0.001443242 |  | 0.2254125 | 0.1126072 | -0.001394419 | 0.5507821 | 0.1144084 | -0.001540399 | 0.8884446 | 0.1173199 | -0.001397623
[5 empty] | 0.05260863 | 0.1122627 | -0.001419897 |  | 0.2253515 | 0.1133385 | -0.001394419 | 0.5517599 | 0.1151513 | -0.001540399 | 0.8896386 | 0.1180817 | -0.001357657
[5 empty] | 0.05261443 | 0.112987 | -0.001419897 |  | 0.2254813 | 0.1140697 | -0.001394419 | 0.5514704 | 0.1158942 | -0.001540399 | 0.89026 | 0.1188435 | -0.001357657
[5 empty] | 0.05269818 | 0.1137113 | -0.001419897 |  | 0.2259953 | 0.1148009 | -0.001394419 | 0.5521574 | 0.1166371 | -0.001540399 | 0.8906497 | 0.1196053 | -0.001357657
[5 empty] | 0.05270324 | 0.1144356 | -0.001419897 |  | 0.2259284 | 0.1155321 | -0.001394419 | 0.5530503 | 0.11738 | -0.001540399 | 0.8912635 | 0.1203671 | -0.00131876
[5 empty] | 0.05270792 | 0.1151599 | -0.00139376 |  | 0.2260804 | 0.1162633 | -0.001353063 | 0.5540089 | 0.1181229 | -0.001504877 | 0.8907326 | 0.121129 | -0.00131876
[5 empty] | 0.05279059 | 0.1158841 | -0.00139376 |  | 0.226645 | 0.1169945 | -0.001353063 | 0.5546106 | 0.1188658 | -0.001504877 | 0.8924798 | 0.1218908 | -0.00131876
[5 empty] | 0.05276599 | 0.1166084 | -0.00139376 |  | 0.2265168 | 0.1177257 | -0.001353063 | 0.554784 | 0.1196087 | -0.001504877 | 0.8921684 | 0.1226526 | -0.00131876
[5 empty] | 0.05276237 | 0.1173327 | -0.00139376 |  | 0.2267737 | 0.118457 | -0.001353063 | 0.5553039 | 0.1203517 | -0.001462213 | 0.8923093 | 0.1234144 | -0.00131876
[5 empty] | 0.05276548 | 0.118057 | -0.001365268 |  | 0.2271674 | 0.1191882 | -0.001310833 | 0.5565944 | 0.1210946 | -0.001462213 | 0.8942751 | 0.1241762 | -0.001280991
[5 empty] | 0.05283237 | 0.1187812 | -0.001365268 |  | 0.2270881 | 0.1199194 | -0.001310833 | 0.5568912 | 0.1218375 | -0.001462213 | 0.8939505 | 0.124938 | -0.001280991
[5 empty] | 0.05280614 | 0.1195055 | -0.001365268 |  | 0.227478 | 0.1206506 | -0.001310833 | 0.5571109 | 0.1225804 | -0.001462213 | 0.8941931 | 0.1256999 | -0.001280991
[5 empty] | 0.0528437 | 0.1202298 | -0.001365268 |  | 0.2274775 | 0.1213818 | -0.001310833 | 0.5578194 | 0.1233233 | -0.001462213 | 0.8951184 | 0.1264617 | -0.001280991
[5 empty] | 0.0528309 | 0.1209541 | -0.001335087 |  | 0.2279192 | 0.122113 | -0.001267756 | 0.5585928 | 0.1240662 | -0.001413112 | 0.895238 | 0.1272235 | -0.001244408
[5 empty] | 0.0528248 | 0.1216783 | -0.001335087 |  | 0.2278866 | 0.1228443 | -0.001267756 | 0.5592186 | 0.1248091 | -0.001413112 | 0.8974163 | 0.1279853 | -0.001244408
[5 empty] | 0.05293253 | 0.1224026 | -0.001335087 |  | 0.2282411 | 0.1235755 | -0.001267756 | 0.5594835 | 0.125552 | -0.001413112 | 0.8976423 | 0.1287471 | -0.001244408
[5 empty] | 0.05293989 | 0.1231269 | -0.001335087 |  | 0.2282874 | 0.1243067 | -0.001267756 | 0.5600964 | 0.1262949 | -0.001358275 | 0.8984374 | 0.1295089 | -0.001244408
[5 empty] | 0.05287537 | 0.1238512 | -0.001308678 |  | 0.2287492 | 0.1250379 | -0.001223862 | 0.5607739 | 0.1270379 | -0.001358275 | 0.8987693 | 0.1302708 | -0.001209069
[5 empty] | 0.05296758 | 0.1245754 | -0.001308678 |  | 0.2287631 | 0.1257691 | -0.001223862 | 0.5615161 | 0.1277808 | -0.001358275 | 0.8995561 | 0.1310326 | -0.001209069
[5 empty] | 0.05295933 | 0.1252997 | -0.001308678 |  | 0.2288862 | 0.1265003 | -0.001223862 | 0.5621094 | 0.1285237 | -0.001358275 | 0.8991897 | 0.1317944 | -0.001209069
[5 empty] | 0.05295063 | 0.126024 | -0.001308678 |  | 0.2293139 | 0.1272316 | -0.001179178 | 0.5621977 | 0.1292666 | -0.001358275 | 0.8996227 | 0.1325562 | -0.001209069
[5 empty] | 0.05302011 | 0.1267483 | -0.001303303 |  | 0.2292928 | 0.1279628 | -0.001179178 | 0.5627058 | 0.1300095 | -0.001298407 | 0.9013164 | 0.133318 | -0.001175033
[5 empty] | 0.05299621 | 0.1274725 | -0.001303303 |  | 0.2294089 | 0.128694 | -0.001179178 | 0.5629215 | 0.1307524 | -0.001298407 | 0.9008203 | 0.1340798 | -0.001175033
[5 empty] | 0.0530219 | 0.1281968 | -0.001303303 |  | 0.229858 | 0.1294252 | -0.001179178 | 0.5633437 | 0.1314953 | -0.001298407 | 0.9014699 | 0.1348417 | -0.001175033
[5 empty] | 0.05304714 | 0.1289211 | -0.001284858 |  | 0.2299134 | 0.1301564 | -0.001179178 | 0.5636157 | 0.1322382 | -0.001298407 | 0.9018848 | 0.1356035 | -0.001175033
[5 empty] | 0.05305761 | 0.1296454 | -0.001284858 |  | 0.2302182 | 0.1308876 | -0.001133732 | 0.5640228 | 0.1329811 | -0.001234211 | 0.9020644 | 0.1363653 | -0.001142358
[5 empty] | 0.0530533 | 0.1303696 | -0.001284858 |  | 0.2302966 | 0.1316188 | -0.001133732 | 0.5652086 | 0.1337241 | -0.001234211 | 0.9023544 | 0.1371271 | -0.001142358
[5 empty] | 0.05300558 | 0.1310939 | -0.001284858 |  | 0.2301201 | 0.1323501 | -0.001133732 | 0.564957 | 0.134467 | -0.001234211 | 0.9042542 | 0.1378889 | -0.001142358
[5 empty] | 0.05306472 | 0.1318182 | -0.001284858 |  | 0.2306138 | 0.1330813 | -0.001133732 | 0.5659852 | 0.1352099 | -0.001234211 | 0.9047659 | 0.1386508 | -0.001142358
[5 empty] | 0.05303034 | 0.1325425 | -0.001266207 |  | 0.2304599 | 0.1338125 | -0.001087553 | 0.5662183 | 0.1359528 | -0.00116639 | 0.9049264 | 0.1394126 | -0.001111103
[5 empty] | 0.05309568 | 0.1332667 | -0.001266207 |  | 0.2307803 | 0.1345437 | -0.001087553 | 0.5669448 | 0.1366957 | -0.00116639 | 0.9047354 | 0.1401744 | -0.001111103
[5 empty] | 0.05302453 | 0.133991 | -0.001266207 |  | 0.2308736 | 0.1352749 | -0.001087553 | 0.5667313 | 0.1374386 | -0.00116639 | 0.9061565 | 0.1409362 | -0.001111103
[5 empty] | 0.05308889 | 0.1347153 | -0.001266207 |  | 0.2309642 | 0.1360061 | -0.001087553 | 0.5671546 | 0.1381815 | -0.00116639 | 0.9053773 | 0.141698 | -0.001111103
[5 empty] | 0.05310265 | 0.1354396 | -0.00125747 |  | 0.2312207 | 0.1367374 | -0.00104067 | 0.5682158 | 0.1389244 | -0.001095648 | 0.9058641 | 0.1424598 | -0.001081325
[5 empty] | 0.05303713 | 0.1361638 | -0.00125747 |  | 0.2313902 | 0.1374686 | -0.00104067 | 0.568048 | 0.1396674 | -0.001095648 | 0.9075027 | 0.1432217 | -0.001081325
[5 empty] | 0.05315013 | 0.1368881 | -0.00125747 |  | 0.2315569 | 0.1381998 | -0.00104067 | 0.5688054 | 0.1404103 | -0.001095648 | 0.9072856 | 0.1439835 | -0.001081325
[5 empty] | 0.0531194 | 0.1376124 | -0.00125747 |  | 0.2314956 | 0.138931 | -0.00104067 | 0.5695545 | 0.1411532 | -0.001095648 | 0.9089153 | 0.1447453 | -0.001081325
[5 empty] | 0.05314545 | 0.1383367 | -0.001248588 |  | 0.2315722 | 0.1396622 | -0.0009931098 | 0.5694318 | 0.1418961 | -0.001022687 | 0.9082243 | 0.1455071 | -0.001053082
[5 empty] | 0.05306354 | 0.139061 | -0.001248588 |  | 0.2317022 | 0.1403934 | -0.0009931098 | 0.5698756 | 0.142639 | -0.001022687 | 0.9092653 | 0.1462689 | -0.001053082
[5 empty] | 0.05313152 | 0.1397852 | -0.001248588 |  | 0.2318858 | 0.1411247 | -0.0009931098 | 0.5700224 | 0.1433819 | -0.001022687 | 0.9085629 | 0.1470307 | -0.001053082
[5 empty] | 0.05307003 | 0.1405095 | -0.001248588 |  | 0.2321793 | 0.1418559 | -0.0009449013 | 0.5711687 | 0.1441248 | -0.001022687 | 0.9092458 | 0.1477926 | -0.001053082
[5 empty] | 0.05312979 | 0.1412338 | -0.001238915 |  | 0.2323006 | 0.1425871 | -0.0009449013 | 0.5709368 | 0.1448677 | -0.0009482119 | 0.9100397 | 0.1485544 | -0.001026434
[5 empty] | 0.05314603 | 0.1419581 | -0.001238915 |  | 0.2325602 | 0.1433183 | -0.0009449013 | 0.571272 | 0.1456106 | -0.0009482119 | 0.9109445 | 0.1493162 | -0.001026434
[5 empty] | 0.05315457 | 0.1426823 | -0.001238915 |  | 0.2327321 | 0.1440495 | -0.0009449013 | 0.5713813 | 0.1463536 | -0.0009482119 | 0.9119605 | 0.150078 | -0.001026434
[5 empty] | 0.05310553 | 0.1434066 | -0.001243865 |  | 0.2326711 | 0.1447807 | -0.0009083366 | 0.5722206 | 0.1470965 | -0.0008917842 | 0.9117701 | 0.1508398 | -0.001007529
[5 empty] | 0.05309836 | 0.1441309 | -0.001243865 |  | 0.2327276 | 0.1455119 | -0.0009083366 | 0.572365 | 0.1478394 | -0.0008917842 | 0.9126995 | 0.1516016 | -0.001007529