## 1
Общество с ограниченной ответственностью "Инженерная геология" (ООО "ИнжГео") | [11 empty] | Общество с ограниченной ответственностью "Инженерная геология" (ООО "ИнжГео")
Юр. адрес: 117279, г. Москва, ул. Миклухо-Маклая, 36 а, этаж 5, пом. XXIII к. 76-84 | [11 empty] | Юр. адрес: 117279, г. Москва, ул. Миклухо-Маклая, 36 а, этаж 5, пом. XXIII к. 76-84 | [8 empty] | нагр |  |  | X0 | Y0 | R |  | нагр |  |  |  | X0 | Y0 | R | нагр |  |  |  | X0 | Y0 | R |  | нагр |  |  |  | X0 | Y0 | R
Телефон/факс +7 (495) 132-30-00, Адрес электронной почты inbox@inj-geo.ru | [11 empty] | Телефон/факс +7 (495) 132-30-00, Адрес электронной почты inbox@inj-geo.ru | [12 empty] | 0 | [7 empty] | 0 | [6 empty] | 0 | [7 empty] | 0
[21 empty] | девиатор | [6 empty] | девиатор | [6 empty] | девиатор | [7 empty] | девиатор
Испытательная лаборатория ООО «ИнжГео» | [11 empty] | Испытательная лаборатория ООО «ИнжГео» | [8 empty] | x0 | Угол | X | Y |  |  |  | x0 |  | Угол | X | Y |  |  | x0 |  | Угол | X | Y |  |  |  | x0 |  | Угол | X | Y
Адрес места осуществления деятельности лаборатории: г. Москва, просп. Вернадского, д. 51, стр. 1 | [11 empty] | Адрес места осуществления деятельности лаборатории: г. Москва, просп. Вернадского, д. 51, стр. 1 | [9 empty] | 0 | [7 empty] | 0 | [6 empty] | 0 | [7 empty] | 0
Телефон +7(910)4557682, E-mail: slg85@mail.ru | [11 empty] | Телефон +7(910)4557682, E-mail: slg85@mail.ru | [9 empty] | 5 | [7 empty] | 5 | [6 empty] | 5 | [7 empty] | 5
[22 empty] | 10 | [7 empty] | 10 | [6 empty] | 10 | [7 empty] | 10
[12 empty] | Протокол испытаний № 13-63/22 от 20-11-2022 | [9 empty] | 15 | [7 empty] | 15 | [6 empty] | 15 | [7 empty] | 15
[22 empty] | 20 | [7 empty] | 20 | [6 empty] | 20 | [7 empty] | 20
[12 empty] | Наименование и адрес заказчика: Переход трубопровода через р. Енисей | [9 empty] | 25 | [7 empty] | 25 | [6 empty] | 25 | [7 empty] | 25
[12 empty] | Наименование объекта: ООО Регионстрой | [9 empty] | 30 | [7 empty] | 30 | [6 empty] | 30 | [7 empty] | 30
Наименование используемого метода/методики: ГОСТ 12248.4-2020 | [11 empty] | Наименование используемого метода/методики: ГОСТ 12248.3-2020 | [9 empty] | 35 | [7 empty] | 35 | [6 empty] | 35 | [7 empty] | 35
Условия проведения испытания: температура окружающей среды (18 - 25)0С, влажность воздуха (40 - 75)% | [11 empty] | Условия проведения испытания: температура окружающей среды (18 - 25)0С, влажность воздуха (40 - 75)% | [9 empty] | 40 | [7 empty] | 40 | [6 empty] | 40 | [7 empty] | 40
[12 empty] | Дата получение объекта подлежащего испытаниям: 24.10.2022 | [9 empty] | 45 | [7 empty] | 45 | [6 empty] | 45 | [7 empty] | 45
[12 empty] | Дата испытания: 25.10.2022-19.11.2022 | [9 empty] | 50 | [7 empty] | 50 | [6 empty] | 50 | [7 empty] | 50
[22 empty] | 55 | [7 empty] | 55 | [6 empty] | 55 | [7 empty] | 55
Испытание грунтов методом трехосного сжатия | [11 empty] | Испытание грунтов методом трехосного сжатия | [9 empty] | 60 | [7 empty] | 60 | [6 empty] | 60 | [7 empty] | 60
[22 empty] | 65 | [7 empty] | 65 | [6 empty] | 65 | [7 empty] | 65
Лабораторный номер: | [6 empty] | We, д.е. = |  |  |  |  | Лабораторный номер: |  | 1057 |  |  |  | We, д.е. = | 0.406669122 |  |  | 70 | [7 empty] | 70 | [6 empty] | 70 | [7 empty] | 70
Номер скважины: | [6 empty] | ρ, г/см3 = |  |  |  |  | Номер скважины: |  | BH-001 |  |  |  | ρ, г/см3 = | 1.75 |  |  | 75 | [7 empty] | 75 | [6 empty] | 75 | [7 empty] | 75
Глубина отбора, м: | [6 empty] | ρs, г/см3 = |  |  |  |  | Глубина отбора, м: |  | 1.7 |  |  |  | ρs, г/см3 = | 2.7 |  |  | 80 | [7 empty] | 80 | [6 empty] | 80 | [7 empty] | 80
Наименование грунта: | [6 empty] | e, д.е. = |  |  |  |  | Наименование грунта: |  | Суглинок, после оттаивания текучий, легкий песчанистый |  |  |  | e, д.е. = | 1.17029 |  |  | 85 | [7 empty] | 85 | [6 empty] | 85 | [7 empty] | 85
Схема проведения опыта: | [6 empty] | IL, д.е. = |  |  |  |  | Схема проведения опыта: |  | КД |  |  |  | IL, д.е. = | 1.082 |  |  | 90 | [7 empty] | 90 | [6 empty] | 90 | [7 empty] | 90
[22 empty] | 95 | [7 empty] | 95 | [6 empty] | 95 | [7 empty] | 95
[22 empty] | 100 | [7 empty] | 100 | [6 empty] | 100 | [7 empty] | 100
Результаты испытаний | [11 empty] | Результаты испытаний | [9 empty] | 105 | [7 empty] | 105 | [6 empty] | 105 | [7 empty] | 105
[22 empty] | 110 | [7 empty] | 110 | [6 empty] | 110 | [7 empty] | 110
[22 empty] | 115 | [7 empty] | 115 | [6 empty] | 115 | [7 empty] | 115
[22 empty] | 120 | [7 empty] | 120 | [6 empty] | 120 | [7 empty] | 120
[22 empty] | 125 | [7 empty] | 125 | [6 empty] | 125 | [7 empty] | 125
[22 empty] | 130 | [7 empty] | 130 | [6 empty] | 130 | [7 empty] | 130
[22 empty] | 135 | [7 empty] | 135 | [6 empty] | 135 | [7 empty] | 135
[22 empty] | 140 | [7 empty] | 140 | [6 empty] | 140 | [7 empty] | 140
[22 empty] | 145 | [7 empty] | 145 | [6 empty] | 145 | [7 empty] | 145
[22 empty] | 150 | [7 empty] | 150 | [6 empty] | 150 | [7 empty] | 150
[22 empty] | 155 | [7 empty] | 155 | [6 empty] | 155 | [7 empty] | 155
[22 empty] | 160 | [7 empty] | 160 | [6 empty] | 160 | [7 empty] | 160
[22 empty] | 165 | [7 empty] | 165 | [6 empty] | 165 | [7 empty] | 165
[22 empty] | 170 | [7 empty] | 170 | [6 empty] | 170 | [7 empty] | 170
[22 empty] | 175 | [7 empty] | 175 | [6 empty] | 175 | [7 empty] | 175
[22 empty] | 180 | [7 empty] | 180 | [6 empty] | 180 | [7 empty] | 180
[13 empty] | Давление в камере, Мпа σ3 | Вертикальная нагрузка, Мпа σ1 | Поровое давление, Мпа u
| K0, д.е. | 0.8435655 |  |  |  |  | Коэфф. Точки | [5 empty] | 0.05 | 0.08493633 | [5 empty] | 1 | [6 empty] | σ3,кПа | σ1,кПа | u, кПа |  |  |  | 4
| q_zg, МПа | 0.04217828 | [10 empty] | 0.15 | 0.2220252 | [27 empty] | δ3, Мпа | δ1-δ3, МПа | δ1, МПа | δ1, КПа
|  |  | Модуль деформации, МПа: | [9 empty] | 0.25 | 0.3591141 | [21 empty] | С, МПа:
|  |  | Е0= |  | Точки модуля (полное напр.), МПа |  |  |  | 0.04217828 | 0.06748524 | [25 empty] | φ, град:
|  |  | E50 = |  | qf (полное напр.), МПа |  |  |  | 0.08570244 | [26 empty] | E, Мпа
|  |  | Коэф. Поперечной деформации, ϑ = | [9 empty] | Эффективные значения угла внутреннего трения и удельного сцепления ϕ', С' | [13 empty] | x | 0
[13 empty] | ϕ', град. = | 9 | [12 empty] | y |  |  |  | С, кПа | φ,°
[13 empty] | С', МПа = | 0.007
| Исполнитель: | [6 empty] | Морозов Д.С. |  |  |  |  | Исполнитель: |  |  |  |  | Морозов Д.С.
| Начальник исп. лаборатории: | [6 empty] | Семиколенова Л.Г. |  |  |  |  | Начальник исп. лаборатории: |  |  |  |  | Семиколенова Л.Г.
Лист 1 , всего листов 2 | [11 empty] | Лист 2 , всего листов 2
Частичное воспроизведение протокола испытаний без письменного разрешения ООО «ИнжГео» ЗАПРЕЩАЕТСЯ | [11 empty] | Частичное воспроизведение протокола испытаний без письменного разрешения ООО «ИнжГео» ЗАПРЕЩАЕТСЯ
[5 empty] | второй график |  | первый график | [9 empty] | К Пуассона
dev50 | epsE50 | ind | devE0 | epsE0 | dev | eps | sigma |  | dev1 | eps1 | dev2 | eps2 | dev3 | eps3 |  | Глины
0.03570244 | 0.008638175 |  |  |  | 0 | 0 |  |  | 0 | 0 | 0 | 0 | 0.008 | 0.0002737203 |  | < 0 | 0,20-0,30
ind |  |  |  |  | 0.004438175 | 0.000591926 |  |  | 0.006 | 0.001016186 | 0.018 | 0.001092674 | 0.02009738 | 0.0007584335 |  | 0-0,25 | 0,30-0,38
2 |  |  |  |  | 0.008663436 | 0.001183852 |  |  | 0.008079819 | 0.001525129 | 0.02256325 | 0.001519254 | 0.03847318 | 0.001516867 |  | 0,25< | 0,38-0,45
E0 |  |  |  |  | 0.01262464 | 0.001775778 |  |  | 0.01181922 | 0.002287693 | 0.03107793 | 0.002278881 | 0.05152448 | 0.0022753 |  | Суглинки | 0,35-0,37
epsE0 | devE0 |  |  |  | 0.01627064 | 0.002367704 |  |  | 0.01446756 | 0.003050257 | 0.0360126 | 0.003123017 | 0.05455704 | 0.002666672 |  | Пески и супеси | 0,30-0,35
0.004286099 | 0.02530697 |  |  |  | 0.01955031 | 0.00295963 |  |  | 0.01684298 | 0.003812822 | 0.03684874 | 0.003798135 | 0.05827381 | 0.003792167
[5 empty] | 0.02241248 | 0.003551556 |  |  | 0.01746816 | 0.004226408 | 0.03842114 | 0.004557763 | 0.06048422 | 0.004550601
График E50 |  | График E |  |  | 0.02530697 | 0.004286099 |  |  | 0.01827602 | 0.005337951 | 0.04014806 | 0.00531739 | 0.06202006 | 0.005309034
eps | q | sigma |  |  | 0.0267993 | 0.004735408 |  |  | 0.01921104 | 0.006100515 | 0.04183008 | 0.006077017 | 0.06528244 | 0.006067468
Горизонтальная линия E50 |  | Касательная |  |  | 0.02864289 | 0.005327334 |  |  | 0.02002596 | 0.006863079 | 0.0428678 | 0.006836644 | 0.06697245 | 0.006825901
0 |  | a | b |  | 0.03033333 | 0.00591926 |  |  | 0.02042099 | 0.007625644 | 0.04486181 | 0.007596271 | 0.06959121 | 0.007584335
|  |  | 0 |  | 0.03185545 | 0.006511186 |  |  | 0.02119635 | 0.008388208 | 0.0461127 | 0.008355898 | 0.0709398 | 0.008342768
Вертикальная линия E50 |  | p1 и p2 |  |  | 0.03319408 | 0.007103112 |  |  | 0.02175225 | 0.009150772 | 0.04702108 | 0.009115525 | 0.07271935 | 0.009101202
| 0 | 0 |  |  | 0.03433405 | 0.007695038 |  |  | 0.02248891 | 0.009913337 | 0.04838753 | 0.009875152 | 0.07523094 | 0.009859635
[5 empty] | 0.0352602 | 0.008286964 |  |  | 0.02320655 | 0.0106759 | 0.04981265 | 0.01063478 | 0.07647569 | 0.01061807
Касательная линия E50 |  |  |  |  | 0.03570244 | 0.008638175 |  |  | 0.02380538 | 0.01143847 | 0.05089703 | 0.01139441 | 0.07895469 | 0.0113765
0 | 0 | Горизонтальная 1 |  |  | 0.03662417 | 0.009470816 |  |  | 0.02438562 | 0.01220103 | 0.05204127 | 0.01215403 | 0.08086906 | 0.01213494
[5 empty] | 0.03724544 | 0.01006274 |  |  | 0.02484748 | 0.01296359 | 0.05274596 | 0.01291366 | 0.08231988 | 0.01289337
Горизонтальная линия qкр |  |  |  |  | 0.03783948 | 0.01065467 |  |  | 0.02549118 | 0.01372616 | 0.05411169 | 0.01367329 | 0.08390827 | 0.0136518
Горизонтальная линия q |  | Горизонтальная 2 |  |  | 0.03840717 | 0.01124659 |  |  | 0.02591695 | 0.01448872 | 0.05483907 | 0.01443291 | 0.08503532 | 0.01441024
0 |  | 0 |  |  | 0.0389494 | 0.01183852 |  |  | 0.02662498 | 0.01525129 | 0.05612868 | 0.01519254 | 0.08690215 | 0.01516867
[5 empty] | 0.03946707 | 0.01243045 |  |  | 0.02701551 | 0.01601385 | 0.05688112 | 0.01595217 | 0.08850985 | 0.0159271
Вертикальная линия q |  |  |  |  | 0.03996107 | 0.01302237 |  |  | 0.02738874 | 0.01677642 | 0.05839698 | 0.0167118 | 0.08945953 | 0.01668554
| 0 |  |  |  | 0.04043229 | 0.0136143 |  |  | 0.02794489 | 0.01753898 | 0.05907685 | 0.01747142 | 0.09115228 | 0.01744397
[5 empty] | 0.04088162 | 0.01420622 |  |  | 0.02838418 | 0.01830154 | 0.05952134 | 0.01823105 | 0.09238922 | 0.0182024
[5 empty] | 0.04130995 | 0.01479815 |  |  | 0.02890683 | 0.01906411 | 0.06033103 | 0.01899068 | 0.09357145 | 0.01896084
[5 empty] | 0.04171817 | 0.01539008 |  |  | 0.02931304 | 0.01982667 | 0.06120652 | 0.0197503 | 0.09380006 | 0.01971927
[5 empty] | 0.04210718 | 0.015982 |  |  | 0.02950304 | 0.02058924 | 0.06204841 | 0.02050993 | 0.09527616 | 0.0204777
[5 empty] | 0.04247786 | 0.01657393 |  |  | 0.03007705 | 0.0213518 | 0.06245728 | 0.02126956 | 0.09670086 | 0.02123614
[5 empty] | 0.04283111 | 0.01716585 |  |  | 0.03023527 | 0.02211437 | 0.06353373 | 0.02202919 | 0.09757526 | 0.02199457
[5 empty] | 0.04316782 | 0.01775778 |  |  | 0.03067793 | 0.02287693 | 0.06387836 | 0.02278881 | 0.09860045 | 0.022753
[5 empty] | 0.04348888 | 0.01834971 |  |  | 0.03090525 | 0.0236395 | 0.06459176 | 0.02354844 | 0.09927755 | 0.02351144
[5 empty] | 0.04379518 | 0.01894163 |  |  | 0.03121743 | 0.02440206 | 0.06547452 | 0.02430807 | 0.09940766 | 0.02426987
[5 empty] | 0.04408761 | 0.01953356 |  |  | 0.03161469 | 0.02516462 | 0.06612725 | 0.02506769 | 0.1011919 | 0.0250283
[5 empty] | 0.04436706 | 0.02012548 |  |  | 0.03189725 | 0.02592719 | 0.06655052 | 0.02582732 | 0.1011313 | 0.02578674
[5 empty] | 0.04463443 | 0.02071741 |  |  | 0.03216533 | 0.02668975 | 0.06664494 | 0.02658695 | 0.101727 | 0.02654517
[5 empty] | 0.04489061 | 0.02130934 |  |  | 0.03251914 | 0.02745232 | 0.06701111 | 0.02734658 | 0.1022802 | 0.0273036
[5 empty] | 0.04513648 | 0.02190126 |  |  | 0.03245891 | 0.02821488 | 0.0681496 | 0.0281062 | 0.1038919 | 0.02806204
[5 empty] | 0.04537294 | 0.02249319 |  |  | 0.03288483 | 0.02897745 | 0.06796103 | 0.02886583 | 0.1038632 | 0.02882047
[5 empty] | 0.04560088 | 0.02308511 |  |  | 0.03319714 | 0.02974001 | 0.06854598 | 0.02962546 | 0.1042952 | 0.02957891
[5 empty] | 0.04582119 | 0.02367704 |  |  | 0.03329604 | 0.03050257 | 0.06930505 | 0.03038508 | 0.1047891 | 0.03033734
[5 empty] | 0.04603476 | 0.02426897 |  |  | 0.03348176 | 0.03126514 | 0.06963883 | 0.03114471 | 0.1057459 | 0.03109577
[5 empty] | 0.04624248 | 0.02486089 |  |  | 0.03375451 | 0.0320277 | 0.06954792 | 0.03190434 | 0.1060667 | 0.03185421
[5 empty] | 0.04644553 | 0.02545282 |  |  | 0.0339145 | 0.03279027 | 0.07023291 | 0.03266396 | 0.1064527 | 0.03261264
[5 empty] | 0.04664707 | 0.02604474 |  |  | 0.03376196 | 0.03355283 | 0.06989439 | 0.03342359 | 0.1065049 | 0.03337107
[5 empty] | 0.04684769 | 0.02663667 |  |  | 0.03409709 | 0.0343154 | 0.07073296 | 0.03418322 | 0.1073245 | 0.03412951
[5 empty] | 0.04704728 | 0.0272286 |  |  | 0.03402012 | 0.03507796 | 0.07034921 | 0.03494285 | 0.1077125 | 0.03488794
[5 empty] | 0.04724575 | 0.02782052 |  |  | 0.03423126 | 0.03584053 | 0.07114374 | 0.03570247 | 0.10797 | 0.03564637
[5 empty] | 0.04744299 | 0.02841245 |  |  | 0.03423073 | 0.03660309 | 0.07081715 | 0.0364621 | 0.1080982 | 0.03640481
[5 empty] | 0.04763891 | 0.02900437 |  |  | 0.03441874 | 0.03736565 | 0.07107001 | 0.03722173 | 0.1073982 | 0.03716324
[5 empty] | 0.0478334 | 0.0295963 |  |  | 0.03439551 | 0.03812822 | 0.07110294 | 0.03798135 | 0.108271 | 0.03792167
[5 empty] | 0.04802638 | 0.03018823 |  |  | 0.03466125 | 0.03889078 | 0.07141652 | 0.03874098 | 0.1080178 | 0.03868011
[5 empty] | 0.04821773 | 0.03078015 |  |  | 0.03461619 | 0.03965335 | 0.07151135 | 0.03950061 | 0.1084397 | 0.03943854
[5 empty] | 0.04840736 | 0.03137208 |  |  | 0.03456053 | 0.04041591 | 0.07138803 | 0.04026024 | 0.1082377 | 0.04019697
[5 empty] | 0.04859517 | 0.031964 |  |  | 0.0346945 | 0.04117848 | 0.07124714 | 0.04101986 | 0.108913 | 0.04095541
[5 empty] | 0.04878107 | 0.03255593 |  |  | 0.03491831 | 0.04194104 | 0.07158928 | 0.04177949 | 0.1090667 | 0.04171384
[5 empty] | 0.04896494 | 0.03314786 |  |  | 0.03493633 | 0.0427036 | 0.0720252 | 0.04253912 | 0.1091141 | 0.04247227
[5 empty] | 0.0491467 | 0.03373978 |  |  | 0.0348363 | 0.04346617 | 0.07152503 | 0.04329874 | 0.1085135 | 0.04323071
[5 empty] | 0.04932625 | 0.03433171 |  |  | 0.03493048 | 0.04422873 | 0.07171418 | 0.04405837 | 0.1085976 | 0.04398914
[5 empty] | 0.04950347 | 0.03492363 |  |  | 0.03491468 | 0.0449913 | 0.07197357 | 0.044818 | 0.1087268 | 0.04474757
[5 empty] | 0.04967828 | 0.03551556 |  |  | 0.03458933 | 0.04575386 | 0.07130412 | 0.04557763 | 0.1082023 | 0.04550601
[5 empty] | 0.04985058 | 0.03610749 |  |  | 0.0345548 | 0.04651643 | 0.07140698 | 0.04633725 | 0.1083267 | 0.04626444
[5 empty] | 0.05002026 | 0.03669941 |  |  | 0.03461151 | 0.04727899 | 0.07108327 | 0.04709688 | 0.1084024 | 0.04702288
[5 empty] | 0.05018723 | 0.03729134 |  |  | 0.03475984 | 0.04804156 | 0.07113412 | 0.04785651 | 0.1081318 | 0.04778131
[5 empty] | 0.05035139 | 0.03788326 |  |  | 0.0344002 | 0.04880412 | 0.07076067 | 0.04861613 | 0.1073173 | 0.04853974
[5 empty] | 0.05051263 | 0.03847519 |  |  | 0.03433299 | 0.04956668 | 0.07096403 | 0.04937576 | 0.1071614 | 0.04929818
[5 empty] | 0.05067086 | 0.03906712 |  |  | 0.03425861 | 0.05032925 | 0.07074535 | 0.05013539 | 0.1061665 | 0.05005661
[5 empty] | 0.05082599 | 0.03965904 |  |  | 0.03417744 | 0.05109181 | 0.07050574 | 0.05089501 | 0.1067351 | 0.05081504
[5 empty] | 0.0509779 | 0.04025097 |  |  | 0.0340899 | 0.05185438 | 0.07024634 | 0.05165464 | 0.1052695 | 0.05157348
[5 empty] | 0.05112651 | 0.04084289 |  |  | 0.03419638 | 0.05261694 | 0.07016829 | 0.05241427 | 0.1050723 | 0.05233191
[5 empty] | 0.05127171 | 0.04143482 |  |  | 0.03399728 | 0.05337951 | 0.0692727 | 0.0531739 | 0.1049458 | 0.05309034
[5 empty] | 0.0514134 | 0.04202675 |  |  | 0.03409299 | 0.05414207 | 0.06916071 | 0.05393352 | 0.1041925 | 0.05384878
[5 empty] | 0.05155148 | 0.04261867 |  |  | 0.03368392 | 0.05490463 | 0.06903344 | 0.05469315 | 0.1041149 | 0.05460721
[5 empty] | 0.05168586 | 0.0432106 |  |  | 0.03357046 | 0.0556672 | 0.06849203 | 0.05545278 | 0.1031153 | 0.05536564
[5 empty] | 0.05181643 | 0.04380252 |  |  | 0.03355301 | 0.05642976 | 0.06853761 | 0.0562124 | 0.1019962 | 0.05612408
[5 empty] | 0.0519431 | 0.04439445 |  |  | 0.03353198 | 0.05719233 | 0.06777131 | 0.05697203 | 0.1015601 | 0.05688251
[5 empty] | 0.05206576 | 0.04498638 |  |  | 0.03320775 | 0.05795489 | 0.06719425 | 0.05773166 | 0.1006094 | 0.05764094
[5 empty] | 0.05218432 | 0.0455783 |  |  | 0.03318073 | 0.05871746 | 0.06670756 | 0.05849129 | 0.09994642 | 0.05839938
[5 empty] | 0.05229868 | 0.04617023 |  |  | 0.03315131 | 0.05948002 | 0.06631238 | 0.05925091 | 0.09927373 | 0.05915781
[5 empty] | 0.05240874 | 0.04676215 |  |  | 0.0329199 | 0.06024259 | 0.06640983 | 0.06001054 | 0.09909373 | 0.05991624
[5 empty] | 0.05251439 | 0.04735408 |  |  | 0.03278689 | 0.06100515 | 0.06580104 | 0.06077017 | 0.09790884 | 0.06067468
[5 empty] | 0.05261555 | 0.04794601 |  |  | 0.03285269 | 0.06176771 | 0.06568715 | 0.06152979 | 0.09732152 | 0.06143311
[5 empty] | 0.05271211 | 0.04853793 |  |  | 0.03261768 | 0.06253028 | 0.06526928 | 0.06228942 | 0.09673419 | 0.06219154
[5 empty] | 0.05280397 | 0.04912986 |  |  | 0.03228227 | 0.06329284 | 0.06474856 | 0.06304905 | 0.09594929 | 0.06294998
[5 empty] | 0.05289103 | 0.04972178 |  |  | 0.03234685 | 0.06405541 | 0.06382612 | 0.06380868 | 0.09536925 | 0.06370841
[5 empty] | 0.05297319 | 0.05031371 |  |  | 0.03201183 | 0.06481797 | 0.06410309 | 0.0645683 | 0.09469652 | 0.06446685
[5 empty] | 0.05305035 | 0.05090564 |  |  | 0.0318776 | 0.06558054 | 0.0633806 | 0.06532793 | 0.09413353 | 0.06522528
[5 empty] | 0.05312242 | 0.05149756 |  |  | 0.03194457 | 0.0663431 | 0.06285978 | 0.06608756 | 0.09408271 | 0.06598371
[5 empty] | 0.0531893 | 0.05208949 |  |  | 0.03171312 | 0.06710566 | 0.06284175 | 0.06684718 | 0.09274651 | 0.06674215
[5 empty] | 0.05325088 | 0.05268141 |  |  | 0.03168366 | 0.06786823 | 0.06212766 | 0.06760681 | 0.09212735 | 0.06750058
[5 empty] | 0.05330707 | 0.05327334 |  |  | 0.03135659 | 0.06863079 | 0.06181862 | 0.06836644 | 0.09182768 | 0.06825901
[5 empty] | 0.05335776 | 0.05386527 |  |  | 0.0313323 | 0.06939336 | 0.06101578 | 0.06912607 | 0.09084993 | 0.06901745
[5 empty] | 0.05340286 | 0.05445719 |  |  | 0.03111119 | 0.07015592 | 0.06072024 | 0.06988569 | 0.09049653 | 0.06977588
[5 empty] | 0.05344227 | 0.05504912 |  |  | 0.0309912 | 0.07091849 | 0.06022441 | 0.07064532 | 0.09066149 | 0.07053431
[5 empty] | 0.05347589 | 0.05564104 |  |  | 0.03096841 | 0.07168105 | 0.06021474 | 0.07140495 | 0.08983149 | 0.07129275
[5 empty] | 0.05350362 | 0.05623297 |  |  | 0.03094289 | 0.07244362 | 0.05979162 | 0.07216457 | 0.08930573 | 0.07205118
[5 empty] | 0.05352536 | 0.0568249 |  |  | 0.03081476 | 0.07320618 | 0.05915562 | 0.0729242 | 0.08888367 | 0.07280961
[5 empty] | 0.05354102 | 0.05741682 |  |  | 0.03078414 | 0.07396874 | 0.05860734 | 0.07368383 | 0.08846471 | 0.07356805
[5 empty] | 0.05355048 | 0.05800875 |  |  | 0.03055117 | 0.07473131 | 0.05814736 | 0.07444345 | 0.08804831 | 0.07432648
[5 empty] | 0.05355366 | 0.05860067 |  |  | 0.03031597 | 0.07549387 | 0.05817625 | 0.07520308 | 0.08663387 | 0.07508491
[5 empty] | 0.05355366 | 0.05860067 |  |  | 0.03027866 | 0.07625644 | 0.0569946 | 0.07596271 | 0.08652085 | 0.07584335
[5 empty] | 0.05264846 | 0.05860041 |  |  | 0.03003937 | 0.077019 | 0.056803 | 0.07672234 | 0.08620866 | 0.07660178
[5 empty] | 0.05175341 | 0.05860014 |  |  | 0.02989822 | 0.07778157 | 0.05610202 | 0.07748196 | 0.08549674 | 0.07736021
[5 empty] | 0.050869 | 0.05859987 |  |  | 0.02985534 | 0.07854413 | 0.05559225 | 0.07824159 | 0.08548451 | 0.07811865
[5 empty] | 0.0499957 | 0.0585996 |  |  | 0.02971086 | 0.07930669 | 0.05527427 | 0.07900122 | 0.08417141 | 0.07887708
[5 empty] | 0.04913398 | 0.05859933 |  |  | 0.0296649 | 0.08006926 | 0.05484867 | 0.07976084 | 0.08425687 | 0.07963551
[5 empty] | 0.04828435 | 0.05859906 |  |  | 0.02931758 | 0.08083182 | 0.05441602 | 0.08052047 | 0.08394032 | 0.08039395
[5 empty] | 0.04744726 | 0.05859879 |  |  | 0.02906904 | 0.08159439 | 0.05337691 | 0.0812801 | 0.08342118 | 0.08115238
[5 empty] | 0.04662321 | 0.05859853 |  |  | 0.02891939 | 0.08235695 | 0.05303193 | 0.08203973 | 0.0821989 | 0.08191081
[5 empty] | 0.04581267 | 0.05859826 |  |  | 0.02876877 | 0.08311952 | 0.05238165 | 0.08279935 | 0.08137289 | 0.08266925
[5 empty] | 0.04501612 | 0.05859799 |  |  | 0.02881729 | 0.08388208 | 0.05232665 | 0.08355898 | 0.08164259 | 0.08342768
[5 empty] | 0.04423405 | 0.05859772 |  |  | 0.02856508 | 0.08464465 | 0.05126753 | 0.08431861 | 0.08100742 | 0.08418612
[5 empty] | 0.04346693 | 0.05859745 |  |  | 0.02861228 | 0.08540721 | 0.05090486 | 0.08507823 | 0.08066683 | 0.08494455
[5 empty] | 0.04271525 | 0.05859718 |  |  | 0.028159 | 0.08616977 | 0.05013923 | 0.08583786 | 0.07962024 | 0.08570298
[5 empty] | 0.04197948 | 0.05859692 |  |  | 0.02820537 | 0.08693234 | 0.05017121 | 0.08659749 | 0.07926707 | 0.08646142
[5 empty] | 0.0412601 | 0.05859665 |  |  | 0.02785151 | 0.0876949 | 0.0494014 | 0.08735712 | 0.07820677 | 0.08721985
[5 empty] | 0.0405576 | 0.05859638 |  |  | 0.02799756 | 0.08845747 | 0.04853037 | 0.08811674 | 0.07823876 | 0.08797828
[5 empty] | 0.03987246 | 0.05859611 |  |  | 0.02754363 | 0.08922003 | 0.0482587 | 0.08887637 | 0.07736246 | 0.08873672
[5 empty] | 0.03920515 | 0.05859584 |  |  | 0.02738985 | 0.0899826 | 0.04758699 | 0.089636 | 0.07687732 | 0.08949515
[5 empty] | 0.03855616 | 0.05859557 |  |  | 0.02743635 | 0.09074516 | 0.04731581 | 0.09039562 | 0.07578276 | 0.09025358
[5 empty] | 0.03792596 | 0.0585953 |  |  | 0.02718325 | 0.09150772 | 0.04674574 | 0.09115525 | 0.07527821 | 0.09101202
[5 empty] | 0.03731504 | 0.05859504 |  |  | 0.02693068 | 0.09227029 | 0.04607737 | 0.09191488 | 0.0752631 | 0.09177045
[5 empty] | 0.03672388 | 0.05859477 |  |  | 0.02687876 | 0.09303285 | 0.04541128 | 0.0926745 | 0.07483686 | 0.09252888
[5 empty] | 0.03615296 | 0.0585945 |  |  | 0.02692762 | 0.09379542 | 0.04434806 | 0.09343413 | 0.07429893 | 0.09328732
[5 empty] | 0.03560275 | 0.05859423 |  |  | 0.02667739 | 0.09455798 | 0.04438828 | 0.09419376 | 0.07264872 | 0.09404575
[5 empty] | 0.03507178 | 0.05859396 |  |  | 0.02642819 | 0.09532055 | 0.04373252 | 0.09495339 | 0.07208568 | 0.09480418
[5 empty] | 0.03454876 | 0.05859369 |  |  | 0.02618014 | 0.09608311 | 0.04278138 | 0.09571301 | 0.07200923 | 0.09556262
[5 empty] | 0.03403221 | 0.05859342 |  |  | 0.02623337 | 0.09684568 | 0.04283544 | 0.09647264 | 0.07061881 | 0.09632105
[5 empty] | 0.03352261 | 0.05859316 |  |  | 0.02598807 | 0.09760824 | 0.04218257 | 0.09723227 | 0.06990071 | 0.09707948
[5 empty] | 0.03302043 | 0.05859289 |  |  | 0.0259443 | 0.0983708 | 0.04130852 | 0.09799189 | 0.07004064 | 0.09783792
[5 empty] | 0.03252617 | 0.05859262 |  |  | 0.02560192 | 0.09913337 | 0.04081498 | 0.09875152 | 0.06834109 | 0.09859635
[5 empty] | 0.0320403 | 0.05859235 |  |  | 0.0257608 | 0.09989593 | 0.04000368 | 0.09951115 | 0.06850458 | 0.09935478
[5 empty] | 0.0315633 | 0.05859208 |  |  | 0.0256208 | 0.1006585 | 0.03957637 | 0.1002708 | 0.06703364 | 0.1001132
[5 empty] | 0.03109564 | 0.05859181 |  |  | 0.02538178 | 0.1014211 | 0.03893477 | 0.1010304 | 0.06603078 | 0.1008717
[5 empty] | 0.03063782 | 0.05859154 |  |  | 0.02534362 | 0.1021836 | 0.03848061 | 0.10179 | 0.06529853 | 0.1016301
[5 empty] | 0.03019031 | 0.05859128 |  |  | 0.02510618 | 0.1029462 | 0.03771564 | 0.1025497 | 0.0646394 | 0.1023885
[5 empty] | 0.0297536 | 0.05859101 |  |  | 0.02496932 | 0.1037088 | 0.03724159 | 0.1033093 | 0.06355593 | 0.103147
[5 empty] | 0.02932815 | 0.05859074 |  |  | 0.02483291 | 0.1044713 | 0.03616019 | 0.1040689 | 0.06225063 | 0.1039054
[5 empty] | 0.02891446 | 0.05859047 |  |  | 0.02449681 | 0.1052339 | 0.03537318 | 0.1048285 | 0.06132602 | 0.1046638
[5 empty] | 0.028513 | 0.0585902 |  |  | 0.0244609 | 0.1059964 | 0.03488229 | 0.1055882 | 0.05998463 | 0.1054223
[5 empty] | 0.02812425 | 0.05858993 |  |  | 0.02442504 | 0.106759 | 0.03378926 | 0.1063478 | 0.05912897 | 0.1061807
[5 empty] | 0.02774869 | 0.05858966 |  |  | 0.02428908 | 0.1075216 | 0.03319582 | 0.1071074 | 0.05816157 | 0.1069391
[5 empty] | 0.02738681 | 0.0585894 |  |  | 0.0241529 | 0.1082841 | 0.03260371 | 0.107867 | 0.05698496 | 0.1076976
[5 empty] | 0.02703908 | 0.05858913 |  |  | 0.02411637 | 0.1090467 | 0.03201466 | 0.1086267 | 0.05570165 | 0.108456
[5 empty] | 0.02670598 | 0.05858886 |  |  | 0.02367935 | 0.1098093 | 0.0315304 | 0.1093863 | 0.05471416 | 0.1092144
[5 empty] | 0.026388 | 0.05858859 |  |  | 0.0237417 | 0.1105718 | 0.03085268 | 0.1101459 | 0.05342501 | 0.1099729
[5 empty] | 0.02608562 | 0.05858832 |  |  | 0.02360329 | 0.1113344 | 0.03018322 | 0.1109056 | 0.05263673 | 0.1107313
[5 empty] | 0.02579931 | 0.05858805 |  |  | 0.02346398 | 0.112097 | 0.02902377 | 0.1116652 | 0.05195185 | 0.1114897
[5 empty] | 0.02552955 | 0.05858779 |  |  | 0.02312365 | 0.1128595 | 0.02847604 | 0.1124248 | 0.05007287 | 0.1122482
[5 empty] | 0.02527683 | 0.05858752 |  |  | 0.02318215 | 0.1136221 | 0.02824179 | 0.1131844 | 0.04980233 | 0.1130066
[5 empty] | 0.02527683 | 0.05858752 |  |  | 0.02283936 | 0.1143847 | 0.02732274 | 0.1139441 | 0.04854274 | 0.113765
[5 empty] | 0.02463255 | 0.05856051 |  |  | 0.02279513 | 0.1151472 | 0.02672064 | 0.1147037 | 0.04699662 | 0.1145235
[5 empty] | 0.02399545 | 0.05853351 |  |  | 0.02284934 | 0.1159098 | 0.0259372 | 0.1154633 | 0.04636651 | 0.1152819
[5 empty] | 0.02336586 | 0.0585065 |  |  | 0.02250185 | 0.1166723 | 0.02547418 | 0.1162229 | 0.04535491 | 0.1160403
[5 empty] | 0.02274412 | 0.0584795 |  |  | 0.02225252 | 0.1174349 | 0.0249333 | 0.1169826 | 0.04436436 | 0.1167988
[5 empty] | 0.02213054 | 0.0584525 |  |  | 0.02230122 | 0.1181975 | 0.02471629 | 0.1177422 | 0.04289736 | 0.1175572
[5 empty] | 0.02152547 | 0.05842549 |  |  | 0.02224782 | 0.11896 | 0.0243249 | 0.1185018 | 0.04225646 | 0.1183156
[5 empty] | 0.02092923 | 0.05839849 |  |  | 0.02179218 | 0.1197226 | 0.02386086 | 0.1192615 | 0.04154415 | 0.1190741
[5 empty] | 0.02034215 | 0.05837148 |  |  | 0.02193417 | 0.1204852 | 0.0230259 | 0.1200211 | 0.04046298 | 0.1198325
[5 empty] | 0.01976457 | 0.05834448 |  |  | 0.02167365 | 0.1212477 | 0.02262176 | 0.1207807 | 0.03961546 | 0.1205909
[5 empty] | 0.01919681 | 0.05831748 |  |  | 0.02131049 | 0.1220103 | 0.02285017 | 0.1215403 | 0.03880411 | 0.1213494
[5 empty] | 0.01863921 | 0.05829047 |  |  | 0.02114455 | 0.1227729 | 0.02181287 | 0.1223 | 0.03803145 | 0.1221078
[5 empty] | 0.01809209 | 0.05826347 |  |  | 0.0211757 | 0.1235354 | 0.02181159 | 0.1230596 | 0.0379 | 0.1228662
[5 empty] | 0.01755578 | 0.05823646 |  |  | 0.02090381 | 0.124298 | 0.02164807 | 0.1238192 | 0.0367123 | 0.1236247
[5 empty] | 0.01703063 | 0.05820946 |  |  | 0.02072874 | 0.1250606 | 0.02102403 | 0.1245788 | 0.03647085 | 0.1243831
[5 empty] | 0.01651695 | 0.05818245 |  |  | 0.02075035 | 0.1258231 | 0.02154099 | 0.1253385 | 0.03537788 | 0.1251415
[5 empty] | 0.01601507 | 0.05815545 |  |  | 0.02056851 | 0.1265857 | 0.02067606 | 0.1260981 | 0.03510719 | 0.1259
[5 empty] | 0.01552534 | 0.05812845 |  |  | 0.02038319 | 0.1273482 | 0.02081341 | 0.1268577 | 0.0340409 | 0.1266584
[5 empty] | 0.01504807 | 0.05810144 |  |  | 0.02019446 | 0.1281108 | 0.02065319 | 0.1276174 | 0.03417946 | 0.1274168
[5 empty] | 0.0145836 | 0.05807444 |  |  | 0.01980237 | 0.1288734 | 0.02089556 | 0.128377 | 0.03352335 | 0.1281753
[5 empty] | 0.01413227 | 0.05804743 |  |  | 0.01970697 | 0.1296359 | 0.0201407 | 0.1291366 | 0.03257303 | 0.1289337
[5 empty] | 0.01369439 | 0.05802043 |  |  | 0.01950832 | 0.1303985 | 0.02008875 | 0.1298962 | 0.03252897 | 0.1296921
[5 empty] | 0.0132703 | 0.05799343 |  |  | 0.01910648 | 0.1311611 | 0.0203399 | 0.1306559 | 0.03149162 | 0.1304506
[5 empty] | 0.01286033 | 0.05796642 |  |  | 0.01890149 | 0.1319236 | 0.01979429 | 0.1314155 | 0.03166146 | 0.131209
[5 empty] | 0.01246482 | 0.05793942 |  |  | 0.01879341 | 0.1326862 | 0.0200521 | 0.1321751 | 0.03093894 | 0.1319674
[5 empty] | 0.01208273 | 0.05791241 |  |  | 0.0186823 | 0.1334488 | 0.01931348 | 0.1329347 | 0.03022454 | 0.1327259
[5 empty] | 0.01170631 | 0.05788541 |  |  | 0.01856821 | 0.1342113 | 0.01967861 | 0.1336944 | 0.03011872 | 0.1334843
[5 empty] | 0.01133454 | 0.0578584 |  |  | 0.01805119 | 0.1349739 | 0.01954763 | 0.134454 | 0.02862194 | 0.1342427
[5 empty] | 0.01096775 | 0.0578314 |  |  | 0.0179313 | 0.1357365 | 0.01912072 | 0.1352136 | 0.02873467 | 0.1350012
[5 empty] | 0.01060626 | 0.0578044 |  |  | 0.0178086 | 0.136499 | 0.01929804 | 0.1359732 | 0.02865737 | 0.1357596
[5 empty] | 0.01025041 | 0.05777739 |  |  | 0.01738313 | 0.1372616 | 0.01897976 | 0.1367329 | 0.0274905 | 0.136518
[5 empty] | 0.009900524 | 0.05775039 |  |  | 0.01725495 | 0.1380242 | 0.01896603 | 0.1374925 | 0.02723454 | 0.1372765
[5 empty] | 0.009556941 | 0.05772338 |  |  | 0.01712411 | 0.1387867 | 0.01855702 | 0.1382521 | 0.02658995 | 0.1380349
[5 empty] | 0.009219986 | 0.05769638 |  |  | 0.01699068 | 0.1395493 | 0.01865289 | 0.1390118 | 0.02685718 | 0.1387933
[5 empty] | 0.008889992 | 0.05766938 |  |  | 0.0165547 | 0.1403118 | 0.0183538 | 0.1397714 | 0.02603671 | 0.1395518
[5 empty] | 0.008567288 | 0.05764237 |  |  | 0.01651623 | 0.1410744 | 0.01875993 | 0.140531 | 0.025929 | 0.1403102
[5 empty] | 0.008252205 | 0.05761537 |  |  | 0.01607532 | 0.141837 | 0.01817143 | 0.1412906 | 0.02543452 | 0.1410686
[5 empty] | 0.007945073 | 0.05758836 |  |  | 0.01573202 | 0.1425995 | 0.01818846 | 0.1420503 | 0.02525373 | 0.1418271
[5 empty] | 0.007646223 | 0.05756136 |  |  | 0.0156864 | 0.1433621 | 0.0183112 | 0.1428099 | 0.02388709 | 0.1425855
[5 empty] | 0.007355985 | 0.05753435 |  |  | 0.0154385 | 0.1441247 | 0.01843979 | 0.1435695 | 0.02403507 | 0.1433439
[5 empty] | 0.00707469 | 0.05750735 |  |  | 0.01528838 | 0.1448872 | 0.01777441 | 0.1443291 | 0.02389813 | 0.1441024
[5 empty] | 0.006802669 | 0.05748035 |  |  | 0.01503609 | 0.1456498 | 0.01781522 | 0.1450888 | 0.02377675 | 0.1448608
[5 empty] | 0.006540251 | 0.05745334 |  |  | 0.0144817 | 0.1464124 | 0.01816238 | 0.1458484 | 0.02267137 | 0.1456192
[5 empty] | 0.006287768 | 0.05742634 |  |  | 0.01422524 | 0.1471749 | 0.01761606 | 0.146608 | 0.02268248 | 0.1463777
[5 empty] | 0.00604555 | 0.05739933 |  |  | 0.01406678 | 0.1479375 | 0.01787642 | 0.1473677 | 0.02251053 | 0.1471361
[5 empty] | 0.005813927 | 0.05737233 |  |  | 0.01370637 | 0.1487001 | 0.01784361 | 0.1481273 | 0.02235598 | 0.1478945
[5 empty] | 0.00559323 | 0.05734533 |  |  | 0.01374406 | 0.1494626 | 0.01801782 | 0.1488869 | 0.02251931 | 0.148653
[5 empty] | 0.00538379 | 0.05731832 |  |  | 0.01347991 | 0.1502252 | 0.01819919 | 0.1496465 | 0.02130097 | 0.1494114
[5 empty] | 0.005185936 | 0.05729132 |  |  | 0.01301398 | 0.1509877 | 0.01818789 | 0.1504062 | 0.02210144 | 0.1501698
[5 empty] | 0.005 | 0.05726431 |  |  | 0.01274631 | 0.1517503 | 0.01768409 | 0.1511658 | 0.02142117 | 0.1509283
[5 empty] | 0.005 | 0.05725116
[5 empty] | 0.005675314 | 0.05725142
[5 empty] | 0.006346853 | 0.05725169
[5 empty] | 0.007014573 | 0.05725196
[5 empty] | 0.007678432 | 0.05725223
[5 empty] | 0.008338385 | 0.0572525
[5 empty] | 0.00899439 | 0.05725277
[5 empty] | 0.009646403 | 0.05725304
[5 empty] | 0.01029438 | 0.0572533
[5 empty] | 0.01093828 | 0.05725357
[5 empty] | 0.01157805 | 0.05725384
[5 empty] | 0.01221366 | 0.05725411
[5 empty] | 0.01284507 | 0.05725438
[5 empty] | 0.01347222 | 0.05725465
[5 empty] | 0.01409507 | 0.05725491
[5 empty] | 0.01471358 | 0.05725518
[5 empty] | 0.01532771 | 0.05725545
[5 empty] | 0.01593742 | 0.05725572
[5 empty] | 0.01654265 | 0.05725599
[5 empty] | 0.01714338 | 0.05725626
[5 empty] | 0.01773954 | 0.05725653
[5 empty] | 0.01833111 | 0.05725679
[5 empty] | 0.01891804 | 0.05725706
[5 empty] | 0.01950027 | 0.05725733
[5 empty] | 0.02007778 | 0.0572576
[5 empty] | 0.02065069 | 0.05725787
[5 empty] | 0.02122003 | 0.05725814
[5 empty] | 0.02178592 | 0.05725841
[5 empty] | 0.02234833 | 0.05725867
[5 empty] | 0.02290721 | 0.05725894
[5 empty] | 0.02346251 | 0.05725921
[5 empty] | 0.0240142 | 0.05725948
[5 empty] | 0.02456224 | 0.05725975
[5 empty] | 0.02510656 | 0.05726002
[5 empty] | 0.02564715 | 0.05726029
[5 empty] | 0.02618394 | 0.05726055
[5 empty] | 0.0267169 | 0.05726082
[5 empty] | 0.02724598 | 0.05726109
[5 empty] | 0.02777114 | 0.05726136
[5 empty] | 0.02829234 | 0.05726163
[5 empty] | 0.02880954 | 0.0572619
[5 empty] | 0.02932268 | 0.05726216
[5 empty] | 0.02983173 | 0.05726243
[5 empty] | 0.03033665 | 0.0572627
[5 empty] | 0.03083738 | 0.05726297
[5 empty] | 0.03133389 | 0.05726324
[5 empty] | 0.03182613 | 0.05726351
[5 empty] | 0.03231407 | 0.05726378
[5 empty] | 0.03279765 | 0.05726404
[5 empty] | 0.03327683 | 0.05726431
[5 empty] | 0.03327683 | 0.05725116
[5 empty] | 0.03378562 | 0.0572787
[5 empty] | 0.03428969 | 0.05730624
[5 empty] | 0.03478891 | 0.05733378
[5 empty] | 0.03528315 | 0.05736132
[5 empty] | 0.03577229 | 0.05738886
[5 empty] | 0.03625619 | 0.0574164
[5 empty] | 0.03673474 | 0.05744394
[5 empty] | 0.0372078 | 0.05747148
[5 empty] | 0.03767524 | 0.05749903
[5 empty] | 0.03813694 | 0.05752657
[5 empty] | 0.03859276 | 0.05755411
[5 empty] | 0.03904259 | 0.05758165
[5 empty] | 0.03948629 | 0.05760919
[5 empty] | 0.03992373 | 0.05763673
[5 empty] | 0.04035479 | 0.05766427
[5 empty] | 0.04077935 | 0.05769181
[5 empty] | 0.04119726 | 0.05771936
[5 empty] | 0.04160841 | 0.0577469
[5 empty] | 0.04201266 | 0.05777444
[5 empty] | 0.04240989 | 0.05780198
[5 empty] | 0.04279997 | 0.05782952
[5 empty] | 0.04318278 | 0.05785706
[5 empty] | 0.04355818 | 0.0578846
[5 empty] | 0.04392604 | 0.05791214
[5 empty] | 0.04428677 | 0.05793969
[5 empty] | 0.04464337 | 0.05796723
[5 empty] | 0.04499622 | 0.05799477
[5 empty] | 0.0453452 | 0.05802231
[5 empty] | 0.04569018 | 0.05804985
[5 empty] | 0.04603104 | 0.05807739
[5 empty] | 0.04636765 | 0.05810493
[5 empty] | 0.04669987 | 0.05813247
[5 empty] | 0.04702759 | 0.05816002
[5 empty] | 0.04735067 | 0.05818756
[5 empty] | 0.04766899 | 0.0582151
[5 empty] | 0.04798242 | 0.05824264
[5 empty] | 0.04829082 | 0.05827018
[5 empty] | 0.04859408 | 0.05829772
[5 empty] | 0.04889207 | 0.05832526
[5 empty] | 0.04918465 | 0.0583528
[5 empty] | 0.0494717 | 0.05838034
[5 empty] | 0.04975309 | 0.05840789
[5 empty] | 0.05002869 | 0.05843543
[5 empty] | 0.05029839 | 0.05846297
[5 empty] | 0.05056203 | 0.05849051
[5 empty] | 0.05081951 | 0.05851805
[5 empty] | 0.0510707 | 0.05854559
[5 empty] | 0.05131545 | 0.05857313
[5 empty] | 0.05155366 | 0.05860067
[5 empty] | 0.05155366 | 0.05860067
[5 empty] | 0.05298477 | 0.06023224
[5 empty] | 0.05436508 | 0.06186382
[5 empty] | 0.05569425 | 0.06349539
[5 empty] | 0.05697196 | 0.06512696
[5 empty] | 0.05819788 | 0.06675853
[5 empty] | 0.05937167 | 0.0683901
[5 empty] | 0.06049302 | 0.07002167
[5 empty] | 0.06156158 | 0.07165324
[5 empty] | 0.06257704 | 0.07328481
[5 empty] | 0.06353906 | 0.07491638
[5 empty] | 0.06444732 | 0.07654795
[5 empty] | 0.06530148 | 0.07817952
[5 empty] | 0.06610122 | 0.07981109
[5 empty] | 0.0668462 | 0.08144266
[5 empty] | 0.06753611 | 0.08307423
[5 empty] | 0.06817061 | 0.0847058
[5 empty] | 0.06874936 | 0.08633737
[5 empty] | 0.06927206 | 0.08796894
[5 empty] | 0.06973835 | 0.08960051
[5 empty] | 0.07014792 | 0.09123208
[5 empty] | 0.07050044 | 0.09286365
[5 empty] | 0.07079558 | 0.09449522
[5 empty] | 0.07103301 | 0.09612679
[5 empty] | 0.07121239 | 0.09775836
[5 empty] | 0.07140488 | 0.09938993
[5 empty] | 0.07139574 | 0.1010215
[5 empty] | 0.07139399 | 0.1026531
[5 empty] | 0.07129246 | 0.1042846
[5 empty] | 0.07109063 | 0.1059162
[5 empty] | 0.07079626 | 0.1075478
[5 empty] | 0.07041716 | 0.1091794
[5 empty] | 0.0699611 | 0.1108109
[5 empty] | 0.06943588 | 0.1124425
[5 empty] | 0.06884928 | 0.1140741
[5 empty] | 0.0682091 | 0.1157056
[5 empty] | 0.06752311 | 0.1173372
[5 empty] | 0.0667991 | 0.1189688
[5 empty] | 0.06604486 | 0.1206003
[5 empty] | 0.06526819 | 0.1222319
[5 empty] | 0.06447685 | 0.1238635
[5 empty] | 0.06367865 | 0.1254951
[5 empty] | 0.06288137 | 0.1271266
[5 empty] | 0.0620928 | 0.1287582
[5 empty] | 0.06132072 | 0.1303898
[5 empty] | 0.06057293 | 0.1320213
[5 empty] | 0.0598572 | 0.1336529
[5 empty] | 0.05918132 | 0.1352845
[5 empty] | 0.05855309 | 0.136916
[5 empty] | 0.05798029 | 0.1385476
[5 empty] | 0.05747071 | 0.1401792
[5 empty] | 0.0570076 | 0.1418108
[5 empty] | 0.05654061 | 0.1434423
[5 empty] | 0.05606936 | 0.1450739
[5 empty] | 0.05559548 | 0.1467055
[5 empty] | 0.0551206 | 0.148337
[5 empty] | 0.05464632 | 0.15
[5 empty] | 0.05417429 | 0.1516002
[5 empty] | 0.05370611 | 0.1532318
[5 empty] | 0.05324342 | 0.1548633
[5 empty] | 0.05278783 | 0.1564949
[5 empty] | 0.05234097 | 0.1581265
[5 empty] | 0.05190446 | 0.159758
[5 empty] | 0.05147993 | 0.1613896
[5 empty] | 0.05106899 | 0.1630212
[5 empty] | 0.05067327 | 0.1646527
[5 empty] | 0.0502944 | 0.1662843
[5 empty] | 0.04993399 | 0.1679159
[5 empty] | 0.04959367 | 0.1695475
[5 empty] | 0.04927506 | 0.171179
[5 empty] | 0.04897979 | 0.1728106
[5 empty] | 0.04870947 | 0.1744422
[5 empty] | 0.04846573 | 0.1760737
[5 empty] | 0.0482502 | 0.1777053
[5 empty] | 0.04806449 | 0.1793369
[5 empty] | 0.04791023 | 0.1809684
[5 empty] | 0.04778879 | 0.1826
[5 empty] | 0.0476817 | 0.1842316
[5 empty] | 0.04757693 | 0.1858632
[5 empty] | 0.04747471 | 0.1874947
[5 empty] | 0.04737525 | 0.1891263
[5 empty] | 0.04727879 | 0.1907579
[5 empty] | 0.04718556 | 0.1923894
[5 empty] | 0.04709578 | 0.194021
[5 empty] | 0.04700968 | 0.1956526
[5 empty] | 0.04692749 | 0.1972842
[5 empty] | 0.04684943 | 0.1989157
[5 empty] | 0.04677573 | 0.2005473
[5 empty] | 0.04670662 | 0.2021789
[5 empty] | 0.04664233 | 0.2038104
[5 empty] | 0.04658309 | 0.205442
[5 empty] | 0.04652911 | 0.2070736
[5 empty] | 0.04648064 | 0.2087051
[5 empty] | 0.04643789 | 0.2103367
[5 empty] | 0.04640109 | 0.2119683
[5 empty] | 0.04637047 | 0.2135999
[5 empty] | 0.04634626 | 0.2152314
[5 empty] | 0.04632869 | 0.216863
[5 empty] | 0.04631798 | 0.2184946
[5 empty] | 0.04631436 | 0.2201261