## 1
Общество с ограниченной ответственностью "Инженерная геология" (ООО "ИнжГео") | [11 empty] | Общество с ограниченной ответственностью "Инженерная геология" (ООО "ИнжГео")
Юр. адрес: 117279, г. Москва, ул. Миклухо-Маклая, 36 а, этаж 5, пом. XXIII к. 76-84 | [11 empty] | Юр. адрес: 117279, г. Москва, ул. Миклухо-Маклая, 36 а, этаж 5, пом. XXIII к. 76-84 | [8 empty] | нагр |  |  | X0 | Y0 | R |  | нагр |  |  |  | X0 | Y0 | R | нагр |  |  |  | X0 | Y0 | R |  | нагр |  |  |  | X0 | Y0 | R
Телефон/факс +7 (495) 132-30-00, Адрес электронной почты inbox@inj-geo.ru | [11 empty] | Телефон/факс +7 (495) 132-30-00, Адрес электронной почты inbox@inj-geo.ru | [12 empty] | 0 | [7 empty] | 0 | [6 empty] | 0 | [7 empty] | 0
[21 empty] | девиатор | [6 empty] | девиатор | [6 empty] | девиатор | [7 empty] | девиатор
Испытательная лаборатория ООО «ИнжГео» | [11 empty] | Испытательная лаборатория ООО «ИнжГео» | [8 empty] | x0 | Угол | X | Y |  |  |  | x0 |  | Угол | X | Y |  |  | x0 |  | Угол | X | Y |  |  |  | x0 |  | Угол | X | Y
Адрес места осуществления деятельности лаборатории: г. Москва, просп. Вернадского, д. 51, стр. 1 | [11 empty] | Адрес места осуществления деятельности лаборатории: г. Москва, просп. Вернадского, д. 51, стр. 1 | [9 empty] | 0 | [7 empty] | 0 | [6 empty] | 0 | [7 empty] | 0
Телефон +7(910)4557682, E-mail: slg85@mail.ru | [11 empty] | Телефон +7(910)4557682, E-mail: slg85@mail.ru | [9 empty] | 5 | [7 empty] | 5 | [6 empty] | 5 | [7 empty] | 5
[22 empty] | 10 | [7 empty] | 10 | [6 empty] | 10 | [7 empty] | 10
[12 empty] | Протокол испытаний № 13-63/25 от 23-11-2022 | [9 empty] | 15 | [7 empty] | 15 | [6 empty] | 15 | [7 empty] | 15
[22 empty] | 20 | [7 empty] | 20 | [6 empty] | 20 | [7 empty] | 20
[12 empty] | Наименование и адрес заказчика: Переход трубопровода через р. Енисей | [9 empty] | 25 | [7 empty] | 25 | [6 empty] | 25 | [7 empty] | 25
[12 empty] | Наименование объекта: ООО Регионстрой | [9 empty] | 30 | [7 empty] | 30 | [6 empty] | 30 | [7 empty] | 30
Наименование используемого метода/методики: ГОСТ 12248.4-2020 | [11 empty] | Наименование используемого метода/методики: ГОСТ 12248.3-2020 | [9 empty] | 35 | [7 empty] | 35 | [6 empty] | 35 | [7 empty] | 35
Условия проведения испытания: температура окружающей среды (18 - 25)0С, влажность воздуха (40 - 75)% | [11 empty] | Условия проведения испытания: температура окружающей среды (18 - 25)0С, влажность воздуха (40 - 75)% | [9 empty] | 40 | [7 empty] | 40 | [6 empty] | 40 | [7 empty] | 40
[12 empty] | Дата получение объекта подлежащего испытаниям: 27.10.2022 | [9 empty] | 45 | [7 empty] | 45 | [6 empty] | 45 | [7 empty] | 45
[12 empty] | Дата испытания: 25.10.2022-19.11.2025 | [9 empty] | 50 | [7 empty] | 50 | [6 empty] | 50 | [7 empty] | 50
[22 empty] | 55 | [7 empty] | 55 | [6 empty] | 55 | [7 empty] | 55
Испытание грунтов методом трехосного сжатия | [11 empty] | Испытание грунтов методом трехосного сжатия | [9 empty] | 60 | [7 empty] | 60 | [6 empty] | 60 | [7 empty] | 60
[22 empty] | 65 | [7 empty] | 65 | [6 empty] | 65 | [7 empty] | 65
Лабораторный номер: | [6 empty] | We, д.е. = |  |  |  |  | Лабораторный номер: |  | 1060 |  |  |  | We, д.е. = | 0.307246408 |  |  | 70 | [7 empty] | 70 | [6 empty] | 70 | [7 empty] | 70
Номер скважины: | [6 empty] | ρ, г/см3 = |  |  |  |  | Номер скважины: |  | BH-050 |  |  |  | ρ, г/см3 = | 1.83 |  |  | 75 | [7 empty] | 75 | [6 empty] | 75 | [7 empty] | 75
Глубина отбора, м: | [6 empty] | ρs, г/см3 = |  |  |  |  | Глубина отбора, м: |  | 3.9 |  |  |  | ρs, г/см3 = | 2.71 |  |  | 80 | [7 empty] | 80 | [6 empty] | 80 | [7 empty] | 80
Наименование грунта: | [6 empty] | e, д.е. = |  |  |  |  | Наименование грунта: |  | Суглинок, после оттаивания текучепластичный, легкий песчанистый |  |  |  | e, д.е. = | 0.9358676 |  |  | 85 | [7 empty] | 85 | [6 empty] | 85 | [7 empty] | 85
Схема проведения опыта: | [6 empty] | IL, д.е. = |  |  |  |  | Схема проведения опыта: |  | КД |  |  |  | IL, д.е. = | 0.923 |  |  | 90 | [7 empty] | 90 | [6 empty] | 90 | [7 empty] | 90
[22 empty] | 95 | [7 empty] | 95 | [6 empty] | 95 | [7 empty] | 95
[22 empty] | 100 | [7 empty] | 100 | [6 empty] | 100 | [7 empty] | 100
Результаты испытаний | [11 empty] | Результаты испытаний | [9 empty] | 105 | [7 empty] | 105 | [6 empty] | 105 | [7 empty] | 105
[22 empty] | 110 | [7 empty] | 110 | [6 empty] | 110 | [7 empty] | 110
[22 empty] | 115 | [7 empty] | 115 | [6 empty] | 115 | [7 empty] | 115
[22 empty] | 120 | [7 empty] | 120 | [6 empty] | 120 | [7 empty] | 120
[22 empty] | 125 | [7 empty] | 125 | [6 empty] | 125 | [7 empty] | 125
[22 empty] | 130 | [7 empty] | 130 | [6 empty] | 130 | [7 empty] | 130
[22 empty] | 135 | [7 empty] | 135 | [6 empty] | 135 | [7 empty] | 135
[22 empty] | 140 | [7 empty] | 140 | [6 empty] | 140 | [7 empty] | 140
[22 empty] | 145 | [7 empty] | 145 | [6 empty] | 145 | [7 empty] | 145
[22 empty] | 150 | [7 empty] | 150 | [6 empty] | 150 | [7 empty] | 150
[22 empty] | 155 | [7 empty] | 155 | [6 empty] | 155 | [7 empty] | 155
[22 empty] | 160 | [7 empty] | 160 | [6 empty] | 160 | [7 empty] | 160
[22 empty] | 165 | [7 empty] | 165 | [6 empty] | 165 | [7 empty] | 165
[22 empty] | 170 | [7 empty] | 170 | [6 empty] | 170 | [7 empty] | 170
[22 empty] | 175 | [7 empty] | 175 | [6 empty] | 175 | [7 empty] | 175
[22 empty] | 180 | [7 empty] | 180 | [6 empty] | 180 | [7 empty] | 180
[13 empty] | Давление в камере, Мпа σ3 | Вертикальная нагрузка, Мпа σ1 | Поровое давление, Мпа u
| K0, д.е. | 0.8263518 |  |  |  |  | Коэфф. Точки | [5 empty] | 0.0699426 | 0.1184059 | [5 empty] | 1 | [6 empty] | σ3,кПа | σ1,кПа | u, кПа |  |  |  | 4
| q_zg, МПа | 0.05779719 | [10 empty] | 0.1699426 | 0.2604336 | [27 empty] | δ3, Мпа | δ1-δ3, МПа | δ1, МПа | δ1, КПа
|  |  | Модуль деформации, МПа: | [9 empty] | 0.2699426 | 0.4024612 | [21 empty] | С, МПа:
|  |  | Е0= |  | Точки модуля (полное напр.), МПа |  |  |  | 0.05779719 | 0.09247551 | [25 empty] | φ, град:
|  |  | E50 = |  | qf (полное напр.), МПа |  |  |  | 0.119565 | [26 empty] | E, Мпа
|  |  | Коэф. Поперечной деформации, ϑ = | [9 empty] | Эффективные значения угла внутреннего трения и удельного сцепления ϕ', С' | [13 empty] | x | 0
[13 empty] | ϕ', град. = | 10 | [12 empty] | y |  |  |  | С, кПа | φ,°
[13 empty] | С', МПа = | 0.008
| Исполнитель: | [6 empty] | Морозов Д.С. |  |  |  |  | Исполнитель: |  |  |  |  | Морозов Д.С.
| Начальник исп. лаборатории: | [6 empty] | Семиколенова Л.Г. |  |  |  |  | Начальник исп. лаборатории: |  |  |  |  | Семиколенова Л.Г.
Лист 1 , всего листов 2 | [11 empty] | Лист 2 , всего листов 2
Частичное воспроизведение протокола испытаний без письменного разрешения ООО «ИнжГео» ЗАПРЕЩАЕТСЯ | [11 empty] | Частичное воспроизведение протокола испытаний без письменного разрешения ООО «ИнжГео» ЗАПРЕЩАЕТСЯ
[5 empty] | второй график |  | первый график | [9 empty] | К Пуассона
dev50 | epsE50 | ind | devE0 | epsE0 | dev | eps | sigma |  | dev1 | eps1 | dev2 | eps2 | dev3 | eps3 |  | Глины
0.04962241 | 0.01124381 |  |  |  | 0 | 0 |  |  | 0 | 0 | 0 | 0 | 0 | 0 |  | < 0 | 0,20-0,30
ind |  |  |  |  | 0.004941127 | 0.0006182455 |  |  | 0.0070574 | 0.001119382 | 0.01171777 | 0.0007630716 | 0.01922547 | 0.0007616808 |  | 0-0,25 | 0,30-0,38
2 |  |  |  |  | 0.009704075 | 0.001236491 |  |  | 0.008857791 | 0.001532236 | 0.0190574 | 0.001295882 | 0.0290574 | 0.001194155 |  | 0,25< | 0,38-0,45
E0 |  |  |  |  | 0.01425141 | 0.001854737 |  |  | 0.01270632 | 0.002298353 | 0.02965208 | 0.002289215 | 0.04794518 | 0.002285042 |  | Суглинки | 0,35-0,37
epsE0 | devE0 |  |  |  | 0.01854571 | 0.002472982 |  |  | 0.01652057 | 0.003064471 | 0.03660981 | 0.003052286 | 0.05908439 | 0.003046723 |  | Пески и супеси | 0,30-0,35
0.005500366 | 0.03467832 |  |  |  | 0.02254955 | 0.003091228 |  |  | 0.01979912 | 0.003830589 | 0.04262507 | 0.003815358 | 0.06625931 | 0.003890029
[5 empty] | 0.02622549 | 0.003709473 |  |  | 0.02204055 | 0.004596707 | 0.04524548 | 0.004395204 | 0.0686605 | 0.004570085
График E50 |  | График E |  |  | 0.02953611 | 0.004327719 |  |  | 0.02423165 | 0.005490584 | 0.04736656 | 0.005341501 | 0.07099927 | 0.005331766
eps | q | sigma |  |  | 0.03244398 | 0.004945964 |  |  | 0.02498982 | 0.006128942 | 0.04876195 | 0.006104573 | 0.07366005 | 0.006093447
Горизонтальная линия E50 |  | Касательная |  |  | 0.03467832 | 0.005500366 |  |  | 0.02589721 | 0.00689506 | 0.05070707 | 0.006867644 | 0.0767437 | 0.006855127
0 |  | a | b |  | 0.03711205 | 0.006182455 |  |  | 0.02668016 | 0.007661178 | 0.05320241 | 0.007630716 | 0.07865112 | 0.007616808
|  |  | 0 |  | 0.03916775 | 0.006800701 |  |  | 0.0280388 | 0.008427295 | 0.05464846 | 0.008393787 | 0.08108317 | 0.008378489
Вертикальная линия E50 |  | p1 и p2 |  |  | 0.04107927 | 0.007418946 |  |  | 0.0287733 | 0.009193413 | 0.05624571 | 0.009156859 | 0.08424075 | 0.00914017
| 0 | 0 |  |  | 0.04284533 | 0.008037192 |  |  | 0.02978381 | 0.009959531 | 0.05789465 | 0.00991993 | 0.08672473 | 0.009901851
[5 empty] | 0.04446465 | 0.008655438 |  |  | 0.03037046 | 0.01072565 | 0.05959578 | 0.010683 | 0.08843598 | 0.01066353
Касательная линия E50 |  |  |  |  | 0.04593596 | 0.009273683 |  |  | 0.03133342 | 0.01149177 | 0.06114958 | 0.01144607 | 0.0903754 | 0.01142521
0 | 0 | Горизонтальная 1 |  |  | 0.04725798 | 0.009891929 |  |  | 0.03247283 | 0.01225788 | 0.06205656 | 0.01220915 | 0.09284387 | 0.01218689
[5 empty] | 0.04842943 | 0.01051017 |  |  | 0.03318885 | 0.013024 | 0.06401719 | 0.01297222 | 0.09504225 | 0.01294857
Горизонтальная линия qкр |  |  |  |  | 0.04962241 | 0.01124381 |  |  | 0.03408161 | 0.01379012 | 0.06543198 | 0.01373529 | 0.09747144 | 0.01371025
Горизонтальная линия q |  | Горизонтальная 2 |  |  | 0.05035612 | 0.01174667 |  |  | 0.03455128 | 0.01455624 | 0.06660141 | 0.01449836 | 0.09923231 | 0.01447194
0 |  | 0 |  |  | 0.05123047 | 0.01236491 |  |  | 0.035198 | 0.01532236 | 0.06792598 | 0.01526143 | 0.1015257 | 0.01523362
[5 empty] | 0.05207474 | 0.01298316 |  |  | 0.03592191 | 0.01608847 | 0.06960618 | 0.0160245 | 0.1023526 | 0.0159953
Вертикальная линия q |  |  |  |  | 0.05288947 | 0.0136014 |  |  | 0.03672318 | 0.01685459 | 0.0705425 | 0.01678757 | 0.1045138 | 0.01675698
| 0 |  |  |  | 0.05367521 | 0.01421965 |  |  | 0.03770195 | 0.01762071 | 0.07223543 | 0.01755065 | 0.1066102 | 0.01751866
[5 empty] | 0.0544325 | 0.01483789 |  |  | 0.03825838 | 0.01838683 | 0.07278546 | 0.01831372 | 0.1085427 | 0.01828034
[5 empty] | 0.05516189 | 0.01545614 |  |  | 0.0387926 | 0.01915294 | 0.07439309 | 0.01907679 | 0.1096121 | 0.01904202
[5 empty] | 0.05586392 | 0.01607438 |  |  | 0.03930477 | 0.01991906 | 0.07535881 | 0.01983986 | 0.1114194 | 0.0198037
[5 empty] | 0.05653913 | 0.01669263 |  |  | 0.03999504 | 0.02068518 | 0.0761831 | 0.02060293 | 0.1127654 | 0.02056538
[5 empty] | 0.05718807 | 0.01731088 |  |  | 0.04036356 | 0.0214513 | 0.07686647 | 0.021366 | 0.1143511 | 0.02132706
[5 empty] | 0.05781127 | 0.01792912 |  |  | 0.04121048 | 0.02221742 | 0.0779094 | 0.02212908 | 0.1158772 | 0.02208874
[5 empty] | 0.05840928 | 0.01854737 |  |  | 0.04163594 | 0.02298353 | 0.07851238 | 0.02289215 | 0.1167446 | 0.02285042
[5 empty] | 0.05898265 | 0.01916561 |  |  | 0.04224011 | 0.02374965 | 0.07977591 | 0.02365522 | 0.1180544 | 0.02361211
[5 empty] | 0.05953191 | 0.01978386 |  |  | 0.04262313 | 0.02451577 | 0.08020048 | 0.02441829 | 0.1190072 | 0.02437379
[5 empty] | 0.06005761 | 0.0204021 |  |  | 0.04328514 | 0.02528189 | 0.08178658 | 0.02518136 | 0.120604 | 0.02513547
[5 empty] | 0.0605603 | 0.02102035 |  |  | 0.0435263 | 0.026048 | 0.0824347 | 0.02594443 | 0.1217458 | 0.02589715
[5 empty] | 0.06104051 | 0.02163859 |  |  | 0.04384676 | 0.02681412 | 0.08244534 | 0.0267075 | 0.1224333 | 0.02665883
[5 empty] | 0.06149879 | 0.02225684 |  |  | 0.04434667 | 0.02758024 | 0.08401898 | 0.02747058 | 0.1226674 | 0.02742051
[5 empty] | 0.06193569 | 0.02287508 |  |  | 0.04492617 | 0.02834636 | 0.08375612 | 0.02823365 | 0.1235491 | 0.02818219
[5 empty] | 0.06235173 | 0.02349333 |  |  | 0.04488542 | 0.02911247 | 0.08475725 | 0.02899672 | 0.1241792 | 0.02894387
[5 empty] | 0.06274748 | 0.02411158 |  |  | 0.04562457 | 0.02987859 | 0.08582286 | 0.02975979 | 0.1255585 | 0.02970555
[5 empty] | 0.06312347 | 0.02472982 |  |  | 0.04554377 | 0.03064471 | 0.08635344 | 0.03052286 | 0.1255881 | 0.03046723
[5 empty] | 0.06348024 | 0.02534807 |  |  | 0.04604316 | 0.03141083 | 0.08624949 | 0.03128593 | 0.1274686 | 0.03122891
[5 empty] | 0.06381835 | 0.02596631 |  |  | 0.0462229 | 0.03217695 | 0.08681149 | 0.03204901 | 0.1273012 | 0.03199059
[5 empty] | 0.06413832 | 0.02658456 |  |  | 0.04648313 | 0.03294306 | 0.08733994 | 0.03281208 | 0.1283865 | 0.03275228
[5 empty] | 0.06444073 | 0.0272028 |  |  | 0.04672401 | 0.03370918 | 0.08803534 | 0.03357515 | 0.1290255 | 0.03351396
[5 empty] | 0.06473453 | 0.02782105 |  |  | 0.04714568 | 0.0344753 | 0.08799816 | 0.03433822 | 0.128519 | 0.03427564
[5 empty] | 0.06502658 | 0.02843929 |  |  | 0.0473483 | 0.03524142 | 0.08802891 | 0.03510129 | 0.1290681 | 0.03503732
[5 empty] | 0.06531676 | 0.02905754 |  |  | 0.04723202 | 0.03600753 | 0.08842808 | 0.03586436 | 0.1297734 | 0.035799
[5 empty] | 0.06560492 | 0.02967579 |  |  | 0.04739698 | 0.03677365 | 0.08919615 | 0.03662744 | 0.129936 | 0.03656068
[5 empty] | 0.06589092 | 0.03029403 |  |  | 0.04784333 | 0.03753977 | 0.08933362 | 0.03739051 | 0.1304566 | 0.03732236
[5 empty] | 0.06617464 | 0.03091228 |  |  | 0.04797123 | 0.03830589 | 0.08894099 | 0.03815358 | 0.1310362 | 0.03808404
[5 empty] | 0.06645594 | 0.03153052 |  |  | 0.04798082 | 0.03907201 | 0.08911873 | 0.03891665 | 0.1317757 | 0.03884572
[5 empty] | 0.06673467 | 0.03214877 |  |  | 0.04797226 | 0.03983812 | 0.08946736 | 0.03967972 | 0.1320759 | 0.0396074
[5 empty] | 0.06701071 | 0.03276701 |  |  | 0.04794569 | 0.04060424 | 0.09028735 | 0.04044279 | 0.1320377 | 0.04036908
[5 empty] | 0.06728391 | 0.03338526 |  |  | 0.04820126 | 0.04137036 | 0.09007919 | 0.04120586 | 0.132062 | 0.04113076
[5 empty] | 0.06755414 | 0.0340035 |  |  | 0.04833913 | 0.04213648 | 0.09024339 | 0.04196894 | 0.1324497 | 0.04189245
[5 empty] | 0.06782127 | 0.03462175 |  |  | 0.0484633 | 0.04290259 | 0.09049096 | 0.04273201 | 0.1325186 | 0.04265413
[5 empty] | 0.06808515 | 0.03524 |  |  | 0.04806264 | 0.04366871 | 0.09029072 | 0.04349508 | 0.1319186 | 0.04341581
[5 empty] | 0.06834565 | 0.03585824 |  |  | 0.04815279 | 0.04443483 | 0.08956517 | 0.04425815 | 0.1316961 | 0.04417749
[5 empty] | 0.06860264 | 0.03647649 |  |  | 0.04813146 | 0.04520095 | 0.09029883 | 0.04502122 | 0.1323299 | 0.04493917
[5 empty] | 0.06885597 | 0.03709473 |  |  | 0.04799901 | 0.04596707 | 0.08949351 | 0.04578429 | 0.1318216 | 0.04570085
[5 empty] | 0.06910552 | 0.03771298 |  |  | 0.04805583 | 0.04673318 | 0.08985102 | 0.04654737 | 0.1308726 | 0.04646253
[5 empty] | 0.06935114 | 0.03833122 |  |  | 0.04820228 | 0.0474993 | 0.08927319 | 0.04731044 | 0.1317846 | 0.04722421
[5 empty] | 0.0695927 | 0.03894947 |  |  | 0.04793874 | 0.04826542 | 0.08956181 | 0.04807351 | 0.1314591 | 0.04798589
[5 empty] | 0.06983006 | 0.03956771 |  |  | 0.04796559 | 0.04903154 | 0.0890187 | 0.04883658 | 0.1312976 | 0.04874757
[5 empty] | 0.07006309 | 0.04018596 |  |  | 0.04768321 | 0.04979765 | 0.08924567 | 0.04959965 | 0.1301018 | 0.04950925
[5 empty] | 0.07029165 | 0.04080421 |  |  | 0.04779197 | 0.05056377 | 0.08844454 | 0.05036272 | 0.1296732 | 0.05027093
[5 empty] | 0.0705156 | 0.04142245 |  |  | 0.04759225 | 0.05132989 | 0.08831712 | 0.05112579 | 0.1301133 | 0.05103262
[5 empty] | 0.07073481 | 0.0420407 |  |  | 0.04768442 | 0.05209601 | 0.08806521 | 0.05188887 | 0.1295236 | 0.0517943
[5 empty] | 0.07094914 | 0.04265894 |  |  | 0.04746886 | 0.05286213 | 0.08709063 | 0.05265194 | 0.1290059 | 0.05255598
[5 empty] | 0.07115845 | 0.04327719 |  |  | 0.04724595 | 0.05362824 | 0.0868952 | 0.05341501 | 0.1290615 | 0.05331766
[5 empty] | 0.07136261 | 0.04389543 |  |  | 0.04731605 | 0.05439436 | 0.08708072 | 0.05417808 | 0.128292 | 0.05407934
[5 empty] | 0.07156148 | 0.04451368 |  |  | 0.04697956 | 0.05516048 | 0.085849 | 0.05494115 | 0.1277991 | 0.05484102
[5 empty] | 0.07175493 | 0.04513192 |  |  | 0.04683684 | 0.0559266 | 0.08610187 | 0.05570422 | 0.1272842 | 0.0556027
[5 empty] | 0.07194281 | 0.04575017 |  |  | 0.04688827 | 0.05669271 | 0.08564112 | 0.0564673 | 0.1265489 | 0.05636438
[5 empty] | 0.072125 | 0.04636842 |  |  | 0.04643422 | 0.05745883 | 0.08456858 | 0.05723037 | 0.1257948 | 0.05712606
[5 empty] | 0.07230135 | 0.04698666 |  |  | 0.04627508 | 0.05822495 | 0.08398605 | 0.05799344 | 0.1256235 | 0.05788774
[5 empty] | 0.07247174 | 0.04760491 |  |  | 0.04641121 | 0.05899107 | 0.08379535 | 0.05875651 | 0.1245364 | 0.05864942
[5 empty] | 0.07263601 | 0.04822315 |  |  | 0.046043 | 0.05975719 | 0.08379828 | 0.05951958 | 0.1246351 | 0.0594111
[5 empty] | 0.07279404 | 0.0488414 |  |  | 0.04607082 | 0.0605233 | 0.08319667 | 0.06028265 | 0.1234213 | 0.06017279
[5 empty] | 0.0729457 | 0.04945964 |  |  | 0.04569505 | 0.06128942 | 0.08199232 | 0.06104573 | 0.1235963 | 0.06093447
[5 empty] | 0.07309083 | 0.05007789 |  |  | 0.04551606 | 0.06205554 | 0.08228704 | 0.0618088 | 0.1225619 | 0.06169615
[5 empty] | 0.07322932 | 0.05069613 |  |  | 0.04533422 | 0.06282166 | 0.08158265 | 0.06257187 | 0.1212196 | 0.06245783
[5 empty] | 0.07336102 | 0.05131438 |  |  | 0.04504993 | 0.06358777 | 0.08118095 | 0.06333494 | 0.1216708 | 0.06321951
[5 empty] | 0.07348579 | 0.05193263 |  |  | 0.04516354 | 0.06435389 | 0.08008377 | 0.06409801 | 0.1210172 | 0.06398119
[5 empty] | 0.0736035 | 0.05255087 |  |  | 0.04467544 | 0.06512001 | 0.08029291 | 0.06486108 | 0.1193603 | 0.06474287
[5 empty] | 0.07371401 | 0.05316912 |  |  | 0.044886 | 0.06588613 | 0.07961018 | 0.06562415 | 0.1191017 | 0.06550455
[5 empty] | 0.07381719 | 0.05378736 |  |  | 0.0443956 | 0.06665225 | 0.0790374 | 0.06638723 | 0.117943 | 0.06626623
[5 empty] | 0.07391289 | 0.05440561 |  |  | 0.04410461 | 0.06741836 | 0.07807637 | 0.0671503 | 0.1184856 | 0.06702791
[5 empty] | 0.07400099 | 0.05502385 |  |  | 0.04431342 | 0.06818448 | 0.07782892 | 0.06791337 | 0.1170312 | 0.06778959
[5 empty] | 0.07408135 | 0.0556421 |  |  | 0.04402239 | 0.0689506 | 0.07759685 | 0.06867644 | 0.1171812 | 0.06855127
[5 empty] | 0.07415383 | 0.05626034 |  |  | 0.04373191 | 0.06971672 | 0.07698197 | 0.06943951 | 0.1161373 | 0.06931295
[5 empty] | 0.07421829 | 0.05687859 |  |  | 0.04354235 | 0.07048283 | 0.0770861 | 0.07020258 | 0.115601 | 0.07007464
[5 empty] | 0.0742746 | 0.05749683 |  |  | 0.04314584 | 0.07124895 | 0.07640593 | 0.07096566 | 0.1146587 | 0.07083632
[5 empty] | 0.07432262 | 0.05811508 |  |  | 0.04322923 | 0.07201507 | 0.07583316 | 0.07172873 | 0.1137868 | 0.071598
[5 empty] | 0.07436222 | 0.05873333 |  |  | 0.04299349 | 0.07278119 | 0.07556695 | 0.0724918 | 0.112586 | 0.07235968
[5 empty] | 0.07439325 | 0.05935157 |  |  | 0.04263981 | 0.0735473 | 0.07550661 | 0.07325487 | 0.1118576 | 0.07312136
[5 empty] | 0.07441558 | 0.05996982 |  |  | 0.04226937 | 0.07431342 | 0.07535145 | 0.07401794 | 0.1122026 | 0.07388304
[5 empty] | 0.07442909 | 0.06058806 |  |  | 0.04208338 | 0.07507954 | 0.07480076 | 0.07478101 | 0.1111223 | 0.07464472
[5 empty] | 0.07443362 | 0.06120631 |  |  | 0.04198302 | 0.07584566 | 0.07375386 | 0.07554409 | 0.1108179 | 0.0754064
[5 empty] | 0.07443362 | 0.06120631 |  |  | 0.0412695 | 0.07661178 | 0.07351006 | 0.07630716 | 0.1096904 | 0.07616808
[5 empty] | 0.07318955 | 0.06120604 |  |  | 0.04094399 | 0.07737789 | 0.07356866 | 0.07707023 | 0.108141 | 0.07692976
[5 empty] | 0.07195947 | 0.06120577 |  |  | 0.0409077 | 0.07814401 | 0.07362897 | 0.0778333 | 0.1072709 | 0.07769144
[5 empty] | 0.07074406 | 0.0612055 |  |  | 0.04036182 | 0.07891013 | 0.07299029 | 0.07859637 | 0.1060813 | 0.07845312
[5 empty] | 0.06954398 | 0.06120523 |  |  | 0.04030754 | 0.07967625 | 0.07295193 | 0.07935944 | 0.1054733 | 0.07921481
[5 empty] | 0.06835992 | 0.06120497 |  |  | 0.03964605 | 0.08044236 | 0.0724132 | 0.08012251 | 0.104448 | 0.07997649
[5 empty] | 0.06719253 | 0.0612047 |  |  | 0.03917855 | 0.08120848 | 0.0718734 | 0.08088559 | 0.1033067 | 0.08073817
[5 empty] | 0.06604249 | 0.06120443 |  |  | 0.03890624 | 0.0819746 | 0.07193185 | 0.08164866 | 0.1031505 | 0.08149985
[5 empty] | 0.06491047 | 0.06120416 |  |  | 0.03883029 | 0.08274072 | 0.07108784 | 0.08241173 | 0.1019806 | 0.08226153
[5 empty] | 0.06379714 | 0.06120389 |  |  | 0.03845192 | 0.08350684 | 0.07124069 | 0.0831748 | 0.1008981 | 0.08302321
[5 empty] | 0.06270318 | 0.06120362 |  |  | 0.0380723 | 0.08427295 | 0.0703897 | 0.08393787 | 0.1001041 | 0.08378489
[5 empty] | 0.06162925 | 0.06120335 |  |  | 0.03759264 | 0.08503907 | 0.06973417 | 0.08470094 | 0.09929988 | 0.08454657
[5 empty] | 0.06057603 | 0.06120309 |  |  | 0.03711412 | 0.08580519 | 0.06947342 | 0.08546402 | 0.09858655 | 0.08530825
[5 empty] | 0.05954418 | 0.06120282 |  |  | 0.03653794 | 0.08657131 | 0.06970675 | 0.08622709 | 0.09646528 | 0.08606993
[5 empty] | 0.05853439 | 0.06120255 |  |  | 0.0365653 | 0.08733742 | 0.06853347 | 0.08699016 | 0.09603722 | 0.08683161
[5 empty] | 0.05754731 | 0.06120228 |  |  | 0.03599738 | 0.08810354 | 0.06865289 | 0.08775323 | 0.09560354 | 0.08759329
[5 empty] | 0.05658363 | 0.06120201 |  |  | 0.03553539 | 0.08886966 | 0.0680643 | 0.0885163 | 0.0944654 | 0.08835498
[5 empty] | 0.05564401 | 0.06120174 |  |  | 0.0354805 | 0.08963578 | 0.06746702 | 0.08927937 | 0.09222396 | 0.08911666
[5 empty] | 0.05472912 | 0.06120147 |  |  | 0.03503392 | 0.0904019 | 0.06776036 | 0.09004244 | 0.09208037 | 0.08987834
[5 empty] | 0.05383963 | 0.06120121 |  |  | 0.03479684 | 0.09116801 | 0.06684362 | 0.09080552 | 0.0914358 | 0.09064002
[5 empty] | 0.05297623 | 0.06120094 |  |  | 0.03427045 | 0.09193413 | 0.0670161 | 0.09156859 | 0.0903914 | 0.0914017
[5 empty] | 0.05213957 | 0.06120067 |  |  | 0.03385594 | 0.09270025 | 0.06637712 | 0.09233166 | 0.08924835 | 0.09216338
[5 empty] | 0.05133033 | 0.0612004 |  |  | 0.03345452 | 0.09346637 | 0.06592598 | 0.09309473 | 0.08770779 | 0.09292506
[5 empty] | 0.05054918 | 0.06120013 |  |  | 0.03326736 | 0.09423248 | 0.06486199 | 0.0938578 | 0.08647089 | 0.09368674
[5 empty] | 0.04979679 | 0.06119986 |  |  | 0.03299567 | 0.0949986 | 0.06438445 | 0.09462087 | 0.08583881 | 0.09444842
[5 empty] | 0.04907109 | 0.06119959 |  |  | 0.03264063 | 0.09576472 | 0.06419267 | 0.09538395 | 0.08481271 | 0.0952101
[5 empty] | 0.04835631 | 0.06119933 |  |  | 0.03260345 | 0.09653084 | 0.06418596 | 0.09614702 | 0.08399374 | 0.09597178
[5 empty] | 0.04765038 | 0.06119906 |  |  | 0.03228531 | 0.09729696 | 0.06326362 | 0.09691009 | 0.08238308 | 0.09673346
[5 empty] | 0.04695397 | 0.06119879 |  |  | 0.03228168 | 0.09806307 | 0.06249643 | 0.09767316 | 0.08155243 | 0.09749515
[5 empty] | 0.04626774 | 0.06119852 |  |  | 0.03178559 | 0.09882919 | 0.06235348 | 0.09843623 | 0.08036961 | 0.09825683
[5 empty] | 0.04559238 | 0.06119825 |  |  | 0.03159662 | 0.09959531 | 0.0615397 | 0.0991993 | 0.07933865 | 0.09901851
[5 empty] | 0.04492854 | 0.06119798 |  |  | 0.03151439 | 0.1003614 | 0.0600601 | 0.09996238 | 0.07756366 | 0.09978019
[5 empty] | 0.04427692 | 0.06119772 |  |  | 0.03133848 | 0.1011275 | 0.05961969 | 0.1007254 | 0.07684874 | 0.1005419
[5 empty] | 0.04363816 | 0.06119745 |  |  | 0.03116851 | 0.1018937 | 0.05852346 | 0.1014885 | 0.07549799 | 0.1013035
[5 empty] | 0.04301295 | 0.06119718 |  |  | 0.03110408 | 0.1026598 | 0.05817641 | 0.1022516 | 0.07431551 | 0.1020652
[5 empty] | 0.04240196 | 0.06119691 |  |  | 0.0310448 | 0.1034259 | 0.05718356 | 0.1030147 | 0.07270541 | 0.1028269
[5 empty] | 0.04180586 | 0.06119664 |  |  | 0.03079026 | 0.104192 | 0.0561499 | 0.1037777 | 0.07197179 | 0.1035886
[5 empty] | 0.04122532 | 0.06119637 |  |  | 0.03054007 | 0.1049581 | 0.05508043 | 0.1045408 | 0.07061874 | 0.1043503
[5 empty] | 0.04066101 | 0.0611961 |  |  | 0.03059385 | 0.1057243 | 0.05368017 | 0.1053039 | 0.06965038 | 0.105112
[5 empty] | 0.0401136 | 0.06119584 |  |  | 0.03035118 | 0.1064904 | 0.0526541 | 0.1060669 | 0.06717081 | 0.1058736
[5 empty] | 0.03958376 | 0.06119557 |  |  | 0.03001168 | 0.1072565 | 0.05100723 | 0.10683 | 0.06668412 | 0.1066353
[5 empty] | 0.03907217 | 0.0611953 |  |  | 0.03007495 | 0.1080226 | 0.05034457 | 0.1075931 | 0.06469442 | 0.107397
[5 empty] | 0.03857949 | 0.06119503 |  |  | 0.0299406 | 0.1087887 | 0.04907111 | 0.1083562 | 0.06310581 | 0.1081587
[5 empty] | 0.03810641 | 0.06119476 |  |  | 0.02960822 | 0.1095548 | 0.04819187 | 0.1091192 | 0.0619224 | 0.1089204
[5 empty] | 0.03765358 | 0.06119449 |  |  | 0.02967742 | 0.110321 | 0.04631184 | 0.1098823 | 0.06114828 | 0.109682
[5 empty] | 0.03722168 | 0.06119422 |  |  | 0.02964781 | 0.1110871 | 0.04503602 | 0.1106454 | 0.05998756 | 0.1104437
[5 empty] | 0.03681138 | 0.06119396 |  |  | 0.02951899 | 0.1118532 | 0.04406942 | 0.1114084 | 0.05834435 | 0.1112054
[5 empty] | 0.03642336 | 0.06119369 |  |  | 0.02949057 | 0.1126193 | 0.04341704 | 0.1121715 | 0.05682273 | 0.1119671
[5 empty] | 0.03605827 | 0.06119342 |  |  | 0.02936214 | 0.1133854 | 0.04198388 | 0.1129346 | 0.05512683 | 0.1127288
[5 empty] | 0.03571681 | 0.06119315 |  |  | 0.02923332 | 0.1141515 | 0.04057495 | 0.1136977 | 0.05386073 | 0.1134904
[5 empty] | 0.03571681 | 0.06119315 |  |  | 0.0289037 | 0.1149177 | 0.03959524 | 0.1144607 | 0.05252854 | 0.1142521
[5 empty] | 0.03477585 | 0.06115223 |  |  | 0.0287729 | 0.1156838 | 0.03914977 | 0.1152238 | 0.05203437 | 0.1150138
[5 empty] | 0.03384501 | 0.06111132 |  |  | 0.02874051 | 0.1164499 | 0.03794353 | 0.1159869 | 0.05008231 | 0.1157755
[5 empty] | 0.03292469 | 0.0610704 |  |  | 0.02860614 | 0.117216 | 0.03638152 | 0.1167499 | 0.05007647 | 0.1165372
[5 empty] | 0.03201529 | 0.06102948 |  |  | 0.0283694 | 0.1179821 | 0.03606875 | 0.117513 | 0.04792095 | 0.1172988
[5 empty] | 0.03111722 | 0.06098857 |  |  | 0.02802988 | 0.1187483 | 0.03551022 | 0.1182761 | 0.04771985 | 0.1180605
[5 empty] | 0.03023089 | 0.06094765 |  |  | 0.0280872 | 0.1195144 | 0.03381093 | 0.1190392 | 0.04587727 | 0.1188222
[5 empty] | 0.0293567 | 0.06090674 |  |  | 0.02814095 | 0.1202805 | 0.03317589 | 0.1198022 | 0.04569733 | 0.1195839
[5 empty] | 0.02849506 | 0.06086582 |  |  | 0.02799075 | 0.1210466 | 0.0329101 | 0.1205653 | 0.04498411 | 0.1203456
[5 empty] | 0.02764637 | 0.0608249 |  |  | 0.02783618 | 0.1218127 | 0.03181855 | 0.1213284 | 0.04334173 | 0.1211073
[5 empty] | 0.02681104 | 0.06078399 |  |  | 0.02757687 | 0.1225788 | 0.03140626 | 0.1220915 | 0.04337428 | 0.1218689
[5 empty] | 0.02598947 | 0.06074307 |  |  | 0.02721241 | 0.123345 | 0.03107823 | 0.1228545 | 0.04208586 | 0.1226306
[5 empty] | 0.02518207 | 0.06070215 |  |  | 0.02704241 | 0.1241111 | 0.03113945 | 0.1236176 | 0.04158059 | 0.1233923
[5 empty] | 0.02438925 | 0.06066124 |  |  | 0.02686647 | 0.1248772 | 0.03109493 | 0.1243807 | 0.04176255 | 0.124154
[5 empty] | 0.02361141 | 0.06062032 |  |  | 0.0269842 | 0.1256433 | 0.03014968 | 0.1251437 | 0.04193586 | 0.1249157
[5 empty] | 0.02284896 | 0.0605794 |  |  | 0.02669521 | 0.1264094 | 0.03060794 | 0.1259068 | 0.04190407 | 0.1256773
[5 empty] | 0.02210229 | 0.06053849 |  |  | 0.02640072 | 0.1271755 | 0.03040823 | 0.1266699 | 0.04121361 | 0.126439
[5 empty] | 0.02137183 | 0.06049757 |  |  | 0.02600167 | 0.1279417 | 0.03020996 | 0.127433 | 0.04072698 | 0.1272007
[5 empty] | 0.02065797 | 0.06045666 |  |  | 0.02589815 | 0.1287078 | 0.03081441 | 0.128196 | 0.04094431 | 0.1279624
[5 empty] | 0.01996112 | 0.06041574 |  |  | 0.02569024 | 0.1294739 | 0.03022286 | 0.1289591 | 0.04036571 | 0.1287241
[5 empty] | 0.01928169 | 0.06037482 |  |  | 0.02547801 | 0.13024 | 0.03023659 | 0.1297222 | 0.04039129 | 0.1294857
[5 empty] | 0.01862008 | 0.06033391 |  |  | 0.02516153 | 0.1310061 | 0.03105688 | 0.1304852 | 0.03972116 | 0.1302474
[5 empty] | 0.01797669 | 0.06029299 |  |  | 0.0250409 | 0.1317723 | 0.03018502 | 0.1312483 | 0.04045544 | 0.1310091
[5 empty] | 0.01735193 | 0.06025207 |  |  | 0.02491618 | 0.1325384 | 0.03062229 | 0.1320114 | 0.03969424 | 0.1317708
[5 empty] | 0.01674622 | 0.06021116 |  |  | 0.02488745 | 0.1333045 | 0.03076997 | 0.1327745 | 0.03983768 | 0.1325325
[5 empty] | 0.01615829 | 0.06017024 |  |  | 0.02465479 | 0.1340706 | 0.03122935 | 0.1335375 | 0.03988586 | 0.1332941
[5 empty] | 0.01557861 | 0.06012932 |  |  | 0.02421827 | 0.1348367 | 0.03100171 | 0.1343006 | 0.03933891 | 0.1340558
[5 empty] | 0.01500594 | 0.06008841 |  |  | 0.02417798 | 0.1356028 | 0.03108832 | 0.1350637 | 0.03989693 | 0.1348175
[5 empty] | 0.01444067 | 0.06004749 |  |  | 0.02363399 | 0.136369 | 0.03079048 | 0.1358267 | 0.03856005 | 0.1355792
[5 empty] | 0.01388322 | 0.06000658 |  |  | 0.02338637 | 0.1371351 | 0.03150947 | 0.1365898 | 0.03882836 | 0.1363409
[5 empty] | 0.013334 | 0.05996566 |  |  | 0.02313521 | 0.1379012 | 0.03094656 | 0.1373529 | 0.03820199 | 0.1371025
[5 empty] | 0.01279339 | 0.05992474 |  |  | 0.02318059 | 0.1386673 | 0.03160305 | 0.138116 | 0.03878106 | 0.1378642
[5 empty] | 0.01226182 | 0.05988383 |  |  | 0.02282257 | 0.1394334 | 0.03158021 | 0.138879 | 0.03816566 | 0.1386259
[5 empty] | 0.01173969 | 0.05984291 |  |  | 0.02236123 | 0.1401995 | 0.03177933 | 0.1396421 | 0.03855593 | 0.1393876
[5 empty] | 0.01122739 | 0.05980199 |  |  | 0.02229666 | 0.1409657 | 0.03250168 | 0.1404052 | 0.03775196 | 0.1401493
[5 empty] | 0.01072535 | 0.05976108 |  |  | 0.02172893 | 0.1417318 | 0.03184856 | 0.1411682 | 0.03875388 | 0.140911
[5 empty] | 0.01023396 | 0.05972016 |  |  | 0.02185812 | 0.1424979 | 0.03242125 | 0.1419313 | 0.0386618 | 0.1416726
[5 empty] | 0.00975363 | 0.05967924 |  |  | 0.0213843 | 0.143264 | 0.03282102 | 0.1426944 | 0.03827583 | 0.1424343
[5 empty] | 0.009284766 | 0.05963833 |  |  | 0.02110755 | 0.1440301 | 0.03344917 | 0.1434575 | 0.03839608 | 0.143196
[5 empty] | 0.008827773 | 0.05959741 |  |  | 0.02062796 | 0.1447963 | 0.03350696 | 0.1442205 | 0.03752267 | 0.1439577
[5 empty] | 0.008383057 | 0.0595565 |  |  | 0.02054559 | 0.1455624 | 0.0343957 | 0.1449836 | 0.03815572 | 0.1447194
[5 empty] | 0.007951023 | 0.05951558 |  |  | 0.02036052 | 0.1463285 | 0.03411665 | 0.1457467 | 0.03819533 | 0.145481
[5 empty] | 0.007532077 | 0.05947466 |  |  | 0.02007284 | 0.1470946 | 0.0349711 | 0.1465097 | 0.03814162 | 0.1462427
[5 empty] | 0.007126625 | 0.05943375 |  |  | 0.01968261 | 0.1478607 | 0.03506034 | 0.1472728 | 0.0373947 | 0.1470044
[5 empty] | 0.006735073 | 0.05939283 |  |  | 0.01928992 | 0.1486268 | 0.03618565 | 0.1480359 | 0.03835469 | 0.1477661
[5 empty] | 0.006357825 | 0.05935191 |  |  | 0.01899484 | 0.149393 | 0.0360483 | 0.148799 | 0.0382217 | 0.1485278
[5 empty] | 0.005995289 | 0.059311 |  |  | 0.01899745 | 0.1501591 | 0.03704959 | 0.149562 | 0.03759584 | 0.1492894
[5 empty] | 0.005647868 | 0.05927008 |  |  | 0.01829782 | 0.1509252 | 0.03809079 | 0.1503251 | 0.03827723 | 0.1500511
[5 empty] | 0.00531597 | 0.05922916 |  |  | 0.01839604 | 0.1516913 | 0.03877319 | 0.1510882 | 0.03726598 | 0.1508128
[5 empty] | 0.005 | 0.05918825 |  |  | 0.01769218 | 0.1524574 | 0.03939807 | 0.1518512 | 0.0371622 | 0.1515745
[5 empty] | 0.005 | 0.05917509
[5 empty] | 0.005921756 | 0.05917536
[5 empty] | 0.006838445 | 0.05917563
[5 empty] | 0.00775001 | 0.0591759
[5 empty] | 0.008656395 | 0.05917616
[5 empty] | 0.009557541 | 0.05917643
[5 empty] | 0.01045339 | 0.0591767
[5 empty] | 0.01134389 | 0.05917697
[5 empty] | 0.01222899 | 0.05917724
[5 empty] | 0.01310861 | 0.05917751
[5 empty] | 0.01398272 | 0.05917778
[5 empty] | 0.01485124 | 0.05917804
[5 empty] | 0.01571413 | 0.05917831
[5 empty] | 0.01657133 | 0.05917858
[5 empty] | 0.01742278 | 0.05917885
[5 empty] | 0.01826842 | 0.05917912
[5 empty] | 0.0191082 | 0.05917939
[5 empty] | 0.01994205 | 0.05917965
[5 empty] | 0.02076993 | 0.05917992
[5 empty] | 0.02159178 | 0.05918019
[5 empty] | 0.02240753 | 0.05918046
[5 empty] | 0.02321713 | 0.05918073
[5 empty] | 0.02402054 | 0.059181
[5 empty] | 0.02481767 | 0.05918127
[5 empty] | 0.02560849 | 0.05918153
[5 empty] | 0.02639317 | 0.0591818
[5 empty] | 0.02717304 | 0.05918207
[5 empty] | 0.02794828 | 0.05918234
[5 empty] | 0.02871883 | 0.05918261
[5 empty] | 0.02948464 | 0.05918288
[5 empty] | 0.03024565 | 0.05918315
[5 empty] | 0.03100179 | 0.05918341
[5 empty] | 0.03175303 | 0.05918368
[5 empty] | 0.03249929 | 0.05918395
[5 empty] | 0.03324052 | 0.05918422
[5 empty] | 0.03397666 | 0.05918449
[5 empty] | 0.03470766 | 0.05918476
[5 empty] | 0.03543347 | 0.05918503
[5 empty] | 0.03615401 | 0.05918529
[5 empty] | 0.03686925 | 0.05918556
[5 empty] | 0.03757911 | 0.05918583
[5 empty] | 0.03828354 | 0.0591861
[5 empty] | 0.03898249 | 0.05918637
[5 empty] | 0.0396759 | 0.05918664
[5 empty] | 0.04036371 | 0.05918691
[5 empty] | 0.04104587 | 0.05918717
[5 empty] | 0.04172231 | 0.05918744
[5 empty] | 0.04239299 | 0.05918771
[5 empty] | 0.04305784 | 0.05918798
[5 empty] | 0.04371681 | 0.05918825
[5 empty] | 0.04371681 | 0.05917509
[5 empty] | 0.04448878 | 0.05921654
[5 empty] | 0.04525413 | 0.059258
[5 empty] | 0.04601269 | 0.05929945
[5 empty] | 0.04676432 | 0.0593409
[5 empty] | 0.04750887 | 0.05938236
[5 empty] | 0.04824618 | 0.05942381
[5 empty] | 0.0489761 | 0.05946526
[5 empty] | 0.04969847 | 0.05950672
[5 empty] | 0.05041315 | 0.05954817
[5 empty] | 0.05111997 | 0.05958962
[5 empty] | 0.0518188 | 0.05963108
[5 empty] | 0.05250947 | 0.05967253
[5 empty] | 0.05319184 | 0.05971398
[5 empty] | 0.05386575 | 0.05975544
[5 empty] | 0.05453104 | 0.05979689
[5 empty] | 0.05518757 | 0.05983834
[5 empty] | 0.05583519 | 0.0598798
[5 empty] | 0.05647373 | 0.05992125
[5 empty] | 0.05710306 | 0.05996271
[5 empty] | 0.057723 | 0.06000416
[5 empty] | 0.05833342 | 0.06004561
[5 empty] | 0.05893416 | 0.06008707
[5 empty] | 0.05952507 | 0.06012852
[5 empty] | 0.06010599 | 0.06016997
[5 empty] | 0.0606774 | 0.06021143
[5 empty] | 0.06124288 | 0.06025288
[5 empty] | 0.0618029 | 0.06029433
[5 empty] | 0.06235731 | 0.06033579
[5 empty] | 0.06290596 | 0.06037724
[5 empty] | 0.06344869 | 0.06041869
[5 empty] | 0.06398535 | 0.06046015
[5 empty] | 0.06451579 | 0.0605016
[5 empty] | 0.06503986 | 0.06054305
[5 empty] | 0.0655574 | 0.06058451
[5 empty] | 0.06606827 | 0.06062596
[5 empty] | 0.0665723 | 0.06066741
[5 empty] | 0.06706934 | 0.06070887
[5 empty] | 0.06755926 | 0.06075032
[5 empty] | 0.06804188 | 0.06079177
[5 empty] | 0.06851706 | 0.06083323
[5 empty] | 0.06898464 | 0.06087468
[5 empty] | 0.06944448 | 0.06091613
[5 empty] | 0.06989642 | 0.06095759
[5 empty] | 0.07034031 | 0.06099904
[5 empty] | 0.07077599 | 0.06104049
[5 empty] | 0.07120331 | 0.06108195
[5 empty] | 0.07162213 | 0.0611234
[5 empty] | 0.07203228 | 0.06116485
[5 empty] | 0.07243362 | 0.06120631
[5 empty] | 0.07243362 | 0.06120631
[5 empty] | 0.07424724 | 0.06289329
[5 empty] | 0.07601185 | 0.06458027
[5 empty] | 0.07772574 | 0.06626725
[5 empty] | 0.07938721 | 0.06795424
[5 empty] | 0.08099456 | 0.06964122
[5 empty] | 0.0825461 | 0.0713282
[5 empty] | 0.08404012 | 0.07301518
[5 empty] | 0.08547492 | 0.07470217
[5 empty] | 0.08684882 | 0.07638915
[5 empty] | 0.0881601 | 0.07807613
[5 empty] | 0.08940707 | 0.07976311
[5 empty] | 0.09058803 | 0.08145009
[5 empty] | 0.09170127 | 0.08313708
[5 empty] | 0.09274512 | 0.08482406
[5 empty] | 0.09371785 | 0.08651104
[5 empty] | 0.09461778 | 0.08819802
[5 empty] | 0.0954432 | 0.08988501
[5 empty] | 0.09619241 | 0.09157199
[5 empty] | 0.09686373 | 0.09325897
[5 empty] | 0.09745544 | 0.09494595
[5 empty] | 0.09796585 | 0.09663293
[5 empty] | 0.09839325 | 0.09831992
[5 empty] | 0.09873596 | 0.1000069
[5 empty] | 0.09899227 | 0.1016939
[5 empty] | 0.09924482 | 0.1033809
[5 empty] | 0.0992389 | 0.1050678
[5 empty] | 0.09922749 | 0.1067548
[5 empty] | 0.09913349 | 0.1084418
[5 empty] | 0.09896231 | 0.1101288
[5 empty] | 0.09871898 | 0.1118158
[5 empty] | 0.09840852 | 0.1135028
[5 empty] | 0.09803595 | 0.1151897
[5 empty] | 0.09760631 | 0.1168767
[5 empty] | 0.09712461 | 0.1185637
[5 empty] | 0.09659589 | 0.1202507
[5 empty] | 0.09602517 | 0.1219377
[5 empty] | 0.09541747 | 0.1236246
[5 empty] | 0.09477783 | 0.1253116
[5 empty] | 0.09411126 | 0.1269986
[5 empty] | 0.09342279 | 0.1286856
[5 empty] | 0.09271746 | 0.1303726
[5 empty] | 0.09200027 | 0.1320596
[5 empty] | 0.09127627 | 0.1337465
[5 empty] | 0.09055048 | 0.1354335
[5 empty] | 0.08982791 | 0.1371205
[5 empty] | 0.08911361 | 0.1388075
[5 empty] | 0.08841258 | 0.1404945
[5 empty] | 0.08772987 | 0.1421815
[5 empty] | 0.08707049 | 0.1438684
[5 empty] | 0.08643947 | 0.1455554
[5 empty] | 0.08580987 | 0.1472424
[5 empty] | 0.08514097 | 0.1489294
[5 empty] | 0.08443667 | 0.15
[5 empty] | 0.08370119 | 0.1523033
[5 empty] | 0.08293874 | 0.1539903
[5 empty] | 0.08215354 | 0.1556773
[5 empty] | 0.08134981 | 0.1573643
[5 empty] | 0.08053176 | 0.1590513
[5 empty] | 0.07970362 | 0.1607383
[5 empty] | 0.07886959 | 0.1624252
[5 empty] | 0.07803389 | 0.1641122
[5 empty] | 0.07720075 | 0.1657992
[5 empty] | 0.07637438 | 0.1674862
[5 empty] | 0.07555899 | 0.1691732
[5 empty] | 0.07475881 | 0.1708602
[5 empty] | 0.07397805 | 0.1725471
[5 empty] | 0.07322092 | 0.1742341
[5 empty] | 0.07249165 | 0.1759211
[5 empty] | 0.07179446 | 0.1776081
[5 empty] | 0.07113355 | 0.1792951
[5 empty] | 0.07051314 | 0.180982
[5 empty] | 0.06993746 | 0.182669
[5 empty] | 0.06941072 | 0.184356
[5 empty] | 0.06893714 | 0.186043
[5 empty] | 0.06852093 | 0.18773
[5 empty] | 0.06816513 | 0.189417
[5 empty] | 0.06783077 | 0.1911039
[5 empty] | 0.06749817 | 0.1927909
[5 empty] | 0.06716855 | 0.1944779
[5 empty] | 0.06684311 | 0.1961649
[5 empty] | 0.06652308 | 0.1978519
[5 empty] | 0.06620968 | 0.1995388
[5 empty] | 0.06590412 | 0.2012258
[5 empty] | 0.06560764 | 0.2029128
[5 empty] | 0.06532145 | 0.2045998
[5 empty] | 0.06504676 | 0.2062868
[5 empty] | 0.0647848 | 0.2079738
[5 empty] | 0.06453679 | 0.2096607
[5 empty] | 0.06430395 | 0.2113477
[5 empty] | 0.06408749 | 0.2130347
[5 empty] | 0.06388865 | 0.2147217
[5 empty] | 0.06370862 | 0.2164087
[5 empty] | 0.06354864 | 0.2180957
[5 empty] | 0.06340993 | 0.2197826
[5 empty] | 0.06329371 | 0.2214696
[5 empty] | 0.06320118 | 0.2231566
[5 empty] | 0.06313359 | 0.2248436
[5 empty] | 0.06309213 | 0.2265306
[5 empty] | 0.06307805 | 0.2282175