## 1
Общество с ограниченной ответственностью "Инженерная геология" (ООО "ИнжГео") | [11 empty] | Общество с ограниченной ответственностью "Инженерная геология" (ООО "ИнжГео")
Юр. адрес: 117279, г. Москва, ул. Миклухо-Маклая, 36 а, этаж 5, пом. XXIII к. 76-84 | [11 empty] | Юр. адрес: 117279, г. Москва, ул. Миклухо-Маклая, 36 а, этаж 5, пом. XXIII к. 76-84 | [8 empty] | нагр |  |  | X0 | Y0 | R |  | нагр |  |  |  | X0 | Y0 | R | нагр |  |  |  | X0 | Y0 | R |  | нагр |  |  |  | X0 | Y0 | R
Телефон/факс +7 (495) 132-30-00, Адрес электронной почты inbox@inj-geo.ru | [11 empty] | Телефон/факс +7 (495) 132-30-00, Адрес электронной почты inbox@inj-geo.ru | [12 empty] | 0 | [7 empty] | 0 | [6 empty] | 0 | [7 empty] | 0
[21 empty] | девиатор | [6 empty] | девиатор | [6 empty] | девиатор | [7 empty] | девиатор
Испытательная лаборатория ООО «ИнжГео» | [11 empty] | Испытательная лаборатория ООО «ИнжГео» | [8 empty] | x0 | Угол | X | Y |  |  |  | x0 |  | Угол | X | Y |  |  | x0 |  | Угол | X | Y |  |  |  | x0 |  | Угол | X | Y
Адрес места осуществления деятельности лаборатории: г. Москва, просп. Вернадского, д. 51, стр. 1 | [11 empty] | Адрес места осуществления деятельности лаборатории: г. Москва, просп. Вернадского, д. 51, стр. 1 | [9 empty] | 0 | [7 empty] | 0 | [6 empty] | 0 | [7 empty] | 0
Телефон +7(910)4557682, E-mail: slg85@mail.ru | [11 empty] | Телефон +7(910)4557682, E-mail: slg85@mail.ru | [9 empty] | 5 | [7 empty] | 5 | [6 empty] | 5 | [7 empty] | 5
[22 empty] | 10 | [7 empty] | 10 | [6 empty] | 10 | [7 empty] | 10
[12 empty] | Протокол испытаний № 13-63/28 от 26-11-2022 | [9 empty] | 15 | [7 empty] | 15 | [6 empty] | 15 | [7 empty] | 15
[22 empty] | 20 | [7 empty] | 20 | [6 empty] | 20 | [7 empty] | 20
[12 empty] | Наименование и адрес заказчика: Переход трубопровода через р. Енисей | [9 empty] | 25 | [7 empty] | 25 | [6 empty] | 25 | [7 empty] | 25
[12 empty] | Наименование объекта: ООО Регионстрой | [9 empty] | 30 | [7 empty] | 30 | [6 empty] | 30 | [7 empty] | 30
Наименование используемого метода/методики: ГОСТ 12248.4-2020 | [11 empty] | Наименование используемого метода/методики: ГОСТ 12248.3-2020 | [9 empty] | 35 | [7 empty] | 35 | [6 empty] | 35 | [7 empty] | 35
Условия проведения испытания: температура окружающей среды (18 - 25)0С, влажность воздуха (40 - 75)% | [11 empty] | Условия проведения испытания: температура окружающей среды (18 - 25)0С, влажность воздуха (40 - 75)% | [9 empty] | 40 | [7 empty] | 40 | [6 empty] | 40 | [7 empty] | 40
[12 empty] | Дата получение объекта подлежащего испытаниям: 30-10-2022 | [9 empty] | 45 | [7 empty] | 45 | [6 empty] | 45 | [7 empty] | 45
[12 empty] | Дата испытания: 25.10.2022-19.11.2028 | [9 empty] | 50 | [7 empty] | 50 | [6 empty] | 50 | [7 empty] | 50
[22 empty] | 55 | [7 empty] | 55 | [6 empty] | 55 | [7 empty] | 55
Испытание грунтов методом трехосного сжатия | [11 empty] | Испытание грунтов методом трехосного сжатия | [9 empty] | 60 | [7 empty] | 60 | [6 empty] | 60 | [7 empty] | 60
[22 empty] | 65 | [7 empty] | 65 | [6 empty] | 65 | [7 empty] | 65
Лабораторный номер: | [6 empty] | We, д.е. = |  |  |  |  | Лабораторный номер: |  | 1063 |  |  |  | We, д.е. = | 0.331811285 |  |  | 70 | [7 empty] | 70 | [6 empty] | 70 | [7 empty] | 70
Номер скважины: | [6 empty] | ρ, г/см3 = |  |  |  |  | Номер скважины: |  | BH-087 |  |  |  | ρ, г/см3 = | 1.83 |  |  | 75 | [7 empty] | 75 | [6 empty] | 75 | [7 empty] | 75
Глубина отбора, м: | [6 empty] | ρs, г/см3 = |  |  |  |  | Глубина отбора, м: |  | 3.4 |  |  |  | ρs, г/см3 = | 2.7 |  |  | 80 | [7 empty] | 80 | [6 empty] | 80 | [7 empty] | 80
Наименование грунта: | [6 empty] | e, д.е. = |  |  |  |  | Наименование грунта: |  | Суглинок, после оттаивания текучепластичный, легкий пылеватый |  |  |  | e, д.е. = | 0.9649675 |  |  | 85 | [7 empty] | 85 | [6 empty] | 85 | [7 empty] | 85
Схема проведения опыта: | [6 empty] | IL, д.е. = |  |  |  |  | Схема проведения опыта: |  | КД |  |  |  | IL, д.е. = | 0.855 |  |  | 90 | [7 empty] | 90 | [6 empty] | 90 | [7 empty] | 90
[22 empty] | 95 | [7 empty] | 95 | [6 empty] | 95 | [7 empty] | 95
[22 empty] | 100 | [7 empty] | 100 | [6 empty] | 100 | [7 empty] | 100
Результаты испытаний | [11 empty] | Результаты испытаний | [9 empty] | 105 | [7 empty] | 105 | [6 empty] | 105 | [7 empty] | 105
[22 empty] | 110 | [7 empty] | 110 | [6 empty] | 110 | [7 empty] | 110
[22 empty] | 115 | [7 empty] | 115 | [6 empty] | 115 | [7 empty] | 115
[22 empty] | 120 | [7 empty] | 120 | [6 empty] | 120 | [7 empty] | 120
[22 empty] | 125 | [7 empty] | 125 | [6 empty] | 125 | [7 empty] | 125
[22 empty] | 130 | [7 empty] | 130 | [6 empty] | 130 | [7 empty] | 130
[22 empty] | 135 | [7 empty] | 135 | [6 empty] | 135 | [7 empty] | 135
[22 empty] | 140 | [7 empty] | 140 | [6 empty] | 140 | [7 empty] | 140
[22 empty] | 145 | [7 empty] | 145 | [6 empty] | 145 | [7 empty] | 145
[22 empty] | 150 | [7 empty] | 150 | [6 empty] | 150 | [7 empty] | 150
[22 empty] | 155 | [7 empty] | 155 | [6 empty] | 155 | [7 empty] | 155
[22 empty] | 160 | [7 empty] | 160 | [6 empty] | 160 | [7 empty] | 160
[22 empty] | 165 | [7 empty] | 165 | [6 empty] | 165 | [7 empty] | 165
[22 empty] | 170 | [7 empty] | 170 | [6 empty] | 170 | [7 empty] | 170
[22 empty] | 175 | [7 empty] | 175 | [6 empty] | 175 | [7 empty] | 175
[22 empty] | 180 | [7 empty] | 180 | [6 empty] | 180 | [7 empty] | 180
[13 empty] | Давление в камере, Мпа σ3 | Вертикальная нагрузка, Мпа σ1 | Поровое давление, Мпа u
| K0, д.е. | 0.7580781 |  |  |  |  | Коэфф. Точки | [5 empty] | 0.0609756 | 0.128052 | [5 empty] | 1 | [6 empty] | σ3,кПа | σ1,кПа | u, кПа |  |  |  | 4
| q_zg, МПа | 0.04622427 | [10 empty] | 0.1609756 | 0.2918771 | [27 empty] | δ3, Мпа | δ1-δ3, МПа | δ1, МПа | δ1, КПа
|  |  | Модуль деформации, МПа: | [9 empty] | 0.2609756 | 0.4557021 | [21 empty] | С, МПа:
|  |  | Е0= |  | Точки модуля (полное напр.), МПа |  |  |  | 0.04622427 | 0.07395883 | [25 empty] | φ, град:
|  |  | E50 = |  | qf (полное напр.), МПа |  |  |  | 0.105476 | [26 empty] | E, Мпа
|  |  | Коэф. Поперечной деформации, ϑ = | [9 empty] | Эффективные значения угла внутреннего трения и удельного сцепления ϕ', С' | [13 empty] | x | 0
[13 empty] | ϕ', град. = | 14 | [12 empty] | y |  |  |  | С, кПа | φ,°
[13 empty] | С', МПа = | 0.011
| Исполнитель: | [6 empty] | Морозов Д.С. |  |  |  |  | Исполнитель: |  |  |  |  | Морозов Д.С.
| Начальник исп. лаборатории: | [6 empty] | Семиколенова Л.Г. |  |  |  |  | Начальник исп. лаборатории: |  |  |  |  | Семиколенова Л.Г.
Лист 1 , всего листов 2 | [11 empty] | Лист 2 , всего листов 2
Частичное воспроизведение протокола испытаний без письменного разрешения ООО «ИнжГео» ЗАПРЕЩАЕТСЯ | [11 empty] | Частичное воспроизведение протокола испытаний без письменного разрешения ООО «ИнжГео» ЗАПРЕЩАЕТСЯ
[5 empty] | второй график |  | первый график | [9 empty] | К Пуассона
dev50 | epsE50 | ind | devE0 | epsE0 | dev | eps | sigma |  | dev1 | eps1 | dev2 | eps2 | dev3 | eps3 |  | Глины
0.04450037 | 0.01106144 |  |  |  | 0 | 0 |  |  | 0 | 0 | 0 | 0 | 0 | 0 |  | < 0 | 0,20-0,30
ind |  |  |  |  | 0.005082708 | 0.0006164034 |  |  | 0.007282154 | 0.000774308 | 0.01678198 | 0.0007668673 | 0.02670836 | 0.000766554 |  | 0-0,25 | 0,30-0,38
2 |  |  |  |  | 0.01001327 | 0.001232807 |  |  | 0.01407669 | 0.001548616 | 0.0321504 | 0.001533735 | 0.05089611 | 0.001533108 |  | 0,25< | 0,38-0,45
E0 |  |  |  |  | 0.01467674 | 0.00184921 |  |  | 0.02040198 | 0.002322924 | 0.0410244 | 0.002165977 | 0.0710244 | 0.002474931 |  | Суглинки | 0,35-0,37
epsE0 | devE0 |  |  |  | 0.0189582 | 0.002465614 |  |  | 0.02537642 | 0.003097232 | 0.04867125 | 0.003067469 | 0.07716059 | 0.003066216 |  | Пески и супеси | 0,30-0,35
0.004136382 | 0.02773456 |  |  |  | 0.0227427 | 0.003082017 |  |  | 0.0292184 | 0.00387154 | 0.05554294 | 0.003834336 | 0.08436368 | 0.00383277
[5 empty] | 0.02591531 | 0.003698421 |  |  | 0.0310244 | 0.004627035 | 0.05964799 | 0.004601204 | 0.09119049 | 0.004599324
График E50 |  | График E |  |  | 0.02773456 | 0.004136382 |  |  | 0.03170479 | 0.005420156 | 0.06331225 | 0.005368071 | 0.09736327 | 0.005654568
eps | q | sigma |  |  | 0.03054711 | 0.004931228 |  |  | 0.0318262 | 0.006194464 | 0.06545074 | 0.005759369 | 0.09945971 | 0.006132432
Горизонтальная линия E50 |  | Касательная |  |  | 0.03255203 | 0.005547631 |  |  | 0.03263209 | 0.006968772 | 0.0691814 | 0.006901805 | 0.1021447 | 0.006898986
0 |  | a | b |  | 0.03440867 | 0.006164034 |  |  | 0.03264352 | 0.00774308 | 0.07113058 | 0.007668673 | 0.1046814 | 0.00766554
|  |  | 0 |  | 0.03612222 | 0.006780438 |  |  | 0.03353821 | 0.008336582 | 0.07293518 | 0.00843554 | 0.107969 | 0.008432094
Вертикальная линия E50 |  | p1 и p2 |  |  | 0.03769785 | 0.007396841 |  |  | 0.03409683 | 0.009291696 | 0.07539487 | 0.009202407 | 0.1124062 | 0.009198648
| 0 | 0 |  |  | 0.03914071 | 0.008013245 |  |  | 0.03456008 | 0.010066 | 0.07770933 | 0.009969275 | 0.1148922 | 0.009965202
[5 empty] | 0.040456 | 0.008629648 |  |  | 0.03536369 | 0.01084031 | 0.07997824 | 0.01073614 | 0.1179259 | 0.01073176
Касательная линия E50 |  |  |  |  | 0.04164886 | 0.009246052 |  |  | 0.03600507 | 0.01161462 | 0.08290128 | 0.01150301 | 0.1223063 | 0.01149831
0 | 0 | Горизонтальная 1 |  |  | 0.04272449 | 0.009862455 |  |  | 0.0370816 | 0.01238893 | 0.08507813 | 0.01226988 | 0.1258322 | 0.01226486
[5 empty] | 0.04368804 | 0.01047886 |  |  | 0.03759067 | 0.01316324 | 0.08680847 | 0.01303674 | 0.1272028 | 0.01303142
Горизонтальная линия qкр |  |  |  |  | 0.04450037 | 0.01106144 |  |  | 0.03842966 | 0.01393754 | 0.08849198 | 0.01380361 | 0.130917 | 0.01379797
Горизонтальная линия q |  | Горизонтальная 2 |  |  | 0.0453399 | 0.01171167 |  |  | 0.03909597 | 0.01471185 | 0.09082833 | 0.01457048 | 0.1349738 | 0.01456453
0 |  | 0 |  |  | 0.04610761 | 0.01232807 |  |  | 0.04058697 | 0.01548616 | 0.0923172 | 0.01533735 | 0.137872 | 0.01533108
[5 empty] | 0.04684847 | 0.01294447 |  |  | 0.04110007 | 0.01626047 | 0.09495828 | 0.01610421 | 0.1394108 | 0.01609763
Вертикальная линия q |  |  |  |  | 0.04756299 | 0.01356088 |  |  | 0.04223264 | 0.01703478 | 0.09705124 | 0.01687108 | 0.1420891 | 0.01686419
| 0 |  |  |  | 0.04825173 | 0.01417728 |  |  | 0.04308207 | 0.01780908 | 0.09879576 | 0.01763795 | 0.1451058 | 0.01763074
[5 empty] | 0.0489152 | 0.01479368 |  |  | 0.04434575 | 0.01858339 | 0.1003915 | 0.01840481 | 0.1486599 | 0.0183973
[5 empty] | 0.04955395 | 0.01541009 |  |  | 0.04482108 | 0.0193577 | 0.1028382 | 0.01917168 | 0.1503504 | 0.01916385
[5 empty] | 0.05016851 | 0.01602649 |  |  | 0.04580543 | 0.02013201 | 0.1036355 | 0.01993855 | 0.1532763 | 0.0199304
[5 empty] | 0.0507594 | 0.01664289 |  |  | 0.04689619 | 0.02090632 | 0.1048831 | 0.02070542 | 0.1554366 | 0.02069696
[5 empty] | 0.05132717 | 0.0172593 |  |  | 0.04819076 | 0.02168063 | 0.1072806 | 0.02147228 | 0.1587301 | 0.02146351
[5 empty] | 0.05187234 | 0.0178757 |  |  | 0.04898652 | 0.02245493 | 0.1084277 | 0.02223915 | 0.160456 | 0.02223007
[5 empty] | 0.05239545 | 0.0184921 |  |  | 0.05018085 | 0.02322924 | 0.1103242 | 0.02300602 | 0.1623131 | 0.02299662
[5 empty] | 0.05289703 | 0.01910851 |  |  | 0.05097115 | 0.02400355 | 0.1109696 | 0.02377289 | 0.1639004 | 0.02376317
[5 empty] | 0.05337761 | 0.01972491 |  |  | 0.0517548 | 0.02477786 | 0.1136638 | 0.02453975 | 0.1661169 | 0.02452973
[5 empty] | 0.05383773 | 0.02034131 |  |  | 0.05312919 | 0.02555217 | 0.1147063 | 0.02530662 | 0.1697617 | 0.02529628
[5 empty] | 0.05427792 | 0.02095772 |  |  | 0.05419171 | 0.02632647 | 0.1157968 | 0.02607349 | 0.1709336 | 0.02606284
[5 empty] | 0.05469871 | 0.02157412 |  |  | 0.05513975 | 0.02710078 | 0.117535 | 0.02684035 | 0.1729316 | 0.02682939
[5 empty] | 0.05510064 | 0.02219052 |  |  | 0.05587069 | 0.02787509 | 0.1179206 | 0.02760722 | 0.1755547 | 0.02759595
[5 empty] | 0.05548424 | 0.02280693 |  |  | 0.05658192 | 0.0286494 | 0.1192533 | 0.02837409 | 0.1768019 | 0.0283625
[5 empty] | 0.05585004 | 0.02342333 |  |  | 0.05777083 | 0.02942371 | 0.1201327 | 0.02914096 | 0.1777721 | 0.02912905
[5 empty] | 0.05619857 | 0.02403973 |  |  | 0.0584348 | 0.03019801 | 0.1209586 | 0.02990782 | 0.1802644 | 0.02989561
[5 empty] | 0.05653037 | 0.02465614 |  |  | 0.05907124 | 0.03097232 | 0.1223306 | 0.03067469 | 0.1819776 | 0.03066216
[5 empty] | 0.05684597 | 0.02527254 |  |  | 0.06027751 | 0.03174663 | 0.1229483 | 0.03144156 | 0.1821109 | 0.03142872
[5 empty] | 0.0571459 | 0.02588894 |  |  | 0.06055101 | 0.03252094 | 0.1237115 | 0.03220843 | 0.183463 | 0.03219527
[5 empty] | 0.0574307 | 0.02650535 |  |  | 0.06188913 | 0.03329525 | 0.1252199 | 0.03297529 | 0.1844331 | 0.03296182
[5 empty] | 0.05770104 | 0.02712175 |  |  | 0.06218925 | 0.03406955 | 0.126173 | 0.03374216 | 0.1867201 | 0.03372838
[5 empty] | 0.0579653 | 0.02773816 |  |  | 0.06294877 | 0.03484386 | 0.1260707 | 0.03450903 | 0.1881229 | 0.03449493
[5 empty] | 0.05822811 | 0.02835456 |  |  | 0.06356507 | 0.03561817 | 0.1273126 | 0.03527589 | 0.1894405 | 0.03526149
[5 empty] | 0.05848935 | 0.02897096 |  |  | 0.06403554 | 0.03639248 | 0.1278983 | 0.03604276 | 0.190172 | 0.03602804
[5 empty] | 0.05874888 | 0.02958737 |  |  | 0.06495756 | 0.03716679 | 0.1274275 | 0.03680963 | 0.1905162 | 0.03679459
[5 empty] | 0.0590066 | 0.03020377 |  |  | 0.06532852 | 0.03794109 | 0.1288 | 0.0375765 | 0.1905722 | 0.03756115
[5 empty] | 0.05926235 | 0.03082017 |  |  | 0.06534582 | 0.0387154 | 0.1293154 | 0.03834336 | 0.1924389 | 0.0383277
[5 empty] | 0.05951603 | 0.03143658 |  |  | 0.06570683 | 0.03948971 | 0.1293733 | 0.03911023 | 0.1916154 | 0.03909426
[5 empty] | 0.05976749 | 0.03205298 |  |  | 0.06630896 | 0.04026402 | 0.1290735 | 0.0398771 | 0.1928005 | 0.03986081
[5 empty] | 0.06001662 | 0.03266938 |  |  | 0.06634957 | 0.04103833 | 0.1300156 | 0.04064397 | 0.1927932 | 0.04062736
[5 empty] | 0.06026328 | 0.03328579 |  |  | 0.06672607 | 0.04181263 | 0.1294993 | 0.04141083 | 0.1929926 | 0.04139392
[5 empty] | 0.06050736 | 0.03390219 |  |  | 0.06707643 | 0.04258694 | 0.1305244 | 0.0421777 | 0.1935975 | 0.04216047
[5 empty] | 0.06074871 | 0.03451859 |  |  | 0.06707626 | 0.04336125 | 0.1309015 | 0.04294457 | 0.1947265 | 0.04292703
[5 empty] | 0.06098722 | 0.035135 |  |  | 0.06706925 | 0.04413556 | 0.1304996 | 0.04371143 | 0.1932204 | 0.04369358
[5 empty] | 0.06122276 | 0.0357514 |  |  | 0.06654601 | 0.04490987 | 0.1301772 | 0.0444783 | 0.193642 | 0.04446013
[5 empty] | 0.0614552 | 0.0363678 |  |  | 0.06650736 | 0.04568417 | 0.1297304 | 0.04524517 | 0.1939767 | 0.04522669
[5 empty] | 0.06168441 | 0.03698421 |  |  | 0.06695398 | 0.04645848 | 0.1306601 | 0.04601204 | 0.1925286 | 0.04599324
[5 empty] | 0.06191026 | 0.03760061 |  |  | 0.06638656 | 0.04723279 | 0.130667 | 0.0467789 | 0.1923021 | 0.0467598
[5 empty] | 0.06213264 | 0.03821701 |  |  | 0.06650578 | 0.0480071 | 0.129352 | 0.04754577 | 0.1935011 | 0.04752635
[5 empty] | 0.06235141 | 0.03883342 |  |  | 0.06611233 | 0.04878141 | 0.130216 | 0.04831264 | 0.19203 | 0.0482929
[5 empty] | 0.06256644 | 0.03944982 |  |  | 0.06660688 | 0.04955571 | 0.1296598 | 0.04907951 | 0.1911928 | 0.04905946
[5 empty] | 0.0627776 | 0.04006622 |  |  | 0.06629014 | 0.05033002 | 0.1293843 | 0.04984637 | 0.1900939 | 0.04982601
[5 empty] | 0.06298478 | 0.04068263 |  |  | 0.06616277 | 0.05110433 | 0.1287902 | 0.05061324 | 0.1893374 | 0.05059257
[5 empty] | 0.06318784 | 0.04129903 |  |  | 0.06582546 | 0.05187864 | 0.1284785 | 0.05138011 | 0.1896274 | 0.05135912
[5 empty] | 0.06338666 | 0.04191543 |  |  | 0.06567891 | 0.05265295 | 0.12865 | 0.05214697 | 0.1879682 | 0.05212567
[5 empty] | 0.0635811 | 0.04253184 |  |  | 0.06592379 | 0.05342725 | 0.1280055 | 0.05291384 | 0.1878639 | 0.05289223
[5 empty] | 0.06377105 | 0.04314824 |  |  | 0.06526078 | 0.05420156 | 0.1287459 | 0.05368071 | 0.1871187 | 0.05365878
[5 empty] | 0.06395636 | 0.04376464 |  |  | 0.06519058 | 0.05497587 | 0.128372 | 0.05444758 | 0.1862369 | 0.05442534
[5 empty] | 0.06413693 | 0.04438105 |  |  | 0.06531387 | 0.05575018 | 0.1276847 | 0.05521444 | 0.1857226 | 0.05519189
[5 empty] | 0.06431261 | 0.04499745 |  |  | 0.06463133 | 0.05652449 | 0.1273848 | 0.05598131 | 0.1841799 | 0.05595844
[5 empty] | 0.06448329 | 0.04561385 |  |  | 0.06464364 | 0.05729879 | 0.1269732 | 0.05674818 | 0.1829131 | 0.056725
[5 empty] | 0.06464883 | 0.04623026 |  |  | 0.0646515 | 0.0580731 | 0.1263507 | 0.05751505 | 0.1834264 | 0.05749155
[5 empty] | 0.06480911 | 0.04684666 |  |  | 0.06425558 | 0.05884741 | 0.1263181 | 0.05828191 | 0.1821239 | 0.05825811
[5 empty] | 0.064964 | 0.04746307 |  |  | 0.06425657 | 0.05962172 | 0.1261763 | 0.05904878 | 0.1802098 | 0.05902466
[5 empty] | 0.06511337 | 0.04807947 |  |  | 0.06415516 | 0.06039603 | 0.1257262 | 0.05981565 | 0.1784884 | 0.05979121
[5 empty] | 0.0652571 | 0.04869587 |  |  | 0.06405203 | 0.06117034 | 0.1251685 | 0.06058251 | 0.1778637 | 0.06055777
[5 empty] | 0.06539506 | 0.04931228 |  |  | 0.06344786 | 0.06194464 | 0.1256042 | 0.06134938 | 0.17674 | 0.06132432
[5 empty] | 0.06552712 | 0.04992868 |  |  | 0.06324333 | 0.06271895 | 0.124534 | 0.06211625 | 0.1765215 | 0.06209088
[5 empty] | 0.06565315 | 0.05054508 |  |  | 0.06333915 | 0.06349326 | 0.1243589 | 0.06288312 | 0.1747124 | 0.06285743
[5 empty] | 0.06577303 | 0.05116149 |  |  | 0.06303598 | 0.06426757 | 0.1245797 | 0.06364998 | 0.1738168 | 0.06362398
[5 empty] | 0.06588663 | 0.05177789 |  |  | 0.06253451 | 0.06504188 | 0.1229971 | 0.06441685 | 0.1732389 | 0.06439054
[5 empty] | 0.06599383 | 0.05239429 |  |  | 0.06233543 | 0.06581618 | 0.1229122 | 0.06518372 | 0.171583 | 0.06515709
[5 empty] | 0.06609449 | 0.0530107 |  |  | 0.06263942 | 0.06659049 | 0.1223256 | 0.06595059 | 0.1718531 | 0.06592365
[5 empty] | 0.06618849 | 0.0536271 |  |  | 0.06234716 | 0.0673648 | 0.1220383 | 0.06671745 | 0.1715536 | 0.0666902
[5 empty] | 0.06627569 | 0.0542435 |  |  | 0.06165935 | 0.06813911 | 0.121351 | 0.06748432 | 0.1704885 | 0.06745675
[5 empty] | 0.06635599 | 0.05485991 |  |  | 0.06197666 | 0.06891342 | 0.1214648 | 0.06825119 | 0.169262 | 0.06822331
[5 empty] | 0.06642924 | 0.05547631 |  |  | 0.06149978 | 0.06968772 | 0.1211803 | 0.06901805 | 0.1688785 | 0.06898986
[5 empty] | 0.06649532 | 0.05609271 |  |  | 0.0612294 | 0.07046203 | 0.1204984 | 0.06978492 | 0.1665419 | 0.06975642
[5 empty] | 0.0665541 | 0.05670912 |  |  | 0.06156619 | 0.07123634 | 0.12082 | 0.07055179 | 0.1664566 | 0.07052297
[5 empty] | 0.06660546 | 0.05732552 |  |  | 0.06110904 | 0.07201065 | 0.1203368 | 0.07131866 | 0.1664135 | 0.07128952
[5 empty] | 0.06664926 | 0.05794192 |  |  | 0.06065505 | 0.07278496 | 0.1201341 | 0.07208552 | 0.1652917 | 0.07205608
[5 empty] | 0.06668539 | 0.05855833 |  |  | 0.06070386 | 0.07355926 | 0.1194123 | 0.07285239 | 0.1643895 | 0.07282263
[5 empty] | 0.06671371 | 0.05917473 |  |  | 0.06095516 | 0.07433357 | 0.1191722 | 0.07361926 | 0.1648053 | 0.07358919
[5 empty] | 0.06673409 | 0.05979113 |  |  | 0.06070862 | 0.07510788 | 0.1184144 | 0.07438613 | 0.1631376 | 0.07435574
[5 empty] | 0.06674642 | 0.06040754 |  |  | 0.06066393 | 0.07588219 | 0.1185398 | 0.07515299 | 0.1639849 | 0.0751223
[5 empty] | 0.06675055 | 0.06102394 |  |  | 0.06022078 | 0.0766565 | 0.1167491 | 0.07591986 | 0.1619457 | 0.07588885
[5 empty] | 0.06675055 | 0.06102394 |  |  | 0.06007885 | 0.0774308 | 0.1173429 | 0.07668673 | 0.1626185 | 0.0766554
[5 empty] | 0.06565473 | 0.06102367 |  |  | 0.06013781 | 0.07820511 | 0.1163221 | 0.07745359 | 0.1623018 | 0.07742196
[5 empty] | 0.064571 | 0.0610234 |  |  | 0.05949736 | 0.07897942 | 0.1162874 | 0.07822046 | 0.160794 | 0.07818851
[5 empty] | 0.06349989 | 0.06102314 |  |  | 0.05935717 | 0.07975373 | 0.1148396 | 0.07898733 | 0.1605938 | 0.07895507
[5 empty] | 0.06244194 | 0.06102287 |  |  | 0.05961693 | 0.08052804 | 0.1145792 | 0.0797542 | 0.1600996 | 0.07972162
[5 empty] | 0.06139769 | 0.0610226 |  |  | 0.05927632 | 0.08130234 | 0.1143072 | 0.08052106 | 0.1589098 | 0.08048817
[5 empty] | 0.06036765 | 0.06102233 |  |  | 0.05933502 | 0.08207665 | 0.1139242 | 0.08128793 | 0.159623 | 0.08125473
[5 empty] | 0.05935238 | 0.06102206 |  |  | 0.05879273 | 0.08285096 | 0.112831 | 0.0820548 | 0.1592377 | 0.08202128
[5 empty] | 0.0583524 | 0.06102179 |  |  | 0.05894911 | 0.08362527 | 0.1127284 | 0.08282167 | 0.1588524 | 0.08278784
[5 empty] | 0.05736825 | 0.06102152 |  |  | 0.05850386 | 0.08439958 | 0.1117169 | 0.08358853 | 0.1572656 | 0.08355439
[5 empty] | 0.05640046 | 0.06102126 |  |  | 0.05895665 | 0.08517388 | 0.1104975 | 0.0843554 | 0.1580757 | 0.08432094
[5 empty] | 0.05544957 | 0.06102099 |  |  | 0.05870717 | 0.08594819 | 0.1102708 | 0.08512227 | 0.1558813 | 0.0850875
[5 empty] | 0.0545161 | 0.06102072 |  |  | 0.0582551 | 0.0867225 | 0.1102375 | 0.08588913 | 0.1567808 | 0.08585405
[5 empty] | 0.05360059 | 0.06102045 |  |  | 0.05820013 | 0.08749681 | 0.1094985 | 0.086656 | 0.1547728 | 0.08662061
[5 empty] | 0.05270359 | 0.06102018 |  |  | 0.05794193 | 0.08827112 | 0.1091544 | 0.08742287 | 0.1555558 | 0.08738716
[5 empty] | 0.05182561 | 0.06101991 |  |  | 0.0581802 | 0.08904542 | 0.108006 | 0.08818974 | 0.1550282 | 0.08815371
[5 empty] | 0.0509672 | 0.06101964 |  |  | 0.05761461 | 0.08981973 | 0.107154 | 0.0889566 | 0.1535886 | 0.08892027
[5 empty] | 0.05012888 | 0.06101938 |  |  | 0.05744485 | 0.09059404 | 0.1072991 | 0.08972347 | 0.1525354 | 0.08968682
[5 empty] | 0.0493112 | 0.06101911 |  |  | 0.0575706 | 0.09136835 | 0.1060422 | 0.09049034 | 0.1526672 | 0.09045338
[5 empty] | 0.04851469 | 0.06101884 |  |  | 0.05749153 | 0.09214266 | 0.1058839 | 0.09125721 | 0.1515824 | 0.09121993
[5 empty] | 0.04773987 | 0.06101857 |  |  | 0.05690735 | 0.09291696 | 0.1051249 | 0.09202407 | 0.1526795 | 0.09198648
[5 empty] | 0.04698729 | 0.0610183 |  |  | 0.05661772 | 0.09369127 | 0.1040661 | 0.09279094 | 0.1503571 | 0.09275304
[5 empty] | 0.04625748 | 0.06101803 |  |  | 0.05672234 | 0.09446558 | 0.1039081 | 0.09355781 | 0.1514137 | 0.09351959
[5 empty] | 0.04555096 | 0.06101776 |  |  | 0.05642088 | 0.09523989 | 0.1028517 | 0.09432467 | 0.1506476 | 0.09428615
[5 empty] | 0.04486829 | 0.0610175 |  |  | 0.05611302 | 0.0960142 | 0.1019977 | 0.09509154 | 0.1485575 | 0.0950527
[5 empty] | 0.0442078 | 0.06101723 |  |  | 0.05619846 | 0.0967885 | 0.1019467 | 0.09585841 | 0.1477418 | 0.09581925
[5 empty] | 0.04355696 | 0.06101696 |  |  | 0.05567687 | 0.09756281 | 0.1002995 | 0.09662528 | 0.1478991 | 0.09658581
[5 empty] | 0.04291411 | 0.06101669 |  |  | 0.05574794 | 0.09833712 | 0.1000568 | 0.09739214 | 0.1477277 | 0.09735236
[5 empty] | 0.04227979 | 0.06101642 |  |  | 0.05540231 | 0.09911143 | 0.09989721 | 0.09815901 | 0.1452993 | 0.09811892
[5 empty] | 0.04165454 | 0.06101615 |  |  | 0.05512935 | 0.09988574 | 0.09859563 | 0.09892588 | 0.145784 | 0.09888547
[5 empty] | 0.04103889 | 0.06101589 |  |  | 0.05503054 | 0.10066 | 0.09835524 | 0.09969275 | 0.1450866 | 0.09965202
[5 empty] | 0.04043337 | 0.06101562 |  |  | 0.05410741 | 0.1014344 | 0.09787934 | 0.1004596 | 0.1424124 | 0.1004186
[5 empty] | 0.03983851 | 0.06101535 |  |  | 0.05396148 | 0.1022087 | 0.09637119 | 0.1012265 | 0.1416664 | 0.1011851
[5 empty] | 0.03925486 | 0.06101508 |  |  | 0.05369426 | 0.102983 | 0.0960341 | 0.1019933 | 0.1400536 | 0.1019517
[5 empty] | 0.03868294 | 0.06101481 |  |  | 0.0536073 | 0.1037573 | 0.09457133 | 0.1027602 | 0.1396791 | 0.1027182
[5 empty] | 0.03812329 | 0.06101454 |  |  | 0.0532021 | 0.1045316 | 0.09378618 | 0.1035271 | 0.138448 | 0.1034848
[5 empty] | 0.03757644 | 0.06101427 |  |  | 0.05238019 | 0.1053059 | 0.09258193 | 0.1042939 | 0.1362654 | 0.1042513
[5 empty] | 0.03704292 | 0.06101401 |  |  | 0.05204309 | 0.1060802 | 0.09186186 | 0.1050608 | 0.1343364 | 0.1050179
[5 empty] | 0.03652328 | 0.06101374 |  |  | 0.05129234 | 0.1068545 | 0.09112926 | 0.1058277 | 0.134666 | 0.1057845
[5 empty] | 0.03601804 | 0.06101347 |  |  | 0.05132944 | 0.1076288 | 0.09018741 | 0.1065946 | 0.1326592 | 0.106551
[5 empty] | 0.03552773 | 0.0610132 |  |  | 0.05045593 | 0.1084031 | 0.0898396 | 0.1073614 | 0.1311213 | 0.1073176
[5 empty] | 0.0350529 | 0.06101293 |  |  | 0.05007333 | 0.1091774 | 0.0880891 | 0.1081283 | 0.1293572 | 0.1080841
[5 empty] | 0.03459407 | 0.06101266 |  |  | 0.04978315 | 0.1099517 | 0.08743921 | 0.1088952 | 0.127772 | 0.1088507
[5 empty] | 0.03415179 | 0.06101239 |  |  | 0.04928693 | 0.110726 | 0.0859932 | 0.109662 | 0.1260708 | 0.1096172
[5 empty] | 0.03372657 | 0.06101213 |  |  | 0.04888619 | 0.1115004 | 0.08495436 | 0.1104289 | 0.1236586 | 0.1103838
[5 empty] | 0.03331896 | 0.06101186 |  |  | 0.04838245 | 0.1122747 | 0.08382598 | 0.1111958 | 0.1220406 | 0.1111503
[5 empty] | 0.03292949 | 0.06101159 |  |  | 0.04797723 | 0.113049 | 0.08321133 | 0.1119626 | 0.1205218 | 0.1119169
[5 empty] | 0.0325587 | 0.06101132 |  |  | 0.04697205 | 0.1138233 | 0.08261371 | 0.1127295 | 0.1197073 | 0.1126834
[5 empty] | 0.03220712 | 0.06101105 |  |  | 0.04656845 | 0.1145976 | 0.08123639 | 0.1134964 | 0.1173021 | 0.11345
[5 empty] | 0.03187528 | 0.06101078 |  |  | 0.04646794 | 0.1153719 | 0.08138267 | 0.1142632 | 0.1171114 | 0.1142166
[5 empty] | 0.03187528 | 0.06101078 |  |  | 0.04597204 | 0.1161462 | 0.07995581 | 0.1150301 | 0.1147402 | 0.1149831
[5 empty] | 0.03106702 | 0.06097616 |  |  | 0.04528229 | 0.1169205 | 0.07955912 | 0.115797 | 0.1126936 | 0.1157497
[5 empty] | 0.03026726 | 0.06094154 |  |  | 0.0446002 | 0.1176948 | 0.07829586 | 0.1165638 | 0.1111766 | 0.1165162
[5 empty] | 0.02947631 | 0.06090692 |  |  | 0.04412729 | 0.1184691 | 0.07766933 | 0.1173307 | 0.1105943 | 0.1172828
[5 empty] | 0.0286945 | 0.0608723 |  |  | 0.04386509 | 0.1192434 | 0.07718281 | 0.1180976 | 0.1086519 | 0.1180493
[5 empty] | 0.02792214 | 0.06083769 |  |  | 0.04311512 | 0.1200177 | 0.07703958 | 0.1188644 | 0.1064543 | 0.1188159
[5 empty] | 0.02715955 | 0.06080307 |  |  | 0.04297891 | 0.1207921 | 0.07654293 | 0.1196313 | 0.1070067 | 0.1195824
[5 empty] | 0.02640704 | 0.06076845 |  |  | 0.04245798 | 0.1215664 | 0.07489615 | 0.1203982 | 0.104814 | 0.120349
[5 empty] | 0.02566493 | 0.06073383 |  |  | 0.04205385 | 0.1223407 | 0.0751025 | 0.121165 | 0.1034815 | 0.1211155
[5 empty] | 0.02493354 | 0.06069921 |  |  | 0.04176804 | 0.123115 | 0.07506529 | 0.1219319 | 0.1020142 | 0.1218821
[5 empty] | 0.02421319 | 0.06066459 |  |  | 0.04130209 | 0.1238893 | 0.07378778 | 0.1226988 | 0.1011171 | 0.1226486
[5 empty] | 0.0235042 | 0.06062997 |  |  | 0.0406575 | 0.1246636 | 0.07427328 | 0.1234656 | 0.1005953 | 0.1234152
[5 empty] | 0.02280687 | 0.06059535 |  |  | 0.04093581 | 0.1254379 | 0.07322505 | 0.1242325 | 0.09845391 | 0.1241818
[5 empty] | 0.02212154 | 0.06056073 |  |  | 0.04053853 | 0.1262122 | 0.07274639 | 0.1249994 | 0.09939798 | 0.1249483
[5 empty] | 0.02144851 | 0.06052611 |  |  | 0.0397672 | 0.1269865 | 0.07334058 | 0.1257662 | 0.09673259 | 0.1257149
[5 empty] | 0.0207881 | 0.06049149 |  |  | 0.03992318 | 0.1277608 | 0.07261033 | 0.1265331 | 0.09666229 | 0.1264814
[5 empty] | 0.02014064 | 0.06045687 |  |  | 0.03979133 | 0.1285351 | 0.07321033 | 0.1273 | 0.0969321 | 0.127248
[5 empty] | 0.01950643 | 0.06042225 |  |  | 0.03956089 | 0.1293094 | 0.07281033 | 0.1280668 | 0.09580322 | 0.1280145
[5 empty] | 0.0188858 | 0.06038763 |  |  | 0.03913214 | 0.1300838 | 0.07291033 | 0.1288337 | 0.09587673 | 0.1287811
[5 empty] | 0.01827907 | 0.06035301 |  |  | 0.03880532 | 0.1308581 | 0.07301033 | 0.1296006 | 0.09545372 | 0.1295476
[5 empty] | 0.01768654 | 0.06031839 |  |  | 0.03888069 | 0.1316324 | 0.07311033 | 0.1303674 | 0.09393525 | 0.1303142
[5 empty] | 0.01710854 | 0.06028377 |  |  | 0.03835852 | 0.1324067 | 0.07371033 | 0.1311343 | 0.09392241 | 0.1310807
[5 empty] | 0.01654539 | 0.06024915 |  |  | 0.03803905 | 0.133181 | 0.07271033 | 0.1319012 | 0.09321627 | 0.1318473
[5 empty] | 0.0159974 | 0.06021453 |  |  | 0.03812255 | 0.1339553 | 0.07301033 | 0.132668 | 0.09211791 | 0.1326138
[5 empty] | 0.01546489 | 0.06017991 |  |  | 0.03790927 | 0.1347296 | 0.07351033 | 0.1334349 | 0.0909284 | 0.1333804
[5 empty] | 0.01494689 | 0.06014529 |  |  | 0.03749947 | 0.1355039 | 0.07271033 | 0.1342018 | 0.09054882 | 0.134147
[5 empty] | 0.01443592 | 0.06011067 |  |  | 0.03729341 | 0.1362782 | 0.07291033 | 0.1349686 | 0.09088025 | 0.1349135
[5 empty] | 0.01393102 | 0.06007605 |  |  | 0.03749134 | 0.1370525 | 0.07281033 | 0.1357355 | 0.08962377 | 0.1356801
[5 empty] | 0.01343251 | 0.06004143 |  |  | 0.03689353 | 0.1378268 | 0.07271033 | 0.1365024 | 0.09018044 | 0.1364466
[5 empty] | 0.01294069 | 0.06000681 |  |  | 0.03710022 | 0.1386011 | 0.07341033 | 0.1372692 | 0.08915136 | 0.1372132
[5 empty] | 0.01245589 | 0.0599722 |  |  | 0.03681167 | 0.1393754 | 0.07311033 | 0.1380361 | 0.08903758 | 0.1379797
[5 empty] | 0.01197842 | 0.05993758 |  |  | 0.03662815 | 0.1401498 | 0.07351033 | 0.138803 | 0.0878402 | 0.1387463
[5 empty] | 0.01150861 | 0.05990296 |  |  | 0.03604991 | 0.1409241 | 0.07331033 | 0.1395698 | 0.08666028 | 0.1395128
[5 empty] | 0.01104676 | 0.05986834 |  |  | 0.03577721 | 0.1416984 | 0.07331033 | 0.1403367 | 0.08689891 | 0.1402794
[5 empty] | 0.0105932 | 0.05983372 |  |  | 0.0360103 | 0.1424727 | 0.07351033 | 0.1411036 | 0.08615716 | 0.1410459
[5 empty] | 0.01014825 | 0.0597991 |  |  | 0.03604944 | 0.143247 | 0.07251033 | 0.1418704 | 0.08523611 | 0.1418125
[5 empty] | 0.009712213 | 0.05976448 |  |  | 0.03569489 | 0.1440213 | 0.07341033 | 0.1426373 | 0.08623683 | 0.142579
[5 empty] | 0.009285417 | 0.05972986 |  |  | 0.0357469 | 0.1447956 | 0.07371033 | 0.1434042 | 0.0841604 | 0.1433456
[5 empty] | 0.008868178 | 0.05969524 |  |  | 0.03500574 | 0.1455699 | 0.07351033 | 0.144171 | 0.0850079 | 0.1441122
[5 empty] | 0.008460812 | 0.05966062 |  |  | 0.03507166 | 0.1463442 | 0.07321033 | 0.1449379 | 0.0836804 | 0.1448787
[5 empty] | 0.008063636 | 0.059626 |  |  | 0.03484491 | 0.1471185 | 0.07331033 | 0.1457048 | 0.08377899 | 0.1456453
[5 empty] | 0.007676968 | 0.05959138 |  |  | 0.03512576 | 0.1478928 | 0.07291033 | 0.1464716 | 0.08320473 | 0.1464118
[5 empty] | 0.007301126 | 0.05955676 |  |  | 0.03491447 | 0.1486671 | 0.07371033 | 0.1472385 | 0.0843587 | 0.1471784
[5 empty] | 0.006936426 | 0.05952214 |  |  | 0.03471128 | 0.1494415 | 0.07331033 | 0.1480054 | 0.08434199 | 0.1479449
[5 empty] | 0.006583187 | 0.05948752 |  |  | 0.03491645 | 0.1502158 | 0.07351033 | 0.1487723 | 0.08345566 | 0.1487115
[5 empty] | 0.006241725 | 0.0594529 |  |  | 0.03463025 | 0.1509901 | 0.07291033 | 0.1495391 | 0.08400079 | 0.149478
[5 empty] | 0.005912358 | 0.05941828 |  |  | 0.03445293 | 0.1517644 | 0.07381033 | 0.150306 | 0.08387847 | 0.1502446
[5 empty] | 0.005595403 | 0.05938366 |  |  | 0.03458475 | 0.1525387 | 0.07331033 | 0.1510729 | 0.08318976 | 0.1510111
[5 empty] | 0.005291178 | 0.05934904 |  |  | 0.03422596 | 0.153313 | 0.07301033 | 0.1518397 | 0.08363575 | 0.1517777
[5 empty] | 0.005 | 0.05931442 |  |  | 0.03407682 | 0.1540873 | 0.07251033 | 0.1526066 | 0.0829175 | 0.1525443
[5 empty] | 0.005 | 0.05930126
[5 empty] | 0.005821726 | 0.05930153
[5 empty] | 0.006639194 | 0.0593018
[5 empty] | 0.007452357 | 0.05930207
[5 empty] | 0.008261173 | 0.05930234
[5 empty] | 0.009065597 | 0.05930261
[5 empty] | 0.009865586 | 0.05930288
[5 empty] | 0.01066109 | 0.05930314
[5 empty] | 0.01145208 | 0.05930341
[5 empty] | 0.0122385 | 0.05930368
[5 empty] | 0.0130203 | 0.05930395
[5 empty] | 0.01379745 | 0.05930422
[5 empty] | 0.01456989 | 0.05930449
[5 empty] | 0.0153376 | 0.05930476
[5 empty] | 0.01610051 | 0.05930502
[5 empty] | 0.01685859 | 0.05930529
[5 empty] | 0.01761179 | 0.05930556
[5 empty] | 0.01836008 | 0.05930583
[5 empty] | 0.01910339 | 0.0593061
[5 empty] | 0.0198417 | 0.05930637
[5 empty] | 0.02057495 | 0.05930664
[5 empty] | 0.02130311 | 0.0593069
[5 empty] | 0.02202612 | 0.05930717
[5 empty] | 0.02274395 | 0.05930744
[5 empty] | 0.02345655 | 0.05930771
[5 empty] | 0.02416406 | 0.05930798
[5 empty] | 0.0248675 | 0.05930825
[5 empty] | 0.02556703 | 0.05930852
[5 empty] | 0.02626259 | 0.05930878
[5 empty] | 0.02695414 | 0.05930905
[5 empty] | 0.02764164 | 0.05930932
[5 empty] | 0.02832504 | 0.05930959
[5 empty] | 0.0290043 | 0.05930986
[5 empty] | 0.02967938 | 0.05931013
[5 empty] | 0.03035022 | 0.05931039
[5 empty] | 0.03101679 | 0.05931066
[5 empty] | 0.03167904 | 0.05931093
[5 empty] | 0.03233693 | 0.0593112
[5 empty] | 0.03299041 | 0.05931147
[5 empty] | 0.03363944 | 0.05931174
[5 empty] | 0.03428398 | 0.05931201
[5 empty] | 0.03492398 | 0.05931227
[5 empty] | 0.03555939 | 0.05931254
[5 empty] | 0.03619018 | 0.05931281
[5 empty] | 0.0368163 | 0.05931308
[5 empty] | 0.0374377 | 0.05931335
[5 empty] | 0.03805435 | 0.05931362
[5 empty] | 0.03866618 | 0.05931389
[5 empty] | 0.03927318 | 0.05931415
[5 empty] | 0.03987528 | 0.05931442
[5 empty] | 0.03987528 | 0.05930126
[5 empty] | 0.04056222 | 0.05933642
[5 empty] | 0.04124345 | 0.05937158
[5 empty] | 0.04191885 | 0.05940673
[5 empty] | 0.04258828 | 0.05944189
[5 empty] | 0.04325163 | 0.05947705
[5 empty] | 0.04390878 | 0.0595122
[5 empty] | 0.04455959 | 0.05954736
[5 empty] | 0.04520394 | 0.05958252
[5 empty] | 0.04584172 | 0.05961767
[5 empty] | 0.04647279 | 0.05965283
[5 empty] | 0.04709704 | 0.05968799
[5 empty] | 0.04771434 | 0.05972314
[5 empty] | 0.04832456 | 0.0597583
[5 empty] | 0.04892758 | 0.05979346
[5 empty] | 0.04952329 | 0.05982861
[5 empty] | 0.05011154 | 0.05986377
[5 empty] | 0.05069223 | 0.05989893
[5 empty] | 0.05126523 | 0.05993408
[5 empty] | 0.05183041 | 0.05996924
[5 empty] | 0.05238765 | 0.0600044
[5 empty] | 0.05293683 | 0.06003955
[5 empty] | 0.05347782 | 0.06007471
[5 empty] | 0.0540105 | 0.06010987
[5 empty] | 0.05453474 | 0.06014502
[5 empty] | 0.05505093 | 0.06018018
[5 empty] | 0.05556197 | 0.06021534
[5 empty] | 0.05606825 | 0.06025049
[5 empty] | 0.05656964 | 0.06028565
[5 empty] | 0.05706602 | 0.06032081
[5 empty] | 0.05755726 | 0.06035596
[5 empty] | 0.05804325 | 0.06039112
[5 empty] | 0.05852385 | 0.06042628
[5 empty] | 0.05899894 | 0.06046143
[5 empty] | 0.0594684 | 0.06049659
[5 empty] | 0.05993211 | 0.06053175
[5 empty] | 0.06038994 | 0.0605669
[5 empty] | 0.06084177 | 0.06060206
[5 empty] | 0.06128748 | 0.06063722
[5 empty] | 0.06172693 | 0.06067237
[5 empty] | 0.06216001 | 0.06070753
[5 empty] | 0.0625866 | 0.06074269
[5 empty] | 0.06300656 | 0.06077784
[5 empty] | 0.06341978 | 0.060813
[5 empty] | 0.06382614 | 0.06084816
[5 empty] | 0.0642255 | 0.06088331
[5 empty] | 0.06461774 | 0.06091847
[5 empty] | 0.06500275 | 0.06095363
[5 empty] | 0.06538039 | 0.06098878
[5 empty] | 0.06575055 | 0.06102394
[5 empty] | 0.06575055 | 0.06102394
[5 empty] | 0.06744575 | 0.06270662
[5 empty] | 0.06907946 | 0.06438931
[5 empty] | 0.07065135 | 0.06607199
[5 empty] | 0.07216111 | 0.06775468
[5 empty] | 0.0736084 | 0.06943736
[5 empty] | 0.07499291 | 0.07112004
[5 empty] | 0.0763143 | 0.07280273
[5 empty] | 0.07757225 | 0.07448541
[5 empty] | 0.07876643 | 0.0761681
[5 empty] | 0.07989653 | 0.07785078
[5 empty] | 0.0809622 | 0.07953346
[5 empty] | 0.08196314 | 0.08121615
[5 empty] | 0.08289901 | 0.08289883
[5 empty] | 0.08376948 | 0.08458152
[5 empty] | 0.08457424 | 0.0862642
[5 empty] | 0.08531295 | 0.08794688
[5 empty] | 0.08598529 | 0.08962957
[5 empty] | 0.08659094 | 0.09131225
[5 empty] | 0.08712956 | 0.09299494
[5 empty] | 0.08760084 | 0.09467762
[5 empty] | 0.08800445 | 0.0963603
[5 empty] | 0.08834006 | 0.09804299
[5 empty] | 0.08860735 | 0.09972567
[5 empty] | 0.08880599 | 0.1014084
[5 empty] | 0.08900074 | 0.103091
[5 empty] | 0.08899603 | 0.1047737
[5 empty] | 0.08897453 | 0.1064564
[5 empty] | 0.08883022 | 0.1081391
[5 empty] | 0.08856786 | 0.1098218
[5 empty] | 0.08819656 | 0.1115045
[5 empty] | 0.08772543 | 0.1131871
[5 empty] | 0.08716359 | 0.1148698
[5 empty] | 0.08652015 | 0.1165525
[5 empty] | 0.08580422 | 0.1182352
[5 empty] | 0.08502491 | 0.1199179
[5 empty] | 0.08419134 | 0.1216006
[5 empty] | 0.08331261 | 0.1232832
[5 empty] | 0.08239785 | 0.1249659
[5 empty] | 0.08145615 | 0.1266486
[5 empty] | 0.08049664 | 0.1283313
[5 empty] | 0.07952843 | 0.130014
[5 empty] | 0.07856063 | 0.1316967
[5 empty] | 0.07760234 | 0.1333794
[5 empty] | 0.07666269 | 0.135062
[5 empty] | 0.07575079 | 0.1367447
[5 empty] | 0.07487574 | 0.1384274
[5 empty] | 0.07404666 | 0.1401101
[5 empty] | 0.07327266 | 0.1417928
[5 empty] | 0.07256286 | 0.1434755
[5 empty] | 0.07192636 | 0.1451581
[5 empty] | 0.0713281 | 0.1468408
[5 empty] | 0.07070976 | 0.1485235
[5 empty] | 0.07007446 | 0.15
[5 empty] | 0.06942583 | 0.1518889
[5 empty] | 0.06876752 | 0.1535716
[5 empty] | 0.06810315 | 0.1552542
[5 empty] | 0.06743636 | 0.1569369
[5 empty] | 0.06677079 | 0.1586196
[5 empty] | 0.06611008 | 0.1603023
[5 empty] | 0.06545786 | 0.161985
[5 empty] | 0.06481777 | 0.1636677
[5 empty] | 0.06419343 | 0.1653503
[5 empty] | 0.0635885 | 0.167033
[5 empty] | 0.06300661 | 0.1687157
[5 empty] | 0.06245138 | 0.1703984
[5 empty] | 0.06192647 | 0.1720811
[5 empty] | 0.0614355 | 0.1737638
[5 empty] | 0.06098211 | 0.1754465
[5 empty] | 0.06056993 | 0.1771291
[5 empty] | 0.06020261 | 0.1788118
[5 empty] | 0.05988378 | 0.1804945
[5 empty] | 0.05961707 | 0.1821772
[5 empty] | 0.05940612 | 0.1838599
[5 empty] | 0.05925457 | 0.1855426
[5 empty] | 0.05916605 | 0.1872252
[5 empty] | 0.05914306 | 0.1889079
[5 empty] | 0.05914347 | 0.1905906
[5 empty] | 0.05914566 | 0.1922733
[5 empty] | 0.05915113 | 0.193956
[5 empty] | 0.05916139 | 0.1956387
[5 empty] | 0.05917794 | 0.1973213
[5 empty] | 0.05920228 | 0.199004
[5 empty] | 0.05923593 | 0.2006867
[5 empty] | 0.05928038 | 0.2023694
[5 empty] | 0.05933714 | 0.2040521
[5 empty] | 0.05940771 | 0.2057348
[5 empty] | 0.0594936 | 0.2074174
[5 empty] | 0.05959631 | 0.2091001
[5 empty] | 0.05971735 | 0.2107828
[5 empty] | 0.05985823 | 0.2124655
[5 empty] | 0.06002044 | 0.2141482
[5 empty] | 0.06020549 | 0.2158309
[5 empty] | 0.06041488 | 0.2175136
[5 empty] | 0.06065012 | 0.2191962
[5 empty] | 0.06091272 | 0.2208789
[5 empty] | 0.06120418 | 0.2225616
[5 empty] | 0.061526 | 0.2242443
[5 empty] | 0.06187969 | 0.225927
[5 empty] | 0.06226675 | 0.2276097