## 1
Общество с ограниченной ответственностью "Инженерная геология" (ООО "ИнжГео") | [11 empty] | Общество с ограниченной ответственностью "Инженерная геология" (ООО "ИнжГео")
Юр. адрес: 117279, г. Москва, ул. Миклухо-Маклая, 36 а, этаж 5, пом. XXIII к. 76-84 | [11 empty] | Юр. адрес: 117279, г. Москва, ул. Миклухо-Маклая, 36 а, этаж 5, пом. XXIII к. 76-84 | [8 empty] | нагр |  |  | X0 | Y0 | R |  | нагр |  |  |  | X0 | Y0 | R | нагр |  |  |  | X0 | Y0 | R |  | нагр |  |  |  | X0 | Y0 | R
Телефон/факс +7 (495) 132-30-00, Адрес электронной почты inbox@inj-geo.ru | [11 empty] | Телефон/факс +7 (495) 132-30-00, Адрес электронной почты inbox@inj-geo.ru | [12 empty] | 0 | [7 empty] | 0 | [6 empty] | 0 | [7 empty] | 0
[21 empty] | девиатор | [6 empty] | девиатор | [6 empty] | девиатор | [7 empty] | девиатор
Испытательная лаборатория ООО «ИнжГео» | [11 empty] | Испытательная лаборатория ООО «ИнжГео» | [8 empty] | x0 | Угол | X | Y |  |  |  | x0 |  | Угол | X | Y |  |  | x0 |  | Угол | X | Y |  |  |  | x0 |  | Угол | X | Y
Адрес места осуществления деятельности лаборатории: г. Москва, просп. Вернадского, д. 51, стр. 1 | [11 empty] | Адрес места осуществления деятельности лаборатории: г. Москва, просп. Вернадского, д. 51, стр. 1 | [9 empty] | 0 | [7 empty] | 0 | [6 empty] | 0 | [7 empty] | 0
Телефон +7(910)4557682, E-mail: slg85@mail.ru | [11 empty] | Телефон +7(910)4557682, E-mail: slg85@mail.ru | [9 empty] | 5 | [7 empty] | 5 | [6 empty] | 5 | [7 empty] | 5
[22 empty] | 10 | [7 empty] | 10 | [6 empty] | 10 | [7 empty] | 10
[12 empty] | Протокол испытаний № 13-63/29 от 27-11-2022 | [9 empty] | 15 | [7 empty] | 15 | [6 empty] | 15 | [7 empty] | 15
[22 empty] | 20 | [7 empty] | 20 | [6 empty] | 20 | [7 empty] | 20
[12 empty] | Наименование и адрес заказчика: Переход трубопровода через р. Енисей | [9 empty] | 25 | [7 empty] | 25 | [6 empty] | 25 | [7 empty] | 25
[12 empty] | Наименование объекта: ООО Регионстрой | [9 empty] | 30 | [7 empty] | 30 | [6 empty] | 30 | [7 empty] | 30
Наименование используемого метода/методики: ГОСТ 12248.4-2020 | [11 empty] | Наименование используемого метода/методики: ГОСТ 12248.3-2020 | [9 empty] | 35 | [7 empty] | 35 | [6 empty] | 35 | [7 empty] | 35
Условия проведения испытания: температура окружающей среды (18 - 25)0С, влажность воздуха (40 - 75)% | [11 empty] | Условия проведения испытания: температура окружающей среды (18 - 25)0С, влажность воздуха (40 - 75)% | [9 empty] | 40 | [7 empty] | 40 | [6 empty] | 40 | [7 empty] | 40
[12 empty] | Дата получение объекта подлежащего испытаниям: 31-10-2022 | [9 empty] | 45 | [7 empty] | 45 | [6 empty] | 45 | [7 empty] | 45
[12 empty] | Дата испытания: 25.10.2022-19.11.2029 | [9 empty] | 50 | [7 empty] | 50 | [6 empty] | 50 | [7 empty] | 50
[22 empty] | 55 | [7 empty] | 55 | [6 empty] | 55 | [7 empty] | 55
Испытание грунтов методом трехосного сжатия | [11 empty] | Испытание грунтов методом трехосного сжатия | [9 empty] | 60 | [7 empty] | 60 | [6 empty] | 60 | [7 empty] | 60
[22 empty] | 65 | [7 empty] | 65 | [6 empty] | 65 | [7 empty] | 65
Лабораторный номер: | [6 empty] | We, д.е. = |  |  |  |  | Лабораторный номер: |  | 1064 |  |  |  | We, д.е. = | 0.40550841 |  |  | 70 | [7 empty] | 70 | [6 empty] | 70 | [7 empty] | 70
Номер скважины: | [6 empty] | ρ, г/см3 = |  |  |  |  | Номер скважины: |  | BH-098 |  |  |  | ρ, г/см3 = | 1.73 |  |  | 75 | [7 empty] | 75 | [6 empty] | 75 | [7 empty] | 75
Глубина отбора, м: | [6 empty] | ρs, г/см3 = |  |  |  |  | Глубина отбора, м: |  | 2.4 |  |  |  | ρs, г/см3 = | 2.7 |  |  | 80 | [7 empty] | 80 | [6 empty] | 80 | [7 empty] | 80
Наименование грунта: | [6 empty] | e, д.е. = |  |  |  |  | Наименование грунта: |  | Суглинок, после оттаивания текучий, легкий песчанистый |  |  |  | e, д.е. = | 1.193568 |  |  | 85 | [7 empty] | 85 | [6 empty] | 85 | [7 empty] | 85
Схема проведения опыта: | [6 empty] | IL, д.е. = |  |  |  |  | Схема проведения опыта: |  | КД |  |  |  | IL, д.е. = | 1.09 |  |  | 90 | [7 empty] | 90 | [6 empty] | 90 | [7 empty] | 90
[22 empty] | 95 | [7 empty] | 95 | [6 empty] | 95 | [7 empty] | 95
[22 empty] | 100 | [7 empty] | 100 | [6 empty] | 100 | [7 empty] | 100
Результаты испытаний | [11 empty] | Результаты испытаний | [9 empty] | 105 | [7 empty] | 105 | [6 empty] | 105 | [7 empty] | 105
[22 empty] | 110 | [7 empty] | 110 | [6 empty] | 110 | [7 empty] | 110
[22 empty] | 115 | [7 empty] | 115 | [6 empty] | 115 | [7 empty] | 115
[22 empty] | 120 | [7 empty] | 120 | [6 empty] | 120 | [7 empty] | 120
[22 empty] | 125 | [7 empty] | 125 | [6 empty] | 125 | [7 empty] | 125
[22 empty] | 130 | [7 empty] | 130 | [6 empty] | 130 | [7 empty] | 130
[22 empty] | 135 | [7 empty] | 135 | [6 empty] | 135 | [7 empty] | 135
[22 empty] | 140 | [7 empty] | 140 | [6 empty] | 140 | [7 empty] | 140
[22 empty] | 145 | [7 empty] | 145 | [6 empty] | 145 | [7 empty] | 145
[22 empty] | 150 | [7 empty] | 150 | [6 empty] | 150 | [7 empty] | 150
[22 empty] | 155 | [7 empty] | 155 | [6 empty] | 155 | [7 empty] | 155
[22 empty] | 160 | [7 empty] | 160 | [6 empty] | 160 | [7 empty] | 160
[22 empty] | 165 | [7 empty] | 165 | [6 empty] | 165 | [7 empty] | 165
[22 empty] | 170 | [7 empty] | 170 | [6 empty] | 170 | [7 empty] | 170
[22 empty] | 175 | [7 empty] | 175 | [6 empty] | 175 | [7 empty] | 175
[22 empty] | 180 | [7 empty] | 180 | [6 empty] | 180 | [7 empty] | 180
[13 empty] | Давление в камере, Мпа σ3 | Вертикальная нагрузка, Мпа σ1 | Поровое давление, Мпа u
| K0, д.е. | 0.7750489 |  |  |  |  | Коэфф. Точки | [5 empty] | 0.05 | 0.1041676 | [5 empty] | 1 | [6 empty] | σ3,кПа | σ1,кПа | u, кПа |  |  |  | 4
| q_zg, МПа | 0.03875245 | [10 empty] | 0.15 | 0.2622158 | [27 empty] | δ3, Мпа | δ1-δ3, МПа | δ1, МПа | δ1, КПа
|  |  | Модуль деформации, МПа: | [9 empty] | 0.25 | 0.420264 | [21 empty] | С, МПа:
|  |  | Е0= |  | Точки модуля (полное напр.), МПа |  |  |  | 0.03875245 | 0.06200392 | [25 empty] | φ, град:
|  |  | E50 = |  | qf (полное напр.), МПа |  |  |  | 0.09205301 | [26 empty] | E, Мпа
|  |  | Коэф. Поперечной деформации, ϑ = | [9 empty] | Эффективные значения угла внутреннего трения и удельного сцепления ϕ', С' | [13 empty] | x | 0
[13 empty] | ϕ', град. = | 13 | [12 empty] | y |  |  |  | С, кПа | φ,°
[13 empty] | С', МПа = | 0.01
| Исполнитель: | [6 empty] | Морозов Д.С. |  |  |  |  | Исполнитель: |  |  |  |  | Морозов Д.С.
| Начальник исп. лаборатории: | [6 empty] | Семиколенова Л.Г. |  |  |  |  | Начальник исп. лаборатории: |  |  |  |  | Семиколенова Л.Г.
Лист 1 , всего листов 2 | [11 empty] | Лист 2 , всего листов 2
Частичное воспроизведение протокола испытаний без письменного разрешения ООО «ИнжГео» ЗАПРЕЩАЕТСЯ | [11 empty] | Частичное воспроизведение протокола испытаний без письменного разрешения ООО «ИнжГео» ЗАПРЕЩАЕТСЯ
[5 empty] | второй график |  | первый график | [9 empty] | К Пуассона
dev50 | epsE50 | ind | devE0 | epsE0 | dev | eps | sigma |  | dev1 | eps1 | dev2 | eps2 | dev3 | eps3 |  | Глины
0.04205301 | 0.01177072 |  |  |  | 0 | 0 |  |  | 0 | 0 | 0 | 0 | 0 | 0 |  | < 0 | 0,20-0,30
ind |  |  |  |  | 0.003146621 | 0.0005226335 |  |  | 0.004198847 | 0.0007720695 | 0.01466616 | 0.0007649317 | 0.02418468 | 0.0007636835 |  | 0-0,25 | 0,30-0,38
2 |  |  |  |  | 0.006224539 | 0.001045267 |  |  | 0.007953133 | 0.001544139 | 0.02711119 | 0.001529863 | 0.04377286 | 0.001527367 |  | 0,25< | 0,38-0,45
E0 |  |  |  |  | 0.009208971 | 0.001567901 |  |  | 0.012 | 0.002351176 | 0.041 | 0.002599737 | 0.059 | 0.002244651 |  | Суглинки | 0,35-0,37
epsE0 | devE0 |  |  |  | 0.01207513 | 0.002090534 |  |  | 0.01476738 | 0.003088278 | 0.04373635 | 0.003059727 | 0.06896616 | 0.003054734 |  | Пески и супеси | 0,30-0,35
0.004555692 | 0.02325147 |  |  |  | 0.01479823 | 0.002613168 |  |  | 0.01712711 | 0.003860347 | 0.05027529 | 0.003824659 | 0.07845644 | 0.003818418
[5 empty] | 0.01735349 | 0.003135801 |  |  | 0.01989026 | 0.004632417 | 0.05323422 | 0.00458959 | 0.085132 | 0.004626915
График E50 |  | График E |  |  | 0.01971613 | 0.003658435 |  |  | 0.02210159 | 0.005404486 | 0.05610789 | 0.00508243 | 0.0874709 | 0.005345785
eps | q | sigma |  |  | 0.02186136 | 0.004181068 |  |  | 0.02430585 | 0.006176556 | 0.0588514 | 0.006119454 | 0.09123843 | 0.006109468
Горизонтальная линия E50 |  | Касательная |  |  | 0.02325147 | 0.004555692 |  |  | 0.02554779 | 0.006948625 | 0.06107358 | 0.006884386 | 0.09413075 | 0.006873152
0 |  | a | b |  | 0.0255736 | 0.005226335 |  |  | 0.02708378 | 0.007580802 | 0.06245405 | 0.007649317 | 0.09724814 | 0.007636835
|  |  | 0 |  | 0.02731237 | 0.005748969 |  |  | 0.02804927 | 0.008492764 | 0.0648927 | 0.008414249 | 0.09999089 | 0.008400519
Вертикальная линия E50 |  | p1 и p2 |  |  | 0.02898636 | 0.006271603 |  |  | 0.02930093 | 0.009264834 | 0.06678943 | 0.009179181 | 0.1030593 | 0.009164202
| 0 | 0 |  |  | 0.03059312 | 0.006794236 |  |  | 0.03023426 | 0.0100369 | 0.06864416 | 0.009944113 | 0.1065536 | 0.009927886
[5 empty] | 0.0321302 | 0.00731687 |  |  | 0.03144903 | 0.01080897 | 0.07075679 | 0.01070904 | 0.1095742 | 0.01069157
Касательная линия E50 |  |  |  |  | 0.03359515 | 0.007839503 |  |  | 0.03214501 | 0.01158104 | 0.07262722 | 0.01147398 | 0.1131213 | 0.01145525
0 | 0 | Горизонтальная 1 |  |  | 0.03498552 | 0.008362137 |  |  | 0.03312195 | 0.01235311 | 0.07425535 | 0.01223891 | 0.1147951 | 0.01221894
[5 empty] | 0.03629884 | 0.00888477 |  |  | 0.03427962 | 0.01312518 | 0.0760411 | 0.01300384 | 0.1172961 | 0.01298262
Горизонтальная линия qкр |  |  |  |  | 0.03753268 | 0.009407404 |  |  | 0.03491777 | 0.01389725 | 0.07828436 | 0.01376877 | 0.1202245 | 0.0137463
Горизонтальная линия q |  | Горизонтальная 2 |  |  | 0.03868458 | 0.009930037 |  |  | 0.03573618 | 0.01466932 | 0.07978504 | 0.0145337 | 0.1227805 | 0.01450999
0 |  | 0 |  |  | 0.03975207 | 0.01045267 |  |  | 0.03673461 | 0.01544139 | 0.08104304 | 0.01529863 | 0.1248645 | 0.01527367
[5 empty] | 0.04073272 | 0.0109753 |  |  | 0.03791281 | 0.01621346 | 0.08245828 | 0.01606357 | 0.1279767 | 0.01603735
Вертикальная линия q |  |  |  |  | 0.04162407 | 0.01149794 |  |  | 0.03857056 | 0.01698553 | 0.08493064 | 0.0168285 | 0.1303174 | 0.01680104
| 0 |  |  |  | 0.04205301 | 0.01177072 |  |  | 0.0392076 | 0.0177576 | 0.08596004 | 0.01759343 | 0.132787 | 0.01756472
[5 empty] | 0.04320755 | 0.01254321 |  |  | 0.04002372 | 0.01852967 | 0.08774638 | 0.01835836 | 0.1343857 | 0.0183284
[5 empty] | 0.04396089 | 0.01306584 |  |  | 0.04081866 | 0.01930174 | 0.08928957 | 0.01912329 | 0.1367138 | 0.01909209
[5 empty] | 0.04469174 | 0.01358847 |  |  | 0.0416922 | 0.02007381 | 0.09008951 | 0.01988823 | 0.1380716 | 0.01985577
[5 empty] | 0.04540005 | 0.01411111 |  |  | 0.04274409 | 0.02084588 | 0.09134611 | 0.02065316 | 0.1402594 | 0.02061946
[5 empty] | 0.04608577 | 0.01463374 |  |  | 0.0434741 | 0.02161795 | 0.09345926 | 0.02141809 | 0.1422774 | 0.02138314
[5 empty] | 0.04674885 | 0.01515637 |  |  | 0.04428199 | 0.02239002 | 0.09442888 | 0.02218302 | 0.145426 | 0.02214682
[5 empty] | 0.04738924 | 0.01567901 |  |  | 0.04476752 | 0.02316208 | 0.09595486 | 0.02294795 | 0.1457054 | 0.02291051
[5 empty] | 0.04800687 | 0.01620164 |  |  | 0.04543046 | 0.02393415 | 0.09663712 | 0.02371288 | 0.147716 | 0.02367419
[5 empty] | 0.04860171 | 0.01672427 |  |  | 0.04577056 | 0.02470622 | 0.09807556 | 0.02447782 | 0.1503579 | 0.02443787
[5 empty] | 0.04917369 | 0.01724691 |  |  | 0.0466876 | 0.02547829 | 0.09877007 | 0.02524275 | 0.1509316 | 0.02520156
[5 empty] | 0.04972276 | 0.01776954 |  |  | 0.04718133 | 0.02625036 | 0.09972058 | 0.02600768 | 0.1532373 | 0.02596524
[5 empty] | 0.05024887 | 0.01829217 |  |  | 0.04805152 | 0.02702243 | 0.100527 | 0.02677261 | 0.1547753 | 0.02672892
[5 empty] | 0.05075198 | 0.01881481 |  |  | 0.04829793 | 0.0277945 | 0.1021892 | 0.02753754 | 0.1554458 | 0.02749261
[5 empty] | 0.05123201 | 0.01933744 |  |  | 0.04892032 | 0.02856657 | 0.102407 | 0.02830247 | 0.1577493 | 0.02825629
[5 empty] | 0.05168893 | 0.01986007 |  |  | 0.04961845 | 0.02933864 | 0.1032805 | 0.02906741 | 0.1574858 | 0.02901997
[5 empty] | 0.05212268 | 0.02038271 |  |  | 0.05009209 | 0.03011071 | 0.1040095 | 0.02983234 | 0.1599558 | 0.02978366
[5 empty] | 0.0525332 | 0.02090534 |  |  | 0.05054101 | 0.03088278 | 0.1048939 | 0.03059727 | 0.1597596 | 0.03054734
[5 empty] | 0.05292045 | 0.02142798 |  |  | 0.05056495 | 0.03165485 | 0.1062337 | 0.0313622 | 0.1620973 | 0.03131102
[5 empty] | 0.05328437 | 0.02195061 |  |  | 0.05136369 | 0.03242692 | 0.1061286 | 0.03212713 | 0.1633694 | 0.03207471
[5 empty] | 0.0536249 | 0.02247324 |  |  | 0.05153699 | 0.03319899 | 0.1069787 | 0.03289206 | 0.163876 | 0.03283839
[5 empty] | 0.053942 | 0.02299588 |  |  | 0.05158462 | 0.03397106 | 0.1083838 | 0.033657 | 0.1650176 | 0.03360208
[5 empty] | 0.05423562 | 0.02351851 |  |  | 0.05230632 | 0.03474313 | 0.1081438 | 0.03442193 | 0.1651943 | 0.03436576
[5 empty] | 0.05450769 | 0.02404114 |  |  | 0.05240188 | 0.0355152 | 0.1093587 | 0.03518686 | 0.1649065 | 0.03512944
[5 empty] | 0.05477434 | 0.02456378 |  |  | 0.05257104 | 0.03628727 | 0.1094283 | 0.03595179 | 0.1658544 | 0.03589313
[5 empty] | 0.05503897 | 0.02508641 |  |  | 0.05281357 | 0.03705934 | 0.1098526 | 0.03671672 | 0.1661383 | 0.03665681
[5 empty] | 0.05530149 | 0.02560904 |  |  | 0.05322924 | 0.03783141 | 0.1100314 | 0.03748166 | 0.1675586 | 0.03742049
[5 empty] | 0.05556175 | 0.02613168 |  |  | 0.05331781 | 0.03860347 | 0.1108647 | 0.03824659 | 0.1672155 | 0.03818418
[5 empty] | 0.05581965 | 0.02665431 |  |  | 0.05337904 | 0.03937554 | 0.1112523 | 0.03901152 | 0.1692093 | 0.03894786
[5 empty] | 0.05607507 | 0.02717694 |  |  | 0.05361269 | 0.04014761 | 0.1111942 | 0.03977645 | 0.1692403 | 0.03971154
[5 empty] | 0.05632789 | 0.02769958 |  |  | 0.05391853 | 0.04091968 | 0.1118903 | 0.04054138 | 0.1696088 | 0.04047523
[5 empty] | 0.05657798 | 0.02822221 |  |  | 0.05389632 | 0.04169175 | 0.1109405 | 0.04130631 | 0.169615 | 0.04123891
[5 empty] | 0.05682523 | 0.02874485 |  |  | 0.05416756 | 0.04246382 | 0.1110446 | 0.04207125 | 0.1693593 | 0.04200259
[5 empty] | 0.05706952 | 0.02926748 |  |  | 0.05366679 | 0.04323589 | 0.1122158 | 0.04283618 | 0.170264 | 0.04276628
[5 empty] | 0.05731072 | 0.02979011 |  |  | 0.05366504 | 0.04400796 | 0.1117149 | 0.04360111 | 0.1688632 | 0.04352996
[5 empty] | 0.05754873 | 0.03031275 |  |  | 0.05405442 | 0.04478003 | 0.1120938 | 0.04436604 | 0.1701178 | 0.04429364
[5 empty] | 0.05778342 | 0.03083538 |  |  | 0.05393574 | 0.0455521 | 0.1116454 | 0.04513097 | 0.168605 | 0.04505733
[5 empty] | 0.05801467 | 0.03135801 |  |  | 0.05360928 | 0.04632417 | 0.1113705 | 0.0458959 | 0.1696277 | 0.04582101
[5 empty] | 0.05824236 | 0.03188065 |  |  | 0.05357532 | 0.04709624 | 0.1109703 | 0.04666084 | 0.1679887 | 0.0465847
[5 empty] | 0.05846638 | 0.03240328 |  |  | 0.05393414 | 0.04786831 | 0.1108458 | 0.04742577 | 0.1685908 | 0.04734838
[5 empty] | 0.0586866 | 0.03292591 |  |  | 0.05388601 | 0.04864038 | 0.111198 | 0.0481907 | 0.1686369 | 0.04811206
[5 empty] | 0.0589029 | 0.03344855 |  |  | 0.05353121 | 0.04941245 | 0.1115281 | 0.04895563 | 0.1683298 | 0.04887575
[5 empty] | 0.05911517 | 0.03397118 |  |  | 0.05387002 | 0.05018452 | 0.110537 | 0.04972056 | 0.1681723 | 0.04963943
[5 empty] | 0.05932328 | 0.03449381 |  |  | 0.05380273 | 0.05095659 | 0.1109257 | 0.05048549 | 0.1665674 | 0.05040311
[5 empty] | 0.05952712 | 0.03501645 |  |  | 0.05352961 | 0.05172866 | 0.1101954 | 0.05125043 | 0.1656178 | 0.0511668
[5 empty] | 0.05972657 | 0.03553908 |  |  | 0.05365093 | 0.05250073 | 0.1101471 | 0.05201536 | 0.1659264 | 0.05193048
[5 empty] | 0.0599215 | 0.03606171 |  |  | 0.05306698 | 0.0532728 | 0.1101817 | 0.05278029 | 0.165796 | 0.05269416
[5 empty] | 0.0601118 | 0.03658435 |  |  | 0.05337803 | 0.05404486 | 0.1090005 | 0.05354522 | 0.1651294 | 0.05345785
[5 empty] | 0.06029735 | 0.03710698 |  |  | 0.05298436 | 0.05481693 | 0.1093043 | 0.05431015 | 0.1632296 | 0.05422153
[5 empty] | 0.06047804 | 0.03762962 |  |  | 0.05308626 | 0.055589 | 0.1092943 | 0.05507509 | 0.1627993 | 0.05498521
[5 empty] | 0.06065373 | 0.03815225 |  |  | 0.05288399 | 0.05636107 | 0.1084714 | 0.05584002 | 0.1617414 | 0.0557489
[5 empty] | 0.06082431 | 0.03867488 |  |  | 0.05297785 | 0.05713314 | 0.1082368 | 0.05660495 | 0.1605588 | 0.05651258
[5 empty] | 0.06098967 | 0.03919752 |  |  | 0.0525681 | 0.05790521 | 0.1083915 | 0.05736988 | 0.1612542 | 0.05727626
[5 empty] | 0.06114967 | 0.03972015 |  |  | 0.05235502 | 0.05867728 | 0.1076364 | 0.05813481 | 0.1605306 | 0.05803995
[5 empty] | 0.06130421 | 0.04024278 |  |  | 0.0524389 | 0.05944935 | 0.1076728 | 0.05889974 | 0.1589907 | 0.05880363
[5 empty] | 0.06145317 | 0.04076542 |  |  | 0.05252001 | 0.06022142 | 0.1074015 | 0.05966468 | 0.1589374 | 0.05956732
[5 empty] | 0.06159642 | 0.04128805 |  |  | 0.05249863 | 0.06099349 | 0.1069237 | 0.06042961 | 0.1577735 | 0.060331
[5 empty] | 0.06173384 | 0.04181068 |  |  | 0.05187504 | 0.06176556 | 0.1057404 | 0.06119454 | 0.157202 | 0.06109468
[5 empty] | 0.06186532 | 0.04233332 |  |  | 0.05184951 | 0.06253763 | 0.1058527 | 0.06195947 | 0.1549255 | 0.06185837
[5 empty] | 0.06199074 | 0.04285595 |  |  | 0.05212233 | 0.0633097 | 0.1055615 | 0.0627244 | 0.1548471 | 0.06262205
[5 empty] | 0.06210997 | 0.04337858 |  |  | 0.05169378 | 0.06408177 | 0.1048679 | 0.06348933 | 0.1532694 | 0.06338573
[5 empty] | 0.0622229 | 0.04390122 |  |  | 0.05166413 | 0.06485384 | 0.104473 | 0.06425427 | 0.1520954 | 0.06414942
[5 empty] | 0.06232942 | 0.04442385 |  |  | 0.05133365 | 0.06562591 | 0.1036778 | 0.0650192 | 0.1518279 | 0.0649131
[5 empty] | 0.06242939 | 0.04494648 |  |  | 0.05130264 | 0.06639798 | 0.1034834 | 0.06578413 | 0.1509697 | 0.06567678
[5 empty] | 0.0625227 | 0.04546912 |  |  | 0.05117137 | 0.06717005 | 0.1027908 | 0.06654906 | 0.1510237 | 0.06644047
[5 empty] | 0.06260923 | 0.04599175 |  |  | 0.05114011 | 0.06794212 | 0.103501 | 0.06731399 | 0.1501928 | 0.06720415
[5 empty] | 0.06268886 | 0.04651439 |  |  | 0.05080914 | 0.06871419 | 0.1030151 | 0.06807892 | 0.1480796 | 0.06796783
[5 empty] | 0.06276147 | 0.04703702 |  |  | 0.05057875 | 0.06948625 | 0.1019341 | 0.06884386 | 0.1486872 | 0.06873152
[5 empty] | 0.06282695 | 0.04755965 |  |  | 0.05074921 | 0.07025832 | 0.1014592 | 0.06960879 | 0.1475184 | 0.0694952
[5 empty] | 0.06288517 | 0.04808229 |  |  | 0.0505208 | 0.07103039 | 0.1011912 | 0.07037372 | 0.1460759 | 0.07025888
[5 empty] | 0.06293602 | 0.04860492 |  |  | 0.05039088 | 0.07180246 | 0.1010242 | 0.07113865 | 0.1459505 | 0.07102257
[5 empty] | 0.06297937 | 0.04912755 |  |  | 0.05055481 | 0.07257453 | 0.1001467 | 0.07190358 | 0.1445221 | 0.07178625
[5 empty] | 0.06301511 | 0.04965019 |  |  | 0.0499127 | 0.0733466 | 0.1007587 | 0.07266852 | 0.1435901 | 0.07254994
[5 empty] | 0.06304311 | 0.05017282 |  |  | 0.04996476 | 0.07411867 | 0.0996607 | 0.07343345 | 0.1430545 | 0.07331362
[5 empty] | 0.06306326 | 0.05069545 |  |  | 0.04981119 | 0.07489074 | 0.09905298 | 0.07419838 | 0.1424151 | 0.0740773
[5 empty] | 0.06307544 | 0.05121809 |  |  | 0.04945218 | 0.07566281 | 0.09913593 | 0.07496331 | 0.1413719 | 0.07484099
[5 empty] | 0.06307952 | 0.05174072 |  |  | 0.04948795 | 0.07643488 | 0.09900991 | 0.07572824 | 0.1404246 | 0.07560467
[5 empty] | 0.06307952 | 0.05174072 |  |  | 0.04931868 | 0.07720695 | 0.09847528 | 0.07649317 | 0.1405732 | 0.07636835
[5 empty] | 0.06206237 | 0.05174045 |  |  | 0.04914458 | 0.07797902 | 0.09803241 | 0.07725811 | 0.1395176 | 0.07713204
[5 empty] | 0.06105622 | 0.05174018 |  |  | 0.04916585 | 0.07875109 | 0.09698165 | 0.07802304 | 0.1386577 | 0.07789572
[5 empty] | 0.06006151 | 0.05173992 |  |  | 0.04898268 | 0.07952316 | 0.09702337 | 0.07878797 | 0.1379932 | 0.0786594
[5 empty] | 0.05907868 | 0.05173965 |  |  | 0.04859529 | 0.08029523 | 0.09585793 | 0.0795529 | 0.1366242 | 0.07942309
[5 empty] | 0.0581082 | 0.05173938 |  |  | 0.04860387 | 0.0810673 | 0.09558569 | 0.08031783 | 0.1373506 | 0.08018677
[5 empty] | 0.05715051 | 0.05173911 |  |  | 0.04800862 | 0.08183937 | 0.09500702 | 0.08108276 | 0.1352721 | 0.08095045
[5 empty] | 0.05620606 | 0.05173884 |  |  | 0.04810974 | 0.08261144 | 0.09482228 | 0.0818477 | 0.1354886 | 0.08171414
[5 empty] | 0.05527529 | 0.05173857 |  |  | 0.04790744 | 0.08338351 | 0.09393183 | 0.08261263 | 0.1336002 | 0.08247782
[5 empty] | 0.05435867 | 0.0517383 |  |  | 0.0476019 | 0.08415558 | 0.09373604 | 0.08337756 | 0.1331066 | 0.08324151
[5 empty] | 0.05345663 | 0.05173804 |  |  | 0.04739334 | 0.08492764 | 0.09373526 | 0.08414249 | 0.1322077 | 0.08400519
[5 empty] | 0.05256962 | 0.05173777 |  |  | 0.04748196 | 0.08569971 | 0.09342986 | 0.08490742 | 0.1326034 | 0.08476887
[5 empty] | 0.05169811 | 0.0517375 |  |  | 0.04726794 | 0.08647178 | 0.09202021 | 0.08567235 | 0.1310936 | 0.08553256
[5 empty] | 0.05084252 | 0.05173723 |  |  | 0.0470515 | 0.08724385 | 0.09240666 | 0.08643729 | 0.1300782 | 0.08629624
[5 empty] | 0.05000333 | 0.05173696 |  |  | 0.04643284 | 0.08801592 | 0.09138957 | 0.08720222 | 0.1296571 | 0.08705992
[5 empty] | 0.04918097 | 0.05173669 |  |  | 0.04611215 | 0.08878799 | 0.09096932 | 0.08796715 | 0.1277301 | 0.08782361
[5 empty] | 0.04837589 | 0.05173642 |  |  | 0.04638963 | 0.08956006 | 0.09034626 | 0.08873208 | 0.1285971 | 0.08858729
[5 empty] | 0.04758854 | 0.05173616 |  |  | 0.0457655 | 0.09033213 | 0.08982075 | 0.08949701 | 0.1261581 | 0.08935097
[5 empty] | 0.04681938 | 0.05173589 |  |  | 0.04573993 | 0.0911042 | 0.08969316 | 0.09026195 | 0.1253129 | 0.09011466
[5 empty] | 0.04606884 | 0.05173562 |  |  | 0.04531315 | 0.09187627 | 0.08846385 | 0.09102688 | 0.1260613 | 0.09087834
[5 empty] | 0.04533739 | 0.05173535 |  |  | 0.04548534 | 0.09264834 | 0.08833318 | 0.09179181 | 0.1249034 | 0.09164202
[5 empty] | 0.04462547 | 0.05173508 |  |  | 0.04475671 | 0.09342041 | 0.08760152 | 0.09255674 | 0.1239389 | 0.09240571
[5 empty] | 0.04393353 | 0.05173481 |  |  | 0.04472746 | 0.09419248 | 0.08756922 | 0.09332167 | 0.1228677 | 0.09316939
[5 empty] | 0.04326202 | 0.05173454 |  |  | 0.04479779 | 0.09496455 | 0.08653666 | 0.0940866 | 0.1221897 | 0.09393307
[5 empty] | 0.04261138 | 0.05173428 |  |  | 0.04436789 | 0.09573662 | 0.08570419 | 0.09485154 | 0.1200049 | 0.09469676
[5 empty] | 0.04198024 | 0.05173401 |  |  | 0.04423798 | 0.09650869 | 0.08617217 | 0.09561647 | 0.120113 | 0.09546044
[5 empty] | 0.04135803 | 0.05173374 |  |  | 0.04370824 | 0.09728076 | 0.08524097 | 0.0963814 | 0.118314 | 0.09622413
[5 empty] | 0.04074337 | 0.05173347 |  |  | 0.04337889 | 0.09805283 | 0.08501096 | 0.09714633 | 0.1183078 | 0.09698781
[5 empty] | 0.04013671 | 0.0517332 |  |  | 0.043146 | 0.0988249 | 0.08407251 | 0.09791126 | 0.1178834 | 0.09775149
[5 empty] | 0.03953849 | 0.05173293 |  |  | 0.04320483 | 0.09959697 | 0.08331388 | 0.09867619 | 0.1164279 | 0.09851518
[5 empty] | 0.03894916 | 0.05173267 |  |  | 0.04315586 | 0.100369 | 0.0832365 | 0.09944113 | 0.1161435 | 0.09927886
[5 empty] | 0.03836919 | 0.0517324 |  |  | 0.04249963 | 0.1011411 | 0.08224183 | 0.1002061 | 0.1149321 | 0.1000425
[5 empty] | 0.037799 | 0.05173213 |  |  | 0.04263665 | 0.1019132 | 0.08203134 | 0.100971 | 0.1132957 | 0.1008062
[5 empty] | 0.03723906 | 0.05173186 |  |  | 0.04236743 | 0.1026852 | 0.0814065 | 0.1017359 | 0.1125364 | 0.1015699
[5 empty] | 0.03668981 | 0.05173159 |  |  | 0.0420925 | 0.1034573 | 0.08046879 | 0.1025009 | 0.1119562 | 0.1023336
[5 empty] | 0.0361517 | 0.05173132 |  |  | 0.04141237 | 0.1042294 | 0.07941968 | 0.1032658 | 0.1106571 | 0.1030973
[5 empty] | 0.03562518 | 0.05173105 |  |  | 0.04112756 | 0.1050015 | 0.07936063 | 0.1040307 | 0.1083411 | 0.103861
[5 empty] | 0.03511071 | 0.05173079 |  |  | 0.0408386 | 0.1057735 | 0.07879311 | 0.1047956 | 0.1072102 | 0.1046246
[5 empty] | 0.03460872 | 0.05173052 |  |  | 0.04054599 | 0.1065456 | 0.07831861 | 0.1055606 | 0.1061665 | 0.1053883
[5 empty] | 0.03411968 | 0.05173025 |  |  | 0.04045026 | 0.1073177 | 0.07693858 | 0.1063255 | 0.106012 | 0.106152
[5 empty] | 0.03364402 | 0.05172998 |  |  | 0.04005193 | 0.1080897 | 0.0766545 | 0.1070904 | 0.1037487 | 0.1069157
[5 empty] | 0.0331822 | 0.05172971 |  |  | 0.03995151 | 0.1088618 | 0.07546783 | 0.1078554 | 0.1028786 | 0.1076794
[5 empty] | 0.03273467 | 0.05172944 |  |  | 0.03954952 | 0.1096339 | 0.07468006 | 0.1086203 | 0.1022037 | 0.1084431
[5 empty] | 0.03230188 | 0.05172917 |  |  | 0.03934649 | 0.1104059 | 0.07489265 | 0.1093852 | 0.1010261 | 0.1092067
[5 empty] | 0.03188427 | 0.05172891 |  |  | 0.03894292 | 0.111178 | 0.07370706 | 0.1101502 | 0.1001478 | 0.1099704
[5 empty] | 0.0314823 | 0.05172864 |  |  | 0.03863935 | 0.1119501 | 0.07252478 | 0.1109151 | 0.09817081 | 0.1107341
[5 empty] | 0.03109641 | 0.05172837 |  |  | 0.03843627 | 0.1127221 | 0.07284727 | 0.11168 | 0.09769711 | 0.1114978
[5 empty] | 0.03072706 | 0.0517281 |  |  | 0.03773423 | 0.1134942 | 0.071076 | 0.112445 | 0.09652875 | 0.1122615
[5 empty] | 0.0303747 | 0.05172783 |  |  | 0.03783373 | 0.1142663 | 0.07051245 | 0.1132099 | 0.09516775 | 0.1130252
[5 empty] | 0.03003976 | 0.05172756 |  |  | 0.03753528 | 0.1150384 | 0.06985808 | 0.1139748 | 0.09451612 | 0.1137888
[5 empty] | 0.03003976 | 0.05172756 |  |  | 0.03713942 | 0.1158104 | 0.06941436 | 0.1147398 | 0.09317589 | 0.1145525
[5 empty] | 0.02930274 | 0.05168557 |  |  | 0.03674666 | 0.1165825 | 0.06908277 | 0.1155047 | 0.09124908 | 0.1153162
[5 empty] | 0.02857324 | 0.05164357 |  |  | 0.03645751 | 0.1173546 | 0.06806478 | 0.1162696 | 0.0896377 | 0.1160799
[5 empty] | 0.02785153 | 0.05160157 |  |  | 0.0359725 | 0.1181266 | 0.06776185 | 0.1170346 | 0.09014378 | 0.1168436
[5 empty] | 0.02713786 | 0.05155957 |  |  | 0.03609214 | 0.1188987 | 0.06667545 | 0.1177995 | 0.08816934 | 0.1176073
[5 empty] | 0.02643249 | 0.05151757 |  |  | 0.03551696 | 0.1196708 | 0.06630707 | 0.1185644 | 0.08711639 | 0.1183709
[5 empty] | 0.02573568 | 0.05147558 |  |  | 0.03544746 | 0.1204428 | 0.06645816 | 0.1193294 | 0.08638695 | 0.1191346
[5 empty] | 0.02504768 | 0.05143358 |  |  | 0.03498418 | 0.1212149 | 0.0650302 | 0.1200943 | 0.08518305 | 0.1198983
[5 empty] | 0.02436876 | 0.05139158 |  |  | 0.03512762 | 0.121987 | 0.06482466 | 0.1208592 | 0.0846067 | 0.120662
[5 empty] | 0.02369917 | 0.05134958 |  |  | 0.03467831 | 0.1227591 | 0.06434301 | 0.1216241 | 0.08335993 | 0.1214257
[5 empty] | 0.02303917 | 0.05130759 |  |  | 0.03423676 | 0.1235311 | 0.06358672 | 0.1223891 | 0.08154475 | 0.1221894
[5 empty] | 0.02238902 | 0.05126559 |  |  | 0.03420349 | 0.1243032 | 0.06355726 | 0.123154 | 0.08126318 | 0.122953
[5 empty] | 0.02174897 | 0.05122359 |  |  | 0.03377902 | 0.1250753 | 0.06295611 | 0.1239189 | 0.08101724 | 0.1237167
[5 empty] | 0.02111929 | 0.05118159 |  |  | 0.03346388 | 0.1258473 | 0.06278472 | 0.1246839 | 0.07950896 | 0.1244804
[5 empty] | 0.02050023 | 0.05113959 |  |  | 0.03375857 | 0.1266194 | 0.06274458 | 0.1254488 | 0.07924035 | 0.1252441
[5 empty] | 0.01989205 | 0.0510976 |  |  | 0.03306356 | 0.1273915 | 0.06183698 | 0.1262137 | 0.07821319 | 0.1260078
[5 empty] | 0.019295 | 0.0510556 |  |  | 0.03317376 | 0.1281635 | 0.0624433 | 0.1269787 | 0.07720647 | 0.1267715
[5 empty] | 0.01870935 | 0.0510136 |  |  | 0.03318562 | 0.1289356 | 0.06145053 | 0.1277436 | 0.07750584 | 0.1275351
[5 empty] | 0.01813536 | 0.0509716 |  |  | 0.03289921 | 0.1297077 | 0.06165914 | 0.1285085 | 0.07631168 | 0.1282988
[5 empty] | 0.01757327 | 0.05092961 |  |  | 0.03241463 | 0.1304797 | 0.06086958 | 0.1292735 | 0.07612437 | 0.1290625
[5 empty] | 0.01702336 | 0.05088761 |  |  | 0.03233194 | 0.1312518 | 0.0606823 | 0.1300384 | 0.07494429 | 0.1298262
[5 empty] | 0.01648587 | 0.05084561 |  |  | 0.03245125 | 0.1320239 | 0.06069778 | 0.1308033 | 0.07427179 | 0.1305899
[5 empty] | 0.01596107 | 0.05080361 |  |  | 0.03227261 | 0.132796 | 0.05981645 | 0.1315683 | 0.07400726 | 0.1313536
[5 empty] | 0.01544922 | 0.05076161 |  |  | 0.03179613 | 0.133568 | 0.05973879 | 0.1323332 | 0.07345107 | 0.1321173
[5 empty] | 0.01495056 | 0.05071962 |  |  | 0.03182188 | 0.1343401 | 0.05936524 | 0.1330981 | 0.0717036 | 0.1328809
[5 empty] | 0.01446431 | 0.05067762 |  |  | 0.03124995 | 0.1351122 | 0.05989627 | 0.1338631 | 0.07206522 | 0.1336446
[5 empty] | 0.0139844 | 0.05063562 |  |  | 0.03158041 | 0.1358842 | 0.05953232 | 0.134628 | 0.0705363 | 0.1344083
[5 empty] | 0.01351005 | 0.05059362 |  |  | 0.03121335 | 0.1366563 | 0.05847387 | 0.1353929 | 0.07031722 | 0.135172
[5 empty] | 0.0130415 | 0.05055162 |  |  | 0.03104885 | 0.1374284 | 0.05902136 | 0.1361578 | 0.06990836 | 0.1359357
[5 empty] | 0.01257901 | 0.05050963 |  |  | 0.030887 | 0.1382004 | 0.05857526 | 0.1369228 | 0.06821007 | 0.1366994
[5 empty] | 0.01212284 | 0.05046763 |  |  | 0.03062787 | 0.1389725 | 0.05803601 | 0.1376877 | 0.06762275 | 0.137463
[5 empty] | 0.01167326 | 0.05042563 |  |  | 0.03077155 | 0.1397446 | 0.05850408 | 0.1384526 | 0.06864676 | 0.1382267
[5 empty] | 0.01123051 | 0.05038363 |  |  | 0.03041812 | 0.1405166 | 0.05757992 | 0.1392176 | 0.06768247 | 0.1389904
[5 empty] | 0.01079486 | 0.05034164 |  |  | 0.03006766 | 0.1412887 | 0.057764 | 0.1399825 | 0.06733027 | 0.1397541
[5 empty] | 0.01036656 | 0.05029964 |  |  | 0.03012026 | 0.1420608 | 0.05695676 | 0.1407474 | 0.06549052 | 0.1405178
[5 empty] | 0.009945874 | 0.05025764 |  |  | 0.029876 | 0.1428329 | 0.05765867 | 0.1415124 | 0.0648636 | 0.1412815
[5 empty] | 0.009533058 | 0.05021564 |  |  | 0.02983496 | 0.1436049 | 0.05717018 | 0.1422773 | 0.06434989 | 0.1420451
[5 empty] | 0.009128371 | 0.05017364 |  |  | 0.02979722 | 0.144377 | 0.05709175 | 0.1430422 | 0.06444975 | 0.1428088
[5 empty] | 0.008732069 | 0.05013165 |  |  | 0.02966286 | 0.1451491 | 0.05682384 | 0.1438072 | 0.06376356 | 0.1435725
[5 empty] | 0.008344411 | 0.05008965 |  |  | 0.02933198 | 0.1459211 | 0.0566669 | 0.1445721 | 0.0637917 | 0.1443362
[5 empty] | 0.007965655 | 0.05004765 |  |  | 0.02950464 | 0.1466932 | 0.05682139 | 0.145337 | 0.06243453 | 0.1450999
[5 empty] | 0.007596059 | 0.05000565 |  |  | 0.02888093 | 0.1474653 | 0.05568777 | 0.146102 | 0.06319244 | 0.1458636
[5 empty] | 0.00723588 | 0.04996366 |  |  | 0.02896094 | 0.1482373 | 0.05616649 | 0.1468669 | 0.06296579 | 0.1466272
[5 empty] | 0.006885378 | 0.04992166 |  |  | 0.02914474 | 0.1490094 | 0.05555801 | 0.1476318 | 0.06185497 | 0.1473909
[5 empty] | 0.006544809 | 0.04987966 |  |  | 0.02903243 | 0.1497815 | 0.0556628 | 0.1483968 | 0.06176034 | 0.1481546
[5 empty] | 0.006214432 | 0.04983766 |  |  | 0.02862407 | 0.1505536 | 0.0552813 | 0.1491617 | 0.06038228 | 0.1489183
[5 empty] | 0.005894504 | 0.04979566 |  |  | 0.02831976 | 0.1513256 | 0.05621397 | 0.1499266 | 0.06172116 | 0.149682
[5 empty] | 0.005585284 | 0.04975367 |  |  | 0.02851958 | 0.1520977 | 0.05526127 | 0.1506916 | 0.05977736 | 0.1504457
[5 empty] | 0.00528703 | 0.04971167 |  |  | 0.0286236 | 0.1528698 | 0.05512366 | 0.1514565 | 0.06075124 | 0.1512093
[5 empty] | 0.005 | 0.04966967 |  |  | 0.02833192 | 0.1536418 | 0.0555016 | 0.1522214 | 0.0593432 | 0.151973
[5 empty] | 0.005 | 0.04965651
[5 empty] | 0.005770817 | 0.04965678
[5 empty] | 0.006537875 | 0.04965705
[5 empty] | 0.007301137 | 0.04965732
[5 empty] | 0.008060568 | 0.04965759
[5 empty] | 0.008816133 | 0.04965786
[5 empty] | 0.009567795 | 0.04965812
[5 empty] | 0.01031552 | 0.04965839
[5 empty] | 0.01105927 | 0.04965866
[5 empty] | 0.011799 | 0.04965893
[5 empty] | 0.01253469 | 0.0496592
[5 empty] | 0.0132663 | 0.04965947
[5 empty] | 0.0139938 | 0.04965974
[5 empty] | 0.01471713 | 0.04966
[5 empty] | 0.01543628 | 0.04966027
[5 empty] | 0.0161512 | 0.04966054
[5 empty] | 0.01686186 | 0.04966081
[5 empty] | 0.01756822 | 0.04966108
[5 empty] | 0.01827025 | 0.04966135
[5 empty] | 0.01896791 | 0.04966162
[5 empty] | 0.01966116 | 0.04966188
[5 empty] | 0.02034997 | 0.04966215
[5 empty] | 0.02103431 | 0.04966242
[5 empty] | 0.02171413 | 0.04966269
[5 empty] | 0.02238941 | 0.04966296
[5 empty] | 0.02306024 | 0.04966323
[5 empty] | 0.02372748 | 0.0496635
[5 empty] | 0.02439124 | 0.04966376
[5 empty] | 0.02505148 | 0.04966403
[5 empty] | 0.02570816 | 0.0496643
[5 empty] | 0.02636125 | 0.04966457
[5 empty] | 0.02701071 | 0.04966484
[5 empty] | 0.02765651 | 0.04966511
[5 empty] | 0.0282986 | 0.04966537
[5 empty] | 0.02893697 | 0.04966564
[5 empty] | 0.02957156 | 0.04966591
[5 empty] | 0.03020234 | 0.04966618
[5 empty] | 0.03082928 | 0.04966645
[5 empty] | 0.03145235 | 0.04966672
[5 empty] | 0.03207149 | 0.04966699
[5 empty] | 0.03268669 | 0.04966725
[5 empty] | 0.0332979 | 0.04966752
[5 empty] | 0.03390509 | 0.04966779
[5 empty] | 0.03450822 | 0.04966806
[5 empty] | 0.03510725 | 0.04966833
[5 empty] | 0.03570216 | 0.0496686
[5 empty] | 0.0362929 | 0.04966887
[5 empty] | 0.03687944 | 0.04966913
[5 empty] | 0.03746173 | 0.0496694
[5 empty] | 0.03803976 | 0.04966967
[5 empty] | 0.03803976 | 0.04965651
[5 empty] | 0.03867283 | 0.04969905
[5 empty] | 0.03930074 | 0.04974158
[5 empty] | 0.0399234 | 0.04978412
[5 empty] | 0.04054069 | 0.04982665
[5 empty] | 0.04115252 | 0.04986919
[5 empty] | 0.04175876 | 0.04991172
[5 empty] | 0.04235931 | 0.04995426
[5 empty] | 0.04295408 | 0.04999679
[5 empty] | 0.04354294 | 0.05003933
[5 empty] | 0.04412579 | 0.05008186
[5 empty] | 0.04470253 | 0.0501244
[5 empty] | 0.04527305 | 0.05016693
[5 empty] | 0.04583724 | 0.05020947
[5 empty] | 0.04639499 | 0.050252
[5 empty] | 0.0469462 | 0.05029454
[5 empty] | 0.04749076 | 0.05033707
[5 empty] | 0.04802856 | 0.05037961
[5 empty] | 0.0485595 | 0.05042214
[5 empty] | 0.04908347 | 0.05046468
[5 empty] | 0.04960035 | 0.05050721
[5 empty] | 0.05011006 | 0.05054975
[5 empty] | 0.05061247 | 0.05059228
[5 empty] | 0.05110748 | 0.05063481
[5 empty] | 0.05159498 | 0.05067735
[5 empty] | 0.05207531 | 0.05071988
[5 empty] | 0.05255097 | 0.05076242
[5 empty] | 0.05302231 | 0.05080495
[5 empty] | 0.05348921 | 0.05084749
[5 empty] | 0.05395156 | 0.05089002
[5 empty] | 0.05440927 | 0.05093256
[5 empty] | 0.05486222 | 0.05097509
[5 empty] | 0.0553103 | 0.05101763
[5 empty] | 0.05575341 | 0.05106016
[5 empty] | 0.05619144 | 0.0511027
[5 empty] | 0.05662428 | 0.05114523
[5 empty] | 0.05705183 | 0.05118777
[5 empty] | 0.05747398 | 0.0512303
[5 empty] | 0.05789062 | 0.05127284
[5 empty] | 0.05830164 | 0.05131537
[5 empty] | 0.05870695 | 0.05135791
[5 empty] | 0.05910642 | 0.05140044
[5 empty] | 0.05949996 | 0.05144298
[5 empty] | 0.05988746 | 0.05148551
[5 empty] | 0.0602688 | 0.05152805
[5 empty] | 0.06064389 | 0.05157058
[5 empty] | 0.06101261 | 0.05161312
[5 empty] | 0.06137486 | 0.05165565
[5 empty] | 0.06173053 | 0.05169819
[5 empty] | 0.06207952 | 0.05174072
[5 empty] | 0.06207952 | 0.05174072
[5 empty] | 0.06354798 | 0.05326863
[5 empty] | 0.0649729 | 0.05479654
[5 empty] | 0.06635348 | 0.05632445
[5 empty] | 0.06768891 | 0.05785236
[5 empty] | 0.06897839 | 0.05938026
[5 empty] | 0.07022111 | 0.06090817
[5 empty] | 0.07141626 | 0.06243608
[5 empty] | 0.07256305 | 0.06396399
[5 empty] | 0.07366066 | 0.0654919
[5 empty] | 0.0747083 | 0.06701981
[5 empty] | 0.07570516 | 0.06854772
[5 empty] | 0.07665043 | 0.07007562
[5 empty] | 0.07754331 | 0.07160353
[5 empty] | 0.07838299 | 0.07313144
[5 empty] | 0.07916867 | 0.07465935
[5 empty] | 0.07989955 | 0.07618726
[5 empty] | 0.08057481 | 0.07771517
[5 empty] | 0.08119366 | 0.07924308
[5 empty] | 0.08175529 | 0.08077098
[5 empty] | 0.0822589 | 0.08229889
[5 empty] | 0.08270367 | 0.0838268
[5 empty] | 0.08308882 | 0.08535471
[5 empty] | 0.08341352 | 0.08688262
[5 empty] | 0.08367698 | 0.08841053
[5 empty] | 0.08387839 | 0.08993844
[5 empty] | 0.08401695 | 0.09146634
[5 empty] | 0.08410603 | 0.09299425
[5 empty] | 0.08410159 | 0.09452216
[5 empty] | 0.08403809 | 0.09605007
[5 empty] | 0.08390298 | 0.09757798
[5 empty] | 0.08370095 | 0.09910589
[5 empty] | 0.08343673 | 0.1006338
[5 empty] | 0.08311501 | 0.1021617
[5 empty] | 0.08274051 | 0.1036896
[5 empty] | 0.08231793 | 0.1052175
[5 empty] | 0.08185198 | 0.1067454
[5 empty] | 0.08134736 | 0.1082733
[5 empty] | 0.08080878 | 0.1098012
[5 empty] | 0.08024096 | 0.1113292
[5 empty] | 0.07964859 | 0.1128571
[5 empty] | 0.07903639 | 0.114385
[5 empty] | 0.07840906 | 0.1159129
[5 empty] | 0.07777132 | 0.1174408
[5 empty] | 0.07712786 | 0.1189687
[5 empty] | 0.07648339 | 0.1204966
[5 empty] | 0.07584263 | 0.1220245
[5 empty] | 0.07521027 | 0.1235524
[5 empty] | 0.07459104 | 0.1250803
[5 empty] | 0.07398963 | 0.1266082
[5 empty] | 0.07341075 | 0.1281361
[5 empty] | 0.07285906 | 0.1296641
[5 empty] | 0.07229089 | 0.131192
[5 empty] | 0.07166961 | 0.1327199
[5 empty] | 0.07100161 | 0.1342478
[5 empty] | 0.07029332 | 0.1357757
[5 empty] | 0.06955115 | 0.1373036
[5 empty] | 0.06878151 | 0.1388315
[5 empty] | 0.06799083 | 0.1403594
[5 empty] | 0.06718552 | 0.1418873
[5 empty] | 0.06637199 | 0.1434152
[5 empty] | 0.06555666 | 0.1449431
[5 empty] | 0.06474594 | 0.1464711
[5 empty] | 0.06394625 | 0.147999
[5 empty] | 0.063164 | 0.15
[5 empty] | 0.06240562 | 0.1510548
[5 empty] | 0.06167751 | 0.1525827
[5 empty] | 0.06098609 | 0.1541106
[5 empty] | 0.06033778 | 0.1556385
[5 empty] | 0.05973899 | 0.1571664
[5 empty] | 0.05919614 | 0.1586943
[5 empty] | 0.05871563 | 0.1602222
[5 empty] | 0.0583039 | 0.1617501
[5 empty] | 0.05796735 | 0.163278
[5 empty] | 0.0577124 | 0.164806
[5 empty] | 0.05754546 | 0.1663339
[5 empty] | 0.05747296 | 0.1678618
[5 empty] | 0.05747035 | 0.1693897
[5 empty] | 0.05747083 | 0.1709176
[5 empty] | 0.05747228 | 0.1724455
[5 empty] | 0.05747528 | 0.1739734
[5 empty] | 0.05748037 | 0.1755013
[5 empty] | 0.05748812 | 0.1770292
[5 empty] | 0.05749907 | 0.1785571
[5 empty] | 0.05751378 | 0.180085
[5 empty] | 0.05753281 | 0.181613
[5 empty] | 0.05755672 | 0.1831409
[5 empty] | 0.05758605 | 0.1846688
[5 empty] | 0.05762137 | 0.1861967
[5 empty] | 0.05766323 | 0.1877246
[5 empty] | 0.05771218 | 0.1892525
[5 empty] | 0.05776879 | 0.1907804
[5 empty] | 0.0578336 | 0.1923083
[5 empty] | 0.05790718 | 0.1938362
[5 empty] | 0.05799007 | 0.1953641
[5 empty] | 0.05808284 | 0.196892
[5 empty] | 0.05818603 | 0.1984199
[5 empty] | 0.05830021 | 0.1999479
[5 empty] | 0.05842593 | 0.2014758
[5 empty] | 0.05856375 | 0.2030037