## 1
Общество с ограниченной ответственностью "Инженерная геология" (ООО "ИнжГео") | [11 empty] | Общество с ограниченной ответственностью "Инженерная геология" (ООО "ИнжГео")
Юр. адрес: 117279, г. Москва, ул. Миклухо-Маклая, 36 а, этаж 5, пом. XXIII к. 76-84 | [11 empty] | Юр. адрес: 117279, г. Москва, ул. Миклухо-Маклая, 36 а, этаж 5, пом. XXIII к. 76-84 | [8 empty] | нагр |  |  | X0 | Y0 | R |  | нагр |  |  |  | X0 | Y0 | R | нагр |  |  |  | X0 | Y0 | R |  | нагр |  |  |  | X0 | Y0 | R
Телефон/факс +7 (495) 132-30-00, Адрес электронной почты inbox@inj-geo.ru | [11 empty] | Телефон/факс +7 (495) 132-30-00, Адрес электронной почты inbox@inj-geo.ru | [12 empty] | 0 | [7 empty] | 0 | [6 empty] | 0 | [7 empty] | 0
[21 empty] | девиатор | [6 empty] | девиатор | [6 empty] | девиатор | [7 empty] | девиатор
Испытательная лаборатория ООО «ИнжГео» | [11 empty] | Испытательная лаборатория ООО «ИнжГео» | [8 empty] | x0 | Угол | X | Y |  |  |  | x0 |  | Угол | X | Y |  |  | x0 |  | Угол | X | Y |  |  |  | x0 |  | Угол | X | Y
Адрес места осуществления деятельности лаборатории: г. Москва, просп. Вернадского, д. 51, стр. 1 | [11 empty] | Адрес места осуществления деятельности лаборатории: г. Москва, просп. Вернадского, д. 51, стр. 1 | [9 empty] | 0 | [7 empty] | 0 | [6 empty] | 0 | [7 empty] | 0
Телефон +7(910)4557682, E-mail: slg85@mail.ru | [11 empty] | Телефон +7(910)4557682, E-mail: slg85@mail.ru | [9 empty] | 5 | [7 empty] | 5 | [6 empty] | 5 | [7 empty] | 5
[22 empty] | 10 | [7 empty] | 10 | [6 empty] | 10 | [7 empty] | 10
[12 empty] | Протокол испытаний № 13-63/31 от 29-11-2022 | [9 empty] | 15 | [7 empty] | 15 | [6 empty] | 15 | [7 empty] | 15
[22 empty] | 20 | [7 empty] | 20 | [6 empty] | 20 | [7 empty] | 20
[12 empty] | Наименование и адрес заказчика: Переход трубопровода через р. Енисей | [9 empty] | 25 | [7 empty] | 25 | [6 empty] | 25 | [7 empty] | 25
[12 empty] | Наименование объекта: ООО Регионстрой | [9 empty] | 30 | [7 empty] | 30 | [6 empty] | 30 | [7 empty] | 30
Наименование используемого метода/методики: ГОСТ 12248.4-2020 | [11 empty] | Наименование используемого метода/методики: ГОСТ 12248.3-2020 | [9 empty] | 35 | [7 empty] | 35 | [6 empty] | 35 | [7 empty] | 35
Условия проведения испытания: температура окружающей среды (18 - 25)0С, влажность воздуха (40 - 75)% | [11 empty] | Условия проведения испытания: температура окружающей среды (18 - 25)0С, влажность воздуха (40 - 75)% | [9 empty] | 40 | [7 empty] | 40 | [6 empty] | 40 | [7 empty] | 40
[12 empty] | Дата получение объекта подлежащего испытаниям: 02-11-2022 | [9 empty] | 45 | [7 empty] | 45 | [6 empty] | 45 | [7 empty] | 45
[12 empty] | Дата испытания: 25.10.2022-19.11.2031 | [9 empty] | 50 | [7 empty] | 50 | [6 empty] | 50 | [7 empty] | 50
[22 empty] | 55 | [7 empty] | 55 | [6 empty] | 55 | [7 empty] | 55
Испытание грунтов методом трехосного сжатия | [11 empty] | Испытание грунтов методом трехосного сжатия | [9 empty] | 60 | [7 empty] | 60 | [6 empty] | 60 | [7 empty] | 60
[22 empty] | 65 | [7 empty] | 65 | [6 empty] | 65 | [7 empty] | 65
Лабораторный номер: | [6 empty] | We, д.е. = |  |  |  |  | Лабораторный номер: |  | 1066 |  |  |  | We, д.е. = | 0.386134585 |  |  | 70 | [7 empty] | 70 | [6 empty] | 70 | [7 empty] | 70
Номер скважины: | [6 empty] | ρ, г/см3 = |  |  |  |  | Номер скважины: |  | BH-102 |  |  |  | ρ, г/см3 = | 1.74 |  |  | 75 | [7 empty] | 75 | [6 empty] | 75 | [7 empty] | 75
Глубина отбора, м: | [6 empty] | ρs, г/см3 = |  |  |  |  | Глубина отбора, м: |  | 1.4 |  |  |  | ρs, г/см3 = | 2.71 |  |  | 80 | [7 empty] | 80 | [6 empty] | 80 | [7 empty] | 80
Наименование грунта: | [6 empty] | e, д.е. = |  |  |  |  | Наименование грунта: |  | Суглинок, после оттаивания текучепластичный, легкий пылеватый |  |  |  | e, д.е. = | 1.158865 |  |  | 85 | [7 empty] | 85 | [6 empty] | 85 | [7 empty] | 85
Схема проведения опыта: | [6 empty] | IL, д.е. = |  |  |  |  | Схема проведения опыта: |  | КД |  |  |  | IL, д.е. = | 0.977 |  |  | 90 | [7 empty] | 90 | [6 empty] | 90 | [7 empty] | 90
[22 empty] | 95 | [7 empty] | 95 | [6 empty] | 95 | [7 empty] | 95
[22 empty] | 100 | [7 empty] | 100 | [6 empty] | 100 | [7 empty] | 100
Результаты испытаний | [11 empty] | Результаты испытаний | [9 empty] | 105 | [7 empty] | 105 | [6 empty] | 105 | [7 empty] | 105
[22 empty] | 110 | [7 empty] | 110 | [6 empty] | 110 | [7 empty] | 110
[22 empty] | 115 | [7 empty] | 115 | [6 empty] | 115 | [7 empty] | 115
[22 empty] | 120 | [7 empty] | 120 | [6 empty] | 120 | [7 empty] | 120
[22 empty] | 125 | [7 empty] | 125 | [6 empty] | 125 | [7 empty] | 125
[22 empty] | 130 | [7 empty] | 130 | [6 empty] | 130 | [7 empty] | 130
[22 empty] | 135 | [7 empty] | 135 | [6 empty] | 135 | [7 empty] | 135
[22 empty] | 140 | [7 empty] | 140 | [6 empty] | 140 | [7 empty] | 140
[22 empty] | 145 | [7 empty] | 145 | [6 empty] | 145 | [7 empty] | 145
[22 empty] | 150 | [7 empty] | 150 | [6 empty] | 150 | [7 empty] | 150
[22 empty] | 155 | [7 empty] | 155 | [6 empty] | 155 | [7 empty] | 155
[22 empty] | 160 | [7 empty] | 160 | [6 empty] | 160 | [7 empty] | 160
[22 empty] | 165 | [7 empty] | 165 | [6 empty] | 165 | [7 empty] | 165
[22 empty] | 170 | [7 empty] | 170 | [6 empty] | 170 | [7 empty] | 170
[22 empty] | 175 | [7 empty] | 175 | [6 empty] | 175 | [7 empty] | 175
[22 empty] | 180 | [7 empty] | 180 | [6 empty] | 180 | [7 empty] | 180
[13 empty] | Давление в камере, Мпа σ3 | Вертикальная нагрузка, Мпа σ1 | Поровое давление, Мпа u
| K0, д.е. | 0.741181 |  |  |  |  | Коэфф. Точки | [5 empty] | 0.05 | 0.09795207 | [5 empty] | 1 | [6 empty] | σ3,кПа | σ1,кПа | u, кПа |  |  |  | 4
| q_zg, МПа | 0.03705905 | [10 empty] | 0.15 | 0.2677917 | [27 empty] | δ3, Мпа | δ1-δ3, МПа | δ1, МПа | δ1, КПа
|  |  | Модуль деформации, МПа: | [9 empty] | 0.25 | 0.4376313 | [21 empty] | С, МПа:
|  |  | Е0= |  | Точки модуля (полное напр.), МПа |  |  |  | 0.03705905 | 0.05929448 | [25 empty] | φ, град:
|  |  | E50 = |  | qf (полное напр.), МПа |  |  |  | 0.07723543 | [26 empty] | E, Мпа
|  |  | Коэф. Поперечной деформации, ϑ = | [9 empty] | Эффективные значения угла внутреннего трения и удельного сцепления ϕ', С' | [13 empty] | x | 0
[13 empty] | ϕ', град. = | 15 | [12 empty] | y |  |  |  | С, кПа | φ,°
[13 empty] | С', МПа = | 0.005
| Исполнитель: | [6 empty] | Морозов Д.С. |  |  |  |  | Исполнитель: |  |  |  |  | Морозов Д.С.
| Начальник исп. лаборатории: | [6 empty] | Семиколенова Л.Г. |  |  |  |  | Начальник исп. лаборатории: |  |  |  |  | Семиколенова Л.Г.
Лист 1 , всего листов 2 | [11 empty] | Лист 2 , всего листов 2
Частичное воспроизведение протокола испытаний без письменного разрешения ООО «ИнжГео» ЗАПРЕЩАЕТСЯ | [11 empty] | Частичное воспроизведение протокола испытаний без письменного разрешения ООО «ИнжГео» ЗАПРЕЩАЕТСЯ
[5 empty] | второй график |  | первый график | [9 empty] | К Пуассона
dev50 | epsE50 | ind | devE0 | epsE0 | dev | eps | sigma |  | dev1 | eps1 | dev2 | eps2 | dev3 | eps3 |  | Глины
0.02723543 | 0.005592231 |  |  |  | 0 | 0 |  |  | 0 | 0 | 0 | 0 | 0 | 0 |  | < 0 | 0,20-0,30
ind |  |  |  |  | 0.0001179314 | 0.0004602246 |  |  | 0.003 | 0.0007311585 | 0.013 | 0.0009963376 | 0.01860581 | 0.0007674708 |  | 0-0,25 | 0,30-0,38
2 |  |  |  |  | 0.0004874786 | 0.0009204491 |  |  | 0.005450186 | 0.001548526 | 0.01885287 | 0.001537469 | 0.03463397 | 0.001534942 |  | 0,25< | 0,38-0,45
E0 |  |  |  |  | 0.001132271 | 0.001380674 |  |  | 0.008418649 | 0.002322789 | 0.02658738 | 0.002306203 | 0.046 | 0.002057082 |  | Суглинки | 0,35-0,37
epsE0 | devE0 |  |  |  | 0.002075938 | 0.001840898 |  |  | 0.01111812 | 0.003097052 | 0.03408701 | 0.003074937 | 0.06032894 | 0.003069883 |  | Пески и супеси | 0,30-0,35
0.005592231 | 0.02723543 |  |  |  | 0.003342109 | 0.002301123 |  |  | 0.01321087 | 0.003871315 | 0.04178459 | 0.003843671 | 0.07185825 | 0.003837354
[5 empty] | 0.004954413 | 0.002761347 |  |  | 0.01555917 | 0.004645578 | 0.04841294 | 0.004612406 | 0.08202336 | 0.004604825
График E50 |  | График E |  |  | 0.00693648 | 0.003221572 |  |  | 0.0177253 | 0.005419841 | 0.05290486 | 0.00538114 | 0.08868097 | 0.005372296
eps | q | sigma |  |  | 0.00931194 | 0.003681796 |  |  | 0.02007153 | 0.006194104 | 0.05889585 | 0.006425979 | 0.09381567 | 0.005972561
Горизонтальная линия E50 |  | Касательная |  |  | 0.01210442 | 0.004142021 |  |  | 0.02166012 | 0.006968367 | 0.06037421 | 0.006918608 | 0.09778433 | 0.006907238
0 |  | a | b |  | 0.01533755 | 0.004602246 |  |  | 0.02315336 | 0.00774263 | 0.06269331 | 0.007687343 | 0.1004271 | 0.007674708
|  |  | 0 |  | 0.01903496 | 0.00506247 |  |  | 0.02397604 | 0.008318769 | 0.06465901 | 0.008456077 | 0.1047882 | 0.008442179
Вертикальная линия E50 |  | p1 и p2 |  |  | 0.02723543 | 0.005592231 |  |  | 0.02508744 | 0.009291156 | 0.06657139 | 0.009224811 | 0.1080677 | 0.00920965
| 0 | 0 |  |  | 0.0278871 | 0.005982919 |  |  | 0.02593366 | 0.01006542 | 0.06923052 | 0.009993546 | 0.1113657 | 0.009977121
[5 empty] | 0.02860069 | 0.006443144 |  |  | 0.02706333 | 0.01083968 | 0.0719365 | 0.01076228 | 0.1146824 | 0.01074459
Касательная линия E50 |  |  |  |  | 0.02925831 | 0.006903368 |  |  | 0.02787622 | 0.01161395 | 0.07418941 | 0.01153101 | 0.1190177 | 0.01151206
0 | 0 | Горизонтальная 1 |  |  | 0.02986261 | 0.007363593 |  |  | 0.02877208 | 0.01238821 | 0.07568933 | 0.01229975 | 0.1227718 | 0.01227953
[5 empty] | 0.03041622 | 0.007823817 |  |  | 0.02945066 | 0.01316247 | 0.07803634 | 0.01306848 | 0.1252447 | 0.013047
Горизонтальная линия qкр |  |  |  |  | 0.03092179 | 0.008284042 |  |  | 0.03021173 | 0.01393673 | 0.07973052 | 0.01383722 | 0.1289367 | 0.01381448
Горизонтальная линия q |  | Горизонтальная 2 |  |  | 0.03138195 | 0.008744267 |  |  | 0.03105505 | 0.014711 | 0.08117196 | 0.01460595 | 0.1319477 | 0.01458195
0 |  | 0 |  |  | 0.03179937 | 0.009204491 |  |  | 0.03198036 | 0.01548526 | 0.08326075 | 0.01537469 | 0.1340779 | 0.01534942
[5 empty] | 0.03217667 | 0.009664716 |  |  | 0.03268742 | 0.01625952 | 0.08509696 | 0.01614342 | 0.1379273 | 0.01611689
Вертикальная линия q |  |  |  |  | 0.0325165 | 0.01012494 |  |  | 0.033676 | 0.01703379 | 0.08728067 | 0.01691215 | 0.1398961 | 0.01688436
| 0 |  |  |  | 0.0328215 | 0.01058516 |  |  | 0.03434585 | 0.01780805 | 0.08861198 | 0.01768089 | 0.1416844 | 0.01765183
[5 empty] | 0.03309432 | 0.01104539 |  |  | 0.03519672 | 0.01858231 | 0.09089096 | 0.01844962 | 0.1448921 | 0.0184193
[5 empty] | 0.0333376 | 0.01150561 |  |  | 0.03582837 | 0.01935658 | 0.0922177 | 0.01921836 | 0.1481196 | 0.01918677
[5 empty] | 0.03355398 | 0.01196584 |  |  | 0.03644057 | 0.02013084 | 0.09399227 | 0.01998709 | 0.1499667 | 0.01995424
[5 empty] | 0.0337461 | 0.01242606 |  |  | 0.03723306 | 0.0209051 | 0.09531477 | 0.02075583 | 0.1527336 | 0.02072171
[5 empty] | 0.03391661 | 0.01288629 |  |  | 0.03780561 | 0.02167936 | 0.09678527 | 0.02152456 | 0.1557205 | 0.02148918
[5 empty] | 0.03406815 | 0.01334651 |  |  | 0.03875797 | 0.02245363 | 0.09880386 | 0.02229329 | 0.1575274 | 0.02225665
[5 empty] | 0.03420337 | 0.01380674 |  |  | 0.0393899 | 0.02322789 | 0.09917062 | 0.02306203 | 0.1596543 | 0.02302413
[5 empty] | 0.0343249 | 0.01426696 |  |  | 0.03970115 | 0.02400215 | 0.1011856 | 0.02383076 | 0.1621015 | 0.0237916
[5 empty] | 0.03443539 | 0.01472719 |  |  | 0.04059148 | 0.02477642 | 0.101749 | 0.0245995 | 0.163469 | 0.02455907
[5 empty] | 0.03453748 | 0.01518741 |  |  | 0.04106065 | 0.02555068 | 0.1033608 | 0.02536823 | 0.1650568 | 0.02532654
[5 empty] | 0.03463382 | 0.01564763 |  |  | 0.04160842 | 0.02632494 | 0.104221 | 0.02613697 | 0.1659651 | 0.02609401
[5 empty] | 0.03472704 | 0.01610786 |  |  | 0.04193453 | 0.02709921 | 0.1056299 | 0.0269057 | 0.167994 | 0.02686148
[5 empty] | 0.0348198 | 0.01656808 |  |  | 0.04273876 | 0.02787347 | 0.1062874 | 0.02767443 | 0.1711436 | 0.02762895
[5 empty] | 0.03491473 | 0.01702831 |  |  | 0.04292086 | 0.02864773 | 0.1080937 | 0.02844317 | 0.1725139 | 0.02839642
[5 empty] | 0.03501447 | 0.01748853 |  |  | 0.04378058 | 0.02942199 | 0.1090488 | 0.0292119 | 0.1739051 | 0.02916389
[5 empty] | 0.03512168 | 0.01794876 |  |  | 0.04411767 | 0.03019626 | 0.1101528 | 0.02998064 | 0.1740172 | 0.02993136
[5 empty] | 0.03523899 | 0.01840898 |  |  | 0.04463191 | 0.03097052 | 0.1105059 | 0.03074937 | 0.1769503 | 0.03069883
[5 empty] | 0.03536904 | 0.01886921 |  |  | 0.04472304 | 0.03174478 | 0.111708 | 0.03151811 | 0.1773046 | 0.0314663
[5 empty] | 0.03551357 | 0.01932943 |  |  | 0.04499082 | 0.03251905 | 0.1120593 | 0.03228684 | 0.1776801 | 0.03223378
[5 empty] | 0.03566153 | 0.01978966 |  |  | 0.04533501 | 0.03329331 | 0.1131598 | 0.03305557 | 0.179077 | 0.03300125
[5 empty] | 0.03580887 | 0.02024988 |  |  | 0.04575536 | 0.03406757 | 0.1132097 | 0.03382431 | 0.1807952 | 0.03376872
[5 empty] | 0.03595553 | 0.02071011 |  |  | 0.04625164 | 0.03484184 | 0.1136089 | 0.03459304 | 0.181435 | 0.03453619
[5 empty] | 0.03610143 | 0.02117033 |  |  | 0.04642359 | 0.0356161 | 0.1148577 | 0.03536178 | 0.1825964 | 0.03530366
[5 empty] | 0.0362465 | 0.02163055 |  |  | 0.04657098 | 0.03639036 | 0.1147561 | 0.03613051 | 0.1831794 | 0.03607113
[5 empty] | 0.03639066 | 0.02209078 |  |  | 0.04699357 | 0.03716462 | 0.1159041 | 0.03689924 | 0.1845843 | 0.0368386
[5 empty] | 0.03653385 | 0.022551 |  |  | 0.0470911 | 0.03793889 | 0.1161019 | 0.03766798 | 0.183611 | 0.03760607
[5 empty] | 0.03667599 | 0.02301123 |  |  | 0.04726334 | 0.03871315 | 0.1165495 | 0.03843671 | 0.1846598 | 0.03837354
[5 empty] | 0.03681701 | 0.02347145 |  |  | 0.04731004 | 0.03948741 | 0.116547 | 0.03920545 | 0.1857305 | 0.03914101
[5 empty] | 0.03695684 | 0.02393168 |  |  | 0.04763097 | 0.04026168 | 0.1172945 | 0.03997418 | 0.1860235 | 0.03990848
[5 empty] | 0.0370954 | 0.0243919 |  |  | 0.04772587 | 0.04103594 | 0.1165921 | 0.04074292 | 0.1864387 | 0.04067595
[5 empty] | 0.03723263 | 0.02485213 |  |  | 0.0474945 | 0.0418102 | 0.1173398 | 0.04151165 | 0.1862763 | 0.04144343
[5 empty] | 0.03736845 | 0.02531235 |  |  | 0.04795207 | 0.04258447 | 0.1176378 | 0.04228038 | 0.1869363 | 0.0422109
[5 empty] | 0.03750279 | 0.02577258 |  |  | 0.047652 | 0.04335873 | 0.1177917 | 0.04304912 | 0.1876313 | 0.04297837
[5 empty] | 0.03763557 | 0.0262328 |  |  | 0.0475468 | 0.04413299 | 0.1177885 | 0.04381785 | 0.1863246 | 0.04374584
[5 empty] | 0.03776673 | 0.02669302 |  |  | 0.04752961 | 0.04490725 | 0.1171653 | 0.04458659 | 0.1873589 | 0.04451331
[5 empty] | 0.03789619 | 0.02715325 |  |  | 0.04790096 | 0.04568152 | 0.1177203 | 0.04535532 | 0.1869255 | 0.04528078
[5 empty] | 0.03802388 | 0.02761347 |  |  | 0.04776131 | 0.04645578 | 0.1169541 | 0.04612406 | 0.1856275 | 0.04604825
[5 empty] | 0.03814972 | 0.0280737 |  |  | 0.04781112 | 0.04723004 | 0.1166677 | 0.04689279 | 0.1862681 | 0.04681572
[5 empty] | 0.03827366 | 0.02853392 |  |  | 0.04765088 | 0.04800431 | 0.1172618 | 0.04766152 | 0.1863504 | 0.04758319
[5 empty] | 0.0383956 | 0.02899415 |  |  | 0.04768104 | 0.04877857 | 0.1168372 | 0.04843026 | 0.1855774 | 0.04835066
[5 empty] | 0.03851549 | 0.02945437 |  |  | 0.04730208 | 0.04955283 | 0.1162946 | 0.04919899 | 0.1858522 | 0.04911813
[5 empty] | 0.03863325 | 0.0299146 |  |  | 0.04731447 | 0.0503271 | 0.1161349 | 0.04996773 | 0.184278 | 0.0498856
[5 empty] | 0.0387488 | 0.03037482 |  |  | 0.04711867 | 0.05110136 | 0.1161588 | 0.05073646 | 0.1838578 | 0.05065308
[5 empty] | 0.03886208 | 0.03083505 |  |  | 0.04711516 | 0.05187562 | 0.1156671 | 0.0515052 | 0.1825948 | 0.05142055
[5 empty] | 0.038973 | 0.03129527 |  |  | 0.0470044 | 0.05264988 | 0.1154607 | 0.05227393 | 0.1827921 | 0.05218802
[5 empty] | 0.03908151 | 0.03175549 |  |  | 0.04688687 | 0.05342415 | 0.1156402 | 0.05304266 | 0.1817526 | 0.05295549
[5 empty] | 0.03918753 | 0.03221572 |  |  | 0.04686303 | 0.05419841 | 0.1155065 | 0.0538114 | 0.1811796 | 0.05372296
[5 empty] | 0.03929098 | 0.03267594 |  |  | 0.04663335 | 0.05497267 | 0.1157604 | 0.05458013 | 0.1810762 | 0.05449043
[5 empty] | 0.0393918 | 0.03313617 |  |  | 0.0464983 | 0.05574694 | 0.1153027 | 0.05534887 | 0.1798454 | 0.0552579
[5 empty] | 0.0394899 | 0.03359639 |  |  | 0.04625835 | 0.0565212 | 0.114434 | 0.0561176 | 0.1790903 | 0.05602537
[5 empty] | 0.03958523 | 0.03405662 |  |  | 0.04641398 | 0.05729546 | 0.1142553 | 0.05688634 | 0.1786141 | 0.05679284
[5 empty] | 0.0396777 | 0.03451684 |  |  | 0.04616564 | 0.05806973 | 0.1138673 | 0.05765507 | 0.1777198 | 0.05756031
[5 empty] | 0.03976724 | 0.03497707 |  |  | 0.04571381 | 0.05884399 | 0.1140708 | 0.0584238 | 0.1764105 | 0.05832778
[5 empty] | 0.03985379 | 0.03543729 |  |  | 0.04585896 | 0.05961825 | 0.1132666 | 0.05919254 | 0.1768894 | 0.05909525
[5 empty] | 0.03993727 | 0.03589752 |  |  | 0.04580156 | 0.06039251 | 0.1132554 | 0.05996127 | 0.1746595 | 0.05986273
[5 empty] | 0.0400176 | 0.03635774 |  |  | 0.04534207 | 0.06116678 | 0.1132381 | 0.06073001 | 0.1735239 | 0.0606302
[5 empty] | 0.04009472 | 0.03681796 |  |  | 0.04528097 | 0.06194104 | 0.1129154 | 0.06149874 | 0.1738857 | 0.06139767
[5 empty] | 0.04016855 | 0.03727819 |  |  | 0.04501872 | 0.0627153 | 0.1124882 | 0.06226748 | 0.1726481 | 0.06216514
[5 empty] | 0.04023903 | 0.03773841 |  |  | 0.0447558 | 0.06348957 | 0.1116571 | 0.06303621 | 0.1713141 | 0.06293261
[5 empty] | 0.04030607 | 0.03819864 |  |  | 0.04469267 | 0.06426383 | 0.111423 | 0.06380494 | 0.1702869 | 0.06370008
[5 empty] | 0.04036961 | 0.03865886 |  |  | 0.04462981 | 0.06503809 | 0.1107867 | 0.06457368 | 0.1709694 | 0.06446755
[5 empty] | 0.04042957 | 0.03911909 |  |  | 0.04446768 | 0.06581236 | 0.110949 | 0.06534241 | 0.1685649 | 0.06523502
[5 empty] | 0.04048589 | 0.03957931 |  |  | 0.04430674 | 0.06658662 | 0.1106106 | 0.06611115 | 0.1692764 | 0.06600249
[5 empty] | 0.04053848 | 0.04003954 |  |  | 0.04414748 | 0.06736088 | 0.1106723 | 0.06687988 | 0.167707 | 0.06676996
[5 empty] | 0.04058728 | 0.04049976 |  |  | 0.04379036 | 0.06813514 | 0.109435 | 0.06764862 | 0.1678599 | 0.06753743
[5 empty] | 0.04063222 | 0.04095999 |  |  | 0.04383585 | 0.06890941 | 0.1094993 | 0.06841735 | 0.165638 | 0.0683049
[5 empty] | 0.04067322 | 0.04142021 |  |  | 0.04368442 | 0.06968367 | 0.1091661 | 0.06918608 | 0.1659446 | 0.06907238
[5 empty] | 0.04071021 | 0.04188043 |  |  | 0.04363653 | 0.07045793 | 0.1090363 | 0.06995482 | 0.1650827 | 0.06983985
[5 empty] | 0.04074312 | 0.04234066 |  |  | 0.04319266 | 0.0712322 | 0.1091104 | 0.07072355 | 0.1653554 | 0.07060732
[5 empty] | 0.04077188 | 0.04280088 |  |  | 0.04305125 | 0.07200646 | 0.1078832 | 0.07149229 | 0.1639561 | 0.07137479
[5 empty] | 0.04079641 | 0.04326111 |  |  | 0.04290909 | 0.07278072 | 0.1083441 | 0.07226102 | 0.1633689 | 0.07214226
[5 empty] | 0.04081664 | 0.04372133 |  |  | 0.04286608 | 0.07355499 | 0.1076934 | 0.07302976 | 0.1625927 | 0.07290973
[5 empty] | 0.0408325 | 0.04418156 |  |  | 0.04302214 | 0.07432925 | 0.1077314 | 0.07379849 | 0.1626264 | 0.0736772
[5 empty] | 0.04084392 | 0.04464178 |  |  | 0.04287721 | 0.07510351 | 0.1069583 | 0.07456722 | 0.1624691 | 0.07444467
[5 empty] | 0.04085083 | 0.04510201 |  |  | 0.0423312 | 0.07587777 | 0.1065745 | 0.07533596 | 0.1610198 | 0.07521214
[5 empty] | 0.04085314 | 0.04556223 |  |  | 0.04218406 | 0.07665204 | 0.1055803 | 0.07610469 | 0.1608775 | 0.07597961
[5 empty] | 0.04085314 | 0.04556223 |  |  | 0.04233571 | 0.0774263 | 0.1054761 | 0.07687343 | 0.1605412 | 0.07674708
[5 empty] | 0.04013634 | 0.04556196 |  |  | 0.04228608 | 0.07820056 | 0.105162 | 0.07764216 | 0.1586099 | 0.07751455
[5 empty] | 0.03942771 | 0.04556169 |  |  | 0.0420351 | 0.07897483 | 0.1048385 | 0.0784109 | 0.1591827 | 0.07828203
[5 empty] | 0.03872766 | 0.04556143 |  |  | 0.0417827 | 0.07974909 | 0.1041059 | 0.07917963 | 0.1574585 | 0.0790495
[5 empty] | 0.03803661 | 0.04556116 |  |  | 0.04162881 | 0.08052335 | 0.1034644 | 0.07994836 | 0.1577365 | 0.07981697
[5 empty] | 0.03735497 | 0.04556089 |  |  | 0.04167336 | 0.08129762 | 0.1034144 | 0.0807171 | 0.1580155 | 0.08058444
[5 empty] | 0.03668317 | 0.04556062 |  |  | 0.04121628 | 0.08207188 | 0.1028562 | 0.08148583 | 0.1571947 | 0.08135191
[5 empty] | 0.03602161 | 0.04556035 |  |  | 0.0413575 | 0.08284614 | 0.1024901 | 0.08225457 | 0.155973 | 0.08211938
[5 empty] | 0.03537073 | 0.04556008 |  |  | 0.04119695 | 0.08362041 | 0.1021165 | 0.0830233 | 0.1550494 | 0.08288685
[5 empty] | 0.03473092 | 0.04555981 |  |  | 0.04103456 | 0.08439467 | 0.1020356 | 0.08379204 | 0.154523 | 0.08365432
[5 empty] | 0.03410262 | 0.04555955 |  |  | 0.04067025 | 0.08516893 | 0.1010477 | 0.08456077 | 0.1551928 | 0.08442179
[5 empty] | 0.03348624 | 0.04555928 |  |  | 0.04050397 | 0.08594319 | 0.1008533 | 0.0853295 | 0.1547578 | 0.08518926
[5 empty] | 0.03288219 | 0.04555901 |  |  | 0.04043563 | 0.08671746 | 0.1001525 | 0.08609824 | 0.154217 | 0.08595673
[5 empty] | 0.0322909 | 0.04555874 |  |  | 0.04036517 | 0.08749172 | 0.1001457 | 0.08686697 | 0.1522695 | 0.0867242
[5 empty] | 0.03171277 | 0.04555847 |  |  | 0.03989252 | 0.08826598 | 0.09953328 | 0.08763571 | 0.1523142 | 0.08749168
[5 empty] | 0.03114823 | 0.0455582 |  |  | 0.0400176 | 0.08904025 | 0.09911547 | 0.08840444 | 0.1528502 | 0.08825915
[5 empty] | 0.03059769 | 0.04555793 |  |  | 0.03984035 | 0.08981451 | 0.0983926 | 0.08917318 | 0.1518764 | 0.08902662
[5 empty] | 0.03006157 | 0.04555767 |  |  | 0.0396607 | 0.09058877 | 0.097165 | 0.08994191 | 0.150092 | 0.08979409
[5 empty] | 0.02954029 | 0.0455574 |  |  | 0.03947857 | 0.09136304 | 0.09703298 | 0.09071064 | 0.1507959 | 0.09056156
[5 empty] | 0.02903426 | 0.04555713 |  |  | 0.0391939 | 0.0921373 | 0.09629686 | 0.09147938 | 0.1497871 | 0.09132903
[5 empty] | 0.02854391 | 0.04555686 |  |  | 0.03870662 | 0.09291156 | 0.09565694 | 0.09224811 | 0.1481647 | 0.0920965
[5 empty] | 0.02806964 | 0.04555659 |  |  | 0.03881665 | 0.09368582 | 0.09591355 | 0.09301685 | 0.1481277 | 0.09286397
[5 empty] | 0.02761187 | 0.04555632 |  |  | 0.03862392 | 0.09446009 | 0.09506699 | 0.09378558 | 0.1483751 | 0.09363144
[5 empty] | 0.02717103 | 0.04555606 |  |  | 0.03822838 | 0.09523435 | 0.09471759 | 0.09455432 | 0.1471058 | 0.09439891
[5 empty] | 0.02674753 | 0.04555579 |  |  | 0.03812993 | 0.09600861 | 0.09386565 | 0.09532305 | 0.145819 | 0.09516638
[5 empty] | 0.02634008 | 0.04555552 |  |  | 0.03792852 | 0.09678288 | 0.0927115 | 0.09609178 | 0.1462136 | 0.09593385
[5 empty] | 0.02593889 | 0.04555525 |  |  | 0.03752407 | 0.09755714 | 0.09295544 | 0.09686052 | 0.1451887 | 0.09670133
[5 empty] | 0.02554266 | 0.04555498 |  |  | 0.03741652 | 0.0983314 | 0.0921978 | 0.09762925 | 0.1448433 | 0.0974688
[5 empty] | 0.02515182 | 0.04555471 |  |  | 0.03719739 | 0.09910567 | 0.0920188 | 0.09839799 | 0.1435609 | 0.09823627
[5 empty] | 0.02476678 | 0.04555444 |  |  | 0.03715743 | 0.09987993 | 0.09099554 | 0.09916672 | 0.1429246 | 0.09900374
[5 empty] | 0.02438796 | 0.04555418 |  |  | 0.0366981 | 0.1006542 | 0.09023115 | 0.09993546 | 0.1410373 | 0.09977121
[5 empty] | 0.02401577 | 0.04555391 |  |  | 0.03672085 | 0.1014285 | 0.08892885 | 0.1007042 | 0.1402021 | 0.1005387
[5 empty] | 0.02365064 | 0.04555364 |  |  | 0.03632716 | 0.1022027 | 0.08849187 | 0.1014729 | 0.1388222 | 0.1013062
[5 empty] | 0.02329298 | 0.04555337 |  |  | 0.0359185 | 0.102977 | 0.08832343 | 0.1022417 | 0.1387005 | 0.1020736
[5 empty] | 0.0229432 | 0.0455531 |  |  | 0.03569633 | 0.1037512 | 0.08682674 | 0.1030104 | 0.1376401 | 0.1028411
[5 empty] | 0.02260173 | 0.04555283 |  |  | 0.03526211 | 0.1045255 | 0.08620502 | 0.1037791 | 0.1367442 | 0.1036086
[5 empty] | 0.02226898 | 0.04555256 |  |  | 0.03471733 | 0.1052998 | 0.0854615 | 0.1045479 | 0.1354157 | 0.104376
[5 empty] | 0.02194537 | 0.0455523 |  |  | 0.03456344 | 0.106074 | 0.08479939 | 0.1053166 | 0.1345578 | 0.1051435
[5 empty] | 0.02163131 | 0.04555203 |  |  | 0.03430192 | 0.1068483 | 0.08372192 | 0.1060853 | 0.1331735 | 0.105911
[5 empty] | 0.02132722 | 0.04555176 |  |  | 0.03373422 | 0.1076226 | 0.08273229 | 0.1068541 | 0.131066 | 0.1066784
[5 empty] | 0.02103353 | 0.04555149 |  |  | 0.03366183 | 0.1083968 | 0.08153374 | 0.1076228 | 0.1314382 | 0.1074459
[5 empty] | 0.02075064 | 0.04555122 |  |  | 0.0330862 | 0.1091711 | 0.08132948 | 0.1083915 | 0.1295933 | 0.1082134
[5 empty] | 0.02047897 | 0.04555095 |  |  | 0.03280881 | 0.1099453 | 0.07982273 | 0.1091603 | 0.1285343 | 0.1089809
[5 empty] | 0.02021894 | 0.04555068 |  |  | 0.03253112 | 0.1107196 | 0.07911671 | 0.109929 | 0.1275643 | 0.1097483
[5 empty] | 0.01997097 | 0.04555042 |  |  | 0.03175461 | 0.1114939 | 0.07891464 | 0.1106977 | 0.1260863 | 0.1105158
[5 empty] | 0.01973548 | 0.04555015 |  |  | 0.03168073 | 0.1122681 | 0.07741974 | 0.1114665 | 0.1242035 | 0.1112833
[5 empty] | 0.01951287 | 0.04554988 |  |  | 0.03131096 | 0.1130424 | 0.07703523 | 0.1122352 | 0.123819 | 0.1120507
[5 empty] | 0.01930357 | 0.04554961 |  |  | 0.03084676 | 0.1138167 | 0.07526433 | 0.1130039 | 0.1221357 | 0.1128182
[5 empty] | 0.019108 | 0.04554934 |  |  | 0.03028961 | 0.1145909 | 0.07441026 | 0.1137727 | 0.1209568 | 0.1135857
[5 empty] | 0.01892657 | 0.04554907 |  |  | 0.03004097 | 0.1153652 | 0.07447623 | 0.1145414 | 0.1194853 | 0.1143532
[5 empty] | 0.01892657 | 0.04554907 |  |  | 0.0296023 | 0.1161395 | 0.07356547 | 0.1153101 | 0.1170243 | 0.1151206
[5 empty] | 0.01844497 | 0.04551893 |  |  | 0.02957508 | 0.1169137 | 0.0720812 | 0.1160789 | 0.1163769 | 0.1158881
[5 empty] | 0.01796901 | 0.04548878 |  |  | 0.02916078 | 0.117688 | 0.07162664 | 0.1168476 | 0.1158462 | 0.1166556
[5 empty] | 0.01749905 | 0.04545864 |  |  | 0.02886085 | 0.1184622 | 0.071105 | 0.1176163 | 0.1142352 | 0.117423
[5 empty] | 0.01703544 | 0.04542849 |  |  | 0.02847678 | 0.1192365 | 0.07031951 | 0.1183851 | 0.1129469 | 0.1181905
[5 empty] | 0.01657852 | 0.04539835 |  |  | 0.02841002 | 0.1200108 | 0.06927339 | 0.1191538 | 0.1115846 | 0.118958
[5 empty] | 0.01612866 | 0.04536821 |  |  | 0.02806205 | 0.120785 | 0.06876985 | 0.1199225 | 0.1111512 | 0.1197255
[5 empty] | 0.0156862 | 0.04533806 |  |  | 0.02773434 | 0.1215593 | 0.06861211 | 0.1206913 | 0.1097498 | 0.1204929
[5 empty] | 0.0152515 | 0.04530792 |  |  | 0.02752834 | 0.1223336 | 0.0682034 | 0.12146 | 0.1083836 | 0.1212604
[5 empty] | 0.01482491 | 0.04527777 |  |  | 0.02724553 | 0.1231078 | 0.06714693 | 0.1222287 | 0.1074554 | 0.1220279
[5 empty] | 0.01440678 | 0.04524763 |  |  | 0.02708738 | 0.1238821 | 0.06684593 | 0.1229975 | 0.1059686 | 0.1227953
[5 empty] | 0.01399746 | 0.04521748 |  |  | 0.02735536 | 0.1246563 | 0.06690361 | 0.1237662 | 0.105426 | 0.1235628
[5 empty] | 0.01359731 | 0.04518734 |  |  | 0.02705093 | 0.1254306 | 0.06592319 | 0.124535 | 0.1043308 | 0.1243303
[5 empty] | 0.01320667 | 0.04515719 |  |  | 0.02687555 | 0.1262049 | 0.06610789 | 0.1253037 | 0.1031861 | 0.1250977
[5 empty] | 0.0128259 | 0.04512705 |  |  | 0.02713071 | 0.1269791 | 0.06596093 | 0.1260724 | 0.1025949 | 0.1258652
[5 empty] | 0.01245535 | 0.0450969 |  |  | 0.02671767 | 0.1277534 | 0.06628515 | 0.1268412 | 0.1032599 | 0.1266327
[5 empty] | 0.01209537 | 0.04506676 |  |  | 0.02691767 | 0.1285277 | 0.06563957 | 0.1276099 | 0.1012511 | 0.1274002
[5 empty] | 0.01174632 | 0.04503661 |  |  | 0.02671768 | 0.1293019 | 0.06649515 | 0.1283786 | 0.1001482 | 0.1281676
[5 empty] | 0.01140854 | 0.04500647 |  |  | 0.02681771 | 0.1300762 | 0.0655519 | 0.1291474 | 0.1011516 | 0.1289351
[5 empty] | 0.01108239 | 0.04497633 |  |  | 0.02671777 | 0.1308504 | 0.06560984 | 0.1299161 | 0.0993619 | 0.1297026
[5 empty] | 0.01076822 | 0.04494618 |  |  | 0.02671786 | 0.1316247 | 0.06566897 | 0.1306848 | 0.09967948 | 0.13047
[5 empty] | 0.01046639 | 0.04491604 |  |  | 0.027118 | 0.132399 | 0.0655293 | 0.1314536 | 0.09830481 | 0.1312375
[5 empty] | 0.01017724 | 0.04488589 |  |  | 0.0269182 | 0.1331732 | 0.06559086 | 0.1322223 | 0.09823834 | 0.132005
[5 empty] | 0.009901126 | 0.04485575 |  |  | 0.02691846 | 0.1339475 | 0.06555365 | 0.132991 | 0.09698055 | 0.1327725
[5 empty] | 0.009638401 | 0.0448256 |  |  | 0.02671879 | 0.1347218 | 0.06581769 | 0.1337598 | 0.09573188 | 0.1335399
[5 empty] | 0.009387979 | 0.04479546 |  |  | 0.0271192 | 0.135496 | 0.06558299 | 0.1345285 | 0.09469279 | 0.1343074
[5 empty] | 0.009141588 | 0.04476531 |  |  | 0.0270197 | 0.1362703 | 0.06574955 | 0.1352972 | 0.09556376 | 0.1350749
[5 empty] | 0.008898142 | 0.04473517 |  |  | 0.0268203 | 0.1370446 | 0.0658174 | 0.136066 | 0.09424523 | 0.1358423
[5 empty] | 0.008657994 | 0.04470502 |  |  | 0.026821 | 0.1378188 | 0.06508654 | 0.1368347 | 0.09433766 | 0.1366098
[5 empty] | 0.008421495 | 0.04467488 |  |  | 0.02682183 | 0.1385931 | 0.06595699 | 0.1376034 | 0.09234152 | 0.1373773
[5 empty] | 0.008188997 | 0.04464473 |  |  | 0.02672277 | 0.1393673 | 0.06502876 | 0.1383722 | 0.09205727 | 0.1381448
[5 empty] | 0.007960853 | 0.04461459 |  |  | 0.02692386 | 0.1401416 | 0.06590187 | 0.1391409 | 0.09218536 | 0.1389122
[5 empty] | 0.007737415 | 0.04458445 |  |  | 0.02682508 | 0.1409159 | 0.06597632 | 0.1399096 | 0.09072625 | 0.1396797
[5 empty] | 0.007519033 | 0.0445543 |  |  | 0.02672646 | 0.1416901 | 0.06505212 | 0.1406784 | 0.09098041 | 0.1404472
[5 empty] | 0.007306062 | 0.04452416 |  |  | 0.026928 | 0.1424644 | 0.0659293 | 0.1414471 | 0.08944828 | 0.1412146
[5 empty] | 0.007098852 | 0.04449401 |  |  | 0.02702971 | 0.1432387 | 0.06540785 | 0.1422158 | 0.09023034 | 0.1419821
[5 empty] | 0.006897755 | 0.04446387 |  |  | 0.0267316 | 0.1440129 | 0.06478781 | 0.1429846 | 0.08982704 | 0.1427496
[5 empty] | 0.006703124 | 0.04443372 |  |  | 0.02673367 | 0.1447872 | 0.06586917 | 0.1437533 | 0.08803885 | 0.143517
[5 empty] | 0.00651531 | 0.04440358 |  |  | 0.02673594 | 0.1455614 | 0.06575195 | 0.144522 | 0.08756621 | 0.1442845
[5 empty] | 0.006334667 | 0.04437343 |  |  | 0.02673842 | 0.1463357 | 0.06503616 | 0.1452908 | 0.08840959 | 0.145052
[5 empty] | 0.006161544 | 0.04434329 |  |  | 0.02674111 | 0.14711 | 0.06542181 | 0.1460595 | 0.08696946 | 0.1458195
[5 empty] | 0.005996296 | 0.04431314 |  |  | 0.02684403 | 0.1478842 | 0.06550893 | 0.1468282 | 0.08714626 | 0.1465869
[5 empty] | 0.005839273 | 0.044283 |  |  | 0.02704717 | 0.1486585 | 0.06479751 | 0.147597 | 0.08754046 | 0.1473544
[5 empty] | 0.005690827 | 0.04425285 |  |  | 0.02695056 | 0.1494328 | 0.06568758 | 0.1483657 | 0.08595251 | 0.1481219
[5 empty] | 0.005551312 | 0.04422271 |  |  | 0.0271542 | 0.150207 | 0.06547913 | 0.1491344 | 0.08508289 | 0.1488893
[5 empty] | 0.005421078 | 0.04419257 |  |  | 0.02695809 | 0.1509813 | 0.0657722 | 0.1499032 | 0.08643204 | 0.1496568
[5 empty] | 0.005300478 | 0.04416242 |  |  | 0.02676225 | 0.1517555 | 0.06546679 | 0.1506719 | 0.08540043 | 0.1504243
[5 empty] | 0.005189863 | 0.04413228 |  |  | 0.02706669 | 0.1525298 | 0.0646629 | 0.1514407 | 0.08498852 | 0.1511918
[5 empty] | 0.005089587 | 0.04410213 |  |  | 0.02697142 | 0.1533041 | 0.06546056 | 0.1522094 | 0.08409676 | 0.1519592
[5 empty] | 0.005 | 0.04407199 |  |  | 0.02717644 | 0.1540783 | 0.06485978 | 0.1529781 | 0.08412561 | 0.1527267
[5 empty] | 0.005 | 0.04405883
[5 empty] | 0.005532445 | 0.0440591
[5 empty] | 0.006061657 | 0.04405937
[5 empty] | 0.006587594 | 0.04405963
[5 empty] | 0.007110213 | 0.0440599
[5 empty] | 0.007629474 | 0.04406017
[5 empty] | 0.008145334 | 0.04406044
[5 empty] | 0.008657751 | 0.04406071
[5 empty] | 0.009166683 | 0.04406098
[5 empty] | 0.009672089 | 0.04406125
[5 empty] | 0.01017393 | 0.04406151
[5 empty] | 0.01067216 | 0.04406178
[5 empty] | 0.01116673 | 0.04406205
[5 empty] | 0.01165761 | 0.04406232
[5 empty] | 0.01214476 | 0.04406259
[5 empty] | 0.01262813 | 0.04406286
[5 empty] | 0.01310768 | 0.04406313
[5 empty] | 0.01358337 | 0.04406339
[5 empty] | 0.01405515 | 0.04406366
[5 empty] | 0.01452299 | 0.04406393
[5 empty] | 0.01498685 | 0.0440642
[5 empty] | 0.01544667 | 0.04406447
[5 empty] | 0.01590243 | 0.04406474
[5 empty] | 0.01635407 | 0.04406501
[5 empty] | 0.01680156 | 0.04406527
[5 empty] | 0.01724502 | 0.04406554
[5 empty] | 0.01768544 | 0.04406581
[5 empty] | 0.01812295 | 0.04406608
[5 empty] | 0.01855751 | 0.04406635
[5 empty] | 0.01898907 | 0.04406662
[5 empty] | 0.01941759 | 0.04406689
[5 empty] | 0.01984303 | 0.04406715
[5 empty] | 0.02026535 | 0.04406742
[5 empty] | 0.0206845 | 0.04406769
[5 empty] | 0.02110045 | 0.04406796
[5 empty] | 0.02151315 | 0.04406823
[5 empty] | 0.02192257 | 0.0440685
[5 empty] | 0.02232865 | 0.04406876
[5 empty] | 0.02273136 | 0.04406903
[5 empty] | 0.02313065 | 0.0440693
[5 empty] | 0.02352649 | 0.04406957
[5 empty] | 0.02391883 | 0.04406984
[5 empty] | 0.02430763 | 0.04407011
[5 empty] | 0.02469284 | 0.04407038
[5 empty] | 0.02507443 | 0.04407064
[5 empty] | 0.02545236 | 0.04407091
[5 empty] | 0.02582658 | 0.04407118
[5 empty] | 0.02619705 | 0.04407145
[5 empty] | 0.02656373 | 0.04407172
[5 empty] | 0.02692657 | 0.04407199
[5 empty] | 0.02692657 | 0.04405883
[5 empty] | 0.02730354 | 0.04408951
[5 empty] | 0.02767671 | 0.04412019
[5 empty] | 0.02804597 | 0.04415087
[5 empty] | 0.02841117 | 0.04418156
[5 empty] | 0.0287722 | 0.04421224
[5 empty] | 0.02912894 | 0.04424292
[5 empty] | 0.02948125 | 0.0442736
[5 empty] | 0.02982901 | 0.04430428
[5 empty] | 0.0301721 | 0.04433496
[5 empty] | 0.03051039 | 0.04436565
[5 empty] | 0.03084375 | 0.04439633
[5 empty] | 0.03117207 | 0.04442701
[5 empty] | 0.03149521 | 0.04445769
[5 empty] | 0.03181305 | 0.04448837
[5 empty] | 0.03212546 | 0.04451905
[5 empty] | 0.03243233 | 0.04454974
[5 empty] | 0.03273351 | 0.04458042
[5 empty] | 0.0330289 | 0.0446111
[5 empty] | 0.03331836 | 0.04464178
[5 empty] | 0.03360176 | 0.04467246
[5 empty] | 0.03387899 | 0.04470314
[5 empty] | 0.03414992 | 0.04473383
[5 empty] | 0.03441442 | 0.04476451
[5 empty] | 0.03467236 | 0.04479519
[5 empty] | 0.03492414 | 0.04482587
[5 empty] | 0.03517269 | 0.04485655
[5 empty] | 0.03541841 | 0.04488723
[5 empty] | 0.03566117 | 0.04491792
[5 empty] | 0.03590084 | 0.0449486
[5 empty] | 0.0361373 | 0.04497928
[5 empty] | 0.03637042 | 0.04500996
[5 empty] | 0.03660008 | 0.04504064
[5 empty] | 0.03682616 | 0.04507132
[5 empty] | 0.03704852 | 0.04510201
[5 empty] | 0.03726704 | 0.04513269
[5 empty] | 0.0374816 | 0.04516337
[5 empty] | 0.03769207 | 0.04519405
[5 empty] | 0.03789832 | 0.04522473
[5 empty] | 0.03810024 | 0.04525541
[5 empty] | 0.03829769 | 0.0452861
[5 empty] | 0.03849055 | 0.04531678
[5 empty] | 0.03867869 | 0.04534746
[5 empty] | 0.038862 | 0.04537814
[5 empty] | 0.03904033 | 0.04540882
[5 empty] | 0.03921358 | 0.0454395
[5 empty] | 0.03938161 | 0.04547019
[5 empty] | 0.0395443 | 0.04550087
[5 empty] | 0.03970152 | 0.04553155
[5 empty] | 0.03985314 | 0.04556223
[5 empty] | 0.03223543 | 0.04556223
[5 empty] | 0.03995234 | 0.04703421
[5 empty] | 0.04004475 | 0.04850619
[5 empty] | 0.04013061 | 0.04997817
[5 empty] | 0.04021017 | 0.05145015
[5 empty] | 0.04028366 | 0.05292213
[5 empty] | 0.04035132 | 0.05439411
[5 empty] | 0.04041341 | 0.05586609
[5 empty] | 0.04047014 | 0.05733807
[5 empty] | 0.04052178 | 0.05881005
[5 empty] | 0.04056855 | 0.06028203
[5 empty] | 0.0406107 | 0.06175401
[5 empty] | 0.04064847 | 0.06322599
[5 empty] | 0.0406821 | 0.06469797
[5 empty] | 0.04071182 | 0.06616995
[5 empty] | 0.04073789 | 0.06764193
[5 empty] | 0.04076053 | 0.06911391
[5 empty] | 0.04078 | 0.07058589
[5 empty] | 0.04079653 | 0.07205787
[5 empty] | 0.04081035 | 0.07352984
[5 empty] | 0.04082173 | 0.07500182
[5 empty] | 0.04083088 | 0.0764738
[5 empty] | 0.04083806 | 0.07794578
[5 empty] | 0.0408435 | 0.07941776
[5 empty] | 0.04084744 | 0.08088974
[5 empty] | 0.04085013 | 0.08236172
[5 empty] | 0.0408518 | 0.0838337
[5 empty] | 0.0408527 | 0.08530568
[5 empty] | 0.04085307 | 0.08677766
[5 empty] | 0.04085314 | 0.08824964
[5 empty] | 0.04083653 | 0.08972162
[5 empty] | 0.04076849 | 0.0911936
[5 empty] | 0.04065128 | 0.09266558
[5 empty] | 0.0404885 | 0.09413756
[5 empty] | 0.04028375 | 0.09560954
[5 empty] | 0.04004063 | 0.09708152
[5 empty] | 0.03976274 | 0.0985535
[5 empty] | 0.03945369 | 0.1000255
[5 empty] | 0.03911708 | 0.1014975
[5 empty] | 0.0387565 | 0.1029694
[5 empty] | 0.03837557 | 0.1044414
[5 empty] | 0.03797787 | 0.1059134
[5 empty] | 0.03756702 | 0.1073854
[5 empty] | 0.03714661 | 0.1088574
[5 empty] | 0.03672024 | 0.1103293
[5 empty] | 0.03629152 | 0.1118013
[5 empty] | 0.03586405 | 0.1132733
[5 empty] | 0.03544142 | 0.1147453
[5 empty] | 0.03502725 | 0.1162173
[5 empty] | 0.03462513 | 0.1176892
[5 empty] | 0.03423866 | 0.1191612
[5 empty] | 0.03387145 | 0.1206332
[5 empty] | 0.03352709 | 0.1221052
[5 empty] | 0.03319037 | 0.1235772
[5 empty] | 0.03284329 | 0.1250491
[5 empty] | 0.03248716 | 0.1265211
[5 empty] | 0.03212328 | 0.1279931
[5 empty] | 0.03175298 | 0.1294651
[5 empty] | 0.03137755 | 0.1309371
[5 empty] | 0.03099832 | 0.132409
[5 empty] | 0.0306166 | 0.133881
[5 empty] | 0.03023368 | 0.135353
[5 empty] | 0.02985089 | 0.136825
[5 empty] | 0.02946954 | 0.1382969
[5 empty] | 0.02909094 | 0.1397689
[5 empty] | 0.0287164 | 0.1412409
[5 empty] | 0.02834722 | 0.1427129
[5 empty] | 0.02798473 | 0.1441849
[5 empty] | 0.02763023 | 0.1456568
[5 empty] | 0.02728503 | 0.1471288
[5 empty] | 0.02695045 | 0.1486008
[5 empty] | 0.0266278 | 0.15
[5 empty] | 0.02631838 | 0.1515448
[5 empty] | 0.02602351 | 0.1530167
[5 empty] | 0.0257445 | 0.1544887
[5 empty] | 0.02548266 | 0.1559607
[5 empty] | 0.0252393 | 0.1574327
[5 empty] | 0.02501502 | 0.1589047
[5 empty] | 0.02479803 | 0.1603766
[5 empty] | 0.02458398 | 0.1618486
[5 empty] | 0.02437323 | 0.1633206
[5 empty] | 0.02416611 | 0.1647926
[5 empty] | 0.02396297 | 0.1662646
[5 empty] | 0.02376415 | 0.1677365
[5 empty] | 0.02357 | 0.1692085
[5 empty] | 0.02338088 | 0.1706805
[5 empty] | 0.02319711 | 0.1721525
[5 empty] | 0.02301904 | 0.1736245
[5 empty] | 0.02284703 | 0.1750964
[5 empty] | 0.02268142 | 0.1765684
[5 empty] | 0.02252254 | 0.1780404
[5 empty] | 0.02237076 | 0.1795124
[5 empty] | 0.0222264 | 0.1809844
[5 empty] | 0.02208982 | 0.1824563
[5 empty] | 0.02196137 | 0.1839283
[5 empty] | 0.02184138 | 0.1854003
[5 empty] | 0.02173021 | 0.1868723
[5 empty] | 0.02162819 | 0.1883443
[5 empty] | 0.02153567 | 0.1898162
[5 empty] | 0.02145301 | 0.1912882