## 1
Общество с ограниченной ответственностью "Инженерная геология" (ООО "ИнжГео") | [11 empty] | Общество с ограниченной ответственностью "Инженерная геология" (ООО "ИнжГео")
Юр. адрес: 117279, г. Москва, ул. Миклухо-Маклая, 36 а, этаж 5, пом. XXIII к. 76-84 | [11 empty] | Юр. адрес: 117279, г. Москва, ул. Миклухо-Маклая, 36 а, этаж 5, пом. XXIII к. 76-84 | [8 empty] | нагр |  |  | X0 | Y0 | R |  | нагр |  |  |  | X0 | Y0 | R | нагр |  |  |  | X0 | Y0 | R |  | нагр |  |  |  | X0 | Y0 | R
Телефон/факс +7 (495) 132-30-00, Адрес электронной почты inbox@inj-geo.ru | [11 empty] | Телефон/факс +7 (495) 132-30-00, Адрес электронной почты inbox@inj-geo.ru | [12 empty] | 0 | [7 empty] | 0 | [6 empty] | 0 | [7 empty] | 0
[21 empty] | девиатор | [6 empty] | девиатор | [6 empty] | девиатор | [7 empty] | девиатор
Испытательная лаборатория ООО «ИнжГео» | [11 empty] | Испытательная лаборатория ООО «ИнжГео» | [8 empty] | x0 | Угол | X | Y |  |  |  | x0 |  | Угол | X | Y |  |  | x0 |  | Угол | X | Y |  |  |  | x0 |  | Угол | X | Y
Адрес места осуществления деятельности лаборатории: г. Москва, просп. Вернадского, д. 51, стр. 1 | [11 empty] | Адрес места осуществления деятельности лаборатории: г. Москва, просп. Вернадского, д. 51, стр. 1 | [9 empty] | 0 | [7 empty] | 0 | [6 empty] | 0 | [7 empty] | 0
Телефон +7(910)4557682, E-mail: slg85@mail.ru | [11 empty] | Телефон +7(910)4557682, E-mail: slg85@mail.ru | [9 empty] | 5 | [7 empty] | 5 | [6 empty] | 5 | [7 empty] | 5
[22 empty] | 10 | [7 empty] | 10 | [6 empty] | 10 | [7 empty] | 10
[12 empty] | Протокол испытаний № 13-63/32 от 30-11-2022 | [9 empty] | 15 | [7 empty] | 15 | [6 empty] | 15 | [7 empty] | 15
[22 empty] | 20 | [7 empty] | 20 | [6 empty] | 20 | [7 empty] | 20
[12 empty] | Наименование и адрес заказчика: Переход трубопровода через р. Енисей | [9 empty] | 25 | [7 empty] | 25 | [6 empty] | 25 | [7 empty] | 25
[12 empty] | Наименование объекта: ООО Регионстрой | [9 empty] | 30 | [7 empty] | 30 | [6 empty] | 30 | [7 empty] | 30
Наименование используемого метода/методики: ГОСТ 12248.4-2020 | [11 empty] | Наименование используемого метода/методики: ГОСТ 12248.3-2020 | [9 empty] | 35 | [7 empty] | 35 | [6 empty] | 35 | [7 empty] | 35
Условия проведения испытания: температура окружающей среды (18 - 25)0С, влажность воздуха (40 - 75)% | [11 empty] | Условия проведения испытания: температура окружающей среды (18 - 25)0С, влажность воздуха (40 - 75)% | [9 empty] | 40 | [7 empty] | 40 | [6 empty] | 40 | [7 empty] | 40
[12 empty] | Дата получение объекта подлежащего испытаниям: 03-11-2022 | [9 empty] | 45 | [7 empty] | 45 | [6 empty] | 45 | [7 empty] | 45
[12 empty] | Дата испытания: 25.10.2022-19.11.2032 | [9 empty] | 50 | [7 empty] | 50 | [6 empty] | 50 | [7 empty] | 50
[22 empty] | 55 | [7 empty] | 55 | [6 empty] | 55 | [7 empty] | 55
Испытание грунтов методом трехосного сжатия | [11 empty] | Испытание грунтов методом трехосного сжатия | [9 empty] | 60 | [7 empty] | 60 | [6 empty] | 60 | [7 empty] | 60
[22 empty] | 65 | [7 empty] | 65 | [6 empty] | 65 | [7 empty] | 65
Лабораторный номер: | [6 empty] | We, д.е. = |  |  |  |  | Лабораторный номер: |  | 1067 |  |  |  | We, д.е. = | 0.337453659 |  |  | 70 | [7 empty] | 70 | [6 empty] | 70 | [7 empty] | 70
Номер скважины: | [6 empty] | ρ, г/см3 = |  |  |  |  | Номер скважины: |  | BH-144 |  |  |  | ρ, г/см3 = | 1.75 |  |  | 75 | [7 empty] | 75 | [6 empty] | 75 | [7 empty] | 75
Глубина отбора, м: | [6 empty] | ρs, г/см3 = |  |  |  |  | Глубина отбора, м: |  | 2.1 |  |  |  | ρs, г/см3 = | 2.7 |  |  | 80 | [7 empty] | 80 | [6 empty] | 80 | [7 empty] | 80
Наименование грунта: | [6 empty] | e, д.е. = |  |  |  |  | Наименование грунта: |  | Суглинок, после оттаивания текучепластичный, легкий пылеватый |  |  |  | e, д.е. = | 1.0635 |  |  | 85 | [7 empty] | 85 | [6 empty] | 85 | [7 empty] | 85
Схема проведения опыта: | [6 empty] | IL, д.е. = |  |  |  |  | Схема проведения опыта: |  | КД |  |  |  | IL, д.е. = | 0.867 |  |  | 90 | [7 empty] | 90 | [6 empty] | 90 | [7 empty] | 90
[22 empty] | 95 | [7 empty] | 95 | [6 empty] | 95 | [7 empty] | 95
[22 empty] | 100 | [7 empty] | 100 | [6 empty] | 100 | [7 empty] | 100
Результаты испытаний | [11 empty] | Результаты испытаний | [9 empty] | 105 | [7 empty] | 105 | [6 empty] | 105 | [7 empty] | 105
[22 empty] | 110 | [7 empty] | 110 | [6 empty] | 110 | [7 empty] | 110
[22 empty] | 115 | [7 empty] | 115 | [6 empty] | 115 | [7 empty] | 115
[22 empty] | 120 | [7 empty] | 120 | [6 empty] | 120 | [7 empty] | 120
[22 empty] | 125 | [7 empty] | 125 | [6 empty] | 125 | [7 empty] | 125
[22 empty] | 130 | [7 empty] | 130 | [6 empty] | 130 | [7 empty] | 130
[22 empty] | 135 | [7 empty] | 135 | [6 empty] | 135 | [7 empty] | 135
[22 empty] | 140 | [7 empty] | 140 | [6 empty] | 140 | [7 empty] | 140
[22 empty] | 145 | [7 empty] | 145 | [6 empty] | 145 | [7 empty] | 145
[22 empty] | 150 | [7 empty] | 150 | [6 empty] | 150 | [7 empty] | 150
[22 empty] | 155 | [7 empty] | 155 | [6 empty] | 155 | [7 empty] | 155
[22 empty] | 160 | [7 empty] | 160 | [6 empty] | 160 | [7 empty] | 160
[22 empty] | 165 | [7 empty] | 165 | [6 empty] | 165 | [7 empty] | 165
[22 empty] | 170 | [7 empty] | 170 | [6 empty] | 170 | [7 empty] | 170
[22 empty] | 175 | [7 empty] | 175 | [6 empty] | 175 | [7 empty] | 175
[22 empty] | 180 | [7 empty] | 180 | [6 empty] | 180 | [7 empty] | 180
[13 empty] | Давление в камере, Мпа σ3 | Вертикальная нагрузка, Мпа σ1 | Поровое давление, Мпа u
| K0, д.е. | 0.809191 |  |  |  |  | Коэфф. Точки | [5 empty] | 0.05 | 0.1002684 | [5 empty] | 1 | [6 empty] | σ3,кПа | σ1,кПа | u, кПа |  |  |  | 4
| q_zg, МПа | 0.04045955 | [10 empty] | 0.15 | 0.2474288 | [27 empty] | δ3, Мпа | δ1-δ3, МПа | δ1, МПа | δ1, КПа
|  |  | Модуль деформации, МПа: | [9 empty] | 0.25 | 0.3945892 | [21 empty] | С, МПа:
|  |  | Е0= |  | Точки модуля (полное напр.), МПа |  |  |  | 0.04045955 | 0.06473528 | [25 empty] | φ, град:
|  |  | E50 = |  | qf (полное напр.), МПа |  |  |  | 0.08180651 | [26 empty] | E, Мпа
|  |  | Коэф. Поперечной деформации, ϑ = | [9 empty] | Эффективные значения угла внутреннего трения и удельного сцепления ϕ', С' | [13 empty] | x | 0
[13 empty] | ϕ', град. = | 11 | [12 empty] | y |  |  |  | С, кПа | φ,°
[13 empty] | С', МПа = | 0.011
| Исполнитель: | [6 empty] | Морозов Д.С. |  |  |  |  | Исполнитель: |  |  |  |  | Морозов Д.С.
| Начальник исп. лаборатории: | [6 empty] | Семиколенова Л.Г. |  |  |  |  | Начальник исп. лаборатории: |  |  |  |  | Семиколенова Л.Г.
Лист 1 , всего листов 2 | [11 empty] | Лист 2 , всего листов 2
Частичное воспроизведение протокола испытаний без письменного разрешения ООО «ИнжГео» ЗАПРЕЩАЕТСЯ | [11 empty] | Частичное воспроизведение протокола испытаний без письменного разрешения ООО «ИнжГео» ЗАПРЕЩАЕТСЯ
[5 empty] | второй график |  | первый график | [9 empty] | К Пуассона
dev50 | epsE50 | ind | devE0 | epsE0 | dev | eps | sigma |  | dev1 | eps1 | dev2 | eps2 | dev3 | eps3 |  | Глины
0.03180651 | 0.006135647 |  |  |  | 0 | 0 |  |  | 0 | 0 | 0 | 0 | 0 | 0 |  | < 0 | 0,20-0,30
ind |  |  |  |  | 0.004524547 | 0.0004657136 |  |  | 0.007 | 0.0009452365 | 0.01816982 | 0.0007595174 | 0.032 | 0.0008230631 |  | 0-0,25 | 0,30-0,38
2 |  |  |  |  | 0.008788644 | 0.0009314272 |  |  | 0.01021442 | 0.00152854 | 0.028 | 0.001247837 | 0.05201846 | 0.001516677 |  | 0,25< | 0,38-0,45
E0 |  |  |  |  | 0.01273525 | 0.001397141 |  |  | 0.01451354 | 0.00229281 | 0.04155561 | 0.002278552 | 0.06785798 | 0.002275015 |  | Суглинки | 0,35-0,37
epsE0 | devE0 |  |  |  | 0.01630731 | 0.001862854 |  |  | 0.01909086 | 0.00305708 | 0.04871439 | 0.003101409 | 0.07229461 | 0.002656385 |  | Пески и супеси | 0,30-0,35
0.003278044 | 0.02427573 |  |  |  | 0.0194478 | 0.002328568 |  |  | 0.02241847 | 0.00382135 | 0.04979891 | 0.003797587 | 0.07701379 | 0.003791692
[5 empty] | 0.02209967 | 0.002794282 |  |  | 0.02513418 | 0.004848518 | 0.05240571 | 0.004557104 | 0.07957718 | 0.00455003
График E50 |  | График E |  |  | 0.02427573 | 0.003278044 |  |  | 0.0255492 | 0.00534989 | 0.05405244 | 0.005316622 | 0.08334413 | 0.005308368
eps | q | sigma |  |  | 0.02592109 | 0.003725709 |  |  | 0.02681621 | 0.00611416 | 0.05633986 | 0.006076139 | 0.08591604 | 0.006066707
Горизонтальная линия E50 |  | Касательная |  |  | 0.02746408 | 0.004191422 |  |  | 0.02775572 | 0.00687843 | 0.05846874 | 0.006835656 | 0.08929431 | 0.006825045
0 |  | a | b |  | 0.02882427 | 0.004657136 |  |  | 0.02876798 | 0.0076427 | 0.05973983 | 0.007595174 | 0.09098031 | 0.007583383
|  |  | 0 |  | 0.02999076 | 0.00512285 |  |  | 0.02965322 | 0.00840697 | 0.06235389 | 0.008354691 | 0.09397545 | 0.008341722
Вертикальная линия E50 |  | p1 и p2 |  |  | 0.03095265 | 0.005588563 |  |  | 0.0306117 | 0.00917124 | 0.0637117 | 0.009114209 | 0.09638111 | 0.00910006
| 0 | 0 |  |  | 0.03180651 | 0.006135647 |  |  | 0.03154365 | 0.00993551 | 0.065414 | 0.009873726 | 0.09989868 | 0.009858398
[5 empty] | 0.03228901 | 0.00651999 |  |  | 0.03224931 | 0.01069978 | 0.06686156 | 0.01063324 | 0.1011296 | 0.01061674
Касательная линия E50 |  |  |  |  | 0.03285064 | 0.006985704 |  |  | 0.03312893 | 0.01146405 | 0.06875514 | 0.01139276 | 0.1045751 | 0.01137508
0 | 0 | Горизонтальная 1 |  |  | 0.03338779 | 0.007451418 |  |  | 0.03448276 | 0.01222832 | 0.07009551 | 0.01215228 | 0.1056368 | 0.01213341
[5 empty] | 0.03390124 | 0.007917131 |  |  | 0.03521102 | 0.01299259 | 0.07158342 | 0.0129118 | 0.109116 | 0.01289175
Горизонтальная линия qкр |  |  |  |  | 0.0343918 | 0.008382845 |  |  | 0.03581397 | 0.01375686 | 0.07341964 | 0.01367131 | 0.110214 | 0.01365009
Горизонтальная линия q |  | Горизонтальная 2 |  |  | 0.03486024 | 0.008848558 |  |  | 0.03679185 | 0.01452113 | 0.07500493 | 0.01443083 | 0.1124323 | 0.01440843
0 |  | 0 |  |  | 0.03530737 | 0.009314272 |  |  | 0.0376449 | 0.0152854 | 0.07584004 | 0.01519035 | 0.1145722 | 0.01516677
[5 empty] | 0.03573396 | 0.009779986 |  |  | 0.03837336 | 0.01604967 | 0.07742575 | 0.01594987 | 0.1165352 | 0.01592511
Вертикальная линия q |  |  |  |  | 0.03614082 | 0.0102457 |  |  | 0.03887748 | 0.01681394 | 0.0785628 | 0.01670938 | 0.1183226 | 0.01668344
| 0 |  |  |  | 0.03652873 | 0.01071141 |  |  | 0.03965749 | 0.01757821 | 0.07935198 | 0.0174689 | 0.1192359 | 0.01744178
[5 empty] | 0.03689848 | 0.01117713 |  |  | 0.04011364 | 0.01834248 | 0.08109402 | 0.01822842 | 0.1221763 | 0.01820012
[5 empty] | 0.03725087 | 0.01164284 |  |  | 0.04084618 | 0.01910675 | 0.08218971 | 0.01898793 | 0.1228454 | 0.01895846
[5 empty] | 0.03758668 | 0.01210855 |  |  | 0.04125534 | 0.01987102 | 0.08323979 | 0.01974745 | 0.1242445 | 0.0197168
[5 empty] | 0.03790671 | 0.01257427 |  |  | 0.04204137 | 0.02063529 | 0.08364503 | 0.02050697 | 0.126675 | 0.02047514
[5 empty] | 0.03821175 | 0.01303998 |  |  | 0.04250451 | 0.02139956 | 0.08470619 | 0.02126649 | 0.1267383 | 0.02123347
[5 empty] | 0.03850259 | 0.01350569 |  |  | 0.042945 | 0.02216383 | 0.08602404 | 0.022026 | 0.1279357 | 0.02199181
[5 empty] | 0.03878001 | 0.01397141 |  |  | 0.04356308 | 0.0229281 | 0.08619933 | 0.02278552 | 0.1305687 | 0.02275015
[5 empty] | 0.03904482 | 0.01443712 |  |  | 0.044059 | 0.02369237 | 0.08703283 | 0.02354504 | 0.1316387 | 0.02350849
[5 empty] | 0.03929779 | 0.01490284 |  |  | 0.044333 | 0.02445664 | 0.08822529 | 0.02430456 | 0.132147 | 0.02426683
[5 empty] | 0.03953973 | 0.01536855 |  |  | 0.04488533 | 0.02522091 | 0.08897748 | 0.02506407 | 0.1325951 | 0.02502517
[5 empty] | 0.03977142 | 0.01583426 |  |  | 0.04521621 | 0.02598518 | 0.08979016 | 0.02582359 | 0.1341842 | 0.0257835
[5 empty] | 0.03999365 | 0.01629998 |  |  | 0.04562591 | 0.02674945 | 0.09086409 | 0.02658311 | 0.135416 | 0.02654184
[5 empty] | 0.04020722 | 0.01676569 |  |  | 0.04631465 | 0.02751372 | 0.09120004 | 0.02734263 | 0.1364916 | 0.02730018
[5 empty] | 0.04041291 | 0.0172314 |  |  | 0.04648269 | 0.02827799 | 0.09139876 | 0.02810214 | 0.1375125 | 0.02805852
[5 empty] | 0.04061152 | 0.01769712 |  |  | 0.04713026 | 0.02904226 | 0.09266102 | 0.02886166 | 0.1368802 | 0.02881686
[5 empty] | 0.04080383 | 0.01816283 |  |  | 0.0471576 | 0.02980653 | 0.09228757 | 0.02962118 | 0.1379959 | 0.0295752
[5 empty] | 0.04099065 | 0.01862854 |  |  | 0.04776497 | 0.0305708 | 0.09337918 | 0.0303807 | 0.1395611 | 0.03033353
[5 empty] | 0.04117275 | 0.01909426 |  |  | 0.0476526 | 0.03133507 | 0.09383662 | 0.03114021 | 0.1395772 | 0.03109187
[5 empty] | 0.04135093 | 0.01955997 |  |  | 0.04832073 | 0.03209934 | 0.09376063 | 0.03189973 | 0.1401455 | 0.03185021
[5 empty] | 0.04152693 | 0.02002568 |  |  | 0.04846961 | 0.03286361 | 0.09445199 | 0.03265925 | 0.1401675 | 0.03260855
[5 empty] | 0.0417022 | 0.0204914 |  |  | 0.04839947 | 0.03362788 | 0.09491146 | 0.03341877 | 0.1408446 | 0.03336689
[5 empty] | 0.04187667 | 0.02095711 |  |  | 0.04871057 | 0.03439215 | 0.09473979 | 0.03417828 | 0.1408781 | 0.03412523
[5 empty] | 0.04205026 | 0.02142283 |  |  | 0.04890314 | 0.03515642 | 0.09593774 | 0.0349378 | 0.1418694 | 0.03488356
[5 empty] | 0.04222286 | 0.02188854 |  |  | 0.04907743 | 0.03592069 | 0.09600609 | 0.03569732 | 0.1419199 | 0.0356419
[5 empty] | 0.04239441 | 0.02235425 |  |  | 0.04913368 | 0.03668496 | 0.09614559 | 0.03645683 | 0.1422311 | 0.03640024
[5 empty] | 0.0425648 | 0.02281997 |  |  | 0.04967213 | 0.03744923 | 0.096257 | 0.03721635 | 0.1434042 | 0.03715858
[5 empty] | 0.04273396 | 0.02328568 |  |  | 0.04969302 | 0.0382135 | 0.09664109 | 0.03797587 | 0.1433407 | 0.03791692
[5 empty] | 0.0429018 | 0.02375139 |  |  | 0.0499966 | 0.03897777 | 0.09699861 | 0.03873539 | 0.1431421 | 0.03867526
[5 empty] | 0.04306823 | 0.02421711 |  |  | 0.0497831 | 0.03974204 | 0.09713032 | 0.0394949 | 0.1440096 | 0.03943359
[5 empty] | 0.04323316 | 0.02468282 |  |  | 0.04995278 | 0.04050631 | 0.096637 | 0.04025442 | 0.1436446 | 0.04019193
[5 empty] | 0.04339652 | 0.02514853 |  |  | 0.04980587 | 0.04127058 | 0.0973194 | 0.04101394 | 0.1434487 | 0.04095027
[5 empty] | 0.0435582 | 0.02561425 |  |  | 0.05024262 | 0.04203485 | 0.09687827 | 0.04177346 | 0.1438231 | 0.04170861
[5 empty] | 0.04371813 | 0.02607996 |  |  | 0.05026835 | 0.04279912 | 0.09742879 | 0.04253297 | 0.1445892 | 0.04246695
[5 empty] | 0.04387623 | 0.02654568 |  |  | 0.05016816 | 0.04356339 | 0.09682852 | 0.04329249 | 0.1433884 | 0.04322529
[5 empty] | 0.04403239 | 0.02701139 |  |  | 0.04996128 | 0.04432766 | 0.09681135 | 0.04405201 | 0.1439771 | 0.04398362
[5 empty] | 0.04418654 | 0.0274771 |  |  | 0.05004479 | 0.04509193 | 0.09704649 | 0.04481153 | 0.1438242 | 0.04474196
[5 empty] | 0.04433859 | 0.02794282 |  |  | 0.05001906 | 0.0458562 | 0.09663586 | 0.04557104 | 0.1438305 | 0.0455003
[5 empty] | 0.04448846 | 0.02840853 |  |  | 0.05008445 | 0.04662047 | 0.09708178 | 0.04633056 | 0.1433975 | 0.04625864
[5 empty] | 0.04463605 | 0.02887424 |  |  | 0.04984132 | 0.04738474 | 0.09618655 | 0.04709008 | 0.1434265 | 0.04701698
[5 empty] | 0.04478129 | 0.02933996 |  |  | 0.04959004 | 0.04814901 | 0.09665249 | 0.0478496 | 0.143019 | 0.04777532
[5 empty] | 0.04492408 | 0.02980567 |  |  | 0.04993097 | 0.04891328 | 0.0955819 | 0.04860911 | 0.1434764 | 0.04853365
[5 empty] | 0.04506434 | 0.03027138 |  |  | 0.04996448 | 0.04967755 | 0.09527709 | 0.04936863 | 0.1427001 | 0.04929199
[5 empty] | 0.04520198 | 0.0307371 |  |  | 0.04949092 | 0.05044182 | 0.09564037 | 0.05012815 | 0.1425915 | 0.05005033
[5 empty] | 0.04533691 | 0.03120281 |  |  | 0.04931066 | 0.05120609 | 0.09467405 | 0.05088766 | 0.141752 | 0.05080867
[5 empty] | 0.04546906 | 0.03166853 |  |  | 0.04942405 | 0.05197036 | 0.09478043 | 0.05164718 | 0.1416831 | 0.05156701
[5 empty] | 0.04559832 | 0.03213424 |  |  | 0.04933148 | 0.05273463 | 0.09386183 | 0.0524067 | 0.1408861 | 0.05232535
[5 empty] | 0.04572463 | 0.03259995 |  |  | 0.04933329 | 0.0534989 | 0.09352055 | 0.05316622 | 0.1406624 | 0.05308368
[5 empty] | 0.04584788 | 0.03306567 |  |  | 0.04892985 | 0.05426317 | 0.09335891 | 0.05392573 | 0.1404135 | 0.05384202
[5 empty] | 0.045968 | 0.03353138 |  |  | 0.04932153 | 0.05502744 | 0.09247921 | 0.05468525 | 0.1403408 | 0.05460036
[5 empty] | 0.04608489 | 0.03399709 |  |  | 0.04900868 | 0.05579171 | 0.09208376 | 0.05544477 | 0.1397456 | 0.0553587
[5 empty] | 0.04619848 | 0.03446281 |  |  | 0.04879168 | 0.05655598 | 0.09207486 | 0.05620429 | 0.1395295 | 0.05611704
[5 empty] | 0.04630866 | 0.03492852 |  |  | 0.04877087 | 0.05732025 | 0.09145484 | 0.0569638 | 0.1382937 | 0.05687538
[5 empty] | 0.04641537 | 0.03539423 |  |  | 0.04854663 | 0.05808452 | 0.09112599 | 0.05772332 | 0.1379398 | 0.05763371
[5 empty] | 0.04651851 | 0.03585995 |  |  | 0.04851932 | 0.05884879 | 0.09039063 | 0.05848284 | 0.1367691 | 0.05839205
[5 empty] | 0.04661799 | 0.03632566 |  |  | 0.04818931 | 0.05961306 | 0.08945106 | 0.05924236 | 0.136183 | 0.05915039
[5 empty] | 0.04671373 | 0.03679137 |  |  | 0.04835694 | 0.06037733 | 0.08890959 | 0.06000187 | 0.1359829 | 0.05990873
[5 empty] | 0.04680565 | 0.03725709 |  |  | 0.0479226 | 0.0611416 | 0.08876854 | 0.06076139 | 0.1349704 | 0.06066707
[5 empty] | 0.04689364 | 0.0377228 |  |  | 0.04798663 | 0.06190587 | 0.0883302 | 0.06152091 | 0.1355466 | 0.06142541
[5 empty] | 0.04697764 | 0.03818852 |  |  | 0.04774941 | 0.06267014 | 0.0878969 | 0.06228043 | 0.1339132 | 0.06218374
[5 empty] | 0.04705755 | 0.03865423 |  |  | 0.0478113 | 0.06343441 | 0.08707093 | 0.06303994 | 0.1328715 | 0.06294208
[5 empty] | 0.04713329 | 0.03911994 |  |  | 0.04747265 | 0.06419868 | 0.0868546 | 0.06379946 | 0.1334228 | 0.06370042
[5 empty] | 0.04720477 | 0.03958566 |  |  | 0.04733384 | 0.06496295 | 0.08615024 | 0.06455898 | 0.1324686 | 0.06445876
[5 empty] | 0.0472719 | 0.04005137 |  |  | 0.04699522 | 0.06572722 | 0.08506013 | 0.0653185 | 0.1318104 | 0.0652171
[5 empty] | 0.0473346 | 0.04051708 |  |  | 0.04715717 | 0.06649149 | 0.0850866 | 0.06607801 | 0.1307495 | 0.06597544
[5 empty] | 0.04739278 | 0.0409828 |  |  | 0.04702003 | 0.06725576 | 0.08433194 | 0.06683753 | 0.1296874 | 0.06673377
[5 empty] | 0.04744635 | 0.04144851 |  |  | 0.04708418 | 0.06802003 | 0.08359848 | 0.06759705 | 0.1293253 | 0.06749211
[5 empty] | 0.04749523 | 0.04191422 |  |  | 0.04684998 | 0.0687843 | 0.08328852 | 0.06835656 | 0.1296649 | 0.06825045
[5 empty] | 0.04753933 | 0.04237994 |  |  | 0.04681779 | 0.06954857 | 0.08310436 | 0.06911608 | 0.1281074 | 0.06900879
[5 empty] | 0.04757857 | 0.04284565 |  |  | 0.04658797 | 0.07031284 | 0.08314832 | 0.0698756 | 0.1283543 | 0.06976713
[5 empty] | 0.04761286 | 0.04331137 |  |  | 0.04645917 | 0.07107711 | 0.08301601 | 0.07063512 | 0.1272769 | 0.07052547
[5 empty] | 0.04764211 | 0.04377708 |  |  | 0.04602855 | 0.07184138 | 0.0826966 | 0.07139463 | 0.1269251 | 0.0712838
[5 empty] | 0.04766623 | 0.04424279 |  |  | 0.04629598 | 0.07260565 | 0.08148901 | 0.07215415 | 0.1252028 | 0.07204214
[5 empty] | 0.04768514 | 0.04470851 |  |  | 0.04596142 | 0.07336992 | 0.08159231 | 0.07291367 | 0.1240147 | 0.07280048
[5 empty] | 0.04769876 | 0.04517422 |  |  | 0.04592479 | 0.07413419 | 0.08160556 | 0.07367319 | 0.1237656 | 0.07355882
[5 empty] | 0.04770699 | 0.04563993 |  |  | 0.04558603 | 0.07489846 | 0.08082785 | 0.0744327 | 0.1231603 | 0.07431716
[5 empty] | 0.04770976 | 0.04610565 |  |  | 0.0452451 | 0.07566273 | 0.08125824 | 0.07519222 | 0.1211037 | 0.0750755
[5 empty] | 0.04770976 | 0.04610565 |  |  | 0.04560192 | 0.076427 | 0.08049581 | 0.07595174 | 0.1209004 | 0.07583383
[5 empty] | 0.04688867 | 0.04610538 |  |  | 0.04505643 | 0.07719127 | 0.08013963 | 0.07671126 | 0.1187554 | 0.07659217
[5 empty] | 0.04607688 | 0.04610511 |  |  | 0.04480857 | 0.07795554 | 0.07988878 | 0.07747077 | 0.1181734 | 0.07735051
[5 empty] | 0.04527484 | 0.04610484 |  |  | 0.04465829 | 0.07871981 | 0.08024232 | 0.07823029 | 0.1171592 | 0.07810885
[5 empty] | 0.044483 | 0.04610457 |  |  | 0.04470553 | 0.07948408 | 0.07969933 | 0.07898981 | 0.1161176 | 0.07886719
[5 empty] | 0.04370183 | 0.0461043 |  |  | 0.04475021 | 0.08024835 | 0.07945888 | 0.07974933 | 0.1138534 | 0.07962553
[5 empty] | 0.04293178 | 0.04610404 |  |  | 0.04419228 | 0.08101262 | 0.07892005 | 0.08050884 | 0.1135715 | 0.08038386
[5 empty] | 0.04217332 | 0.04610377 |  |  | 0.04453169 | 0.08177689 | 0.07918191 | 0.08126836 | 0.1113765 | 0.0811422
[5 empty] | 0.0414269 | 0.0461035 |  |  | 0.04426837 | 0.08254116 | 0.07854353 | 0.08202788 | 0.1106733 | 0.08190054
[5 empty] | 0.04069298 | 0.04610323 |  |  | 0.04400225 | 0.08330543 | 0.07870398 | 0.0827874 | 0.1090668 | 0.08265888
[5 empty] | 0.03997202 | 0.04610296 |  |  | 0.04383328 | 0.0840697 | 0.07796234 | 0.08354691 | 0.1077616 | 0.08341722
[5 empty] | 0.03926448 | 0.04610269 |  |  | 0.0433614 | 0.08483397 | 0.07761768 | 0.08430643 | 0.1061626 | 0.08417556
[5 empty] | 0.03857081 | 0.04610242 |  |  | 0.04328655 | 0.08559824 | 0.07766907 | 0.08506595 | 0.1046746 | 0.08493389
[5 empty] | 0.03789147 | 0.04610216 |  |  | 0.04350867 | 0.08636251 | 0.07691558 | 0.08582546 | 0.1044024 | 0.08569223
[5 empty] | 0.03722693 | 0.04610189 |  |  | 0.04322769 | 0.08712678 | 0.0768563 | 0.08658498 | 0.1027508 | 0.08645057
[5 empty] | 0.03657764 | 0.04610162 |  |  | 0.04304356 | 0.08789105 | 0.07729029 | 0.0873445 | 0.1020246 | 0.08720891
[5 empty] | 0.03594406 | 0.04610135 |  |  | 0.04245621 | 0.08865532 | 0.07611662 | 0.08810402 | 0.1003286 | 0.08796725
[5 empty] | 0.03532665 | 0.04610108 |  |  | 0.04226558 | 0.08941959 | 0.07663436 | 0.08886353 | 0.09906755 | 0.08872559
[5 empty] | 0.03472587 | 0.04610081 |  |  | 0.04237162 | 0.09018386 | 0.0762426 | 0.08962305 | 0.09844629 | 0.08948392
[5 empty] | 0.03414217 | 0.04610054 |  |  | 0.04207426 | 0.09094813 | 0.0752404 | 0.09038257 | 0.09666961 | 0.09024226
[5 empty] | 0.03357602 | 0.04610028 |  |  | 0.04187344 | 0.0917124 | 0.07532684 | 0.09114209 | 0.0965423 | 0.0910006
[5 empty] | 0.03302787 | 0.04610001 |  |  | 0.04186911 | 0.09247667 | 0.07500098 | 0.0919016 | 0.09546918 | 0.09175894
[5 empty] | 0.03249817 | 0.04609974 |  |  | 0.04136119 | 0.09324094 | 0.07436191 | 0.09266112 | 0.09375503 | 0.09251728
[5 empty] | 0.0319874 | 0.04609947 |  |  | 0.04104964 | 0.09400521 | 0.07390869 | 0.09342064 | 0.09310465 | 0.09327562
[5 empty] | 0.03149601 | 0.0460992 |  |  | 0.04113438 | 0.09476948 | 0.0741404 | 0.09418016 | 0.09262284 | 0.09403395
[5 empty] | 0.03102258 | 0.04609893 |  |  | 0.04111537 | 0.09553375 | 0.07355611 | 0.09493967 | 0.0919144 | 0.09479229
[5 empty] | 0.03055634 | 0.04609867 |  |  | 0.04049253 | 0.09629802 | 0.07305489 | 0.09569919 | 0.09138413 | 0.09555063
[5 empty] | 0.03009588 | 0.0460984 |  |  | 0.04066581 | 0.09706229 | 0.07313582 | 0.09645871 | 0.08983682 | 0.09630897
[5 empty] | 0.02964165 | 0.04609813 |  |  | 0.0404246 | 0.09782656 | 0.07226775 | 0.09721823 | 0.09014943 | 0.09706731
[5 empty] | 0.02919411 | 0.04609786 |  |  | 0.03975685 | 0.09859083 | 0.07191411 | 0.09797774 | 0.08968649 | 0.09782565
[5 empty] | 0.02875373 | 0.04609759 |  |  | 0.03956425 | 0.0993551 | 0.07078012 | 0.09873726 | 0.08954654 | 0.09858398
[5 empty] | 0.02832095 | 0.04609732 |  |  | 0.03924856 | 0.1001194 | 0.07087117 | 0.09949678 | 0.08852832 | 0.09934232
[5 empty] | 0.02789624 | 0.04609705 |  |  | 0.03891153 | 0.1008836 | 0.06949267 | 0.1002563 | 0.08823053 | 0.1001007
[5 empty] | 0.02748006 | 0.04609679 |  |  | 0.03835491 | 0.1016479 | 0.06915001 | 0.1010158 | 0.08805189 | 0.100859
[5 empty] | 0.02707286 | 0.04609652 |  |  | 0.03828045 | 0.1024122 | 0.06804859 | 0.1017753 | 0.08819112 | 0.1016173
[5 empty] | 0.0266751 | 0.04609625 |  |  | 0.03788992 | 0.1031764 | 0.06729382 | 0.1025348 | 0.08684693 | 0.1023757
[5 empty] | 0.02628725 | 0.04609598 |  |  | 0.03768504 | 0.1039407 | 0.06599108 | 0.1032944 | 0.08731804 | 0.103134
[5 empty] | 0.02590976 | 0.04609571 |  |  | 0.03676759 | 0.104705 | 0.06524579 | 0.1040539 | 0.08640317 | 0.1038924
[5 empty] | 0.02554309 | 0.04609544 |  |  | 0.03683931 | 0.1054693 | 0.06346333 | 0.1048134 | 0.08600102 | 0.1046507
[5 empty] | 0.02518769 | 0.04609517 |  |  | 0.03590195 | 0.1062335 | 0.06264912 | 0.1055729 | 0.08621032 | 0.105409
[5 empty] | 0.02484403 | 0.04609491 |  |  | 0.03595726 | 0.1069978 | 0.06200854 | 0.1063324 | 0.08532978 | 0.1061674
[5 empty] | 0.02451257 | 0.04609464 |  |  | 0.035207 | 0.1077621 | 0.060047 | 0.107092 | 0.08515812 | 0.1069257
[5 empty] | 0.02419375 | 0.04609437 |  |  | 0.03475292 | 0.1085263 | 0.05936989 | 0.1078515 | 0.08459406 | 0.107684
[5 empty] | 0.02388806 | 0.0460941 |  |  | 0.03439677 | 0.1092906 | 0.05808262 | 0.108611 | 0.08483631 | 0.1084424
[5 empty] | 0.02359593 | 0.04609383 |  |  | 0.03394029 | 0.1100549 | 0.05639058 | 0.1093705 | 0.08418358 | 0.1092007
[5 empty] | 0.02331782 | 0.04609356 |  |  | 0.03318526 | 0.1108191 | 0.05519918 | 0.11013 | 0.08453459 | 0.1099591
[5 empty] | 0.02305421 | 0.04609329 |  |  | 0.0332334 | 0.1115834 | 0.05441381 | 0.1108895 | 0.08478807 | 0.1107174
[5 empty] | 0.02280554 | 0.04609303 |  |  | 0.03258648 | 0.1123477 | 0.05303986 | 0.1116491 | 0.08374271 | 0.1114757
[5 empty] | 0.02257228 | 0.04609276 |  |  | 0.03194625 | 0.113112 | 0.05228275 | 0.1124086 | 0.08439725 | 0.1122341
[5 empty] | 0.02235488 | 0.04609249 |  |  | 0.03141446 | 0.1138762 | 0.05124787 | 0.1131681 | 0.0840504 | 0.1129924
[5 empty] | 0.02235488 | 0.04609249 |  |  | 0.03139286 | 0.1146405 | 0.05024062 | 0.1139276 | 0.08280086 | 0.1137508
[5 empty] | 0.02178289 | 0.04607236 |  |  | 0.03068321 | 0.1154048 | 0.04916639 | 0.1146871 | 0.08334737 | 0.1145091
[5 empty] | 0.02121745 | 0.04605223 |  |  | 0.03018725 | 0.116169 | 0.0480306 | 0.1154466 | 0.08218863 | 0.1152674
[5 empty] | 0.02065891 | 0.0460321 |  |  | 0.03020673 | 0.1169333 | 0.04723862 | 0.1162062 | 0.08302336 | 0.1160258
[5 empty] | 0.02010761 | 0.04601197 |  |  | 0.02994342 | 0.1176976 | 0.04589588 | 0.1169657 | 0.08285027 | 0.1167841
[5 empty] | 0.01956388 | 0.04599184 |  |  | 0.02949905 | 0.1184618 | 0.04540775 | 0.1177252 | 0.08136809 | 0.1175424
[5 empty] | 0.01902809 | 0.04597171 |  |  | 0.02877539 | 0.1192261 | 0.04407965 | 0.1184847 | 0.08137553 | 0.1183008
[5 empty] | 0.01850057 | 0.04595158 |  |  | 0.02867418 | 0.1199904 | 0.04381698 | 0.1192442 | 0.0816713 | 0.1190591
[5 empty] | 0.01798167 | 0.04593146 |  |  | 0.02819718 | 0.1207547 | 0.04242512 | 0.1200037 | 0.08125412 | 0.1198175
[5 empty] | 0.01747173 | 0.04591133 |  |  | 0.02804613 | 0.1215189 | 0.04240949 | 0.1207633 | 0.0800227 | 0.1205758
[5 empty] | 0.01697109 | 0.0458912 |  |  | 0.0281228 | 0.1222832 | 0.04157547 | 0.1215228 | 0.08007577 | 0.1213341
[5 empty] | 0.01648011 | 0.04587107 |  |  | 0.02792892 | 0.1230475 | 0.04062847 | 0.1222823 | 0.07931204 | 0.1220925
[5 empty] | 0.01599912 | 0.04585094 |  |  | 0.02766626 | 0.1238117 | 0.04107389 | 0.1230418 | 0.07923022 | 0.1228508
[5 empty] | 0.01552847 | 0.04583081 |  |  | 0.02743656 | 0.124576 | 0.04091713 | 0.1238013 | 0.07892903 | 0.1236092
[5 empty] | 0.01506851 | 0.04581068 |  |  | 0.02724157 | 0.1253403 | 0.04006359 | 0.1245609 | 0.07810719 | 0.1243675
[5 empty] | 0.01461957 | 0.04579055 |  |  | 0.02738283 | 0.1261045 | 0.04061811 | 0.1253204 | 0.07806341 | 0.1251258
[5 empty] | 0.01418201 | 0.04577042 |  |  | 0.02743953 | 0.1268688 | 0.04051825 | 0.1260799 | 0.07769719 | 0.1258842
[5 empty] | 0.01375616 | 0.04575029 |  |  | 0.02699721 | 0.1276331 | 0.04011907 | 0.1268394 | 0.07730907 | 0.1266425
[5 empty] | 0.01334238 | 0.04573016 |  |  | 0.02695589 | 0.1283974 | 0.04012121 | 0.1275989 | 0.07699949 | 0.1274008
[5 empty] | 0.012941 | 0.04571003 |  |  | 0.02741558 | 0.1291616 | 0.04052528 | 0.1283584 | 0.07566895 | 0.1281592
[5 empty] | 0.01255237 | 0.0456899 |  |  | 0.02687632 | 0.1299259 | 0.04053192 | 0.129118 | 0.07531791 | 0.1289175
[5 empty] | 0.01217684 | 0.04566978 |  |  | 0.02723811 | 0.1306902 | 0.04024174 | 0.1298775 | 0.07494684 | 0.1296759
[5 empty] | 0.01181475 | 0.04564965 |  |  | 0.02730098 | 0.1314544 | 0.04005538 | 0.130637 | 0.07505621 | 0.1304342
[5 empty] | 0.01146645 | 0.04562952 |  |  | 0.02716494 | 0.1322187 | 0.03987346 | 0.1313965 | 0.07464649 | 0.1311925
[5 empty] | 0.01113227 | 0.04560939 |  |  | 0.02713002 | 0.132983 | 0.0406966 | 0.132156 | 0.07321815 | 0.1319509
[5 empty] | 0.01081116 | 0.04558926 |  |  | 0.02669623 | 0.1337472 | 0.04082543 | 0.1329155 | 0.07207167 | 0.1327092
[5 empty] | 0.01049502 | 0.04556913 |  |  | 0.02696359 | 0.1345115 | 0.04066058 | 0.1336751 | 0.07140751 | 0.1334675
[5 empty] | 0.0101828 | 0.045549 |  |  | 0.02673213 | 0.1352758 | 0.04070267 | 0.1344346 | 0.07132615 | 0.1342259
[5 empty] | 0.00987482 | 0.04552887 |  |  | 0.02690186 | 0.1360401 | 0.04065232 | 0.1351941 | 0.07012805 | 0.1349842
[5 empty] | 0.009571443 | 0.04550874 |  |  | 0.0266728 | 0.1368043 | 0.04051016 | 0.1359536 | 0.07011369 | 0.1357426
[5 empty] | 0.009273008 | 0.04548861 |  |  | 0.02664496 | 0.1375686 | 0.04057682 | 0.1367131 | 0.06878354 | 0.1365009
[5 empty] | 0.00897986 | 0.04546848 |  |  | 0.02691838 | 0.1383329 | 0.04045293 | 0.1374726 | 0.06883807 | 0.1372592
[5 empty] | 0.008692343 | 0.04544835 |  |  | 0.02679307 | 0.1390971 | 0.04083909 | 0.1382322 | 0.06737775 | 0.1380176
[5 empty] | 0.008410803 | 0.04542822 |  |  | 0.02676904 | 0.1398614 | 0.04083595 | 0.1389917 | 0.06710305 | 0.1387759
[5 empty] | 0.008135583 | 0.0454081 |  |  | 0.02654633 | 0.1406257 | 0.04084413 | 0.1397512 | 0.06631444 | 0.1395343
[5 empty] | 0.007867027 | 0.04538797 |  |  | 0.02682493 | 0.1413899 | 0.04096425 | 0.1405107 | 0.06471239 | 0.1402926
[5 empty] | 0.007605482 | 0.04536784 |  |  | 0.02660489 | 0.1421542 | 0.04149694 | 0.1412702 | 0.06509737 | 0.1410509
[5 empty] | 0.00735129 | 0.04534771 |  |  | 0.02648621 | 0.1429185 | 0.04154283 | 0.1420298 | 0.06436986 | 0.1418093
[5 empty] | 0.007104797 | 0.04532758 |  |  | 0.02676891 | 0.1436828 | 0.04130253 | 0.1427893 | 0.06243032 | 0.1425676
[5 empty] | 0.006866347 | 0.04530745 |  |  | 0.02685301 | 0.144447 | 0.04197668 | 0.1435488 | 0.06127923 | 0.1433259
[5 empty] | 0.006636284 | 0.04528732 |  |  | 0.02663854 | 0.1452113 | 0.04166589 | 0.1443083 | 0.06041706 | 0.1440843
[5 empty] | 0.006414954 | 0.04526719 |  |  | 0.02632551 | 0.1459756 | 0.04187081 | 0.1450678 | 0.06014427 | 0.1448426
[5 empty] | 0.006202699 | 0.04524706 |  |  | 0.02631394 | 0.1467398 | 0.04259204 | 0.1458273 | 0.05866134 | 0.145601
[5 empty] | 0.005999866 | 0.04522693 |  |  | 0.02640385 | 0.1475041 | 0.04243022 | 0.1465869 | 0.05846874 | 0.1463593
[5 empty] | 0.005806799 | 0.0452068 |  |  | 0.02679526 | 0.1482684 | 0.04248597 | 0.1473464 | 0.05756694 | 0.1471176
[5 empty] | 0.005623841 | 0.04518667 |  |  | 0.02658819 | 0.1490326 | 0.04275991 | 0.1481059 | 0.05705641 | 0.147876
[5 empty] | 0.005451338 | 0.04516654 |  |  | 0.02678266 | 0.1497969 | 0.04335268 | 0.1488654 | 0.05623762 | 0.1486343
[5 empty] | 0.005289633 | 0.04514642 |  |  | 0.02677868 | 0.1505612 | 0.0441649 | 0.1496249 | 0.05431104 | 0.1493927
[5 empty] | 0.005139073 | 0.04512629 |  |  | 0.02627628 | 0.1513255 | 0.04379718 | 0.1503844 | 0.05457715 | 0.150151
[5 empty] | 0.005 | 0.04510616 |  |  | 0.02627548 | 0.1520897 | 0.04415017 | 0.151144 | 0.0532364 | 0.1509093
[5 empty] | 0.005 | 0.045093
[5 empty] | 0.005610597 | 0.04509327
[5 empty] | 0.006217632 | 0.04509354
[5 empty] | 0.006821062 | 0.0450938
[5 empty] | 0.007420841 | 0.04509407
[5 empty] | 0.008016928 | 0.04509434
[5 empty] | 0.008609279 | 0.04509461
[5 empty] | 0.009197849 | 0.04509488
[5 empty] | 0.009782596 | 0.04509515
[5 empty] | 0.01036348 | 0.04509542
[5 empty] | 0.01094045 | 0.04509568
[5 empty] | 0.01151346 | 0.04509595
[5 empty] | 0.01208248 | 0.04509622
[5 empty] | 0.01264746 | 0.04509649
[5 empty] | 0.01320835 | 0.04509676
[5 empty] | 0.01376512 | 0.04509703
[5 empty] | 0.01431771 | 0.0450973
[5 empty] | 0.01486609 | 0.04509756
[5 empty] | 0.01541021 | 0.04509783
[5 empty] | 0.01595002 | 0.0450981
[5 empty] | 0.0164855 | 0.04509837
[5 empty] | 0.01701658 | 0.04509864
[5 empty] | 0.01754323 | 0.04509891
[5 empty] | 0.01806541 | 0.04509918
[5 empty] | 0.01858306 | 0.04509944
[5 empty] | 0.01909633 | 0.04509971
[5 empty] | 0.01960624 | 0.04509998
[5 empty] | 0.02011291 | 0.04510025
[5 empty] | 0.02061632 | 0.04510052
[5 empty] | 0.02111641 | 0.04510079
[5 empty] | 0.02161314 | 0.04510106
[5 empty] | 0.02210647 | 0.04510132
[5 empty] | 0.02259635 | 0.04510159
[5 empty] | 0.02308274 | 0.04510186
[5 empty] | 0.0235656 | 0.04510213
[5 empty] | 0.02404488 | 0.0451024
[5 empty] | 0.02452054 | 0.04510267
[5 empty] | 0.02499254 | 0.04510293
[5 empty] | 0.02546083 | 0.0451032
[5 empty] | 0.02592537 | 0.04510347
[5 empty] | 0.02638611 | 0.04510374
[5 empty] | 0.02684302 | 0.04510401
[5 empty] | 0.02729604 | 0.04510428
[5 empty] | 0.02774514 | 0.04510455
[5 empty] | 0.02819027 | 0.04510481
[5 empty] | 0.02863139 | 0.04510508
[5 empty] | 0.02906846 | 0.04510535
[5 empty] | 0.02950142 | 0.04510562
[5 empty] | 0.02993024 | 0.04510589
[5 empty] | 0.03035488 | 0.04510616
[5 empty] | 0.03035488 | 0.045093
[5 empty] | 0.03079429 | 0.04511367
[5 empty] | 0.03122941 | 0.04513433
[5 empty] | 0.03166011 | 0.045155
[5 empty] | 0.03208625 | 0.04517566
[5 empty] | 0.03250771 | 0.04519633
[5 empty] | 0.03292435 | 0.045217
[5 empty] | 0.03333605 | 0.04523766
[5 empty] | 0.03374267 | 0.04525833
[5 empty] | 0.03414408 | 0.045279
[5 empty] | 0.03454015 | 0.04529966
[5 empty] | 0.03493075 | 0.04532033
[5 empty] | 0.03531574 | 0.04534099
[5 empty] | 0.03569501 | 0.04536166
[5 empty] | 0.03606841 | 0.04538233
[5 empty] | 0.03643581 | 0.04540299
[5 empty] | 0.03679709 | 0.04542366
[5 empty] | 0.03715212 | 0.04544433
[5 empty] | 0.03750076 | 0.04546499
[5 empty] | 0.03784287 | 0.04548566
[5 empty] | 0.03817834 | 0.04550632
[5 empty] | 0.03850703 | 0.04552699
[5 empty] | 0.03882881 | 0.04554766
[5 empty] | 0.03914354 | 0.04556832
[5 empty] | 0.03945111 | 0.04558899
[5 empty] | 0.0397519 | 0.04560966
[5 empty] | 0.040049 | 0.04563032
[5 empty] | 0.04034281 | 0.04565099
[5 empty] | 0.04063321 | 0.04567166
[5 empty] | 0.04092005 | 0.04569232
[5 empty] | 0.04120321 | 0.04571299
[5 empty] | 0.04148256 | 0.04573365
[5 empty] | 0.04175797 | 0.04575432
[5 empty] | 0.04202931 | 0.04577499
[5 empty] | 0.04229644 | 0.04579565
[5 empty] | 0.04255923 | 0.04581632
[5 empty] | 0.04281756 | 0.04583699
[5 empty] | 0.04307129 | 0.04585765
[5 empty] | 0.04332029 | 0.04587832
[5 empty] | 0.04356443 | 0.04589898
[5 empty] | 0.04380358 | 0.04591965
[5 empty] | 0.04403761 | 0.04594032
[5 empty] | 0.04426639 | 0.04596098
[5 empty] | 0.04448978 | 0.04598165
[5 empty] | 0.04470766 | 0.04600232
[5 empty] | 0.04491989 | 0.04602298
[5 empty] | 0.04512635 | 0.04604365
[5 empty] | 0.0453269 | 0.04606431
[5 empty] | 0.04552142 | 0.04608498
[5 empty] | 0.04570976 | 0.04610565
[5 empty] | 0.04570976 | 0.04610565
[5 empty] | 0.04687005 | 0.04758139
[5 empty] | 0.04799502 | 0.04905714
[5 empty] | 0.0490843 | 0.05053289
[5 empty] | 0.05013748 | 0.05200863
[5 empty] | 0.0511542 | 0.05348438
[5 empty] | 0.05213405 | 0.05496013
[5 empty] | 0.05307667 | 0.05643587
[5 empty] | 0.05398165 | 0.05791162
[5 empty] | 0.05484863 | 0.05938737
[5 empty] | 0.05567721 | 0.06086311
[5 empty] | 0.05646701 | 0.06233886
[5 empty] | 0.05721764 | 0.06381461
[5 empty] | 0.05792872 | 0.06529035
[5 empty] | 0.05859986 | 0.0667661
[5 empty] | 0.05923069 | 0.06824184
[5 empty] | 0.0598208 | 0.06971759
[5 empty] | 0.06036983 | 0.07119334
[5 empty] | 0.06087738 | 0.07266908
[5 empty] | 0.06134307 | 0.07414483
[5 empty] | 0.06176651 | 0.07562058
[5 empty] | 0.06214732 | 0.07709632
[5 empty] | 0.06248512 | 0.07857207
[5 empty] | 0.06277952 | 0.08004782
[5 empty] | 0.06303012 | 0.08152356
[5 empty] | 0.06323656 | 0.08299931
[5 empty] | 0.06339845 | 0.08447506
[5 empty] | 0.06351539 | 0.0859508
[5 empty] | 0.06361301 | 0.08742655
[5 empty] | 0.06361292 | 0.0889023
[5 empty] | 0.06358615 | 0.09037804
[5 empty] | 0.06350051 | 0.09185379
[5 empty] | 0.06335971 | 0.09332954
[5 empty] | 0.06316747 | 0.09480528
[5 empty] | 0.06292756 | 0.09628103
[5 empty] | 0.06264369 | 0.09775678
[5 empty] | 0.06231963 | 0.09923252
[5 empty] | 0.06195909 | 0.1007083
[5 empty] | 0.06156584 | 0.102184
[5 empty] | 0.06114359 | 0.1036598
[5 empty] | 0.06069611 | 0.1051355
[5 empty] | 0.06022711 | 0.1066113
[5 empty] | 0.05974036 | 0.108087
[5 empty] | 0.05923958 | 0.1095627
[5 empty] | 0.05872851 | 0.1110385
[5 empty] | 0.05821091 | 0.1125142
[5 empty] | 0.05769049 | 0.11399
[5 empty] | 0.05717102 | 0.1154657
[5 empty] | 0.05665622 | 0.1169415
[5 empty] | 0.05614984 | 0.1184172
[5 empty] | 0.05565562 | 0.119893
[5 empty] | 0.05517729 | 0.1213687
[5 empty] | 0.05471839 | 0.1228445
[5 empty] | 0.05424803 | 0.1243202
[5 empty] | 0.0537447 | 0.125796
[5 empty] | 0.05321201 | 0.1272717
[5 empty] | 0.05265355 | 0.1287475
[5 empty] | 0.05207293 | 0.1302232
[5 empty] | 0.05147376 | 0.1316989
[5 empty] | 0.05085963 | 0.1331747
[5 empty] | 0.05023414 | 0.1346504
[5 empty] | 0.04960091 | 0.1361262
[5 empty] | 0.04896352 | 0.1376019
[5 empty] | 0.04832558 | 0.1390777
[5 empty] | 0.0476907 | 0.1405534
[5 empty] | 0.04706248 | 0.1420292
[5 empty] | 0.04644451 | 0.1435049
[5 empty] | 0.04584041 | 0.1449807
[5 empty] | 0.04525377 | 0.1464564
[5 empty] | 0.04468819 | 0.1479322
[5 empty] | 0.04414728 | 0.15
[5 empty] | 0.04363463 | 0.1508837
[5 empty] | 0.04315386 | 0.1523594
[5 empty] | 0.04270856 | 0.1538351
[5 empty] | 0.04230234 | 0.1553109
[5 empty] | 0.04193879 | 0.1567866
[5 empty] | 0.04162153 | 0.1582624
[5 empty] | 0.04135138 | 0.1597381
[5 empty] | 0.04109343 | 0.1612139
[5 empty] | 0.04083691 | 0.1626896
[5 empty] | 0.04058285 | 0.1641654
[5 empty] | 0.04033229 | 0.1656411
[5 empty] | 0.04008625 | 0.1671169
[5 empty] | 0.03984576 | 0.1685926
[5 empty] | 0.03961186 | 0.1700684
[5 empty] | 0.03938558 | 0.1715441
[5 empty] | 0.03916794 | 0.1730198
[5 empty] | 0.03895999 | 0.1744956
[5 empty] | 0.03876274 | 0.1759713
[5 empty] | 0.03857724 | 0.1774471
[5 empty] | 0.03840451 | 0.1789228
[5 empty] | 0.03824559 | 0.1803986
[5 empty] | 0.0381015 | 0.1818743
[5 empty] | 0.03797327 | 0.1833501
[5 empty] | 0.03786195 | 0.1848258
[5 empty] | 0.03776855 | 0.1863016
[5 empty] | 0.03769411 | 0.1877773
[5 empty] | 0.03763967 | 0.1892531
[5 empty] | 0.03760624 | 0.1907288
[5 empty] | 0.03759487 | 0.1922046