## 1
Общество с ограниченной ответственностью "Инженерная геология" (ООО "ИнжГео") | [11 empty] | Общество с ограниченной ответственностью "Инженерная геология" (ООО "ИнжГео")
Юр. адрес: 117279, г. Москва, ул. Миклухо-Маклая, 36 а, этаж 5, пом. XXIII к. 76-84 | [11 empty] | Юр. адрес: 117279, г. Москва, ул. Миклухо-Маклая, 36 а, этаж 5, пом. XXIII к. 76-84 | [8 empty] | нагр |  |  | X0 | Y0 | R |  | нагр |  |  |  | X0 | Y0 | R | нагр |  |  |  | X0 | Y0 | R |  | нагр |  |  |  | X0 | Y0 | R
Телефон/факс +7 (495) 132-30-00, Адрес электронной почты inbox@inj-geo.ru | [11 empty] | Телефон/факс +7 (495) 132-30-00, Адрес электронной почты inbox@inj-geo.ru | [12 empty] | 0 | [7 empty] | 0 | [6 empty] | 0 | [7 empty] | 0
[21 empty] | девиатор | [6 empty] | девиатор | [6 empty] | девиатор | [7 empty] | девиатор
Испытательная лаборатория ООО «ИнжГео» | [11 empty] | Испытательная лаборатория ООО «ИнжГео» | [8 empty] | x0 | Угол | X | Y |  |  |  | x0 |  | Угол | X | Y |  |  | x0 |  | Угол | X | Y |  |  |  | x0 |  | Угол | X | Y
Адрес места осуществления деятельности лаборатории: г. Москва, просп. Вернадского, д. 51, стр. 1 | [11 empty] | Адрес места осуществления деятельности лаборатории: г. Москва, просп. Вернадского, д. 51, стр. 1 | [9 empty] | 0 | [7 empty] | 0 | [6 empty] | 0 | [7 empty] | 0
Телефон +7(910)4557682, E-mail: slg85@mail.ru | [11 empty] | Телефон +7(910)4557682, E-mail: slg85@mail.ru | [9 empty] | 5 | [7 empty] | 5 | [6 empty] | 5 | [7 empty] | 5
[22 empty] | 10 | [7 empty] | 10 | [6 empty] | 10 | [7 empty] | 10
[12 empty] | Протокол испытаний № 13-63/36 от 04-12-2022 | [9 empty] | 15 | [7 empty] | 15 | [6 empty] | 15 | [7 empty] | 15
[22 empty] | 20 | [7 empty] | 20 | [6 empty] | 20 | [7 empty] | 20
[12 empty] | Наименование и адрес заказчика: Переход трубопровода через р. Енисей | [9 empty] | 25 | [7 empty] | 25 | [6 empty] | 25 | [7 empty] | 25
[12 empty] | Наименование объекта: ООО Регионстрой | [9 empty] | 30 | [7 empty] | 30 | [6 empty] | 30 | [7 empty] | 30
Наименование используемого метода/методики: ГОСТ 12248.4-2020 | [11 empty] | Наименование используемого метода/методики: ГОСТ 12248.3-2020 | [9 empty] | 35 | [7 empty] | 35 | [6 empty] | 35 | [7 empty] | 35
Условия проведения испытания: температура окружающей среды (18 - 25)0С, влажность воздуха (40 - 75)% | [11 empty] | Условия проведения испытания: температура окружающей среды (18 - 25)0С, влажность воздуха (40 - 75)% | [9 empty] | 40 | [7 empty] | 40 | [6 empty] | 40 | [7 empty] | 40
[12 empty] | Дата получение объекта подлежащего испытаниям: 07-11-2022 | [9 empty] | 45 | [7 empty] | 45 | [6 empty] | 45 | [7 empty] | 45
[12 empty] | Дата испытания: 25.10.2022-19.11.2036 | [9 empty] | 50 | [7 empty] | 50 | [6 empty] | 50 | [7 empty] | 50
[22 empty] | 55 | [7 empty] | 55 | [6 empty] | 55 | [7 empty] | 55
Испытание грунтов методом трехосного сжатия | [11 empty] | Испытание грунтов методом трехосного сжатия | [9 empty] | 60 | [7 empty] | 60 | [6 empty] | 60 | [7 empty] | 60
[22 empty] | 65 | [7 empty] | 65 | [6 empty] | 65 | [7 empty] | 65
Лабораторный номер: | [6 empty] | We, д.е. = |  |  |  |  | Лабораторный номер: |  | 1071 |  |  |  | We, д.е. = | 0.53286882 |  |  | 70 | [7 empty] | 70 | [6 empty] | 70 | [7 empty] | 70
Номер скважины: | [6 empty] | ρ, г/см3 = |  |  |  |  | Номер скважины: |  | BH-004 |  |  |  | ρ, г/см3 = | 1.5 |  |  | 75 | [7 empty] | 75 | [6 empty] | 75 | [7 empty] | 75
Глубина отбора, м: | [6 empty] | ρs, г/см3 = |  |  |  |  | Глубина отбора, м: |  | 1.5 |  |  |  | ρs, г/см3 = | 2.73 |  |  | 80 | [7 empty] | 80 | [6 empty] | 80 | [7 empty] | 80
Наименование грунта: | [6 empty] | e, д.е. = |  |  |  |  | Наименование грунта: |  | Суглинок, после оттаивания текучий, легкий пылеватый |  |  |  | e, д.е. = | 1.789821 |  |  | 85 | [7 empty] | 85 | [6 empty] | 85 | [7 empty] | 85
Схема проведения опыта: | [6 empty] | IL, д.е. = |  |  |  |  | Схема проведения опыта: |  | КД |  |  |  | IL, д.е. = | 2.365 |  |  | 90 | [7 empty] | 90 | [6 empty] | 90 | [7 empty] | 90
[22 empty] | 95 | [7 empty] | 95 | [6 empty] | 95 | [7 empty] | 95
[22 empty] | 100 | [7 empty] | 100 | [6 empty] | 100 | [7 empty] | 100
Результаты испытаний | [11 empty] | Результаты испытаний | [9 empty] | 105 | [7 empty] | 105 | [6 empty] | 105 | [7 empty] | 105
[22 empty] | 110 | [7 empty] | 110 | [6 empty] | 110 | [7 empty] | 110
[22 empty] | 115 | [7 empty] | 115 | [6 empty] | 115 | [7 empty] | 115
[22 empty] | 120 | [7 empty] | 120 | [6 empty] | 120 | [7 empty] | 120
[22 empty] | 125 | [7 empty] | 125 | [6 empty] | 125 | [7 empty] | 125
[22 empty] | 130 | [7 empty] | 130 | [6 empty] | 130 | [7 empty] | 130
[22 empty] | 135 | [7 empty] | 135 | [6 empty] | 135 | [7 empty] | 135
[22 empty] | 140 | [7 empty] | 140 | [6 empty] | 140 | [7 empty] | 140
[22 empty] | 145 | [7 empty] | 145 | [6 empty] | 145 | [7 empty] | 145
[22 empty] | 150 | [7 empty] | 150 | [6 empty] | 150 | [7 empty] | 150
[22 empty] | 155 | [7 empty] | 155 | [6 empty] | 155 | [7 empty] | 155
[22 empty] | 160 | [7 empty] | 160 | [6 empty] | 160 | [7 empty] | 160
[22 empty] | 165 | [7 empty] | 165 | [6 empty] | 165 | [7 empty] | 165
[22 empty] | 170 | [7 empty] | 170 | [6 empty] | 170 | [7 empty] | 170
[22 empty] | 175 | [7 empty] | 175 | [6 empty] | 175 | [7 empty] | 175
[22 empty] | 180 | [7 empty] | 180 | [6 empty] | 180 | [7 empty] | 180
[13 empty] | Давление в камере, Мпа σ3 | Вертикальная нагрузка, Мпа σ1 | Поровое давление, Мпа u
| K0, д.е. | 0.7750489 |  |  |  |  | Коэфф. Точки | [5 empty] | 0.05 | 0.08656714 | [5 empty] | 1 | [6 empty] | σ3,кПа | σ1,кПа | u, кПа |  |  |  | 4
| q_zg, МПа | 0.03875245 | [10 empty] | 0.15 | 0.2446154 | [27 empty] | δ3, Мпа | δ1-δ3, МПа | δ1, МПа | δ1, КПа
|  |  | Модуль деформации, МПа: | [9 empty] | 0.25 | 0.4026636 | [21 empty] | С, МПа:
|  |  | Е0= |  | Точки модуля (полное напр.), МПа |  |  |  | 0.03875245 | 0.06200392 | [25 empty] | φ, град:
|  |  | E50 = |  | qf (полное напр.), МПа |  |  |  | 0.08125147 | [26 empty] | E, Мпа
|  |  | Коэф. Поперечной деформации, ϑ = | [9 empty] | Эффективные значения угла внутреннего трения и удельного сцепления ϕ', С' | [13 empty] | x | 0
[13 empty] | ϕ', град. = | 13 | [12 empty] | y |  |  |  | С, кПа | φ,°
[13 empty] | С', МПа = | 0.003
| Исполнитель: | [6 empty] | Морозов Д.С. |  |  |  |  | Исполнитель: |  |  |  |  | Морозов Д.С.
| Начальник исп. лаборатории: | [6 empty] | Семиколенова Л.Г. |  |  |  |  | Начальник исп. лаборатории: |  |  |  |  | Семиколенова Л.Г.
Лист 1 , всего листов 2 | [11 empty] | Лист 2 , всего листов 2
Частичное воспроизведение протокола испытаний без письменного разрешения ООО «ИнжГео» ЗАПРЕЩАЕТСЯ | [11 empty] | Частичное воспроизведение протокола испытаний без письменного разрешения ООО «ИнжГео» ЗАПРЕЩАЕТСЯ
[5 empty] | второй график |  | первый график | [9 empty] | К Пуассона
dev50 | epsE50 | ind | devE0 | epsE0 | dev | eps | sigma |  | dev1 | eps1 | dev2 | eps2 | dev3 | eps3 |  | Глины
0.03125147 | 0.01634251 |  |  |  | 0 | 0 |  |  | 0 | 0 | 0 | 0 | 0 | 0 |  | < 0 | 0,20-0,30
ind |  |  |  |  | 0.001477808 | 0.0006697476 |  |  | 0.001842897 | 0.0007965277 | 0.00462529 | 0.0007877253 | 0.01274843 | 0.0007842567 |  | 0-0,25 | 0,30-0,38
2 |  |  |  |  | 0.002936705 | 0.001339495 |  |  | 0.003535075 | 0.001593055 | 0.01032325 | 0.001575451 | 0.02425892 | 0.001568513 |  | 0,25< | 0,38-0,45
E0 |  |  |  |  | 0.004377103 | 0.002009243 |  |  | 0.005435225 | 0.002389583 | 0.01488057 | 0.002363176 | 0.03547752 | 0.00235277 |  | Суглинки | 0,35-0,37
epsE0 | devE0 |  |  |  | 0.005799416 | 0.00267899 |  |  | 0.007002036 | 0.003186111 | 0.018 | 0.002882452 | 0.04715032 | 0.003137027 |  | Пески и супеси | 0,30-0,35
0.01161701 | 0.02325147 |  |  |  | 0.007204055 | 0.003348738 |  |  | 0.008794197 | 0.003982639 | 0.02187802 | 0.003938626 | 0.05552338 | 0.003921283
[5 empty] | 0.008591433 | 0.004018486 |  |  | 0.009970398 | 0.004779166 | 0.02499585 | 0.004726352 | 0.06314276 | 0.00470554
График E50 |  | График E |  |  | 0.009961963 | 0.004688233 |  |  | 0.011 | 0.005495875 | 0.02731859 | 0.005514077 | 0.06805455 | 0.005489797
eps | q | sigma |  |  | 0.01131606 | 0.005357981 |  |  | 0.01194165 | 0.006372222 | 0.03066087 | 0.006301802 | 0.073 | 0.006631386
Горизонтальная линия E50 |  | Касательная |  |  | 0.01265413 | 0.006027728 |  |  | 0.01260951 | 0.007168749 | 0.03243733 | 0.007089528 | 0.07347437 | 0.00705831
0 |  | a | b |  | 0.01397659 | 0.006697476 |  |  | 0.01340492 | 0.007965277 | 0.03556261 | 0.007877253 | 0.07323811 | 0.007842567
|  |  | 0 |  | 0.01528385 | 0.007367224 |  |  | 0.01373889 | 0.008761805 | 0.03735134 | 0.008664978 | 0.07331356 | 0.008626823
Вертикальная линия E50 |  | p1 и p2 |  |  | 0.01657633 | 0.008036971 |  |  | 0.01462244 | 0.009558333 | 0.03971816 | 0.009452703 | 0.07449575 | 0.00941108
| 0 | 0 |  |  | 0.01785443 | 0.008706719 |  |  | 0.01496656 | 0.01035486 | 0.04117772 | 0.01024043 | 0.07507976 | 0.01019534
[5 empty] | 0.01911858 | 0.009376466 |  |  | 0.01558226 | 0.01115139 | 0.04294464 | 0.01102815 | 0.07566065 | 0.01097959
Касательная линия E50 |  |  |  |  | 0.02036917 | 0.01004621 |  |  | 0.01588057 | 0.01194792 | 0.04553357 | 0.01181588 | 0.07633179 | 0.01155675
0 | 0 | Горизонтальная 1 |  |  | 0.02160663 | 0.01071596 |  |  | 0.01637248 | 0.01274444 | 0.04730768 | 0.01262612 | 0.0760128 | 0.01254811
[5 empty] | 0.02325147 | 0.01161701 |  |  | 0.016869 | 0.01354097 | 0.04846182 | 0.01339133 | 0.07838637 | 0.01333236
Горизонтальная линия qкр |  |  |  |  | 0.02406242 | 0.01205546 |  |  | 0.01738115 | 0.0143375 | 0.05047381 | 0.01417906 | 0.07954087 | 0.01411662
Горизонтальная линия q |  | Горизонтальная 2 |  |  | 0.02534224 | 0.0127252 |  |  | 0.01828357 | 0.01522488 | 0.05189231 | 0.01496678 | 0.08016528 | 0.01490088
0 |  | 0 |  |  | 0.02663116 | 0.01339495 |  |  | 0.01868908 | 0.01593055 | 0.05351445 | 0.01575451 | 0.08144858 | 0.01568513
[5 empty] | 0.02788343 | 0.0140647 |  |  | 0.01928059 | 0.01672708 | 0.05533742 | 0.01654223 | 0.08407975 | 0.01646939
Вертикальная линия q |  |  |  |  | 0.02905327 | 0.01473445 |  |  | 0.01989211 | 0.01752361 | 0.05665835 | 0.01732996 | 0.08504778 | 0.01725365
| 0 |  |  |  | 0.03009494 | 0.01540419 |  |  | 0.02042136 | 0.01832014 | 0.05907442 | 0.01811768 | 0.08744165 | 0.0180379
[5 empty] | 0.03125147 | 0.01634251 |  |  | 0.02096609 | 0.01911667 | 0.06028277 | 0.01890541 | 0.08945033 | 0.01882216
[5 empty] | 0.0316507 | 0.01674369 |  |  | 0.02162403 | 0.01991319 | 0.06268058 | 0.01969313 | 0.0918628 | 0.01960642
[5 empty] | 0.03229803 | 0.01741344 |  |  | 0.02239291 | 0.02070972 | 0.06386499 | 0.02048086 | 0.09446806 | 0.02039067
[5 empty] | 0.0329216 | 0.01808319 |  |  | 0.02307045 | 0.02150625 | 0.06553317 | 0.02126858 | 0.09635507 | 0.02117493
[5 empty] | 0.03352163 | 0.01875293 |  |  | 0.02385441 | 0.02230278 | 0.06698227 | 0.02205631 | 0.09971282 | 0.02195919
[5 empty] | 0.03409836 | 0.01942268 |  |  | 0.0245425 | 0.0230993 | 0.06850946 | 0.02284403 | 0.1013303 | 0.02274344
[5 empty] | 0.03465202 | 0.02009243 |  |  | 0.02533247 | 0.02389583 | 0.07051188 | 0.02363176 | 0.1046965 | 0.0235277
[5 empty] | 0.03518286 | 0.02076218 |  |  | 0.02582204 | 0.02469236 | 0.07238671 | 0.02441948 | 0.1062003 | 0.02431196
[5 empty] | 0.03569109 | 0.02143192 |  |  | 0.02650895 | 0.02548889 | 0.0735311 | 0.02520721 | 0.1088308 | 0.02509621
[5 empty] | 0.03617696 | 0.02210167 |  |  | 0.02719093 | 0.02628541 | 0.0746422 | 0.02599493 | 0.112677 | 0.02588047
[5 empty] | 0.03664069 | 0.02277142 |  |  | 0.02786572 | 0.02708194 | 0.07621718 | 0.02678266 | 0.1153278 | 0.02666473
[5 empty] | 0.03708253 | 0.02344117 |  |  | 0.02863105 | 0.02787847 | 0.07775319 | 0.02757039 | 0.1166722 | 0.02744898
[5 empty] | 0.03750271 | 0.02411091 |  |  | 0.02938465 | 0.028675 | 0.07914739 | 0.02835811 | 0.1197992 | 0.02823324
[5 empty] | 0.03790146 | 0.02478066 |  |  | 0.03002426 | 0.02947153 | 0.08119695 | 0.02914584 | 0.1230977 | 0.0290175
[5 empty] | 0.03827901 | 0.02545041 |  |  | 0.03054761 | 0.03026805 | 0.08239901 | 0.02993356 | 0.1257568 | 0.02980175
[5 empty] | 0.0386356 | 0.02612016 |  |  | 0.03115243 | 0.03106458 | 0.08355075 | 0.03072129 | 0.1281655 | 0.03058601
[5 empty] | 0.03897146 | 0.0267899 |  |  | 0.03153645 | 0.03186111 | 0.08474931 | 0.03150901 | 0.1308126 | 0.03137027
[5 empty] | 0.03928683 | 0.02745965 |  |  | 0.03209742 | 0.03265764 | 0.08569185 | 0.03229674 | 0.1330873 | 0.03215452
[5 empty] | 0.03958194 | 0.0281294 |  |  | 0.03293305 | 0.03345416 | 0.08697554 | 0.03308446 | 0.1340784 | 0.03293878
[5 empty] | 0.03985702 | 0.02879915 |  |  | 0.0333411 | 0.03425069 | 0.08779753 | 0.03387219 | 0.1371749 | 0.03372304
[5 empty] | 0.04011231 | 0.02946889 |  |  | 0.03361928 | 0.03504722 | 0.08885499 | 0.03465991 | 0.139166 | 0.03450729
[5 empty] | 0.04034804 | 0.03013864 |  |  | 0.03416533 | 0.03584375 | 0.09004506 | 0.03544764 | 0.1416404 | 0.03529155
[5 empty] | 0.04056444 | 0.03080839 |  |  | 0.034477 | 0.03664027 | 0.09016491 | 0.03623536 | 0.1425872 | 0.03607581
[5 empty] | 0.04076626 | 0.03147814 |  |  | 0.034852 | 0.0374368 | 0.0909117 | 0.03702309 | 0.1451954 | 0.03686006
[5 empty] | 0.04096558 | 0.03214788 |  |  | 0.03548807 | 0.03823333 | 0.09218258 | 0.03781081 | 0.1461539 | 0.03764432
[5 empty] | 0.04116298 | 0.03281763 |  |  | 0.03558295 | 0.03902986 | 0.09287471 | 0.03859854 | 0.1480518 | 0.03842858
[5 empty] | 0.04135838 | 0.03348738 |  |  | 0.03573436 | 0.03982639 | 0.09278526 | 0.03938626 | 0.1484781 | 0.03921283
[5 empty] | 0.0415517 | 0.03415713 |  |  | 0.03624005 | 0.04062291 | 0.09371138 | 0.04017399 | 0.1496216 | 0.03999709
[5 empty] | 0.04174288 | 0.03482688 |  |  | 0.03619775 | 0.04141944 | 0.09365023 | 0.04096171 | 0.1502714 | 0.04078135
[5 empty] | 0.04193182 | 0.03549662 |  |  | 0.03630519 | 0.04221597 | 0.09379896 | 0.04174944 | 0.1515164 | 0.0415656
[5 empty] | 0.04211845 | 0.03616637 |  |  | 0.03656714 | 0.0430125 | 0.09461536 | 0.04253717 | 0.1524458 | 0.04234986
[5 empty] | 0.0423027 | 0.03683612 |  |  | 0.03646583 | 0.04380902 | 0.09441473 | 0.04332489 | 0.1526636 | 0.04313412
[5 empty] | 0.04248448 | 0.03750587 |  |  | 0.03625533 | 0.04460555 | 0.09460354 | 0.04411262 | 0.1522562 | 0.04391837
[5 empty] | 0.04266373 | 0.03817561 |  |  | 0.03633469 | 0.04540208 | 0.09376248 | 0.04490034 | 0.151116 | 0.04470263
[5 empty] | 0.04284036 | 0.03884536 |  |  | 0.03630431 | 0.04619861 | 0.09379301 | 0.04568807 | 0.1525419 | 0.04548689
[5 empty] | 0.0430143 | 0.03951511 |  |  | 0.03626461 | 0.04699514 | 0.09349614 | 0.04647579 | 0.1521349 | 0.04627114
[5 empty] | 0.04318547 | 0.04018486 |  |  | 0.036416 | 0.04779166 | 0.0939729 | 0.04726352 | 0.1511964 | 0.0470554
[5 empty] | 0.04335378 | 0.0408546 |  |  | 0.03635888 | 0.04858819 | 0.0936243 | 0.04805124 | 0.1517275 | 0.04783966
[5 empty] | 0.04351918 | 0.04152435 |  |  | 0.03599367 | 0.04938472 | 0.09395135 | 0.04883897 | 0.1513293 | 0.04862391
[5 empty] | 0.04368157 | 0.0421941 |  |  | 0.03592078 | 0.05018125 | 0.09285509 | 0.04962669 | 0.150803 | 0.04940817
[5 empty] | 0.04384088 | 0.04286385 |  |  | 0.03584062 | 0.05097777 | 0.09263653 | 0.05041442 | 0.1507499 | 0.05019243
[5 empty] | 0.04399704 | 0.04353359 |  |  | 0.0358536 | 0.0517743 | 0.09309668 | 0.05120214 | 0.150071 | 0.05097668
[5 empty] | 0.04414996 | 0.04420334 |  |  | 0.03586013 | 0.05257083 | 0.09293657 | 0.05198987 | 0.1505675 | 0.05176094
[5 empty] | 0.04429957 | 0.04487309 |  |  | 0.03556061 | 0.05336736 | 0.09275721 | 0.05277759 | 0.1499407 | 0.0525452
[5 empty] | 0.0444458 | 0.04554284 |  |  | 0.03545547 | 0.05416388 | 0.09245962 | 0.05356532 | 0.1495917 | 0.05332945
[5 empty] | 0.04458856 | 0.04621258 |  |  | 0.03554511 | 0.05496041 | 0.09204482 | 0.05435304 | 0.1486216 | 0.05411371
[5 empty] | 0.04472777 | 0.04688233 |  |  | 0.03532995 | 0.05575694 | 0.09121383 | 0.05514077 | 0.1484317 | 0.05489797
[5 empty] | 0.04486337 | 0.04755208 |  |  | 0.03531038 | 0.05655347 | 0.09056767 | 0.0559285 | 0.1481231 | 0.05568222
[5 empty] | 0.04499527 | 0.04822183 |  |  | 0.03498683 | 0.05735 | 0.09050735 | 0.05671622 | 0.1481969 | 0.05646648
[5 empty] | 0.04512339 | 0.04889157 |  |  | 0.0348597 | 0.05814652 | 0.0905339 | 0.05750395 | 0.1480545 | 0.05725074
[5 empty] | 0.04524767 | 0.04956132 |  |  | 0.0349294 | 0.05894305 | 0.08954833 | 0.05829167 | 0.1465969 | 0.05803499
[5 empty] | 0.04536802 | 0.05023107 |  |  | 0.03479635 | 0.05973958 | 0.08985166 | 0.0590794 | 0.1458253 | 0.05881925
[5 empty] | 0.04548436 | 0.05090082 |  |  | 0.03446096 | 0.06053611 | 0.08924491 | 0.05986712 | 0.1463408 | 0.05960351
[5 empty] | 0.04559662 | 0.05157057 |  |  | 0.03452363 | 0.06133263 | 0.08912909 | 0.06065485 | 0.1455448 | 0.06038776
[5 empty] | 0.04570471 | 0.05224031 |  |  | 0.03428477 | 0.06212916 | 0.08790524 | 0.06144257 | 0.1451382 | 0.06117202
[5 empty] | 0.04580858 | 0.05291006 |  |  | 0.03424481 | 0.06292569 | 0.08797436 | 0.0622303 | 0.1445224 | 0.06195628
[5 empty] | 0.04590812 | 0.05357981 |  |  | 0.03420414 | 0.06372222 | 0.08703747 | 0.06301802 | 0.1440985 | 0.06274053
[5 empty] | 0.04600328 | 0.05424956 |  |  | 0.03386317 | 0.06451875 | 0.0869956 | 0.06380575 | 0.1437676 | 0.06352479
[5 empty] | 0.04609397 | 0.0549193 |  |  | 0.03362233 | 0.06531527 | 0.08624975 | 0.06459347 | 0.1430309 | 0.06430905
[5 empty] | 0.04618011 | 0.05558905 |  |  | 0.03358201 | 0.0661118 | 0.08580096 | 0.0653812 | 0.1424897 | 0.0650933
[5 empty] | 0.04626163 | 0.0562588 |  |  | 0.03344263 | 0.06690833 | 0.08595023 | 0.06616892 | 0.142445 | 0.06587756
[5 empty] | 0.04633845 | 0.05692855 |  |  | 0.0335046 | 0.06770486 | 0.08499859 | 0.06695665 | 0.141898 | 0.06666182
[5 empty] | 0.04641049 | 0.05759829 |  |  | 0.03336833 | 0.06850138 | 0.08484705 | 0.06774437 | 0.14115 | 0.06744607
[5 empty] | 0.04647768 | 0.05826804 |  |  | 0.03293424 | 0.06929791 | 0.08469664 | 0.0685321 | 0.1404021 | 0.06823033
[5 empty] | 0.04653994 | 0.05893779 |  |  | 0.03280272 | 0.07009444 | 0.08394837 | 0.06931983 | 0.1388555 | 0.06901459
[5 empty] | 0.04659718 | 0.05960754 |  |  | 0.03267419 | 0.07089097 | 0.08330325 | 0.07010755 | 0.1389113 | 0.06979884
[5 empty] | 0.04664935 | 0.06027728 |  |  | 0.03264907 | 0.07168749 | 0.08246232 | 0.07089528 | 0.1390707 | 0.0705831
[5 empty] | 0.04669634 | 0.06094703 |  |  | 0.03262776 | 0.07248402 | 0.08282658 | 0.071683 | 0.1380349 | 0.07136736
[5 empty] | 0.0467381 | 0.06161678 |  |  | 0.03251067 | 0.07328055 | 0.08219706 | 0.07247073 | 0.1370051 | 0.07215161
[5 empty] | 0.04677454 | 0.06228653 |  |  | 0.03219706 | 0.07407708 | 0.08116364 | 0.07325845 | 0.1373736 | 0.07293587
[5 empty] | 0.04680559 | 0.06295627 |  |  | 0.03208501 | 0.07487361 | 0.08070815 | 0.07404618 | 0.136526 | 0.07372013
[5 empty] | 0.04683116 | 0.06362602 |  |  | 0.0321743 | 0.07567013 | 0.08083142 | 0.0748339 | 0.1352621 | 0.07450438
[5 empty] | 0.04685119 | 0.06429577 |  |  | 0.03216472 | 0.07646666 | 0.07983461 | 0.07562163 | 0.1349822 | 0.07528864
[5 empty] | 0.04686559 | 0.06496552 |  |  | 0.03175609 | 0.07726319 | 0.07931889 | 0.07640935 | 0.1349865 | 0.0760729
[5 empty] | 0.04687429 | 0.06563526 |  |  | 0.0316482 | 0.07805972 | 0.07878546 | 0.07719708 | 0.134275 | 0.07685715
[5 empty] | 0.0468772 | 0.06630501 |  |  | 0.03164088 | 0.07885624 | 0.07833546 | 0.0779848 | 0.1332481 | 0.07764141
[5 empty] | 0.0468772 | 0.06630501 |  |  | 0.03143391 | 0.07965277 | 0.07757008 | 0.07877253 | 0.1328059 | 0.07842567
[5 empty] | 0.04607402 | 0.06630474 |  |  | 0.03162712 | 0.0804493 | 0.07769049 | 0.07956025 | 0.1326485 | 0.07920992
[5 empty] | 0.04527988 | 0.06630448 |  |  | 0.0313203 | 0.08124583 | 0.07659787 | 0.08034798 | 0.1319762 | 0.07999418
[5 empty] | 0.04449524 | 0.06630421 |  |  | 0.03111326 | 0.08204235 | 0.07589337 | 0.0811357 | 0.1304892 | 0.08077844
[5 empty] | 0.04372052 | 0.06630394 |  |  | 0.03100581 | 0.08283888 | 0.07547819 | 0.08192343 | 0.1307875 | 0.08156269
[5 empty] | 0.04295616 | 0.06630367 |  |  | 0.03089776 | 0.08363541 | 0.07545348 | 0.08271116 | 0.1285715 | 0.08234695
[5 empty] | 0.04220261 | 0.0663034 |  |  | 0.0307889 | 0.08443194 | 0.07482043 | 0.08349888 | 0.1293413 | 0.08313121
[5 empty] | 0.04146029 | 0.06630313 |  |  | 0.03067905 | 0.08522847 | 0.0737802 | 0.08428661 | 0.1278971 | 0.08391546
[5 empty] | 0.04072965 | 0.06630286 |  |  | 0.03066801 | 0.08602499 | 0.07303396 | 0.08507433 | 0.127739 | 0.08469972
[5 empty] | 0.04001113 | 0.0663026 |  |  | 0.03045559 | 0.08682152 | 0.0721829 | 0.08586206 | 0.1261673 | 0.08548398
[5 empty] | 0.03930516 | 0.06630233 |  |  | 0.0303416 | 0.08761805 | 0.07212818 | 0.08664978 | 0.1257821 | 0.08626823
[5 empty] | 0.03861219 | 0.06630206 |  |  | 0.03022583 | 0.08841458 | 0.07137097 | 0.08743751 | 0.1246836 | 0.08705249
[5 empty] | 0.03793264 | 0.06630179 |  |  | 0.03020811 | 0.0892111 | 0.07001245 | 0.08822523 | 0.124372 | 0.08783675
[5 empty] | 0.03726695 | 0.06630152 |  |  | 0.03018822 | 0.09000763 | 0.06975379 | 0.08901296 | 0.1232476 | 0.088621
[5 empty] | 0.03661558 | 0.06630125 |  |  | 0.03006599 | 0.09080416 | 0.06929616 | 0.08980068 | 0.1225103 | 0.08940526
[5 empty] | 0.03597894 | 0.06630098 |  |  | 0.02984121 | 0.09160069 | 0.06854074 | 0.09058841 | 0.1208606 | 0.09018952
[5 empty] | 0.03535749 | 0.06630072 |  |  | 0.02961369 | 0.09239722 | 0.06808869 | 0.09137613 | 0.1204985 | 0.09097377
[5 empty] | 0.03475165 | 0.06630045 |  |  | 0.02978324 | 0.09319374 | 0.06694119 | 0.09216386 | 0.1204242 | 0.09175803
[5 empty] | 0.03416187 | 0.06630018 |  |  | 0.02934966 | 0.09399027 | 0.06619942 | 0.09295158 | 0.1189379 | 0.09254229
[5 empty] | 0.03358858 | 0.06629991 |  |  | 0.02941277 | 0.0947868 | 0.06576454 | 0.09373931 | 0.1174398 | 0.09332654
[5 empty] | 0.03303222 | 0.06629964 |  |  | 0.02927236 | 0.09558333 | 0.06523773 | 0.09452703 | 0.1174301 | 0.0941108
[5 empty] | 0.03249324 | 0.06629937 |  |  | 0.02912824 | 0.09637985 | 0.06452015 | 0.09531476 | 0.116309 | 0.09489506
[5 empty] | 0.03197206 | 0.0662991 |  |  | 0.02898022 | 0.09717638 | 0.06441299 | 0.09610249 | 0.1148766 | 0.09567931
[5 empty] | 0.03146912 | 0.06629884 |  |  | 0.02862811 | 0.09797291 | 0.06341742 | 0.09689021 | 0.1139331 | 0.09646357
[5 empty] | 0.03098487 | 0.06629857 |  |  | 0.02847171 | 0.09876944 | 0.0633346 | 0.09767794 | 0.1124787 | 0.09724783
[5 empty] | 0.03051795 | 0.0662983 |  |  | 0.02851082 | 0.09956596 | 0.06216571 | 0.09846566 | 0.1122137 | 0.09803208
[5 empty] | 0.03005807 | 0.06629803 |  |  | 0.02844526 | 0.1003625 | 0.06171193 | 0.09925339 | 0.1117381 | 0.09881634
[5 empty] | 0.02960389 | 0.06629776 |  |  | 0.02827483 | 0.101159 | 0.06127442 | 0.1000411 | 0.1109522 | 0.0996006
[5 empty] | 0.02915584 | 0.06629749 |  |  | 0.02798934 | 0.1019555 | 0.06024289 | 0.1008288 | 0.1090114 | 0.1003849
[5 empty] | 0.02871436 | 0.06629723 |  |  | 0.02767744 | 0.1027521 | 0.06020376 | 0.1016166 | 0.1082633 | 0.1011691
[5 empty] | 0.02827989 | 0.06629696 |  |  | 0.02764085 | 0.1035486 | 0.0593579 | 0.1024043 | 0.1068149 | 0.1019534
[5 empty] | 0.02785286 | 0.06629669 |  |  | 0.02708127 | 0.1043451 | 0.05870619 | 0.103192 | 0.1058737 | 0.1027376
[5 empty] | 0.02743371 | 0.06629642 |  |  | 0.02700044 | 0.1051417 | 0.05844955 | 0.1039797 | 0.1042473 | 0.1035219
[5 empty] | 0.02702289 | 0.06629615 |  |  | 0.02670009 | 0.1059382 | 0.05808887 | 0.1047675 | 0.102343 | 0.1043061
[5 empty] | 0.02662082 | 0.06629588 |  |  | 0.02628192 | 0.1067347 | 0.05702508 | 0.1055552 | 0.1016682 | 0.1050904
[5 empty] | 0.02622795 | 0.06629561 |  |  | 0.02604768 | 0.1075312 | 0.05685907 | 0.1063429 | 0.09943053 | 0.1058747
[5 empty] | 0.02584472 | 0.06629535 |  |  | 0.02549909 | 0.1083278 | 0.05589175 | 0.1071306 | 0.09773729 | 0.1066589
[5 empty] | 0.02547156 | 0.06629508 |  |  | 0.02523787 | 0.1091243 | 0.05572401 | 0.1079184 | 0.09619596 | 0.1074432
[5 empty] | 0.0251089 | 0.06629481 |  |  | 0.02476575 | 0.1099208 | 0.05465678 | 0.1087061 | 0.09341398 | 0.1082274
[5 empty] | 0.0247572 | 0.06629454 |  |  | 0.02458446 | 0.1107174 | 0.05479095 | 0.1094938 | 0.09269882 | 0.1090117
[5 empty] | 0.02441688 | 0.06629427 |  |  | 0.02429571 | 0.1115139 | 0.05432743 | 0.1102815 | 0.0904579 | 0.1097959
[5 empty] | 0.02408838 | 0.066294 |  |  | 0.02360123 | 0.1123104 | 0.05326712 | 0.1110693 | 0.08789867 | 0.1105802
[5 empty] | 0.02377215 | 0.06629373 |  |  | 0.02340276 | 0.1131069 | 0.05311093 | 0.111857 | 0.08752858 | 0.1113644
[5 empty] | 0.02346861 | 0.06629347 |  |  | 0.02300201 | 0.1139035 | 0.05205976 | 0.1126447 | 0.08455508 | 0.1121487
[5 empty] | 0.02317822 | 0.0662932 |  |  | 0.02240072 | 0.1147 | 0.05181453 | 0.1134324 | 0.08228561 | 0.112933
[5 empty] | 0.02290139 | 0.06629293 |  |  | 0.02210059 | 0.1154965 | 0.05097613 | 0.1142202 | 0.08092761 | 0.1137172
[5 empty] | 0.02263858 | 0.06629266 |  |  | 0.02180337 | 0.116293 | 0.05034547 | 0.1150079 | 0.08008852 | 0.1145015
[5 empty] | 0.02239022 | 0.06629239 |  |  | 0.02131078 | 0.1170896 | 0.05052345 | 0.1157956 | 0.07807581 | 0.1152857
[5 empty] | 0.02215675 | 0.06629212 |  |  | 0.02092454 | 0.1178861 | 0.05011098 | 0.1165833 | 0.0760969 | 0.11607
[5 empty] | 0.0219386 | 0.06629185 |  |  | 0.02044638 | 0.1186826 | 0.04950898 | 0.1173711 | 0.07465925 | 0.1168542
[5 empty] | 0.0219386 | 0.06629185 |  |  | 0.02017802 | 0.1194792 | 0.04841833 | 0.1181588 | 0.07177029 | 0.1176385
[5 empty] | 0.02138283 | 0.06620177 |  |  | 0.02002119 | 0.1202757 | 0.04863995 | 0.1189465 | 0.07003748 | 0.1184228
[5 empty] | 0.0208334 | 0.06611168 |  |  | 0.01947761 | 0.1210722 | 0.04787474 | 0.1197342 | 0.06976826 | 0.119207
[5 empty] | 0.02029065 | 0.06602159 |  |  | 0.01934902 | 0.1218687 | 0.0472236 | 0.120522 | 0.06777008 | 0.1199913
[5 empty] | 0.0197549 | 0.0659315 |  |  | 0.01893713 | 0.1226653 | 0.04688745 | 0.1213097 | 0.06595037 | 0.1207755
[5 empty] | 0.01922649 | 0.06584141 |  |  | 0.01864366 | 0.1234618 | 0.04666719 | 0.1220974 | 0.06441659 | 0.1215598
[5 empty] | 0.01870573 | 0.06575133 |  |  | 0.01837036 | 0.1242583 | 0.04646372 | 0.1228851 | 0.06317618 | 0.122344
[5 empty] | 0.01819296 | 0.06566124 |  |  | 0.01821893 | 0.1250549 | 0.04517795 | 0.1236729 | 0.06223659 | 0.1231283
[5 empty] | 0.01768851 | 0.06557115 |  |  | 0.01799112 | 0.1258514 | 0.04501078 | 0.1244606 | 0.06160525 | 0.1239126
[5 empty] | 0.0171927 | 0.06548106 |  |  | 0.01768863 | 0.1266479 | 0.04466312 | 0.1252483 | 0.06078962 | 0.1246968
[5 empty] | 0.01670587 | 0.06539097 |  |  | 0.0173132 | 0.1274444 | 0.04443587 | 0.126036 | 0.05979714 | 0.1254811
[5 empty] | 0.01622834 | 0.06530088 |  |  | 0.01716655 | 0.128241 | 0.04472995 | 0.1268238 | 0.05923525 | 0.1262653
[5 empty] | 0.01576044 | 0.0652108 |  |  | 0.01735042 | 0.1290375 | 0.04354625 | 0.1276115 | 0.05901141 | 0.1270496
[5 empty] | 0.0153025 | 0.06512071 |  |  | 0.01716651 | 0.129834 | 0.04358567 | 0.1283992 | 0.05823305 | 0.1278338
[5 empty] | 0.01485485 | 0.06503062 |  |  | 0.01721657 | 0.1306305 | 0.04314914 | 0.1291869 | 0.05730762 | 0.1286181
[5 empty] | 0.01441781 | 0.06494053 |  |  | 0.01720207 | 0.1314271 | 0.04343739 | 0.1299747 | 0.05734163 | 0.1294024
[5 empty] | 0.01399172 | 0.06485044 |  |  | 0.01720216 | 0.1322236 | 0.04283626 | 0.1307624 | 0.05854166 | 0.1301866
[5 empty] | 0.0135769 | 0.06476036 |  |  | 0.01690266 | 0.1330201 | 0.04323629 | 0.1315501 | 0.05854181 | 0.1309709
[5 empty] | 0.01317368 | 0.06467027 |  |  | 0.01720395 | 0.1338167 | 0.04263776 | 0.1323378 | 0.05824218 | 0.1317551
[5 empty] | 0.01278239 | 0.06458018 |  |  | 0.01720639 | 0.1346132 | 0.04284099 | 0.1331256 | 0.0583429 | 0.1325394
[5 empty] | 0.01240336 | 0.06449009 |  |  | 0.01711037 | 0.1354097 | 0.04204627 | 0.1339133 | 0.05784407 | 0.1333236
[5 empty] | 0.01203691 | 0.0644 |  |  | 0.01711626 | 0.1362062 | 0.04225389 | 0.134701 | 0.05744579 | 0.1341079
[5 empty] | 0.01168338 | 0.06430992 |  |  | 0.01702443 | 0.1370028 | 0.04176416 | 0.1354887 | 0.05784819 | 0.1348921
[5 empty] | 0.01134309 | 0.06421983 |  |  | 0.01693525 | 0.1377993 | 0.04147737 | 0.1362765 | 0.05845136 | 0.1356764
[5 empty] | 0.01101638 | 0.06412974 |  |  | 0.01704909 | 0.1385958 | 0.04159383 | 0.1370642 | 0.05805543 | 0.1364607
[5 empty] | 0.01070222 | 0.06403965 |  |  | 0.01706633 | 0.1393924 | 0.04161382 | 0.1378519 | 0.05826049 | 0.1372449
[5 empty] | 0.01039291 | 0.06394956 |  |  | 0.01728734 | 0.1401889 | 0.04093766 | 0.1386397 | 0.05806666 | 0.1380292
[5 empty] | 0.01008742 | 0.06385947 |  |  | 0.0172125 | 0.1409854 | 0.04096563 | 0.1394274 | 0.05757404 | 0.1388134
[5 empty] | 0.00978609 | 0.06376939 |  |  | 0.01724218 | 0.1417819 | 0.04049805 | 0.1402151 | 0.05768276 | 0.1395977
[5 empty] | 0.009489245 | 0.0636793 |  |  | 0.01717674 | 0.1425785 | 0.04073519 | 0.1410028 | 0.05789291 | 0.1403819
[5 empty] | 0.009197213 | 0.06358921 |  |  | 0.01711657 | 0.143375 | 0.04037737 | 0.1417906 | 0.0575046 | 0.1411662
[5 empty] | 0.008910324 | 0.06349912 |  |  | 0.01746203 | 0.1441715 | 0.04062488 | 0.1425783 | 0.05741796 | 0.1419505
[5 empty] | 0.008628905 | 0.06340903 |  |  | 0.0175135 | 0.144968 | 0.03977803 | 0.143366 | 0.05813308 | 0.1427347
[5 empty] | 0.008353284 | 0.06331895 |  |  | 0.01737135 | 0.1457646 | 0.0399371 | 0.1441537 | 0.05725007 | 0.143519
[5 empty] | 0.008083791 | 0.06322886 |  |  | 0.01753596 | 0.1465611 | 0.0404024 | 0.1449415 | 0.05736905 | 0.1443032
[5 empty] | 0.007820753 | 0.06313877 |  |  | 0.0176077 | 0.1473576 | 0.03977423 | 0.1457292 | 0.05739012 | 0.1450875
[5 empty] | 0.0075645 | 0.06304868 |  |  | 0.01758693 | 0.1481542 | 0.03975288 | 0.1465169 | 0.05751339 | 0.1458717
[5 empty] | 0.007315359 | 0.06295859 |  |  | 0.01767404 | 0.1489507 | 0.03953866 | 0.1473046 | 0.05753898 | 0.146656
[5 empty] | 0.007073659 | 0.0628685 |  |  | 0.0179694 | 0.1497472 | 0.03903185 | 0.1480924 | 0.057367 | 0.1474403
[5 empty] | 0.006839729 | 0.06277842 |  |  | 0.01797337 | 0.1505437 | 0.03933277 | 0.1488801 | 0.05799754 | 0.1482245
[5 empty] | 0.006613897 | 0.06268833 |  |  | 0.01788634 | 0.1513403 | 0.03974171 | 0.1496678 | 0.05783073 | 0.1490088
[5 empty] | 0.00639649 | 0.06259824 |  |  | 0.01800867 | 0.1521368 | 0.03885897 | 0.1504555 | 0.05896667 | 0.149793
[5 empty] | 0.006187839 | 0.06250815 |  |  | 0.01814074 | 0.1529333 | 0.03908484 | 0.1512433 | 0.05860548 | 0.1505773
[5 empty] | 0.005988271 | 0.06241806 |  |  | 0.01848292 | 0.1537298 | 0.03881963 | 0.152031 | 0.05854725 | 0.1513615
[5 empty] | 0.005798114 | 0.06232798 |  |  | 0.01863559 | 0.1545264 | 0.03896363 | 0.1528187 | 0.0579921 | 0.1521458
[5 empty] | 0.005617697 | 0.06223789 |  |  | 0.01879911 | 0.1553229 | 0.03921714 | 0.1536064 | 0.05774015 | 0.1529301
[5 empty] | 0.005447349 | 0.0621478 |  |  | 0.01887387 | 0.1561194 | 0.03938047 | 0.1543942 | 0.05769149 | 0.1537143
[5 empty] | 0.005287398 | 0.06205771 |  |  | 0.01926022 | 0.156916 | 0.0384539 | 0.1551819 | 0.05814625 | 0.1544986
[5 empty] | 0.005138172 | 0.06196762 |  |  | 0.01945856 | 0.1577125 | 0.03913774 | 0.1559696 | 0.05850453 | 0.1552828
[5 empty] | 0.005 | 0.06187754 |  |  | 0.01966924 | 0.158509 | 0.03843229 | 0.1567573 | 0.05906643 | 0.1560671
[5 empty] | 0.005 | 0.06186438
[5 empty] | 0.00559903 | 0.06186465
[5 empty] | 0.006194611 | 0.06186491
[5 empty] | 0.0067867 | 0.06186518
[5 empty] | 0.007375256 | 0.06186545
[5 empty] | 0.007960238 | 0.06186572
[5 empty] | 0.008541604 | 0.06186599
[5 empty] | 0.009119313 | 0.06186626
[5 empty] | 0.009693324 | 0.06186653
[5 empty] | 0.0102636 | 0.06186679
[5 empty] | 0.01083009 | 0.06186706
[5 empty] | 0.01139275 | 0.06186733
[5 empty] | 0.01195156 | 0.0618676
[5 empty] | 0.01250646 | 0.06186787
[5 empty] | 0.01305741 | 0.06186814
[5 empty] | 0.01360438 | 0.06186841
[5 empty] | 0.01414731 | 0.06186867
[5 empty] | 0.01468618 | 0.06186894
[5 empty] | 0.01522093 | 0.06186921
[5 empty] | 0.01575153 | 0.06186948
[5 empty] | 0.01627793 | 0.06186975
[5 empty] | 0.0168001 | 0.06187002
[5 empty] | 0.01731799 | 0.06187028
[5 empty] | 0.01783157 | 0.06187055
[5 empty] | 0.01834078 | 0.06187082
[5 empty] | 0.01884576 | 0.06187109
[5 empty] | 0.01934748 | 0.06187136
[5 empty] | 0.01984606 | 0.06187163
[5 empty] | 0.02034147 | 0.0618719
[5 empty] | 0.02083367 | 0.06187216
[5 empty] | 0.02132261 | 0.06187243
[5 empty] | 0.02180825 | 0.0618727
[5 empty] | 0.02229055 | 0.06187297
[5 empty] | 0.02276947 | 0.06187324
[5 empty] | 0.02324497 | 0.06187351
[5 empty] | 0.023717 | 0.06187378
[5 empty] | 0.02418553 | 0.06187404
[5 empty] | 0.02465051 | 0.06187431
[5 empty] | 0.02511191 | 0.06187458
[5 empty] | 0.02556967 | 0.06187485
[5 empty] | 0.02602377 | 0.06187512
[5 empty] | 0.02647415 | 0.06187539
[5 empty] | 0.02692078 | 0.06187566
[5 empty] | 0.02736361 | 0.06187592
[5 empty] | 0.02780261 | 0.06187619
[5 empty] | 0.02823773 | 0.06187646
[5 empty] | 0.02866893 | 0.06187673
[5 empty] | 0.02909617 | 0.061877
[5 empty] | 0.02951941 | 0.06187727
[5 empty] | 0.0299386 | 0.06187754
[5 empty] | 0.0299386 | 0.06186438
[5 empty] | 0.03036577 | 0.061955
[5 empty] | 0.03078878 | 0.06204563
[5 empty] | 0.03120749 | 0.06213625
[5 empty] | 0.03162178 | 0.06222688
[5 empty] | 0.03203152 | 0.0623175
[5 empty] | 0.03243659 | 0.06240813
[5 empty] | 0.03283686 | 0.06249875
[5 empty] | 0.0332322 | 0.06258938
[5 empty] | 0.03362249 | 0.06268
[5 empty] | 0.03400759 | 0.06277063
[5 empty] | 0.03438739 | 0.06286125
[5 empty] | 0.03476176 | 0.06295188
[5 empty] | 0.03513056 | 0.0630425
[5 empty] | 0.03549368 | 0.06313313
[5 empty] | 0.03585098 | 0.06322376
[5 empty] | 0.03620234 | 0.06331438
[5 empty] | 0.03654763 | 0.06340501
[5 empty] | 0.03688673 | 0.06349563
[5 empty] | 0.0372195 | 0.06358626
[5 empty] | 0.03754583 | 0.06367688
[5 empty] | 0.03786558 | 0.06376751
[5 empty] | 0.03817863 | 0.06385813
[5 empty] | 0.03848486 | 0.06394876
[5 empty] | 0.03878412 | 0.06403938
[5 empty] | 0.03907683 | 0.06413001
[5 empty] | 0.03936594 | 0.06422063
[5 empty] | 0.03965186 | 0.06431126
[5 empty] | 0.03993446 | 0.06440188
[5 empty] | 0.04021361 | 0.06449251
[5 empty] | 0.04048919 | 0.06458313
[5 empty] | 0.04076106 | 0.06467376
[5 empty] | 0.04102911 | 0.06476438
[5 empty] | 0.04129319 | 0.06485501
[5 empty] | 0.0415532 | 0.06494563
[5 empty] | 0.041809 | 0.06503626
[5 empty] | 0.04206046 | 0.06512688
[5 empty] | 0.04230745 | 0.06521751
[5 empty] | 0.04254986 | 0.06530814
[5 empty] | 0.04278755 | 0.06539876
[5 empty] | 0.0430204 | 0.06548939
[5 empty] | 0.04324828 | 0.06558001
[5 empty] | 0.04347106 | 0.06567064
[5 empty] | 0.04368862 | 0.06576126
[5 empty] | 0.04390084 | 0.06585189
[5 empty] | 0.04410757 | 0.06594251
[5 empty] | 0.0443087 | 0.06603314
[5 empty] | 0.0445041 | 0.06612376
[5 empty] | 0.04469364 | 0.06621439
[5 empty] | 0.0448772 | 0.06630501
[5 empty] | 0.03925147 | 0.06630501
[5 empty] | 0.04509592 | 0.0681369
[5 empty] | 0.04529809 | 0.06996879
[5 empty] | 0.04548434 | 0.07180067
[5 empty] | 0.04565535 | 0.07363256
[5 empty] | 0.04581175 | 0.07546445
[5 empty] | 0.0459542 | 0.07729634
[5 empty] | 0.04608335 | 0.07912822
[5 empty] | 0.04619985 | 0.08096011
[5 empty] | 0.04630436 | 0.082792
[5 empty] | 0.04639753 | 0.08462388
[5 empty] | 0.04648 | 0.08645577
[5 empty] | 0.04655243 | 0.08828766
[5 empty] | 0.04661548 | 0.09011955
[5 empty] | 0.04666978 | 0.09195143
[5 empty] | 0.046716 | 0.09378332
[5 empty] | 0.04675479 | 0.09561521
[5 empty] | 0.0467868 | 0.09744709
[5 empty] | 0.04681267 | 0.09927898
[5 empty] | 0.04683307 | 0.1011109
[5 empty] | 0.04684864 | 0.1029428
[5 empty] | 0.04686004 | 0.1047746
[5 empty] | 0.04686791 | 0.1066065
[5 empty] | 0.04687291 | 0.1084384
[5 empty] | 0.04687569 | 0.1102703
[5 empty] | 0.0468769 | 0.1121022
[5 empty] | 0.0468772 | 0.1139341
[5 empty] | 0.04686701 | 0.115766
[5 empty] | 0.0468054 | 0.1175979
[5 empty] | 0.04669137 | 0.1194297
[5 empty] | 0.04652884 | 0.1212616
[5 empty] | 0.04632172 | 0.1230935
[5 empty] | 0.04607391 | 0.1249254
[5 empty] | 0.04578933 | 0.1267573
[5 empty] | 0.04547188 | 0.1285892
[5 empty] | 0.04512547 | 0.1304211
[5 empty] | 0.04475402 | 0.1322529
[5 empty] | 0.04436143 | 0.1340848
[5 empty] | 0.0439516 | 0.1359167
[5 empty] | 0.04352845 | 0.1377486
[5 empty] | 0.04309589 | 0.1395805
[5 empty] | 0.04265783 | 0.1414124
[5 empty] | 0.04221817 | 0.1432443
[5 empty] | 0.04178082 | 0.1450762
[5 empty] | 0.04134969 | 0.146908
[5 empty] | 0.04092869 | 0.1487399
[5 empty] | 0.04052174 | 0.15
[5 empty] | 0.04013273 | 0.1524037
[5 empty] | 0.03976558 | 0.1542356
[5 empty] | 0.03942419 | 0.1560675
[5 empty] | 0.03911248 | 0.1578994
[5 empty] | 0.03882349 | 0.1597313
[5 empty] | 0.03854132 | 0.1615631
[5 empty] | 0.03826523 | 0.163395
[5 empty] | 0.03799465 | 0.1652269
[5 empty] | 0.03772905 | 0.1670588
[5 empty] | 0.03746785 | 0.1688907
[5 empty] | 0.03721052 | 0.1707226
[5 empty] | 0.03695651 | 0.1725545
[5 empty] | 0.03670525 | 0.1743864
[5 empty] | 0.0364562 | 0.1762182
[5 empty] | 0.0362088 | 0.1780501
[5 empty] | 0.03596251 | 0.179882
[5 empty] | 0.03571677 | 0.1817139
[5 empty] | 0.03547103 | 0.1835458
[5 empty] | 0.03522473 | 0.1853777
[5 empty] | 0.03497733 | 0.1872096
[5 empty] | 0.03472827 | 0.1890414
[5 empty] | 0.03447701 | 0.1908733
[5 empty] | 0.03422298 | 0.1927052
[5 empty] | 0.03396564 | 0.1945371
[5 empty] | 0.03370443 | 0.196369
[5 empty] | 0.03343881 | 0.1982009
[5 empty] | 0.03316822 | 0.2000328
[5 empty] | 0.03289211 | 0.2018647
[5 empty] | 0.03260992 | 0.2036965
[5 empty] | 0.03232117 | 0.2055284
[5 empty] | 0.03202769 | 0.2073603
[5 empty] | 0.03173068 | 0.2091922
[5 empty] | 0.03143019 | 0.2110241
[5 empty] | 0.03112629 | 0.212856
[5 empty] | 0.03081902 | 0.2146879
[5 empty] | 0.03050844 | 0.2165198
[5 empty] | 0.03019461 | 0.2183516
[5 empty] | 0.02987758 | 0.2201835
[5 empty] | 0.02955741 | 0.2220154
[5 empty] | 0.02923416 | 0.2238473
[5 empty] | 0.02890787 | 0.2256792
[5 empty] | 0.02857861 | 0.2275111
[5 empty] | 0.02824642 | 0.229343
[5 empty] | 0.02791138 | 0.2311749
[5 empty] | 0.02757352 | 0.2330067
[5 empty] | 0.02723291 | 0.2348386
[5 empty] | 0.0268896 | 0.2366705
[5 empty] | 0.02654365 | 0.2385024
[5 empty] | 0.02619511 | 0.2403343
[5 empty] | 0.02584404 | 0.2421662
[5 empty] | 0.02549049 | 0.2439981
[5 empty] | 0.02513452 | 0.24583
[5 empty] | 0.02477619 | 0.2476618