## 1
Общество с ограниченной ответственностью "Инженерная геология" (ООО "ИнжГео") | [11 empty] | Общество с ограниченной ответственностью "Инженерная геология" (ООО "ИнжГео")
Юр. адрес: 117279, г. Москва, ул. Миклухо-Маклая, 36 а, этаж 5, пом. XXIII к. 76-84 | [11 empty] | Юр. адрес: 117279, г. Москва, ул. Миклухо-Маклая, 36 а, этаж 5, пом. XXIII к. 76-84 | [8 empty] | нагр |  |  | X0 | Y0 | R |  | нагр |  |  |  | X0 | Y0 | R | нагр |  |  |  | X0 | Y0 | R |  | нагр |  |  |  | X0 | Y0 | R
Телефон/факс +7 (495) 132-30-00, Адрес электронной почты inbox@inj-geo.ru | [11 empty] | Телефон/факс +7 (495) 132-30-00, Адрес электронной почты inbox@inj-geo.ru | [12 empty] | 0 | [7 empty] | 0 | [6 empty] | 0 | [7 empty] | 0
[21 empty] | девиатор | [6 empty] | девиатор | [6 empty] | девиатор | [7 empty] | девиатор
Испытательная лаборатория ООО «ИнжГео» | [11 empty] | Испытательная лаборатория ООО «ИнжГео» | [8 empty] | x0 | Угол | X | Y |  |  |  | x0 |  | Угол | X | Y |  |  | x0 |  | Угол | X | Y |  |  |  | x0 |  | Угол | X | Y
Адрес места осуществления деятельности лаборатории: г. Москва, просп. Вернадского, д. 51, стр. 1 | [11 empty] | Адрес места осуществления деятельности лаборатории: г. Москва, просп. Вернадского, д. 51, стр. 1 | [9 empty] | 0 | [7 empty] | 0 | [6 empty] | 0 | [7 empty] | 0
Телефон +7(910)4557682, E-mail: slg85@mail.ru | [11 empty] | Телефон +7(910)4557682, E-mail: slg85@mail.ru | [9 empty] | 5 | [7 empty] | 5 | [6 empty] | 5 | [7 empty] | 5
[22 empty] | 10 | [7 empty] | 10 | [6 empty] | 10 | [7 empty] | 10
[12 empty] | Протокол испытаний № 13-63/37 от 05-12-2022 | [9 empty] | 15 | [7 empty] | 15 | [6 empty] | 15 | [7 empty] | 15
[22 empty] | 20 | [7 empty] | 20 | [6 empty] | 20 | [7 empty] | 20
[12 empty] | Наименование и адрес заказчика: Переход трубопровода через р. Енисей | [9 empty] | 25 | [7 empty] | 25 | [6 empty] | 25 | [7 empty] | 25
[12 empty] | Наименование объекта: ООО Регионстрой | [9 empty] | 30 | [7 empty] | 30 | [6 empty] | 30 | [7 empty] | 30
Наименование используемого метода/методики: ГОСТ 12248.4-2020 | [11 empty] | Наименование используемого метода/методики: ГОСТ 12248.3-2020 | [9 empty] | 35 | [7 empty] | 35 | [6 empty] | 35 | [7 empty] | 35
Условия проведения испытания: температура окружающей среды (18 - 25)0С, влажность воздуха (40 - 75)% | [11 empty] | Условия проведения испытания: температура окружающей среды (18 - 25)0С, влажность воздуха (40 - 75)% | [9 empty] | 40 | [7 empty] | 40 | [6 empty] | 40 | [7 empty] | 40
[12 empty] | Дата получение объекта подлежащего испытаниям: 08-11-2022 | [9 empty] | 45 | [7 empty] | 45 | [6 empty] | 45 | [7 empty] | 45
[12 empty] | Дата испытания: 25.10.2022-19.11.2037 | [9 empty] | 50 | [7 empty] | 50 | [6 empty] | 50 | [7 empty] | 50
[22 empty] | 55 | [7 empty] | 55 | [6 empty] | 55 | [7 empty] | 55
Испытание грунтов методом трехосного сжатия | [11 empty] | Испытание грунтов методом трехосного сжатия | [9 empty] | 60 | [7 empty] | 60 | [6 empty] | 60 | [7 empty] | 60
[22 empty] | 65 | [7 empty] | 65 | [6 empty] | 65 | [7 empty] | 65
Лабораторный номер: | [6 empty] | We, д.е. = |  |  |  |  | Лабораторный номер: |  | 1072 |  |  |  | We, д.е. = | 0.506050912 |  |  | 70 | [7 empty] | 70 | [6 empty] | 70 | [7 empty] | 70
Номер скважины: | [6 empty] | ρ, г/см3 = |  |  |  |  | Номер скважины: |  | BH-004 |  |  |  | ρ, г/см3 = | 1.56 |  |  | 75 | [7 empty] | 75 | [6 empty] | 75 | [7 empty] | 75
Глубина отбора, м: | [6 empty] | ρs, г/см3 = |  |  |  |  | Глубина отбора, м: |  | 3 |  |  |  | ρs, г/см3 = | 2.72 |  |  | 80 | [7 empty] | 80 | [6 empty] | 80 | [7 empty] | 80
Наименование грунта: | [6 empty] | e, д.е. = |  |  |  |  | Наименование грунта: |  | Суглинок, после оттаивания текучий, легкий пылеватый |  |  |  | e, д.е. = | 1.625935 |  |  | 85 | [7 empty] | 85 | [6 empty] | 85 | [7 empty] | 85
Схема проведения опыта: | [6 empty] | IL, д.е. = |  |  |  |  | Схема проведения опыта: |  | КД |  |  |  | IL, д.е. = | 2.288 |  |  | 90 | [7 empty] | 90 | [6 empty] | 90 | [7 empty] | 90
[22 empty] | 95 | [7 empty] | 95 | [6 empty] | 95 | [7 empty] | 95
[22 empty] | 100 | [7 empty] | 100 | [6 empty] | 100 | [7 empty] | 100
Результаты испытаний | [11 empty] | Результаты испытаний | [9 empty] | 105 | [7 empty] | 105 | [6 empty] | 105 | [7 empty] | 105
[22 empty] | 110 | [7 empty] | 110 | [6 empty] | 110 | [7 empty] | 110
[22 empty] | 115 | [7 empty] | 115 | [6 empty] | 115 | [7 empty] | 115
[22 empty] | 120 | [7 empty] | 120 | [6 empty] | 120 | [7 empty] | 120
[22 empty] | 125 | [7 empty] | 125 | [6 empty] | 125 | [7 empty] | 125
[22 empty] | 130 | [7 empty] | 130 | [6 empty] | 130 | [7 empty] | 130
[22 empty] | 135 | [7 empty] | 135 | [6 empty] | 135 | [7 empty] | 135
[22 empty] | 140 | [7 empty] | 140 | [6 empty] | 140 | [7 empty] | 140
[22 empty] | 145 | [7 empty] | 145 | [6 empty] | 145 | [7 empty] | 145
[22 empty] | 150 | [7 empty] | 150 | [6 empty] | 150 | [7 empty] | 150
[22 empty] | 155 | [7 empty] | 155 | [6 empty] | 155 | [7 empty] | 155
[22 empty] | 160 | [7 empty] | 160 | [6 empty] | 160 | [7 empty] | 160
[22 empty] | 165 | [7 empty] | 165 | [6 empty] | 165 | [7 empty] | 165
[22 empty] | 170 | [7 empty] | 170 | [6 empty] | 170 | [7 empty] | 170
[22 empty] | 175 | [7 empty] | 175 | [6 empty] | 175 | [7 empty] | 175
[22 empty] | 180 | [7 empty] | 180 | [6 empty] | 180 | [7 empty] | 180
[13 empty] | Давление в камере, Мпа σ3 | Вертикальная нагрузка, Мпа σ1 | Поровое давление, Мпа u
| K0, д.е. | 0.8435655 |  |  |  |  | Коэфф. Точки | [5 empty] | 0.05 | 0.08025293 | [5 empty] | 1 | [6 empty] | σ3,кПа | σ1,кПа | u, кПа |  |  |  | 4
| q_zg, МПа | 0.04217828 | [10 empty] | 0.15 | 0.2173418 | [27 empty] | δ3, Мпа | δ1-δ3, МПа | δ1, МПа | δ1, КПа
|  |  | Модуль деформации, МПа: | [9 empty] | 0.25 | 0.3544307 | [21 empty] | С, МПа:
|  |  | Е0= |  | Точки модуля (полное напр.), МПа |  |  |  | 0.04217828 | 0.06748524 | [25 empty] | φ, град:
|  |  | E50 = |  | qf (полное напр.), МПа |  |  |  | 0.08830697 | [26 empty] | E, Мпа
|  |  | Коэф. Поперечной деформации, ϑ = | [9 empty] | Эффективные значения угла внутреннего трения и удельного сцепления ϕ', С' | [13 empty] | x | 0
[13 empty] | ϕ', град. = | 9 | [12 empty] | y |  |  |  | С, кПа | φ,°
[13 empty] | С', МПа = | 0.005
| Исполнитель: | [6 empty] | Морозов Д.С. |  |  |  |  | Исполнитель: |  |  |  |  | Морозов Д.С.
| Начальник исп. лаборатории: | [6 empty] | Семиколенова Л.Г. |  |  |  |  | Начальник исп. лаборатории: |  |  |  |  | Семиколенова Л.Г.
Лист 1 , всего листов 2 | [11 empty] | Лист 2 , всего листов 2
Частичное воспроизведение протокола испытаний без письменного разрешения ООО «ИнжГео» ЗАПРЕЩАЕТСЯ | [11 empty] | Частичное воспроизведение протокола испытаний без письменного разрешения ООО «ИнжГео» ЗАПРЕЩАЕТСЯ
[5 empty] | второй график |  | первый график | [9 empty] | К Пуассона
dev50 | epsE50 | ind | devE0 | epsE0 | dev | eps | sigma |  | dev1 | eps1 | dev2 | eps2 | dev3 | eps3 |  | Глины
0.03830697 | 0.02373541 |  |  |  | 0 | 0 |  |  | 0 | 0 | 0 | 0 | 0 | 0 |  | < 0 | 0,20-0,30
ind |  |  |  |  | 0.0015328 | 0.0007444233 |  |  | 0.001346414 | 0.0007923117 | 0.004684085 | 0.0007812206 | 0.008096181 | 0.0007777722 |  | 0-0,25 | 0,30-0,38
2 |  |  |  |  | 0.003044485 | 0.001488847 |  |  | 0.002946738 | 0.001584623 | 0.009325741 | 0.001562441 | 0.01543148 | 0.001555544 |  | 0,25< | 0,38-0,45
E0 |  |  |  |  | 0.004534992 | 0.00223327 |  |  | 0.004432619 | 0.002376935 | 0.01366549 | 0.002343662 | 0.024 | 0.002612418 |  | Суглинки | 0,35-0,37
epsE0 | devE0 |  |  |  | 0.006004259 | 0.002977693 |  |  | 0.005735706 | 0.003169247 | 0.018 | 0.00339881 | 0.02662567 | 0.003111089 |  | Пески и супеси | 0,30-0,35
0.01404888 | 0.02530697 |  |  |  | 0.007452223 | 0.003722117 |  |  | 0.007 | 0.003885972 | 0.0194959 | 0.003906103 | 0.0303809 | 0.003888861
[5 empty] | 0.008878822 | 0.00446654 |  |  | 0.007679842 | 0.00475387 | 0.02176142 | 0.004687324 | 0.0345762 | 0.004666633
График E50 |  | График E |  |  | 0.01028399 | 0.005210963 |  |  | 0.008504005 | 0.005546182 | 0.02361367 | 0.005468545 | 0.03822897 | 0.005444405
eps | q | sigma |  |  | 0.01166767 | 0.005955387 |  |  | 0.009467695 | 0.006338494 | 0.02577496 | 0.006249765 | 0.04165661 | 0.006222177
Горизонтальная линия E50 |  | Касательная |  |  | 0.0130298 | 0.00669981 |  |  | 0.01007737 | 0.007130806 | 0.02696759 | 0.007030986 | 0.04447655 | 0.006999949
0 |  | a | b |  | 0.01437031 | 0.007444233 |  |  | 0.0107395 | 0.007923117 | 0.02851388 | 0.007812206 | 0.04740616 | 0.007777722
|  |  | 0 |  | 0.01568914 | 0.008188657 |  |  | 0.01156054 | 0.008715429 | 0.02983612 | 0.008593427 | 0.04956287 | 0.008555494
Вертикальная линия E50 |  | p1 и p2 |  |  | 0.01698623 | 0.00893308 |  |  | 0.01184695 | 0.009507741 | 0.03165662 | 0.009374648 | 0.05221534 | 0.009472799
| 0 | 0 |  |  | 0.01826152 | 0.009677503 |  |  | 0.01250519 | 0.01030005 | 0.0325977 | 0.01015587 | 0.05320017 | 0.01011104
[5 empty] | 0.01951494 | 0.01042193 |  |  | 0.01294173 | 0.01109236 | 0.0336709 | 0.01059639 | 0.05541848 | 0.01088881
Касательная линия E50 |  |  |  |  | 0.02074643 | 0.01116635 |  |  | 0.01346303 | 0.01188468 | 0.03516717 | 0.01171831 | 0.05752116 | 0.01166658
0 | 0 | Горизонтальная 1 |  |  | 0.02195593 | 0.01191077 |  |  | 0.01397555 | 0.01267699 | 0.03624863 | 0.01249953 | 0.05870677 | 0.01244435
[5 empty] | 0.02314338 | 0.0126552 |  |  | 0.01458575 | 0.0134693 | 0.0373287 | 0.01328075 | 0.06057387 | 0.01322213
Горизонтальная линия qкр |  |  |  |  | 0.02430871 | 0.01339962 |  |  | 0.01512647 | 0.01399548 | 0.03840594 | 0.01406197 | 0.06292102 | 0.0139999
Горизонтальная линия q |  | Горизонтальная 2 |  |  | 0.02530697 | 0.01404888 |  |  | 0.01552363 | 0.01505392 | 0.03997892 | 0.01484319 | 0.06454678 | 0.01477767
0 |  | 0 |  |  | 0.02657897 | 0.01488847 |  |  | 0.01635568 | 0.01584623 | 0.04104618 | 0.01562441 | 0.06604973 | 0.01555544
[5 empty] | 0.02769191 | 0.01563289 |  |  | 0.016695 | 0.01663855 | 0.04180631 | 0.01640563 | 0.06762842 | 0.01633322
Вертикальная линия q |  |  |  |  | 0.02878865 | 0.01637731 |  |  | 0.01744028 | 0.01743086 | 0.04295785 | 0.01718685 | 0.07008141 | 0.01711099
| 0 |  |  |  | 0.02986707 | 0.01712174 |  |  | 0.01779023 | 0.01822317 | 0.04449938 | 0.01796807 | 0.07190726 | 0.01788876
[5 empty] | 0.03092505 | 0.01786616 |  |  | 0.01844354 | 0.01901548 | 0.04562944 | 0.0187493 | 0.07280455 | 0.01866653
[5 empty] | 0.03196049 | 0.01861058 |  |  | 0.0189989 | 0.01980779 | 0.04684661 | 0.01953052 | 0.07457182 | 0.0194443
[5 empty] | 0.03297127 | 0.01935501 |  |  | 0.01945501 | 0.02060011 | 0.04744945 | 0.02031174 | 0.07610765 | 0.02022208
[5 empty] | 0.03395527 | 0.02009943 |  |  | 0.02011058 | 0.02139242 | 0.04913652 | 0.02109296 | 0.07831059 | 0.02099985
[5 empty] | 0.03491039 | 0.02084385 |  |  | 0.02076429 | 0.02218473 | 0.04970637 | 0.02187418 | 0.08027921 | 0.02177762
[5 empty] | 0.0358345 | 0.02158828 |  |  | 0.02121484 | 0.02297704 | 0.05065758 | 0.0226554 | 0.08121207 | 0.02255539
[5 empty] | 0.0367255 | 0.0223327 |  |  | 0.02186094 | 0.02376935 | 0.0516887 | 0.02343662 | 0.08270774 | 0.02333316
[5 empty] | 0.03758126 | 0.02307712 |  |  | 0.02240127 | 0.02456166 | 0.05269829 | 0.02421784 | 0.08436477 | 0.02411094
[5 empty] | 0.03830697 | 0.02373541 |  |  | 0.02273454 | 0.02535398 | 0.05398493 | 0.02499906 | 0.08548172 | 0.02488871
[5 empty] | 0.03920946 | 0.02456597 |  |  | 0.02335943 | 0.02614629 | 0.05494716 | 0.02578028 | 0.08735717 | 0.02566648
[5 empty] | 0.0400248 | 0.02531039 |  |  | 0.02367465 | 0.0269386 | 0.05588356 | 0.0265615 | 0.08788967 | 0.02644425
[5 empty] | 0.04084119 | 0.02605482 |  |  | 0.0244789 | 0.02773091 | 0.05709268 | 0.02734272 | 0.08997779 | 0.02722203
[5 empty] | 0.04165376 | 0.02679924 |  |  | 0.02487087 | 0.02852322 | 0.05777308 | 0.02812394 | 0.09132008 | 0.0279998
[5 empty] | 0.04245767 | 0.02754366 |  |  | 0.02514926 | 0.02931553 | 0.05842333 | 0.02890516 | 0.09261512 | 0.02877757
[5 empty] | 0.04324806 | 0.02828809 |  |  | 0.02561276 | 0.03010785 | 0.05954199 | 0.02968638 | 0.09286145 | 0.02955534
[5 empty] | 0.04402008 | 0.02903251 |  |  | 0.02636007 | 0.03090016 | 0.05982762 | 0.03046761 | 0.09445765 | 0.03033311
[5 empty] | 0.04476887 | 0.02977693 |  |  | 0.0266899 | 0.03169247 | 0.06057879 | 0.03124883 | 0.09520228 | 0.03111089
[5 empty] | 0.04548958 | 0.03052136 |  |  | 0.02720092 | 0.03248478 | 0.06189404 | 0.03203005 | 0.0967939 | 0.03188866
[5 empty] | 0.04617735 | 0.03126578 |  |  | 0.02759185 | 0.03327709 | 0.06217196 | 0.03281127 | 0.09723107 | 0.03266643
[5 empty] | 0.04682734 | 0.0320102 |  |  | 0.02766138 | 0.03406941 | 0.0631111 | 0.03359249 | 0.09801235 | 0.0334442
[5 empty] | 0.04743468 | 0.03275463 |  |  | 0.02800821 | 0.03486172 | 0.06361001 | 0.03437371 | 0.09863632 | 0.03422197
[5 empty] | 0.04799452 | 0.03349905 |  |  | 0.02833103 | 0.03565403 | 0.06416727 | 0.03515493 | 0.09980152 | 0.03499975
[5 empty] | 0.04850201 | 0.03424347 |  |  | 0.02882853 | 0.03644634 | 0.06468143 | 0.03593615 | 0.1008065 | 0.03577752
[5 empty] | 0.0489523 | 0.0349879 |  |  | 0.02909943 | 0.03723865 | 0.06485106 | 0.03671737 | 0.1013499 | 0.03655529
[5 empty] | 0.04934052 | 0.03573232 |  |  | 0.0292424 | 0.03803096 | 0.06557472 | 0.03749859 | 0.1018302 | 0.03733306
[5 empty] | 0.04966183 | 0.03647674 |  |  | 0.02935616 | 0.03882328 | 0.06555097 | 0.03827981 | 0.102446 | 0.03811084
[5 empty] | 0.04994084 | 0.03722117 |  |  | 0.0297394 | 0.03961559 | 0.06597837 | 0.03906103 | 0.1021958 | 0.03888861
[5 empty] | 0.05021581 | 0.03796559 |  |  | 0.02999081 | 0.0404079 | 0.06675548 | 0.03984225 | 0.1029783 | 0.03966638
[5 empty] | 0.05048689 | 0.03871001 |  |  | 0.03010909 | 0.04120021 | 0.06658087 | 0.04062347 | 0.1031919 | 0.04044415
[5 empty] | 0.05075401 | 0.03945444 |  |  | 0.02989293 | 0.04199252 | 0.0667531 | 0.04140469 | 0.1037353 | 0.04122192
[5 empty] | 0.0510171 | 0.04019886 |  |  | 0.03025293 | 0.04278483 | 0.06717073 | 0.04218592 | 0.1040069 | 0.0419997
[5 empty] | 0.05127607 | 0.04094328 |  |  | 0.03005277 | 0.04357715 | 0.0673418 | 0.04296714 | 0.1044307 | 0.04277747
[5 empty] | 0.05153085 | 0.04168771 |  |  | 0.03004738 | 0.04436946 | 0.06733905 | 0.04374836 | 0.1043294 | 0.04355524
[5 empty] | 0.05178138 | 0.04243213 |  |  | 0.03003458 | 0.04516177 | 0.06671158 | 0.04452958 | 0.1039783 | 0.04433301
[5 empty] | 0.05202756 | 0.04317655 |  |  | 0.03001462 | 0.04595408 | 0.06665561 | 0.0453108 | 0.1036552 | 0.04511079
[5 empty] | 0.05226933 | 0.04392098 |  |  | 0.03018776 | 0.04674639 | 0.06707232 | 0.04609202 | 0.1040636 | 0.04588856
[5 empty] | 0.05250662 | 0.0446654 |  |  | 0.02995427 | 0.0475387 | 0.0667629 | 0.04687324 | 0.1033072 | 0.04666633
[5 empty] | 0.05273934 | 0.04540982 |  |  | 0.0298144 | 0.04833102 | 0.06682853 | 0.04765446 | 0.1025897 | 0.0474441
[5 empty] | 0.05296743 | 0.04615425 |  |  | 0.02976841 | 0.04912333 | 0.0666704 | 0.04843568 | 0.1025147 | 0.04822187
[5 empty] | 0.0531908 | 0.04689867 |  |  | 0.02991657 | 0.04991564 | 0.06628968 | 0.0492169 | 0.1021859 | 0.04899965
[5 empty] | 0.05340938 | 0.04764309 |  |  | 0.02985914 | 0.05070795 | 0.06628756 | 0.04999812 | 0.1012069 | 0.04977742
[5 empty] | 0.05362311 | 0.04838752 |  |  | 0.02989638 | 0.05150026 | 0.06566523 | 0.05077934 | 0.1007813 | 0.05055519
[5 empty] | 0.05383189 | 0.04913194 |  |  | 0.02982854 | 0.05229258 | 0.06552387 | 0.05156056 | 0.1009128 | 0.05133296
[5 empty] | 0.05403566 | 0.04987636 |  |  | 0.02965589 | 0.05308489 | 0.06536467 | 0.05234178 | 0.1005051 | 0.05211073
[5 empty] | 0.05423435 | 0.05062079 |  |  | 0.0294787 | 0.0538772 | 0.0647888 | 0.053123 | 0.09906177 | 0.05288851
[5 empty] | 0.05442787 | 0.05136521 |  |  | 0.02929721 | 0.05466951 | 0.06499745 | 0.05390422 | 0.09858647 | 0.05366628
[5 empty] | 0.05461615 | 0.05210963 |  |  | 0.02951169 | 0.05546182 | 0.06459181 | 0.05468545 | 0.09778286 | 0.05444405
[5 empty] | 0.05479912 | 0.05285406 |  |  | 0.0292224 | 0.05625413 | 0.06427305 | 0.05546667 | 0.09755457 | 0.05522182
[5 empty] | 0.0549767 | 0.05359848 |  |  | 0.02922961 | 0.05704645 | 0.06414237 | 0.05624789 | 0.09690526 | 0.0559996
[5 empty] | 0.05514882 | 0.0543429 |  |  | 0.02903357 | 0.05783876 | 0.06380095 | 0.05702911 | 0.09553857 | 0.05677737
[5 empty] | 0.0553154 | 0.05508733 |  |  | 0.02883454 | 0.05863107 | 0.06284997 | 0.05781033 | 0.09475816 | 0.05755514
[5 empty] | 0.05547637 | 0.05583175 |  |  | 0.02903279 | 0.05942338 | 0.06279061 | 0.05859155 | 0.09366765 | 0.05833291
[5 empty] | 0.05563164 | 0.05657617 |  |  | 0.02892857 | 0.06021569 | 0.06232405 | 0.05937277 | 0.09287071 | 0.05911068
[5 empty] | 0.05578116 | 0.0573206 |  |  | 0.02862215 | 0.061008 | 0.0622515 | 0.06015399 | 0.09227098 | 0.05988846
[5 empty] | 0.05592484 | 0.05806502 |  |  | 0.02841378 | 0.06180032 | 0.06177411 | 0.06093521 | 0.0922721 | 0.06066623
[5 empty] | 0.0560626 | 0.05880944 |  |  | 0.02830373 | 0.06259263 | 0.06109309 | 0.06171643 | 0.09107772 | 0.061444
[5 empty] | 0.05619437 | 0.05955387 |  |  | 0.02819226 | 0.06338494 | 0.06060961 | 0.06249765 | 0.08999149 | 0.06222177
[5 empty] | 0.05632008 | 0.06029829 |  |  | 0.02827963 | 0.06417725 | 0.06032485 | 0.06327887 | 0.08971705 | 0.06299954
[5 empty] | 0.05643966 | 0.06104271 |  |  | 0.02816609 | 0.06496956 | 0.06024001 | 0.06406009 | 0.08825805 | 0.06377732
[5 empty] | 0.05655302 | 0.06178714 |  |  | 0.02795192 | 0.06576187 | 0.06005626 | 0.06484131 | 0.08751813 | 0.06455509
[5 empty] | 0.05666009 | 0.06253156 |  |  | 0.02803737 | 0.06655419 | 0.0595748 | 0.06562253 | 0.08720095 | 0.06533286
[5 empty] | 0.05676079 | 0.06327598 |  |  | 0.02762269 | 0.0673465 | 0.05869679 | 0.06640376 | 0.08661014 | 0.06611063
[5 empty] | 0.05685506 | 0.06402041 |  |  | 0.02770816 | 0.06813881 | 0.05832343 | 0.06718498 | 0.08594936 | 0.06688841
[5 empty] | 0.05694281 | 0.06476483 |  |  | 0.02749403 | 0.06893112 | 0.0581559 | 0.0679662 | 0.08562226 | 0.06766618
[5 empty] | 0.05702398 | 0.06550925 |  |  | 0.02758057 | 0.06972343 | 0.05799539 | 0.06874742 | 0.08503246 | 0.06844395
[5 empty] | 0.05709848 | 0.06625368 |  |  | 0.02746803 | 0.07051575 | 0.05784307 | 0.06952864 | 0.08438364 | 0.06922172
[5 empty] | 0.05716624 | 0.0669981 |  |  | 0.02725667 | 0.07130806 | 0.05700014 | 0.07030986 | 0.08387942 | 0.06999949
[5 empty] | 0.05722719 | 0.06774252 |  |  | 0.02704676 | 0.07210037 | 0.05706777 | 0.07109108 | 0.08302346 | 0.07077727
[5 empty] | 0.05728124 | 0.06848695 |  |  | 0.02683855 | 0.07289268 | 0.05684715 | 0.0718723 | 0.0825194 | 0.07155504
[5 empty] | 0.05732834 | 0.06923137 |  |  | 0.02693015 | 0.07368499 | 0.05623575 | 0.07265352 | 0.0818573 | 0.07233281
[5 empty] | 0.05736839 | 0.06997579 |  |  | 0.02691807 | 0.0744773 | 0.05572742 | 0.07343474 | 0.0822147 | 0.07311058
[5 empty] | 0.05740133 | 0.07072022 |  |  | 0.02670237 | 0.07526962 | 0.05532162 | 0.07421596 | 0.08198996 | 0.07388836
[5 empty] | 0.05742708 | 0.07146464 |  |  | 0.0264832 | 0.07606193 | 0.05531795 | 0.07499718 | 0.08108185 | 0.07466613
[5 empty] | 0.05744557 | 0.07220906 |  |  | 0.02626069 | 0.07685424 | 0.05501596 | 0.0757784 | 0.0805891 | 0.0754439
[5 empty] | 0.05745672 | 0.07295349 |  |  | 0.02643498 | 0.07764655 | 0.05481524 | 0.07655962 | 0.08111048 | 0.07622167
[5 empty] | 0.05746045 | 0.07369791 |  |  | 0.02610621 | 0.07843886 | 0.05421536 | 0.07734084 | 0.08044473 | 0.07699944
[5 empty] | 0.05746045 | 0.07369791 |  |  | 0.02617451 | 0.07923117 | 0.05381589 | 0.07812206 | 0.0807906 | 0.07777722
[5 empty] | 0.05650366 | 0.07369764 |  |  | 0.02584002 | 0.08002349 | 0.05351641 | 0.07890329 | 0.07994685 | 0.07855499
[5 empty] | 0.0555575 | 0.07369737 |  |  | 0.02560288 | 0.0808158 | 0.05321651 | 0.07968451 | 0.07941222 | 0.07933276
[5 empty] | 0.05462245 | 0.0736971 |  |  | 0.02546322 | 0.08160811 | 0.05331574 | 0.08046573 | 0.07978547 | 0.08011053
[5 empty] | 0.05369899 | 0.07369684 |  |  | 0.02562118 | 0.08240042 | 0.05311369 | 0.08124695 | 0.07946534 | 0.0808883
[5 empty] | 0.05278761 | 0.07369657 |  |  | 0.0254769 | 0.08319273 | 0.05290993 | 0.08202817 | 0.0788506 | 0.08166608
[5 empty] | 0.05188877 | 0.0736963 |  |  | 0.02513052 | 0.08398505 | 0.05230404 | 0.08280939 | 0.07863999 | 0.08244385
[5 empty] | 0.05100298 | 0.07369603 |  |  | 0.02508216 | 0.08477736 | 0.05219559 | 0.08359061 | 0.07913226 | 0.08322162
[5 empty] | 0.0501307 | 0.07369576 |  |  | 0.02473198 | 0.08556967 | 0.05138417 | 0.08437183 | 0.07902616 | 0.08399939
[5 empty] | 0.04927243 | 0.07369549 |  |  | 0.02468009 | 0.08636198 | 0.05106933 | 0.08515305 | 0.07792045 | 0.08477717
[5 empty] | 0.04842863 | 0.07369522 |  |  | 0.02462665 | 0.08715429 | 0.05085066 | 0.08593427 | 0.07861387 | 0.08555494
[5 empty] | 0.04759981 | 0.07369496 |  |  | 0.02457179 | 0.0879466 | 0.05062774 | 0.08671549 | 0.07780518 | 0.08633271
[5 empty] | 0.04678643 | 0.07369469 |  |  | 0.02431564 | 0.08873892 | 0.05010014 | 0.08749671 | 0.07749312 | 0.08711048
[5 empty] | 0.04598898 | 0.07369442 |  |  | 0.02415835 | 0.08953123 | 0.05026743 | 0.08827793 | 0.07777646 | 0.08788825
[5 empty] | 0.04520794 | 0.07369415 |  |  | 0.02410004 | 0.09032354 | 0.04982919 | 0.08905915 | 0.07755394 | 0.08866603
[5 empty] | 0.04444379 | 0.07369388 |  |  | 0.02384086 | 0.09111585 | 0.049585 | 0.08984037 | 0.07732431 | 0.0894438
[5 empty] | 0.04369702 | 0.07369361 |  |  | 0.02378095 | 0.09190816 | 0.04873442 | 0.0906216 | 0.07658632 | 0.09022157
[5 empty] | 0.04296811 | 0.07369335 |  |  | 0.02332043 | 0.09270047 | 0.04867705 | 0.09140282 | 0.07683872 | 0.09099934
[5 empty] | 0.04225754 | 0.07369308 |  |  | 0.02325945 | 0.09349279 | 0.04841244 | 0.09218404 | 0.07668027 | 0.09177711
[5 empty] | 0.04156579 | 0.07369281 |  |  | 0.02319814 | 0.0942851 | 0.04774018 | 0.09296526 | 0.07610972 | 0.09255489
[5 empty] | 0.04089335 | 0.07369254 |  |  | 0.02293664 | 0.09507741 | 0.04745984 | 0.09374648 | 0.07542581 | 0.09333266
[5 empty] | 0.04024069 | 0.07369227 |  |  | 0.02267509 | 0.09586972 | 0.047371 | 0.0945277 | 0.07512731 | 0.09411043
[5 empty] | 0.0396083 | 0.073692 |  |  | 0.02261362 | 0.09666203 | 0.04657324 | 0.09530892 | 0.07461295 | 0.0948882
[5 empty] | 0.03899665 | 0.07369173 |  |  | 0.02265237 | 0.09745434 | 0.04616611 | 0.09609014 | 0.07468149 | 0.09566598
[5 empty] | 0.03840625 | 0.07369147 |  |  | 0.02229148 | 0.09824666 | 0.04564922 | 0.09687136 | 0.07403169 | 0.09644375
[5 empty] | 0.03783559 | 0.0736912 |  |  | 0.02233109 | 0.09903897 | 0.04562212 | 0.09765258 | 0.07356229 | 0.09722152
[5 empty] | 0.03727334 | 0.07369093 |  |  | 0.02197132 | 0.09983128 | 0.04528439 | 0.0984338 | 0.07357205 | 0.09799929
[5 empty] | 0.03671803 | 0.07369066 |  |  | 0.02201232 | 0.1006236 | 0.04433562 | 0.09921502 | 0.07285971 | 0.09877706
[5 empty] | 0.03617012 | 0.07369039 |  |  | 0.02185227 | 0.1014159 | 0.04385324 | 0.09999624 | 0.07309674 | 0.09955484
[5 empty] | 0.03563012 | 0.07369012 |  |  | 0.02138887 | 0.1022082 | 0.04381259 | 0.1007775 | 0.07215182 | 0.1003326
[5 empty] | 0.03509848 | 0.07368985 |  |  | 0.02122235 | 0.1030005 | 0.0429175 | 0.1015587 | 0.07172913 | 0.1011104
[5 empty] | 0.03457571 | 0.07368959 |  |  | 0.02135293 | 0.1037928 | 0.04207188 | 0.1023399 | 0.07073294 | 0.1018882
[5 empty] | 0.03406228 | 0.07368932 |  |  | 0.02088083 | 0.1045852 | 0.04177967 | 0.1031211 | 0.06976751 | 0.1026659
[5 empty] | 0.03355867 | 0.07368905 |  |  | 0.02090626 | 0.1053775 | 0.04104477 | 0.1039023 | 0.06963711 | 0.1034437
[5 empty] | 0.03306537 | 0.07368878 |  |  | 0.02062946 | 0.1061698 | 0.03987109 | 0.1046836 | 0.06854602 | 0.1042215
[5 empty] | 0.03258285 | 0.07368851 |  |  | 0.02065064 | 0.1069621 | 0.03916255 | 0.1054648 | 0.06719849 | 0.1049992
[5 empty] | 0.0321116 | 0.07368824 |  |  | 0.02017003 | 0.1077544 | 0.03872306 | 0.106246 | 0.0667988 | 0.105777
[5 empty] | 0.0316521 | 0.07368797 |  |  | 0.02008785 | 0.1085467 | 0.03795654 | 0.1070272 | 0.06505122 | 0.1065548
[5 empty] | 0.03120484 | 0.07368771 |  |  | 0.02010431 | 0.109339 | 0.03666691 | 0.1078084 | 0.06466001 | 0.1073326
[5 empty] | 0.03077029 | 0.07368744 |  |  | 0.01981964 | 0.1101313 | 0.03555808 | 0.1085897 | 0.06272944 | 0.1081103
[5 empty] | 0.03034894 | 0.07368717 |  |  | 0.01963407 | 0.1109236 | 0.03473396 | 0.1093709 | 0.06196378 | 0.1088881
[5 empty] | 0.02994127 | 0.0736869 |  |  | 0.01934781 | 0.111716 | 0.03379848 | 0.1101521 | 0.0604673 | 0.1096659
[5 empty] | 0.02954776 | 0.07368663 |  |  | 0.01936108 | 0.1125083 | 0.03325553 | 0.1109333 | 0.05994426 | 0.1104436
[5 empty] | 0.0291689 | 0.07368636 |  |  | 0.01887411 | 0.1133006 | 0.03190905 | 0.1117146 | 0.05849894 | 0.1112214
[5 empty] | 0.02880516 | 0.07368609 |  |  | 0.01878712 | 0.1140929 | 0.03126293 | 0.1124958 | 0.05733561 | 0.1119992
[5 empty] | 0.02845703 | 0.07368583 |  |  | 0.01880033 | 0.1148852 | 0.03042111 | 0.113277 | 0.05565852 | 0.112777
[5 empty] | 0.02812499 | 0.07368556 |  |  | 0.01861397 | 0.1156775 | 0.02908749 | 0.1140582 | 0.05427195 | 0.1135547
[5 empty] | 0.02780952 | 0.07368529 |  |  | 0.01842824 | 0.1164698 | 0.02806599 | 0.1148394 | 0.05358017 | 0.1143325
[5 empty] | 0.0275111 | 0.07368502 |  |  | 0.01794338 | 0.1172621 | 0.02736052 | 0.1156207 | 0.05188745 | 0.1151103
[5 empty] | 0.02723022 | 0.07368475 |  |  | 0.01795961 | 0.1180545 | 0.026675 | 0.1164019 | 0.05049805 | 0.1158881
[5 empty] | 0.02723022 | 0.07368475 |  |  | 0.01777714 | 0.1188468 | 0.02561335 | 0.1171831 | 0.04911624 | 0.1166658
[5 empty] | 0.02654225 | 0.07357902 |  |  | 0.0174962 | 0.1196391 | 0.02457947 | 0.1179643 | 0.04854629 | 0.1174436
[5 empty] | 0.02586175 | 0.07347328 |  |  | 0.01721702 | 0.1204314 | 0.02387729 | 0.1187455 | 0.04699247 | 0.1182214
[5 empty] | 0.02518904 | 0.07336755 |  |  | 0.01713981 | 0.1212237 | 0.02341071 | 0.1195268 | 0.04515905 | 0.1189991
[5 empty] | 0.02452443 | 0.07326182 |  |  | 0.01706479 | 0.122016 | 0.02248365 | 0.120308 | 0.04475029 | 0.1197769
[5 empty] | 0.02386823 | 0.07315608 |  |  | 0.01689219 | 0.1228083 | 0.02210004 | 0.1210892 | 0.04277046 | 0.1205547
[5 empty] | 0.02322076 | 0.07305035 |  |  | 0.01672223 | 0.1236006 | 0.02136377 | 0.1218704 | 0.04172383 | 0.1213325
[5 empty] | 0.02258232 | 0.07294461 |  |  | 0.01655512 | 0.1243929 | 0.02067877 | 0.1226516 | 0.04101468 | 0.1221102
[5 empty] | 0.02195323 | 0.07283888 |  |  | 0.0163911 | 0.1251853 | 0.02034896 | 0.1234329 | 0.03964726 | 0.122888
[5 empty] | 0.0213338 | 0.07273315 |  |  | 0.01633038 | 0.1259776 | 0.01987824 | 0.1242141 | 0.03872585 | 0.1236658
[5 empty] | 0.02072434 | 0.07262741 |  |  | 0.01597319 | 0.1267699 | 0.01917053 | 0.1249953 | 0.03805471 | 0.1244435
[5 empty] | 0.02012516 | 0.07252168 |  |  | 0.01581974 | 0.1275622 | 0.01902976 | 0.1257765 | 0.03713811 | 0.1252213
[5 empty] | 0.01953658 | 0.07241594 |  |  | 0.01567026 | 0.1283545 | 0.01885982 | 0.1265577 | 0.03648032 | 0.1259991
[5 empty] | 0.01895891 | 0.07231021 |  |  | 0.01562497 | 0.1291468 | 0.01876464 | 0.127339 | 0.03548561 | 0.1267769
[5 empty] | 0.01839245 | 0.07220448 |  |  | 0.01558409 | 0.1299391 | 0.01804813 | 0.1281202 | 0.03495825 | 0.1275546
[5 empty] | 0.01783753 | 0.07209874 |  |  | 0.01534782 | 0.1307314 | 0.01801377 | 0.1289014 | 0.03440205 | 0.1283324
[5 empty] | 0.01729444 | 0.07199301 |  |  | 0.01501409 | 0.1315237 | 0.01811398 | 0.1296826 | 0.03357769 | 0.1291102
[5 empty] | 0.01676352 | 0.07188727 |  |  | 0.01518145 | 0.1323161 | 0.01851526 | 0.1304638 | 0.03295805 | 0.129888
[5 empty] | 0.01624505 | 0.07178154 |  |  | 0.01474994 | 0.1331084 | 0.01841856 | 0.1312451 | 0.03174365 | 0.1306657
[5 empty] | 0.01573937 | 0.07167581 |  |  | 0.01461957 | 0.1339007 | 0.01852484 | 0.1320263 | 0.03143502 | 0.1314435
[5 empty] | 0.01524677 | 0.07157007 |  |  | 0.01479038 | 0.134693 | 0.01853508 | 0.1328075 | 0.03123269 | 0.1322213
[5 empty] | 0.01476758 | 0.07146434 |  |  | 0.0144624 | 0.1354853 | 0.01805023 | 0.1335887 | 0.0305372 | 0.132999
[5 empty] | 0.0143021 | 0.0713586 |  |  | 0.01443567 | 0.1362776 | 0.01807126 | 0.13437 | 0.02934906 | 0.1337768
[5 empty] | 0.01385065 | 0.07125287 |  |  | 0.0141102 | 0.1370699 | 0.01849913 | 0.1351512 | 0.02866882 | 0.1345546
[5 empty] | 0.01341353 | 0.07114713 |  |  | 0.01428603 | 0.1378622 | 0.01823481 | 0.1359324 | 0.02909699 | 0.1353324
[5 empty] | 0.01298979 | 0.0710414 |  |  | 0.01386319 | 0.1386546 | 0.01857925 | 0.1367136 | 0.0285341 | 0.1361101
[5 empty] | 0.01257209 | 0.07093567 |  |  | 0.0139417 | 0.1394469 | 0.01883343 | 0.1374948 | 0.0274807 | 0.1368879
[5 empty] | 0.01215948 | 0.07082993 |  |  | 0.0139216 | 0.1402392 | 0.01849831 | 0.1382761 | 0.02723729 | 0.1376657
[5 empty] | 0.01175227 | 0.0707242 |  |  | 0.01370292 | 0.1410315 | 0.01837484 | 0.1390573 | 0.02620442 | 0.1384434
[5 empty] | 0.01135077 | 0.07061846 |  |  | 0.01368569 | 0.1418238 | 0.018664 | 0.1398385 | 0.02598261 | 0.1392212
[5 empty] | 0.01095529 | 0.07051273 |  |  | 0.01356993 | 0.1426161 | 0.01856674 | 0.1406197 | 0.02497239 | 0.139999
[5 empty] | 0.01056614 | 0.070407 |  |  | 0.01345568 | 0.1434084 | 0.01888404 | 0.1414009 | 0.02467429 | 0.1407768
[5 empty] | 0.01018364 | 0.07030126 |  |  | 0.01324297 | 0.1442007 | 0.01891684 | 0.1421822 | 0.02428883 | 0.1415545
[5 empty] | 0.009808098 | 0.07019553 |  |  | 0.01293182 | 0.144993 | 0.01956613 | 0.1429634 | 0.02421656 | 0.1423323
[5 empty] | 0.009439823 | 0.07008979 |  |  | 0.01312226 | 0.1457854 | 0.01943286 | 0.1437446 | 0.02395799 | 0.1431101
[5 empty] | 0.009079128 | 0.06998406 |  |  | 0.01301433 | 0.1465777 | 0.01971799 | 0.1445258 | 0.02291365 | 0.1438878
[5 empty] | 0.008726326 | 0.06987833 |  |  | 0.01280805 | 0.14737 | 0.01952249 | 0.145307 | 0.02228408 | 0.1446656
[5 empty] | 0.008381729 | 0.06977259 |  |  | 0.01280346 | 0.1481623 | 0.02024732 | 0.1460883 | 0.0222698 | 0.1454434
[5 empty] | 0.008045647 | 0.06966686 |  |  | 0.01250058 | 0.1489546 | 0.02059344 | 0.1468695 | 0.02127134 | 0.1462212
[5 empty] | 0.007718393 | 0.06956112 |  |  | 0.01259944 | 0.1497469 | 0.02036183 | 0.1476507 | 0.02168924 | 0.1469989
[5 empty] | 0.00740028 | 0.06945539 |  |  | 0.01250007 | 0.1505392 | 0.02115343 | 0.1484319 | 0.02112401 | 0.1477767
[5 empty] | 0.007091617 | 0.06934966 |  |  | 0.01210251 | 0.1513315 | 0.02096922 | 0.1492131 | 0.02037619 | 0.1485545
[5 empty] | 0.006792719 | 0.06924392 |  |  | 0.01210678 | 0.1521239 | 0.02181017 | 0.1499944 | 0.0199463 | 0.1493323
[5 empty] | 0.006503896 | 0.06913819 |  |  | 0.01201291 | 0.1529162 | 0.02167722 | 0.1507756 | 0.02053488 | 0.15011
[5 empty] | 0.006225459 | 0.06903245 |  |  | 0.01192093 | 0.1537085 | 0.02247135 | 0.1515568 | 0.01924246 | 0.1508878
[5 empty] | 0.005957722 | 0.06892672 |  |  | 0.01183087 | 0.1545008 | 0.02249353 | 0.152338 | 0.01916956 | 0.1516656
[5 empty] | 0.005700996 | 0.06882099 |  |  | 0.01184276 | 0.1552931 | 0.0232447 | 0.1531192 | 0.01871671 | 0.1524433
[5 empty] | 0.005455592 | 0.06871525 |  |  | 0.01155663 | 0.1560854 | 0.02372584 | 0.1539005 | 0.01868444 | 0.1532211
[5 empty] | 0.005221823 | 0.06860952 |  |  | 0.01167251 | 0.1568777 | 0.02393792 | 0.1546817 | 0.01907329 | 0.1539989
[5 empty] | 0.005 | 0.06850378 |  |  | 0.01169043 | 0.15767 | 0.02448188 | 0.1554629 | 0.01888377 | 0.1547767
[5 empty] | 0.005 | 0.06849063
[5 empty] | 0.005716735 | 0.06849089
[5 empty] | 0.00642962 | 0.06849116
[5 empty] | 0.007138612 | 0.06849143
[5 empty] | 0.007843668 | 0.0684917
[5 empty] | 0.008544749 | 0.06849197
[5 empty] | 0.009241811 | 0.06849224
[5 empty] | 0.009934812 | 0.06849251
[5 empty] | 0.01062371 | 0.06849277
[5 empty] | 0.01130847 | 0.06849304
[5 empty] | 0.01198904 | 0.06849331
[5 empty] | 0.01266538 | 0.06849358
[5 empty] | 0.01333745 | 0.06849385
[5 empty] | 0.01400521 | 0.06849412
[5 empty] | 0.01466861 | 0.06849438
[5 empty] | 0.01532762 | 0.06849465
[5 empty] | 0.0159822 | 0.06849492
[5 empty] | 0.01663229 | 0.06849519
[5 empty] | 0.01727786 | 0.06849546
[5 empty] | 0.01791887 | 0.06849573
[5 empty] | 0.01855527 | 0.068496
[5 empty] | 0.01918703 | 0.06849626
[5 empty] | 0.0198141 | 0.06849653
[5 empty] | 0.02043644 | 0.0684968
[5 empty] | 0.021054 | 0.06849707
[5 empty] | 0.02166692 | 0.06849734
[5 empty] | 0.02227618 | 0.06849761
[5 empty] | 0.02288192 | 0.06849788
[5 empty] | 0.02348408 | 0.06849814
[5 empty] | 0.02408263 | 0.06849841
[5 empty] | 0.02467752 | 0.06849868
[5 empty] | 0.02526871 | 0.06849895
[5 empty] | 0.02585617 | 0.06849922
[5 empty] | 0.02643984 | 0.06849949
[5 empty] | 0.02701969 | 0.06849976
[5 empty] | 0.02759568 | 0.06850002
[5 empty] | 0.02816776 | 0.06850029
[5 empty] | 0.02873589 | 0.06850056
[5 empty] | 0.02930003 | 0.06850083
[5 empty] | 0.02986014 | 0.0685011
[5 empty] | 0.03041618 | 0.06850137
[5 empty] | 0.03096809 | 0.06850164
[5 empty] | 0.03151585 | 0.0685019
[5 empty] | 0.03205941 | 0.06850217
[5 empty] | 0.03259873 | 0.06850244
[5 empty] | 0.03313377 | 0.06850271
[5 empty] | 0.03366447 | 0.06850298
[5 empty] | 0.03419081 | 0.06850325
[5 empty] | 0.03471274 | 0.06850351
[5 empty] | 0.03523022 | 0.06850378
[5 empty] | 0.03523022 | 0.06849063
[5 empty] | 0.03580474 | 0.0685969
[5 empty] | 0.03637424 | 0.06870317
[5 empty] | 0.03693862 | 0.06880944
[5 empty] | 0.03749774 | 0.06891571
[5 empty] | 0.03805149 | 0.06902198
[5 empty] | 0.03859975 | 0.06912825
[5 empty] | 0.03914241 | 0.06923452
[5 empty] | 0.03967934 | 0.06934079
[5 empty] | 0.04021042 | 0.06944707
[5 empty] | 0.04073554 | 0.06955334
[5 empty] | 0.04125458 | 0.06965961
[5 empty] | 0.04176741 | 0.06976588
[5 empty] | 0.04227391 | 0.06987215
[5 empty] | 0.04277398 | 0.06997842
[5 empty] | 0.04326749 | 0.07008469
[5 empty] | 0.04375431 | 0.07019096
[5 empty] | 0.04423434 | 0.07029723
[5 empty] | 0.04470745 | 0.07040351
[5 empty] | 0.04517352 | 0.07050978
[5 empty] | 0.04563244 | 0.07061605
[5 empty] | 0.04608408 | 0.07072232
[5 empty] | 0.04652833 | 0.07082859
[5 empty] | 0.04696506 | 0.07093486
[5 empty] | 0.04739416 | 0.07104113
[5 empty] | 0.04781599 | 0.0711474
[5 empty] | 0.04823336 | 0.07125367
[5 empty] | 0.04864663 | 0.07135995
[5 empty] | 0.04905568 | 0.07146622
[5 empty] | 0.0494604 | 0.07157249
[5 empty] | 0.04986065 | 0.07167876
[5 empty] | 0.05025634 | 0.07178503
[5 empty] | 0.05064733 | 0.0718913
[5 empty] | 0.0510335 | 0.07199757
[5 empty] | 0.05141474 | 0.07210384
[5 empty] | 0.05179093 | 0.07221011
[5 empty] | 0.05216195 | 0.07231639
[5 empty] | 0.05252768 | 0.07242266
[5 empty] | 0.052888 | 0.07252893
[5 empty] | 0.05324279 | 0.0726352
[5 empty] | 0.05359194 | 0.07274147
[5 empty] | 0.05393532 | 0.07284774
[5 empty] | 0.05427281 | 0.07295401
[5 empty] | 0.0546043 | 0.07306028
[5 empty] | 0.05492966 | 0.07316655
[5 empty] | 0.05524878 | 0.07327283
[5 empty] | 0.05556154 | 0.0733791
[5 empty] | 0.05586781 | 0.07348537
[5 empty] | 0.05616749 | 0.07359164
[5 empty] | 0.05646045 | 0.07369791
[5 empty] | 0.05130697 | 0.07369791
[5 empty] | 0.05656501 | 0.07587516
[5 empty] | 0.05666202 | 0.07805242
[5 empty] | 0.05675176 | 0.08022967
[5 empty] | 0.05683451 | 0.08240692
[5 empty] | 0.05691055 | 0.08458418
[5 empty] | 0.05698017 | 0.08676143
[5 empty] | 0.05704365 | 0.08893868
[5 empty] | 0.05710128 | 0.09111593
[5 empty] | 0.05715333 | 0.09329319
[5 empty] | 0.05720009 | 0.09547044
[5 empty] | 0.05724185 | 0.09764769
[5 empty] | 0.05727889 | 0.09982495
[5 empty] | 0.05731148 | 0.1020022
[5 empty] | 0.05733993 | 0.1041795
[5 empty] | 0.0573645 | 0.1063567
[5 empty] | 0.05738548 | 0.108534
[5 empty] | 0.05740315 | 0.1107112
[5 empty] | 0.0574178 | 0.1128885
[5 empty] | 0.05742972 | 0.1150657
[5 empty] | 0.05743918 | 0.117243
[5 empty] | 0.05744646 | 0.1194202
[5 empty] | 0.05745186 | 0.1215975
[5 empty] | 0.05745565 | 0.1237747
[5 empty] | 0.05745812 | 0.125952
[5 empty] | 0.05745955 | 0.1281292
[5 empty] | 0.05746023 | 0.1303065
[5 empty] | 0.05746044 | 0.1324837
[5 empty] | 0.05745406 | 0.134661
[5 empty] | 0.05736135 | 0.1368382
[5 empty] | 0.05716521 | 0.1390155
[5 empty] | 0.05687456 | 0.1411928
[5 empty] | 0.05649826 | 0.14337
[5 empty] | 0.05604521 | 0.1455473
[5 empty] | 0.0555243 | 0.1477245
[5 empty] | 0.05494441 | 0.15
[5 empty] | 0.05431444 | 0.152079
[5 empty] | 0.05364328 | 0.1542563
[5 empty] | 0.05293981 | 0.1564335
[5 empty] | 0.05221291 | 0.1586108
[5 empty] | 0.05147149 | 0.160788
[5 empty] | 0.05072443 | 0.1629653
[5 empty] | 0.04998061 | 0.1651425
[5 empty] | 0.04924893 | 0.1673198
[5 empty] | 0.04853827 | 0.169497
[5 empty] | 0.04785752 | 0.1716743
[5 empty] | 0.04721558 | 0.1738516
[5 empty] | 0.04662132 | 0.1760288
[5 empty] | 0.04608364 | 0.1782061
[5 empty] | 0.04561143 | 0.1803833
[5 empty] | 0.04521358 | 0.1825606
[5 empty] | 0.04489894 | 0.1847378
[5 empty] | 0.04463441 | 0.1869151
[5 empty] | 0.04438419 | 0.1890923
[5 empty] | 0.04414734 | 0.1912696
[5 empty] | 0.0439229 | 0.1934468
[5 empty] | 0.04370992 | 0.1956241
[5 empty] | 0.04350743 | 0.1978013
[5 empty] | 0.04331449 | 0.1999786
[5 empty] | 0.04313015 | 0.2021558
[5 empty] | 0.04295344 | 0.2043331
[5 empty] | 0.04278342 | 0.2065103
[5 empty] | 0.04261913 | 0.2086876
[5 empty] | 0.04245961 | 0.2108649
[5 empty] | 0.04230392 | 0.2130421
[5 empty] | 0.04215109 | 0.2152194
[5 empty] | 0.04200018 | 0.2173966
[5 empty] | 0.04185022 | 0.2195739
[5 empty] | 0.04170027 | 0.2217511
[5 empty] | 0.04154937 | 0.2239284
[5 empty] | 0.04139656 | 0.2261056
[5 empty] | 0.0412409 | 0.2282829
[5 empty] | 0.04108142 | 0.2304601
[5 empty] | 0.04091718 | 0.2326374
[5 empty] | 0.04074721 | 0.2348146
[5 empty] | 0.04057057 | 0.2369919
[5 empty] | 0.0403863 | 0.2391691
[5 empty] | 0.04019583 | 0.2413464
[5 empty] | 0.04000416 | 0.2435236
[5 empty] | 0.03981152 | 0.2457009
[5 empty] | 0.03961791 | 0.2478782
[5 empty] | 0.03942334 | 0.2500554
[5 empty] | 0.03922783 | 0.2522327
[5 empty] | 0.03903137 | 0.2544099
[5 empty] | 0.038834 | 0.2565872
[5 empty] | 0.0386357 | 0.2587644
[5 empty] | 0.0384365 | 0.2609417
[5 empty] | 0.0382364 | 0.2631189
[5 empty] | 0.03803542 | 0.2652962
[5 empty] | 0.03783357 | 0.2674734
[5 empty] | 0.03763084 | 0.2696507
[5 empty] | 0.03742727 | 0.2718279
[5 empty] | 0.03722284 | 0.2740052
[5 empty] | 0.03701759 | 0.2761824
[5 empty] | 0.03681151 | 0.2783597
[5 empty] | 0.03660461 | 0.280537
[5 empty] | 0.03639691 | 0.2827142
[5 empty] | 0.03618842 | 0.2848915
[5 empty] | 0.03597915 | 0.2870687
[5 empty] | 0.0357691 | 0.289246