## 1
Общество с ограниченной ответственностью "Инженерная геология" (ООО "ИнжГео") | [11 empty] | Общество с ограниченной ответственностью "Инженерная геология" (ООО "ИнжГео")
Юр. адрес: 117279, г. Москва, ул. Миклухо-Маклая, 36 а, этаж 5, пом. XXIII к. 76-84 | [11 empty] | Юр. адрес: 117279, г. Москва, ул. Миклухо-Маклая, 36 а, этаж 5, пом. XXIII к. 76-84 | [8 empty] | нагр |  |  | X0 | Y0 | R |  | нагр |  |  |  | X0 | Y0 | R | нагр |  |  |  | X0 | Y0 | R |  | нагр |  |  |  | X0 | Y0 | R
Телефон/факс +7 (495) 132-30-00, Адрес электронной почты inbox@inj-geo.ru | [11 empty] | Телефон/факс +7 (495) 132-30-00, Адрес электронной почты inbox@inj-geo.ru | [12 empty] | 0 | [7 empty] | 0 | [6 empty] | 0 | [7 empty] | 0
[21 empty] | девиатор | [6 empty] | девиатор | [6 empty] | девиатор | [7 empty] | девиатор
Испытательная лаборатория ООО «ИнжГео» | [11 empty] | Испытательная лаборатория ООО «ИнжГео» | [8 empty] | x0 | Угол | X | Y |  |  |  | x0 |  | Угол | X | Y |  |  | x0 |  | Угол | X | Y |  |  |  | x0 |  | Угол | X | Y
Адрес места осуществления деятельности лаборатории: г. Москва, просп. Вернадского, д. 51, стр. 1 | [11 empty] | Адрес места осуществления деятельности лаборатории: г. Москва, просп. Вернадского, д. 51, стр. 1 | [9 empty] | 0 | [7 empty] | 0 | [6 empty] | 0 | [7 empty] | 0
Телефон +7(910)4557682, E-mail: slg85@mail.ru | [11 empty] | Телефон +7(910)4557682, E-mail: slg85@mail.ru | [9 empty] | 5 | [7 empty] | 5 | [6 empty] | 5 | [7 empty] | 5
[22 empty] | 10 | [7 empty] | 10 | [6 empty] | 10 | [7 empty] | 10
[12 empty] | Протокол испытаний № 13-63/40 от 08-12-2022 | [9 empty] | 15 | [7 empty] | 15 | [6 empty] | 15 | [7 empty] | 15
[22 empty] | 20 | [7 empty] | 20 | [6 empty] | 20 | [7 empty] | 20
[12 empty] | Наименование и адрес заказчика: Переход трубопровода через р. Енисей | [9 empty] | 25 | [7 empty] | 25 | [6 empty] | 25 | [7 empty] | 25
[12 empty] | Наименование объекта: ООО Регионстрой | [9 empty] | 30 | [7 empty] | 30 | [6 empty] | 30 | [7 empty] | 30
Наименование используемого метода/методики: ГОСТ 12248.4-2020 | [11 empty] | Наименование используемого метода/методики: ГОСТ 12248.3-2020 | [9 empty] | 35 | [7 empty] | 35 | [6 empty] | 35 | [7 empty] | 35
Условия проведения испытания: температура окружающей среды (18 - 25)0С, влажность воздуха (40 - 75)% | [11 empty] | Условия проведения испытания: температура окружающей среды (18 - 25)0С, влажность воздуха (40 - 75)% | [9 empty] | 40 | [7 empty] | 40 | [6 empty] | 40 | [7 empty] | 40
[12 empty] | Дата получение объекта подлежащего испытаниям: 11-11-2022 | [9 empty] | 45 | [7 empty] | 45 | [6 empty] | 45 | [7 empty] | 45
[12 empty] | Дата испытания: 25.10.2022-19.11.2040 | [9 empty] | 50 | [7 empty] | 50 | [6 empty] | 50 | [7 empty] | 50
[22 empty] | 55 | [7 empty] | 55 | [6 empty] | 55 | [7 empty] | 55
Испытание грунтов методом трехосного сжатия | [11 empty] | Испытание грунтов методом трехосного сжатия | [9 empty] | 60 | [7 empty] | 60 | [6 empty] | 60 | [7 empty] | 60
[22 empty] | 65 | [7 empty] | 65 | [6 empty] | 65 | [7 empty] | 65
Лабораторный номер: | [6 empty] | We, д.е. = |  |  |  |  | Лабораторный номер: |  | 1075 |  |  |  | We, д.е. = | 0.538958387 |  |  | 70 | [7 empty] | 70 | [6 empty] | 70 | [7 empty] | 70
Номер скважины: | [6 empty] | ρ, г/см3 = |  |  |  |  | Номер скважины: |  | BH-007 |  |  |  | ρ, г/см3 = | 1.51 |  |  | 75 | [7 empty] | 75 | [6 empty] | 75 | [7 empty] | 75
Глубина отбора, м: | [6 empty] | ρs, г/см3 = |  |  |  |  | Глубина отбора, м: |  | 1 |  |  |  | ρs, г/см3 = | 2.72 |  |  | 80 | [7 empty] | 80 | [6 empty] | 80 | [7 empty] | 80
Наименование грунта: | [6 empty] | e, д.е. = |  |  |  |  | Наименование грунта: |  | Суглинок, после оттаивания текучий, легкий песчанистый |  |  |  | e, д.е. = | 1.772163 |  |  | 85 | [7 empty] | 85 | [6 empty] | 85 | [7 empty] | 85
Схема проведения опыта: | [6 empty] | IL, д.е. = |  |  |  |  | Схема проведения опыта: |  | КД |  |  |  | IL, д.е. = | 2.651 |  |  | 90 | [7 empty] | 90 | [6 empty] | 90 | [7 empty] | 90
[22 empty] | 95 | [7 empty] | 95 | [6 empty] | 95 | [7 empty] | 95
[22 empty] | 100 | [7 empty] | 100 | [6 empty] | 100 | [7 empty] | 100
Результаты испытаний | [11 empty] | Результаты испытаний | [9 empty] | 105 | [7 empty] | 105 | [6 empty] | 105 | [7 empty] | 105
[22 empty] | 110 | [7 empty] | 110 | [6 empty] | 110 | [7 empty] | 110
[22 empty] | 115 | [7 empty] | 115 | [6 empty] | 115 | [7 empty] | 115
[22 empty] | 120 | [7 empty] | 120 | [6 empty] | 120 | [7 empty] | 120
[22 empty] | 125 | [7 empty] | 125 | [6 empty] | 125 | [7 empty] | 125
[22 empty] | 130 | [7 empty] | 130 | [6 empty] | 130 | [7 empty] | 130
[22 empty] | 135 | [7 empty] | 135 | [6 empty] | 135 | [7 empty] | 135
[22 empty] | 140 | [7 empty] | 140 | [6 empty] | 140 | [7 empty] | 140
[22 empty] | 145 | [7 empty] | 145 | [6 empty] | 145 | [7 empty] | 145
[22 empty] | 150 | [7 empty] | 150 | [6 empty] | 150 | [7 empty] | 150
[22 empty] | 155 | [7 empty] | 155 | [6 empty] | 155 | [7 empty] | 155
[22 empty] | 160 | [7 empty] | 160 | [6 empty] | 160 | [7 empty] | 160
[22 empty] | 165 | [7 empty] | 165 | [6 empty] | 165 | [7 empty] | 165
[22 empty] | 170 | [7 empty] | 170 | [6 empty] | 170 | [7 empty] | 170
[22 empty] | 175 | [7 empty] | 175 | [6 empty] | 175 | [7 empty] | 175
[22 empty] | 180 | [7 empty] | 180 | [6 empty] | 180 | [7 empty] | 180
[13 empty] | Давление в камере, Мпа σ3 | Вертикальная нагрузка, Мпа σ1 | Поровое давление, Мпа u
| K0, д.е. | 0.7750489 |  |  |  |  | Коэфф. Точки | [5 empty] | 0.05 | 0.09411018 | [5 empty] | 1 | [6 empty] | σ3,кПа | σ1,кПа | u, кПа |  |  |  | 4
| q_zg, МПа | 0.03875245 | [10 empty] | 0.15 | 0.2521584 | [27 empty] | δ3, Мпа | δ1-δ3, МПа | δ1, МПа | δ1, КПа
|  |  | Модуль деформации, МПа: | [9 empty] | 0.25 | 0.4102066 | [21 empty] | С, МПа:
|  |  | Е0= |  | Точки модуля (полное напр.), МПа |  |  |  | 0.03875245 | 0.06200392 | [25 empty] | φ, град:
|  |  | E50 = |  | qf (полное напр.), МПа |  |  |  | 0.08425147 | [26 empty] | E, Мпа
|  |  | Коэф. Поперечной деформации, ϑ = | [9 empty] | Эффективные значения угла внутреннего трения и удельного сцепления ϕ', С' | [13 empty] | x | 0
[13 empty] | ϕ', град. = | 13 | [12 empty] | y |  |  |  | С, кПа | φ,°
[13 empty] | С', МПа = | 0.006
| Исполнитель: | [6 empty] | Морозов Д.С. |  |  |  |  | Исполнитель: |  |  |  |  | Морозов Д.С.
| Начальник исп. лаборатории: | [6 empty] | Семиколенова Л.Г. |  |  |  |  | Начальник исп. лаборатории: |  |  |  |  | Семиколенова Л.Г.
Лист 1 , всего листов 2 | [11 empty] | Лист 2 , всего листов 2
Частичное воспроизведение протокола испытаний без письменного разрешения ООО «ИнжГео» ЗАПРЕЩАЕТСЯ | [11 empty] | Частичное воспроизведение протокола испытаний без письменного разрешения ООО «ИнжГео» ЗАПРЕЩАЕТСЯ
[5 empty] | второй график |  | первый график | [9 empty] | К Пуассона
dev50 | epsE50 | ind | devE0 | epsE0 | dev | eps | sigma |  | dev1 | eps1 | dev2 | eps2 | dev3 | eps3 |  | Глины
0.03425147 | 0.01884064 |  |  |  | 0 | 0 |  |  | 0 | 0 | 0 | 0 | 0 | 0 |  | < 0 | 0,20-0,30
ind |  |  |  |  | 0.00158367 | 0.0006949812 |  |  | 0.001625819 | 0.0008079318 | 0.006089265 | 0.000793414 | 0.007907564 | 0.000790084 |  | 0-0,25 | 0,30-0,38
2 |  |  |  |  | 0.003142438 | 0.001389962 |  |  | 0.003418758 | 0.001615864 | 0.01245554 | 0.001586828 | 0.01646823 | 0.001580168 |  | 0,25< | 0,38-0,45
E0 |  |  |  |  | 0.004676382 | 0.002084944 |  |  | 0.005443792 | 0.002423795 | 0.01760385 | 0.002380242 | 0.02387732 | 0.002370252 |  | Суглинки | 0,35-0,37
epsE0 | devE0 |  |  |  | 0.006185581 | 0.002779925 |  |  | 0.006965893 | 0.003231727 | 0.02303921 | 0.003173656 | 0.028 | 0.0027979 |  | Пески и супеси | 0,30-0,35
0.01161701 | 0.02325147 |  |  |  | 0.007670112 | 0.003474906 |  |  | 0.008650037 | 0.004039659 | 0.02826662 | 0.00396707 | 0.03499802 | 0.00395042
[5 empty] | 0.009130054 | 0.004169887 |  |  | 0.0101612 | 0.004847591 | 0.0329911 | 0.004760484 | 0.04034675 | 0.004740504
График E50 |  | График E |  |  | 0.01056548 | 0.004864868 |  |  | 0.012 | 0.0059955 | 0.03651767 | 0.005553898 | 0.04429809 | 0.005530588
eps | q | sigma |  |  | 0.01197648 | 0.005559849 |  |  | 0.01235436 | 0.006463455 | 0.03935134 | 0.006347312 | 0.04967422 | 0.006320672
Горизонтальная линия E50 |  | Касательная |  |  | 0.01336312 | 0.006254831 |  |  | 0.01314702 | 0.007271386 | 0.041 | 0.00689718 | 0.05229731 | 0.007110756
0 |  | a | b |  | 0.01472549 | 0.006949812 |  |  | 0.01416575 | 0.008079318 | 0.0422586 | 0.00793414 | 0.05618953 | 0.00790084
|  |  | 0 |  | 0.01606365 | 0.007644793 |  |  | 0.01501945 | 0.00888725 | 0.04334277 | 0.008727553 | 0.06077306 | 0.008690924
Вертикальная линия E50 |  | p1 и p2 |  |  | 0.01737769 | 0.008339774 |  |  | 0.01551705 | 0.009695182 | 0.045435 | 0.009520967 | 0.06457007 | 0.009481008
| 0 | 0 |  |  | 0.01866769 | 0.009034755 |  |  | 0.01596748 | 0.01050311 | 0.04568998 | 0.01031438 | 0.06730274 | 0.01027109
[5 empty] | 0.01993373 | 0.009729737 |  |  | 0.01657965 | 0.01131105 | 0.04656238 | 0.0111078 | 0.06989323 | 0.01106118
Касательная линия E50 |  |  |  |  | 0.02117588 | 0.01042472 |  |  | 0.01756248 | 0.01211898 | 0.0479069 | 0.01190121 | 0.07416373 | 0.01185126
0 | 0 | Горизонтальная 1 |  |  | 0.02239422 | 0.0111197 |  |  | 0.01772489 | 0.01292691 | 0.04867823 | 0.01269462 | 0.07703641 | 0.01264134
[5 empty] | 0.02325147 | 0.01161701 |  |  | 0.01827581 | 0.01373484 | 0.04973104 | 0.01348804 | 0.08010331 | 0.01334054
Горизонтальная линия qкр |  |  |  |  | 0.02478857 | 0.01250966 |  |  | 0.01902415 | 0.01454277 | 0.0510792 | 0.01432124 | 0.08182395 | 0.01422151
Горизонтальная линия q |  | Горизонтальная 2 |  |  | 0.02598769 | 0.01320464 |  |  | 0.01967884 | 0.0153507 | 0.05224822 | 0.01507487 | 0.08603757 | 0.0150116
0 |  | 0 |  |  | 0.02717576 | 0.01389962 |  |  | 0.01994879 | 0.01615864 | 0.05336842 | 0.01586828 | 0.0883693 | 0.01580168
[5 empty] | 0.02834075 | 0.0145946 |  |  | 0.02054294 | 0.01696657 | 0.05487338 | 0.01666169 | 0.09131363 | 0.01659176
Вертикальная линия q |  |  |  |  | 0.02947065 | 0.01528959 |  |  | 0.02127018 | 0.0177745 | 0.05605595 | 0.01745511 | 0.09486502 | 0.01738185
| 0 |  |  |  | 0.03055342 | 0.01598457 |  |  | 0.02205509 | 0.01836546 | 0.05750897 | 0.01824852 | 0.09801794 | 0.01817193
[5 empty] | 0.03157706 | 0.01667955 |  |  | 0.0226562 | 0.01939036 | 0.05932532 | 0.01904193 | 0.1000668 | 0.01896202
[5 empty] | 0.03252954 | 0.01737453 |  |  | 0.02341701 | 0.0201983 | 0.06059783 | 0.01983535 | 0.1036062 | 0.0197521
[5 empty] | 0.03339885 | 0.01806951 |  |  | 0.02431724 | 0.02100623 | 0.06241936 | 0.02062876 | 0.1068305 | 0.02054218
[5 empty] | 0.03425147 | 0.01884064 |  |  | 0.02515228 | 0.02181416 | 0.06458278 | 0.02142218 | 0.1085342 | 0.02133227
[5 empty] | 0.03487876 | 0.01945947 |  |  | 0.02591747 | 0.02262209 | 0.06658093 | 0.02221559 | 0.1116117 | 0.02212235
[5 empty] | 0.03556949 | 0.02015445 |  |  | 0.02700819 | 0.02343002 | 0.06780667 | 0.023009 | 0.1143576 | 0.02291244
[5 empty] | 0.03624469 | 0.02084944 |  |  | 0.02761979 | 0.02423795 | 0.06985285 | 0.02380242 | 0.1182662 | 0.02370252
[5 empty] | 0.03690337 | 0.02154442 |  |  | 0.02864763 | 0.02504589 | 0.07181234 | 0.02459583 | 0.1200322 | 0.0244926
[5 empty] | 0.03754452 | 0.0222394 |  |  | 0.02958709 | 0.02585382 | 0.07357797 | 0.02538925 | 0.1222498 | 0.02528269
[5 empty] | 0.03816714 | 0.02293438 |  |  | 0.03073352 | 0.02666175 | 0.07584262 | 0.02618266 | 0.1264137 | 0.02607277
[5 empty] | 0.03877023 | 0.02362936 |  |  | 0.03178229 | 0.02746968 | 0.07669912 | 0.02697607 | 0.1285182 | 0.02686286
[5 empty] | 0.03935278 | 0.02432434 |  |  | 0.03272876 | 0.02827761 | 0.07934035 | 0.02776949 | 0.1303578 | 0.02765294
[5 empty] | 0.0399138 | 0.02501932 |  |  | 0.03346828 | 0.02908555 | 0.08115914 | 0.0285629 | 0.132727 | 0.02844302
[5 empty] | 0.04045227 | 0.0257143 |  |  | 0.03459623 | 0.02989348 | 0.08234837 | 0.02935632 | 0.1358203 | 0.02923311
[5 empty] | 0.04096721 | 0.02640929 |  |  | 0.03510797 | 0.03070141 | 0.08400087 | 0.03014973 | 0.1376321 | 0.03002319
[5 empty] | 0.0414576 | 0.02710427 |  |  | 0.03639886 | 0.03150934 | 0.08610952 | 0.03094314 | 0.1394569 | 0.03081327
[5 empty] | 0.04192245 | 0.02779925 |  |  | 0.03696426 | 0.03231727 | 0.08756715 | 0.03173656 | 0.1425892 | 0.03160336
[5 empty] | 0.04236074 | 0.02849423 |  |  | 0.03799954 | 0.0331252 | 0.08886663 | 0.03252997 | 0.1447234 | 0.03239344
[5 empty] | 0.04277149 | 0.02918921 |  |  | 0.03850005 | 0.03393314 | 0.09070081 | 0.03332339 | 0.145454 | 0.03318353
[5 empty] | 0.04315368 | 0.02988419 |  |  | 0.03966117 | 0.03474107 | 0.09186255 | 0.0341168 | 0.1485755 | 0.03397361
[5 empty] | 0.04350631 | 0.03057917 |  |  | 0.03997825 | 0.035549 | 0.0938447 | 0.03491021 | 0.1497823 | 0.03476369
[5 empty] | 0.04382839 | 0.03127415 |  |  | 0.04094665 | 0.03635693 | 0.09494011 | 0.03570363 | 0.1510689 | 0.03555378
[5 empty] | 0.0441189 | 0.03196913 |  |  | 0.04126175 | 0.03716486 | 0.09624164 | 0.03649704 | 0.1520297 | 0.03634386
[5 empty] | 0.04437685 | 0.03266412 |  |  | 0.04191889 | 0.0379728 | 0.09704215 | 0.03729046 | 0.1537593 | 0.03713395
[5 empty] | 0.0446092 | 0.0333591 |  |  | 0.04241346 | 0.03878073 | 0.09853448 | 0.03808387 | 0.1560521 | 0.03792403
[5 empty] | 0.04483781 | 0.03405408 |  |  | 0.0430408 | 0.03958866 | 0.0993115 | 0.03887728 | 0.1572025 | 0.03871411
[5 empty] | 0.04506393 | 0.03474906 |  |  | 0.04329628 | 0.04039659 | 0.09976606 | 0.0396707 | 0.1567051 | 0.0395042
[5 empty] | 0.04528746 | 0.03544404 |  |  | 0.04337526 | 0.04120452 | 0.100191 | 0.04046411 | 0.1580543 | 0.04029428
[5 empty] | 0.04550834 | 0.03613902 |  |  | 0.04357311 | 0.04201245 | 0.1008792 | 0.04125753 | 0.1588446 | 0.04108437
[5 empty] | 0.04572648 | 0.036834 |  |  | 0.04411018 | 0.04282039 | 0.1013235 | 0.04205094 | 0.1588703 | 0.04187445
[5 empty] | 0.04594179 | 0.03752898 |  |  | 0.04370971 | 0.04362832 | 0.1021584 | 0.04284435 | 0.1602066 | 0.04266453
[5 empty] | 0.04615419 | 0.03822397 |  |  | 0.04409979 | 0.04443625 | 0.1013569 | 0.04363777 | 0.1586065 | 0.04345462
[5 empty] | 0.04636361 | 0.03891895 |  |  | 0.04407733 | 0.04524418 | 0.1018274 | 0.04443118 | 0.1588734 | 0.0442447
[5 empty] | 0.04656996 | 0.03961393 |  |  | 0.04394285 | 0.04605211 | 0.1015616 | 0.0452246 | 0.1593819 | 0.04503479
[5 empty] | 0.04677315 | 0.04030891 |  |  | 0.04379686 | 0.04686005 | 0.1014609 | 0.04601801 | 0.1586342 | 0.04582487
[5 empty] | 0.04697311 | 0.04100389 |  |  | 0.04383987 | 0.04766798 | 0.1011268 | 0.04681142 | 0.1589326 | 0.04661495
[5 empty] | 0.04716976 | 0.04169887 |  |  | 0.04367239 | 0.04847591 | 0.1010608 | 0.04760484 | 0.1593792 | 0.04740504
[5 empty] | 0.047363 | 0.04239385 |  |  | 0.04379494 | 0.04928384 | 0.1010644 | 0.04839825 | 0.1591763 | 0.04819512
[5 empty] | 0.04755277 | 0.04308883 |  |  | 0.04340803 | 0.05009177 | 0.1006392 | 0.04919167 | 0.1578261 | 0.04898521
[5 empty] | 0.04773897 | 0.04378381 |  |  | 0.04361217 | 0.0508997 | 0.1002865 | 0.04998508 | 0.1573309 | 0.04977529
[5 empty] | 0.04792153 | 0.0444788 |  |  | 0.04310788 | 0.05170764 | 0.1006079 | 0.05077849 | 0.1577928 | 0.05056537
[5 empty] | 0.04810036 | 0.04517378 |  |  | 0.04329566 | 0.05251557 | 0.09940493 | 0.05157191 | 0.1560141 | 0.05135546
[5 empty] | 0.04827539 | 0.04586876 |  |  | 0.04297603 | 0.0533235 | 0.09977904 | 0.05236532 | 0.1556971 | 0.05214554
[5 empty] | 0.04844652 | 0.04656374 |  |  | 0.04314951 | 0.05413143 | 0.09883174 | 0.05315873 | 0.1553438 | 0.05293563
[5 empty] | 0.04861368 | 0.04725872 |  |  | 0.04261659 | 0.05493936 | 0.09876453 | 0.05395215 | 0.1549567 | 0.05372571
[5 empty] | 0.04877678 | 0.0479537 |  |  | 0.0426778 | 0.0557473 | 0.0986789 | 0.05474556 | 0.1543379 | 0.05451579
[5 empty] | 0.04893575 | 0.04864868 |  |  | 0.04263366 | 0.05655523 | 0.09777635 | 0.05553898 | 0.1531896 | 0.05530588
[5 empty] | 0.0490905 | 0.04934366 |  |  | 0.04218466 | 0.05736316 | 0.09715837 | 0.05633239 | 0.1531141 | 0.05609596
[5 empty] | 0.04924094 | 0.05003865 |  |  | 0.04203133 | 0.05817109 | 0.09722647 | 0.0571258 | 0.1520135 | 0.05688605
[5 empty] | 0.04938701 | 0.05073363 |  |  | 0.04207417 | 0.05897902 | 0.09678214 | 0.05791922 | 0.1519901 | 0.05767613
[5 empty] | 0.04952861 | 0.05142861 |  |  | 0.04211371 | 0.05978695 | 0.09642687 | 0.05871263 | 0.1511462 | 0.05846621
[5 empty] | 0.04966566 | 0.05212359 |  |  | 0.04185044 | 0.06059489 | 0.09626217 | 0.05950605 | 0.150884 | 0.0592563
[5 empty] | 0.04979808 | 0.05281857 |  |  | 0.04178489 | 0.06140282 | 0.09498954 | 0.06029946 | 0.1489056 | 0.06004638
[5 empty] | 0.04992579 | 0.05351355 |  |  | 0.04141756 | 0.06221075 | 0.09541046 | 0.06109287 | 0.1483133 | 0.06083647
[5 empty] | 0.0500487 | 0.05420853 |  |  | 0.04144898 | 0.06301868 | 0.09392643 | 0.06188629 | 0.1479094 | 0.06162655
[5 empty] | 0.05016674 | 0.05490351 |  |  | 0.04097964 | 0.06382661 | 0.09393896 | 0.0626797 | 0.1465961 | 0.06241663
[5 empty] | 0.05027982 | 0.05559849 |  |  | 0.04071007 | 0.06463455 | 0.09294953 | 0.06347312 | 0.1463755 | 0.06320672
[5 empty] | 0.05038786 | 0.05629348 |  |  | 0.04064078 | 0.06544248 | 0.09295965 | 0.06426653 | 0.14495 | 0.0639968
[5 empty] | 0.05049078 | 0.05698846 |  |  | 0.04037227 | 0.06625041 | 0.09277082 | 0.06505994 | 0.1443217 | 0.06478689
[5 empty] | 0.0505885 | 0.05768344 |  |  | 0.04040507 | 0.06705834 | 0.09218452 | 0.06585336 | 0.1432929 | 0.06557697
[5 empty] | 0.05068093 | 0.05837842 |  |  | 0.04023968 | 0.06786627 | 0.09150226 | 0.06664677 | 0.1431658 | 0.06636705
[5 empty] | 0.05076799 | 0.0590734 |  |  | 0.04017661 | 0.0686742 | 0.09062554 | 0.06744019 | 0.1417426 | 0.06715714
[5 empty] | 0.0508496 | 0.05976838 |  |  | 0.04001638 | 0.06948214 | 0.09085584 | 0.0682336 | 0.1406255 | 0.06794722
[5 empty] | 0.05092568 | 0.06046336 |  |  | 0.03975951 | 0.07029007 | 0.09029468 | 0.06902701 | 0.1405169 | 0.06873731
[5 empty] | 0.05099614 | 0.06115834 |  |  | 0.0398065 | 0.071098 | 0.08964354 | 0.06982043 | 0.1392188 | 0.06952739
[5 empty] | 0.05106091 | 0.06185333 |  |  | 0.03925786 | 0.07190593 | 0.08890391 | 0.07061384 | 0.1387336 | 0.07031747
[5 empty] | 0.0511199 | 0.06254831 |  |  | 0.03931412 | 0.07271386 | 0.08847731 | 0.07140726 | 0.1384634 | 0.07110756
[5 empty] | 0.05117302 | 0.06324329 |  |  | 0.03897577 | 0.0735218 | 0.08806522 | 0.07220067 | 0.1380106 | 0.07189764
[5 empty] | 0.05122021 | 0.06393827 |  |  | 0.03924334 | 0.07432973 | 0.08816915 | 0.07299408 | 0.1358772 | 0.07268773
[5 empty] | 0.05126137 | 0.06463325 |  |  | 0.03911547 | 0.07513766 | 0.0870836 | 0.0737875 | 0.1366464 | 0.07347781
[5 empty] | 0.05129642 | 0.06532823 |  |  | 0.03888922 | 0.07594559 | 0.08699753 | 0.07458091 | 0.134988 | 0.07426789
[5 empty] | 0.05132528 | 0.06602321 |  |  | 0.03856437 | 0.07675352 | 0.08681074 | 0.07537433 | 0.1344033 | 0.07505798
[5 empty] | 0.05134787 | 0.06671819 |  |  | 0.0385408 | 0.07756145 | 0.08652319 | 0.07616774 | 0.1331942 | 0.07584806
[5 empty] | 0.05136411 | 0.06741318 |  |  | 0.03861833 | 0.07836939 | 0.08563483 | 0.07696115 | 0.1330625 | 0.07663815
[5 empty] | 0.05137392 | 0.06810816 |  |  | 0.03819683 | 0.07917732 | 0.08534563 | 0.07775457 | 0.1313101 | 0.07742823
[5 empty] | 0.0513772 | 0.06880314 |  |  | 0.03827613 | 0.07998525 | 0.08485555 | 0.07854798 | 0.131139 | 0.07821831
[5 empty] | 0.0513772 | 0.06880314 |  |  | 0.03815608 | 0.08079318 | 0.08476455 | 0.0793414 | 0.1300508 | 0.0790084
[5 empty] | 0.0505146 | 0.06880287 |  |  | 0.03813655 | 0.08160111 | 0.08477259 | 0.08013481 | 0.1283475 | 0.07979848
[5 empty] | 0.04966159 | 0.0688026 |  |  | 0.03801736 | 0.08240905 | 0.08417964 | 0.08092822 | 0.128431 | 0.08058857
[5 empty] | 0.04881863 | 0.06880233 |  |  | 0.03789837 | 0.08321698 | 0.08398566 | 0.08172164 | 0.1270031 | 0.08137865
[5 empty] | 0.04798615 | 0.06880206 |  |  | 0.03747943 | 0.08402491 | 0.0836906 | 0.08251505 | 0.1265656 | 0.08216873
[5 empty] | 0.04716458 | 0.06880179 |  |  | 0.03736039 | 0.08483284 | 0.08259443 | 0.08330847 | 0.1255205 | 0.08295882
[5 empty] | 0.04635438 | 0.06880153 |  |  | 0.03714109 | 0.08564077 | 0.08239711 | 0.08410188 | 0.1246695 | 0.0837489
[5 empty] | 0.04555597 | 0.06880126 |  |  | 0.03702138 | 0.0864487 | 0.0821986 | 0.08489529 | 0.1238146 | 0.08453899
[5 empty] | 0.0447698 | 0.06880099 |  |  | 0.03690111 | 0.08725664 | 0.08179887 | 0.08568871 | 0.1229575 | 0.08532907
[5 empty] | 0.04399631 | 0.06880072 |  |  | 0.03708013 | 0.08806457 | 0.08099787 | 0.08648212 | 0.1224003 | 0.08611915
[5 empty] | 0.04323593 | 0.06880045 |  |  | 0.03675829 | 0.0888725 | 0.08039557 | 0.08727553 | 0.1213446 | 0.08690924
[5 empty] | 0.04248911 | 0.06880018 |  |  | 0.03683543 | 0.08968043 | 0.08079193 | 0.08806895 | 0.1200924 | 0.08769932
[5 empty] | 0.04175629 | 0.06879992 |  |  | 0.0366114 | 0.09048836 | 0.08008691 | 0.08886236 | 0.1187456 | 0.0884894
[5 empty] | 0.0410379 | 0.06879965 |  |  | 0.03658605 | 0.0912963 | 0.07968047 | 0.08965578 | 0.1173059 | 0.08927949
[5 empty] | 0.04033439 | 0.06879938 |  |  | 0.03635923 | 0.09210423 | 0.07927257 | 0.09044919 | 0.1163753 | 0.09006957
[5 empty] | 0.03964619 | 0.06879911 |  |  | 0.03603078 | 0.09291216 | 0.07836317 | 0.0912426 | 0.1153556 | 0.09085966
[5 empty] | 0.03897375 | 0.06879884 |  |  | 0.03620056 | 0.09372009 | 0.07815224 | 0.09203602 | 0.1155487 | 0.09164974
[5 empty] | 0.0383175 | 0.06879857 |  |  | 0.03606841 | 0.09452802 | 0.07783974 | 0.09282943 | 0.1138564 | 0.09243982
[5 empty] | 0.03767788 | 0.0687983 |  |  | 0.03563418 | 0.09533595 | 0.07742563 | 0.09362285 | 0.1125806 | 0.09322991
[5 empty] | 0.03705533 | 0.06879804 |  |  | 0.03559772 | 0.09614389 | 0.07760987 | 0.09441626 | 0.1126231 | 0.09401999
[5 empty] | 0.0364503 | 0.06879777 |  |  | 0.03555887 | 0.09695182 | 0.07719242 | 0.09520967 | 0.1111859 | 0.09481008
[5 empty] | 0.03586321 | 0.0687975 |  |  | 0.03531749 | 0.09775975 | 0.07677324 | 0.09600309 | 0.1111707 | 0.09560016
[5 empty] | 0.03529452 | 0.06879723 |  |  | 0.03537342 | 0.09856768 | 0.0764523 | 0.0967965 | 0.1091794 | 0.09639024
[5 empty] | 0.03474466 | 0.06879696 |  |  | 0.0352265 | 0.09937561 | 0.07582955 | 0.09758992 | 0.1093139 | 0.09718033
[5 empty] | 0.03421407 | 0.06879669 |  |  | 0.0349766 | 0.1001835 | 0.07490497 | 0.09838333 | 0.1083761 | 0.09797041
[5 empty] | 0.03370139 | 0.06879642 |  |  | 0.03492355 | 0.1009915 | 0.0741785 | 0.09917674 | 0.1083678 | 0.0987605
[5 empty] | 0.0331963 | 0.06879616 |  |  | 0.03456721 | 0.1017994 | 0.07455011 | 0.09997016 | 0.1065908 | 0.09955058
[5 empty] | 0.03269744 | 0.06879589 |  |  | 0.03430742 | 0.1026073 | 0.07351977 | 0.1007636 | 0.106047 | 0.1003407
[5 empty] | 0.03220525 | 0.06879562 |  |  | 0.03454199 | 0.1034153 | 0.07308127 | 0.101557 | 0.1051277 | 0.1011307
[5 empty] | 0.03172017 | 0.06879535 |  |  | 0.03426865 | 0.1042232 | 0.07322762 | 0.1023504 | 0.1055198 | 0.1019208
[5 empty] | 0.03124264 | 0.06879508 |  |  | 0.03388782 | 0.1050311 | 0.07205997 | 0.1031438 | 0.1051228 | 0.1027109
[5 empty] | 0.0307731 | 0.06879481 |  |  | 0.03359994 | 0.1058391 | 0.07177947 | 0.1039372 | 0.1048365 | 0.103501
[5 empty] | 0.03031199 | 0.06879454 |  |  | 0.03380542 | 0.106647 | 0.07178727 | 0.1047306 | 0.1033605 | 0.1042911
[5 empty] | 0.02985975 | 0.06879428 |  |  | 0.03360471 | 0.1074549 | 0.07118453 | 0.1055241 | 0.1023945 | 0.1050812
[5 empty] | 0.02941682 | 0.06879401 |  |  | 0.03339823 | 0.1082629 | 0.0708724 | 0.1063175 | 0.101538 | 0.1058713
[5 empty] | 0.02898363 | 0.06879374 |  |  | 0.0327864 | 0.1090708 | 0.07005204 | 0.1071109 | 0.1010909 | 0.1066613
[5 empty] | 0.02856063 | 0.06879347 |  |  | 0.03286966 | 0.1098787 | 0.0697246 | 0.1079043 | 0.1007526 | 0.1074514
[5 empty] | 0.02814826 | 0.0687932 |  |  | 0.03254843 | 0.1106867 | 0.06849124 | 0.1086977 | 0.1002228 | 0.1082415
[5 empty] | 0.02774695 | 0.06879293 |  |  | 0.03212314 | 0.1114946 | 0.06865312 | 0.1094911 | 0.1005013 | 0.1090316
[5 empty] | 0.02735715 | 0.06879266 |  |  | 0.03189423 | 0.1123025 | 0.06741139 | 0.1102845 | 0.09978757 | 0.1098217
[5 empty] | 0.02697929 | 0.0687924 |  |  | 0.03176211 | 0.1131105 | 0.06736721 | 0.111078 | 0.09838138 | 0.1106118
[5 empty] | 0.02661381 | 0.06879213 |  |  | 0.03182723 | 0.1139184 | 0.06682172 | 0.1118714 | 0.09878234 | 0.1114018
[5 empty] | 0.02626116 | 0.06879186 |  |  | 0.03129 | 0.1147263 | 0.0664761 | 0.1126648 | 0.0983901 | 0.1121919
[5 empty] | 0.02592178 | 0.06879159 |  |  | 0.03105086 | 0.1155343 | 0.06583148 | 0.1134582 | 0.09740432 | 0.112982
[5 empty] | 0.02559609 | 0.06879132 |  |  | 0.03101023 | 0.1163422 | 0.06498904 | 0.1142516 | 0.09662464 | 0.1137721
[5 empty] | 0.02528455 | 0.06879105 |  |  | 0.03056854 | 0.1171501 | 0.06414991 | 0.115045 | 0.09665071 | 0.1145622
[5 empty] | 0.02498759 | 0.06879079 |  |  | 0.03052623 | 0.117958 | 0.06351527 | 0.1158384 | 0.09628219 | 0.1153523
[5 empty] | 0.02470566 | 0.06879052 |  |  | 0.03038371 | 0.118766 | 0.06298626 | 0.1166319 | 0.09611872 | 0.1161423
[5 empty] | 0.02443918 | 0.06879025 |  |  | 0.03014143 | 0.1195739 | 0.06256404 | 0.1174253 | 0.09465996 | 0.1169324
[5 empty] | 0.0241886 | 0.06878998 |  |  | 0.0295998 | 0.1203818 | 0.06294976 | 0.1182187 | 0.09460555 | 0.1177225
[5 empty] | 0.0241886 | 0.06878998 |  |  | 0.02925926 | 0.1211898 | 0.06234458 | 0.1190121 | 0.09475516 | 0.1185126
[5 empty] | 0.02358251 | 0.06870908 |  |  | 0.02922023 | 0.1219977 | 0.06164966 | 0.1198055 | 0.09320841 | 0.1193027
[5 empty] | 0.02298315 | 0.06862817 |  |  | 0.02908315 | 0.1228056 | 0.06086615 | 0.1205989 | 0.09376498 | 0.1200928
[5 empty] | 0.0223908 | 0.06854727 |  |  | 0.02864844 | 0.1236136 | 0.06009521 | 0.1213923 | 0.0925245 | 0.1208828
[5 empty] | 0.02180578 | 0.06846636 |  |  | 0.02831653 | 0.1244215 | 0.06003799 | 0.1221857 | 0.09248664 | 0.1216729
[5 empty] | 0.02122838 | 0.06838546 |  |  | 0.02838785 | 0.1252294 | 0.05979564 | 0.1229792 | 0.09305103 | 0.122463
[5 empty] | 0.02065892 | 0.06830455 |  |  | 0.02816282 | 0.1260374 | 0.05916933 | 0.1237726 | 0.09131733 | 0.1232531
[5 empty] | 0.02009768 | 0.06822365 |  |  | 0.02784188 | 0.1268453 | 0.05846021 | 0.124566 | 0.09218519 | 0.1240432
[5 empty] | 0.01954498 | 0.06814274 |  |  | 0.02772546 | 0.1276532 | 0.05806943 | 0.1253594 | 0.09065426 | 0.1248333
[5 empty] | 0.01900112 | 0.06806184 |  |  | 0.02721398 | 0.1284612 | 0.05849815 | 0.1261528 | 0.0898242 | 0.1256234
[5 empty] | 0.0184664 | 0.06798094 |  |  | 0.02700787 | 0.1292691 | 0.05714752 | 0.1269462 | 0.08999464 | 0.1264134
[5 empty] | 0.01794112 | 0.06790003 |  |  | 0.02720757 | 0.130077 | 0.05741871 | 0.1277396 | 0.09036525 | 0.1272035
[5 empty] | 0.01742558 | 0.06781913 |  |  | 0.02691349 | 0.130885 | 0.05701286 | 0.1285331 | 0.08863567 | 0.1279936
[5 empty] | 0.01692009 | 0.06773822 |  |  | 0.02662607 | 0.1316929 | 0.05683113 | 0.1293265 | 0.08950555 | 0.1287837
[5 empty] | 0.01642495 | 0.06765732 |  |  | 0.02624574 | 0.1325008 | 0.05667467 | 0.1301199 | 0.08837455 | 0.1295738
[5 empty] | 0.01594046 | 0.06757641 |  |  | 0.02647288 | 0.1333088 | 0.05634447 | 0.1309133 | 0.08874233 | 0.1303639
[5 empty] | 0.01546693 | 0.06749551 |  |  | 0.02600386 | 0.1341167 | 0.05552503 | 0.1317067 | 0.0876109 | 0.1311539
[5 empty] | 0.01500466 | 0.06741461 |  |  | 0.0258362 | 0.1349246 | 0.05610615 | 0.1325001 | 0.08708175 | 0.131944
[5 empty] | 0.01455394 | 0.0673337 |  |  | 0.02596995 | 0.1357325 | 0.05538818 | 0.1332935 | 0.08735488 | 0.1327341
[5 empty] | 0.01411509 | 0.0672528 |  |  | 0.02570513 | 0.1365405 | 0.05497151 | 0.134087 | 0.08603032 | 0.1335242
[5 empty] | 0.0136884 | 0.06717189 |  |  | 0.02524178 | 0.1373484 | 0.0555565 | 0.1348804 | 0.08510808 | 0.1343143
[5 empty] | 0.01327418 | 0.06709099 |  |  | 0.02527993 | 0.1381563 | 0.05534352 | 0.1356738 | 0.08608819 | 0.1351044
[5 empty] | 0.01287273 | 0.06701008 |  |  | 0.02511963 | 0.1389643 | 0.05423293 | 0.1364672 | 0.08527065 | 0.1358944
[5 empty] | 0.01248436 | 0.06692918 |  |  | 0.0247609 | 0.1397722 | 0.05432511 | 0.1372606 | 0.0847555 | 0.1366845
[5 empty] | 0.01210935 | 0.06684828 |  |  | 0.02490378 | 0.1405801 | 0.05472043 | 0.138054 | 0.08464275 | 0.1374746
[5 empty] | 0.01174679 | 0.06676737 |  |  | 0.02454831 | 0.1413881 | 0.05461925 | 0.1388474 | 0.08413242 | 0.1382647
[5 empty] | 0.01138957 | 0.06668647 |  |  | 0.02439452 | 0.142196 | 0.05372195 | 0.1396409 | 0.08312453 | 0.1390548
[5 empty] | 0.01103674 | 0.06660556 |  |  | 0.02444244 | 0.1430039 | 0.05372889 | 0.1404343 | 0.08321909 | 0.1398449
[5 empty] | 0.01068862 | 0.06652466 |  |  | 0.02409212 | 0.1438119 | 0.05404044 | 0.1412277 | 0.08221612 | 0.1406349
[5 empty] | 0.01034549 | 0.06644375 |  |  | 0.02394359 | 0.1446198 | 0.05315698 | 0.1420211 | 0.08241564 | 0.141425
[5 empty] | 0.01000768 | 0.06636285 |  |  | 0.02369687 | 0.1454277 | 0.05297886 | 0.1428145 | 0.08221768 | 0.1422151
[5 empty] | 0.009675478 | 0.06628194 |  |  | 0.02385202 | 0.1462357 | 0.05290647 | 0.1436079 | 0.08192224 | 0.1430052
[5 empty] | 0.009349187 | 0.06620104 |  |  | 0.02350906 | 0.1470436 | 0.05274016 | 0.1444013 | 0.08022935 | 0.1437953
[5 empty] | 0.009029111 | 0.06612014 |  |  | 0.02356803 | 0.1478515 | 0.05288032 | 0.1451948 | 0.08063903 | 0.1445854
[5 empty] | 0.008715552 | 0.06603923 |  |  | 0.02312896 | 0.1486595 | 0.0527273 | 0.1459882 | 0.08095129 | 0.1453755
[5 empty] | 0.008408813 | 0.06595833 |  |  | 0.02309189 | 0.1494674 | 0.05198148 | 0.1467816 | 0.08016615 | 0.1461655
[5 empty] | 0.008109197 | 0.06587742 |  |  | 0.02325685 | 0.1502753 | 0.05234322 | 0.147575 | 0.07888364 | 0.1469556
[5 empty] | 0.007817006 | 0.06579652 |  |  | 0.02292388 | 0.1510833 | 0.0521129 | 0.1483684 | 0.07940377 | 0.1477457
[5 empty] | 0.007532543 | 0.06571561 |  |  | 0.02289302 | 0.1518912 | 0.05229089 | 0.1491618 | 0.07932655 | 0.1485358
[5 empty] | 0.00725611 | 0.06563471 |  |  | 0.0228643 | 0.1526991 | 0.05237754 | 0.1499552 | 0.07795201 | 0.1493259
[5 empty] | 0.006988009 | 0.06555381 |  |  | 0.02273775 | 0.153507 | 0.05177324 | 0.1507487 | 0.07868017 | 0.150116
[5 empty] | 0.006728544 | 0.0654729 |  |  | 0.02221342 | 0.154315 | 0.05147835 | 0.1515421 | 0.07691104 | 0.150906
[5 empty] | 0.006478017 | 0.065392 |  |  | 0.02249133 | 0.1551229 | 0.05209325 | 0.1523355 | 0.07684464 | 0.1516961
[5 empty] | 0.00623673 | 0.06531109 |  |  | 0.02227152 | 0.1559308 | 0.05131829 | 0.1531289 | 0.075981 | 0.1524862
[5 empty] | 0.006004986 | 0.06523019 |  |  | 0.02195403 | 0.1567388 | 0.05105385 | 0.1539223 | 0.07722012 | 0.1532763
[5 empty] | 0.005783088 | 0.06514928 |  |  | 0.02183889 | 0.1575467 | 0.0513003 | 0.1547157 | 0.07606203 | 0.1540664
[5 empty] | 0.005571337 | 0.06506838 |  |  | 0.02192613 | 0.1583546 | 0.05145801 | 0.1555091 | 0.07520675 | 0.1548565
[5 empty] | 0.005370038 | 0.06498748 |  |  | 0.0215158 | 0.1591626 | 0.05092734 | 0.1563025 | 0.07585429 | 0.1556465
[5 empty] | 0.005179491 | 0.06490657 |  |  | 0.02150793 | 0.1599705 | 0.05140867 | 0.157096 | 0.07530468 | 0.1564366
[5 empty] | 0.005 | 0.06482567 |  |  | 0.02160254 | 0.1607784 | 0.05110236 | 0.1578894 | 0.07485793 | 0.1572267
[5 empty] | 0.005 | 0.06481251
[5 empty] | 0.005646741 | 0.06481278
[5 empty] | 0.006289943 | 0.06481305
[5 empty] | 0.006929567 | 0.06481331
[5 empty] | 0.007565573 | 0.06481358
[5 empty] | 0.008197922 | 0.06481385
[5 empty] | 0.008826575 | 0.06481412
[5 empty] | 0.009451492 | 0.06481439
[5 empty] | 0.01007263 | 0.06481466
[5 empty] | 0.01068996 | 0.06481493
[5 empty] | 0.01130343 | 0.06481519
[5 empty] | 0.01191301 | 0.06481546
[5 empty] | 0.01251866 | 0.06481573
[5 empty] | 0.01312033 | 0.064816
[5 empty] | 0.01371799 | 0.06481627
[5 empty] | 0.01431159 | 0.06481654
[5 empty] | 0.01490111 | 0.0648168
[5 empty] | 0.0154865 | 0.06481707
[5 empty] | 0.01606771 | 0.06481734
[5 empty] | 0.01664472 | 0.06481761
[5 empty] | 0.01721747 | 0.06481788
[5 empty] | 0.01778594 | 0.06481815
[5 empty] | 0.01835008 | 0.06481842
[5 empty] | 0.01890985 | 0.06481868
[5 empty] | 0.01946522 | 0.06481895
[5 empty] | 0.0200163 | 0.06481922
[5 empty] | 0.02056402 | 0.06481949
[5 empty] | 0.02110851 | 0.06481976
[5 empty] | 0.02164972 | 0.06482003
[5 empty] | 0.02218761 | 0.0648203
[5 empty] | 0.02272215 | 0.06482056
[5 empty] | 0.0232533 | 0.06482083
[5 empty] | 0.02378101 | 0.0648211
[5 empty] | 0.02430526 | 0.06482137
[5 empty] | 0.02482598 | 0.06482164
[5 empty] | 0.02534316 | 0.06482191
[5 empty] | 0.02585675 | 0.06482218
[5 empty] | 0.0263667 | 0.06482244
[5 empty] | 0.02687299 | 0.06482271
[5 empty] | 0.02737556 | 0.06482298
[5 empty] | 0.02787439 | 0.06482325
[5 empty] | 0.02836943 | 0.06482352
[5 empty] | 0.02886064 | 0.06482379
[5 empty] | 0.02934798 | 0.06482406
[5 empty] | 0.02983141 | 0.06482432
[5 empty] | 0.0303109 | 0.06482459
[5 empty] | 0.0307864 | 0.06482486
[5 empty] | 0.03125788 | 0.06482513
[5 empty] | 0.03172529 | 0.0648254
[5 empty] | 0.0321886 | 0.06482567
[5 empty] | 0.0321886 | 0.06481251
[5 empty] | 0.03268825 | 0.06489395
[5 empty] | 0.03318339 | 0.06497539
[5 empty] | 0.03367391 | 0.06505683
[5 empty] | 0.03415968 | 0.06513827
[5 empty] | 0.0346406 | 0.06521972
[5 empty] | 0.03511655 | 0.06530116
[5 empty] | 0.03558742 | 0.0653826
[5 empty] | 0.03605309 | 0.06546404
[5 empty] | 0.03651344 | 0.06554548
[5 empty] | 0.03696837 | 0.06562692
[5 empty] | 0.03741775 | 0.06570836
[5 empty] | 0.03786147 | 0.06578981
[5 empty] | 0.03829941 | 0.06587125
[5 empty] | 0.03873147 | 0.06595269
[5 empty] | 0.03915753 | 0.06603413
[5 empty] | 0.03957746 | 0.06611557
[5 empty] | 0.03999116 | 0.06619701
[5 empty] | 0.04039851 | 0.06627845
[5 empty] | 0.0407994 | 0.0663599
[5 empty] | 0.04119371 | 0.06644134
[5 empty] | 0.04158133 | 0.06652278
[5 empty] | 0.04196213 | 0.06660422
[5 empty] | 0.04233602 | 0.06668566
[5 empty] | 0.04270286 | 0.0667671
[5 empty] | 0.04306302 | 0.06684854
[5 empty] | 0.0434192 | 0.06692999
[5 empty] | 0.04377175 | 0.06701143
[5 empty] | 0.04412056 | 0.06709287
[5 empty] | 0.0444655 | 0.06717431
[5 empty] | 0.04480648 | 0.06725575
[5 empty] | 0.04514337 | 0.06733719
[5 empty] | 0.04547605 | 0.06741863
[5 empty] | 0.04580441 | 0.06750007
[5 empty] | 0.04612835 | 0.06758152
[5 empty] | 0.04644773 | 0.06766296
[5 empty] | 0.04676245 | 0.0677444
[5 empty] | 0.0470724 | 0.06782584
[5 empty] | 0.04737745 | 0.06790728
[5 empty] | 0.04767749 | 0.06798872
[5 empty] | 0.04797241 | 0.06807016
[5 empty] | 0.04826209 | 0.06815161
[5 empty] | 0.04854642 | 0.06823305
[5 empty] | 0.04882528 | 0.06831449
[5 empty] | 0.04909856 | 0.06839593
[5 empty] | 0.04936615 | 0.06847737
[5 empty] | 0.04962792 | 0.06855881
[5 empty] | 0.04988376 | 0.06864025
[5 empty] | 0.05013356 | 0.0687217
[5 empty] | 0.0503772 | 0.06880314
[5 empty] | 0.04525147 | 0.06880314
[5 empty] | 0.05048556 | 0.0707295
[5 empty] | 0.05058579 | 0.07265587
[5 empty] | 0.05067821 | 0.07458223
[5 empty] | 0.05076314 | 0.0765086
[5 empty] | 0.0508409 | 0.07843496
[5 empty] | 0.05091179 | 0.08036133
[5 empty] | 0.05097615 | 0.08228769
[5 empty] | 0.05103429 | 0.08421406
[5 empty] | 0.05108651 | 0.08614042
[5 empty] | 0.05113314 | 0.08806679
[5 empty] | 0.0511745 | 0.08999315
[5 empty] | 0.0512109 | 0.09191952
[5 empty] | 0.05124266 | 0.09384589
[5 empty] | 0.0512701 | 0.09577225
[5 empty] | 0.05129352 | 0.09769862
[5 empty] | 0.05131326 | 0.09962498
[5 empty] | 0.05132961 | 0.1015513
[5 empty] | 0.05134291 | 0.1034777
[5 empty] | 0.05135347 | 0.1054041
[5 empty] | 0.0513616 | 0.1073304
[5 empty] | 0.05136763 | 0.1092568
[5 empty] | 0.05137186 | 0.1111832
[5 empty] | 0.05137461 | 0.1131095
[5 empty] | 0.05137621 | 0.1150359
[5 empty] | 0.05137696 | 0.1169623
[5 empty] | 0.05137719 | 0.1188886
[5 empty] | 0.05137114 | 0.120815
[5 empty] | 0.0512848 | 0.1227414
[5 empty] | 0.0511025 | 0.1246677
[5 empty] | 0.05083233 | 0.1265941
[5 empty] | 0.05048238 | 0.1285205
[5 empty] | 0.05006074 | 0.1304468
[5 empty] | 0.04957551 | 0.1323732
[5 empty] | 0.04903477 | 0.1342996
[5 empty] | 0.04844661 | 0.1362259
[5 empty] | 0.04781912 | 0.1381523
[5 empty] | 0.0471604 | 0.1400786
[5 empty] | 0.04647853 | 0.142005
[5 empty] | 0.04578161 | 0.1439314
[5 empty] | 0.04507772 | 0.1458577
[5 empty] | 0.04437496 | 0.1477841
[5 empty] | 0.04368141 | 0.15
[5 empty] | 0.04300517 | 0.1516368
[5 empty] | 0.04235432 | 0.1535632
[5 empty] | 0.04173696 | 0.1554896
[5 empty] | 0.04116118 | 0.1574159
[5 empty] | 0.04063506 | 0.1593423
[5 empty] | 0.0401667 | 0.1612687
[5 empty] | 0.03976419 | 0.163195
[5 empty] | 0.03943562 | 0.1651214
[5 empty] | 0.0391688 | 0.1670478
[5 empty] | 0.03891021 | 0.1689741
[5 empty] | 0.03865665 | 0.1709005
[5 empty] | 0.0384084 | 0.1728269
[5 empty] | 0.03816571 | 0.1747532
[5 empty] | 0.03792883 | 0.1766796
[5 empty] | 0.03769804 | 0.178606
[5 empty] | 0.03747359 | 0.1805323
[5 empty] | 0.03725574 | 0.1824587
[5 empty] | 0.03704476 | 0.184385
[5 empty] | 0.0368409 | 0.1863114
[5 empty] | 0.03664442 | 0.1882378
[5 empty] | 0.03645559 | 0.1901641
[5 empty] | 0.03627466 | 0.1920905
[5 empty] | 0.0361019 | 0.1940169
[5 empty] | 0.03593756 | 0.1959432
[5 empty] | 0.03578191 | 0.1978696
[5 empty] | 0.03563521 | 0.199796
[5 empty] | 0.03549772 | 0.2017223
[5 empty] | 0.03536969 | 0.2036487
[5 empty] | 0.03525139 | 0.2055751
[5 empty] | 0.03514308 | 0.2075014
[5 empty] | 0.03504501 | 0.2094278
[5 empty] | 0.03495746 | 0.2113542
[5 empty] | 0.03488068 | 0.2132805
[5 empty] | 0.03481489 | 0.2152069
[5 empty] | 0.03475427 | 0.2171333
[5 empty] | 0.03469467 | 0.2190596
[5 empty] | 0.03463626 | 0.220986
[5 empty] | 0.03457918 | 0.2229124
[5 empty] | 0.0345236 | 0.2248387
[5 empty] | 0.03446966 | 0.2267651
[5 empty] | 0.03441753 | 0.2286914
[5 empty] | 0.03436735 | 0.2306178
[5 empty] | 0.03431929 | 0.2325442
[5 empty] | 0.03427349 | 0.2344705
[5 empty] | 0.03423012 | 0.2363969
[5 empty] | 0.03418933 | 0.2383233
[5 empty] | 0.03415127 | 0.2402496
[5 empty] | 0.0341161 | 0.242176
[5 empty] | 0.03408397 | 0.2441024
[5 empty] | 0.03405505 | 0.2460287
[5 empty] | 0.03402947 | 0.2479551
[5 empty] | 0.03400741 | 0.2498815
[5 empty] | 0.033989 | 0.2518078
[5 empty] | 0.03397442 | 0.2537342
[5 empty] | 0.03396381 | 0.2556606
[5 empty] | 0.03395734 | 0.2575869
[5 empty] | 0.03395514 | 0.2595133