## 1
Общество с ограниченной ответственностью "Инженерная геология" (ООО "ИнжГео") | [11 empty] | Общество с ограниченной ответственностью "Инженерная геология" (ООО "ИнжГео")
Юр. адрес: 117279, г. Москва, ул. Миклухо-Маклая, 36 а, этаж 5, пом. XXIII к. 76-84 | [11 empty] | Юр. адрес: 117279, г. Москва, ул. Миклухо-Маклая, 36 а, этаж 5, пом. XXIII к. 76-84 | [8 empty] | нагр |  |  | X0 | Y0 | R |  | нагр |  |  |  | X0 | Y0 | R | нагр |  |  |  | X0 | Y0 | R |  | нагр |  |  |  | X0 | Y0 | R
Телефон/факс +7 (495) 132-30-00, Адрес электронной почты inbox@inj-geo.ru | [11 empty] | Телефон/факс +7 (495) 132-30-00, Адрес электронной почты inbox@inj-geo.ru | [12 empty] | 0 | [7 empty] | 0 | [6 empty] | 0 | [7 empty] | 0
[21 empty] | девиатор | [6 empty] | девиатор | [6 empty] | девиатор | [7 empty] | девиатор
Испытательная лаборатория ООО «ИнжГео» | [11 empty] | Испытательная лаборатория ООО «ИнжГео» | [8 empty] | x0 | Угол | X | Y |  |  |  | x0 |  | Угол | X | Y |  |  | x0 |  | Угол | X | Y |  |  |  | x0 |  | Угол | X | Y
Адрес места осуществления деятельности лаборатории: г. Москва, просп. Вернадского, д. 51, стр. 1 | [11 empty] | Адрес места осуществления деятельности лаборатории: г. Москва, просп. Вернадского, д. 51, стр. 1 | [9 empty] | 0 | [7 empty] | 0 | [6 empty] | 0 | [7 empty] | 0
Телефон +7(910)4557682, E-mail: slg85@mail.ru | [11 empty] | Телефон +7(910)4557682, E-mail: slg85@mail.ru | [9 empty] | 5 | [7 empty] | 5 | [6 empty] | 5 | [7 empty] | 5
[22 empty] | 10 | [7 empty] | 10 | [6 empty] | 10 | [7 empty] | 10
[12 empty] | Протокол испытаний № 13-63/42 от 10-12-2022 | [9 empty] | 15 | [7 empty] | 15 | [6 empty] | 15 | [7 empty] | 15
[22 empty] | 20 | [7 empty] | 20 | [6 empty] | 20 | [7 empty] | 20
[12 empty] | Наименование и адрес заказчика: Переход трубопровода через р. Енисей | [9 empty] | 25 | [7 empty] | 25 | [6 empty] | 25 | [7 empty] | 25
[12 empty] | Наименование объекта: ООО Регионстрой | [9 empty] | 30 | [7 empty] | 30 | [6 empty] | 30 | [7 empty] | 30
Наименование используемого метода/методики: ГОСТ 12248.4-2020 | [11 empty] | Наименование используемого метода/методики: ГОСТ 12248.3-2020 | [9 empty] | 35 | [7 empty] | 35 | [6 empty] | 35 | [7 empty] | 35
Условия проведения испытания: температура окружающей среды (18 - 25)0С, влажность воздуха (40 - 75)% | [11 empty] | Условия проведения испытания: температура окружающей среды (18 - 25)0С, влажность воздуха (40 - 75)% | [9 empty] | 40 | [7 empty] | 40 | [6 empty] | 40 | [7 empty] | 40
[12 empty] | Дата получение объекта подлежащего испытаниям: 13-11-2022 | [9 empty] | 45 | [7 empty] | 45 | [6 empty] | 45 | [7 empty] | 45
[12 empty] | Дата испытания: 25.10.2022-19.11.2042 | [9 empty] | 50 | [7 empty] | 50 | [6 empty] | 50 | [7 empty] | 50
[22 empty] | 55 | [7 empty] | 55 | [6 empty] | 55 | [7 empty] | 55
Испытание грунтов методом трехосного сжатия | [11 empty] | Испытание грунтов методом трехосного сжатия | [9 empty] | 60 | [7 empty] | 60 | [6 empty] | 60 | [7 empty] | 60
[22 empty] | 65 | [7 empty] | 65 | [6 empty] | 65 | [7 empty] | 65
Лабораторный номер: | [6 empty] | We, д.е. = |  |  |  |  | Лабораторный номер: |  | 1077 |  |  |  | We, д.е. = | 0.665392049 |  |  | 70 | [7 empty] | 70 | [6 empty] | 70 | [7 empty] | 70
Номер скважины: | [6 empty] | ρ, г/см3 = |  |  |  |  | Номер скважины: |  | BH-008 |  |  |  | ρ, г/см3 = | 1.52 |  |  | 75 | [7 empty] | 75 | [6 empty] | 75 | [7 empty] | 75
Глубина отбора, м: | [6 empty] | ρs, г/см3 = |  |  |  |  | Глубина отбора, м: |  | 0.5 |  |  |  | ρs, г/см3 = | 2.74 |  |  | 80 | [7 empty] | 80 | [6 empty] | 80 | [7 empty] | 80
Наименование грунта: | [6 empty] | e, д.е. = |  |  |  |  | Наименование грунта: |  | Суглинок, после оттаивания текучий, тяжелый песчанистый |  |  |  | e, д.е. = | 2.002088 |  |  | 85 | [7 empty] | 85 | [6 empty] | 85 | [7 empty] | 85
Схема проведения опыта: | [6 empty] | IL, д.е. = |  |  |  |  | Схема проведения опыта: |  | КД |  |  |  | IL, д.е. = | 3.523 |  |  | 90 | [7 empty] | 90 | [6 empty] | 90 | [7 empty] | 90
[22 empty] | 95 | [7 empty] | 95 | [6 empty] | 95 | [7 empty] | 95
[22 empty] | 100 | [7 empty] | 100 | [6 empty] | 100 | [7 empty] | 100
Результаты испытаний | [11 empty] | Результаты испытаний | [9 empty] | 105 | [7 empty] | 105 | [6 empty] | 105 | [7 empty] | 105
[22 empty] | 110 | [7 empty] | 110 | [6 empty] | 110 | [7 empty] | 110
[22 empty] | 115 | [7 empty] | 115 | [6 empty] | 115 | [7 empty] | 115
[22 empty] | 120 | [7 empty] | 120 | [6 empty] | 120 | [7 empty] | 120
[22 empty] | 125 | [7 empty] | 125 | [6 empty] | 125 | [7 empty] | 125
[22 empty] | 130 | [7 empty] | 130 | [6 empty] | 130 | [7 empty] | 130
[22 empty] | 135 | [7 empty] | 135 | [6 empty] | 135 | [7 empty] | 135
[22 empty] | 140 | [7 empty] | 140 | [6 empty] | 140 | [7 empty] | 140
[22 empty] | 145 | [7 empty] | 145 | [6 empty] | 145 | [7 empty] | 145
[22 empty] | 150 | [7 empty] | 150 | [6 empty] | 150 | [7 empty] | 150
[22 empty] | 155 | [7 empty] | 155 | [6 empty] | 155 | [7 empty] | 155
[22 empty] | 160 | [7 empty] | 160 | [6 empty] | 160 | [7 empty] | 160
[22 empty] | 165 | [7 empty] | 165 | [6 empty] | 165 | [7 empty] | 165
[22 empty] | 170 | [7 empty] | 170 | [6 empty] | 170 | [7 empty] | 170
[22 empty] | 175 | [7 empty] | 175 | [6 empty] | 175 | [7 empty] | 175
[22 empty] | 180 | [7 empty] | 180 | [6 empty] | 180 | [7 empty] | 180
[13 empty] | Давление в камере, Мпа σ3 | Вертикальная нагрузка, Мпа σ1 | Поровое давление, Мпа u
| K0, д.е. | 0.8781307 |  |  |  |  | Коэфф. Точки | [5 empty] | 0.05 | 0.07292063 | [5 empty] | 1 | [6 empty] | σ3,кПа | σ1,кПа | u, кПа |  |  |  | 4
| q_zg, МПа | 0.04390653 | [10 empty] | 0.15 | 0.2006772 | [27 empty] | δ3, Мпа | δ1-δ3, МПа | δ1, МПа | δ1, КПа
|  |  | Модуль деформации, МПа: | [9 empty] | 0.25 | 0.3284337 | [21 empty] | С, МПа:
|  |  | Е0= |  | Точки модуля (полное напр.), МПа |  |  |  | 0.04390653 | 0.07025045 | [25 empty] | φ, град:
|  |  | E50 = |  | qf (полное напр.), МПа |  |  |  | 0.08334392 | [26 empty] | E, Мпа
|  |  | Коэф. Поперечной деформации, ϑ = | [9 empty] | Эффективные значения угла внутреннего трения и удельного сцепления ϕ', С' | [13 empty] | x | 0
[13 empty] | ϕ', град. = | 7 | [12 empty] | y |  |  |  | С, кПа | φ,°
[13 empty] | С', МПа = | 0.004
| Исполнитель: | [6 empty] | Морозов Д.С. |  |  |  |  | Исполнитель: |  |  |  |  | Морозов Д.С.
| Начальник исп. лаборатории: | [6 empty] | Семиколенова Л.Г. |  |  |  |  | Начальник исп. лаборатории: |  |  |  |  | Семиколенова Л.Г.
Лист 1 , всего листов 2 | [11 empty] | Лист 2 , всего листов 2
Частичное воспроизведение протокола испытаний без письменного разрешения ООО «ИнжГео» ЗАПРЕЩАЕТСЯ | [11 empty] | Частичное воспроизведение протокола испытаний без письменного разрешения ООО «ИнжГео» ЗАПРЕЩАЕТСЯ
[5 empty] | второй график |  | первый график | [9 empty] | К Пуассона
dev50 | epsE50 | ind | devE0 | epsE0 | dev | eps | sigma |  | dev1 | eps1 | dev2 | eps2 | dev3 | eps3 |  | Глины
0.03334392 | 0.01371213 |  |  |  | 0 | 0 |  |  | 0 | 0 | 0 | 0 | 0 | 0 |  | < 0 | 0,20-0,30
ind |  |  |  |  | 8.892866e-05 | 0.0006431781 |  |  | 0.001928227 | 0.0007727204 | 0.005 | 0.0008811728 | 0.008821721 | 0.0007653322 |  | 0-0,25 | 0,30-0,38
2 |  |  |  |  | 0.0003514799 | 0.001286356 |  |  | 0.003700086 | 0.001545441 | 0.007904707 | 0.001537246 | 0.016 | 0.00149281 |  | 0,25< | 0,38-0,45
E0 |  |  |  |  | 0.0007813018 | 0.001929534 |  |  | 0.005564755 | 0.002318161 | 0.01149852 | 0.002305869 | 0.02211064 | 0.002295997 |  | Суглинки | 0,35-0,37
epsE0 | devE0 |  |  |  | 0.001372042 | 0.002572712 |  |  | 0.006771413 | 0.003090882 | 0.01463494 | 0.003074493 | 0.02832511 | 0.003061329 |  | Пески и супеси | 0,30-0,35
0.01253532 | 0.02634392 |  |  |  | 0.002117349 | 0.00321589 |  |  | 0.008 | 0.003806667 | 0.01809781 | 0.003843116 | 0.03305559 | 0.003826661
[5 empty] | 0.00301087 | 0.003859068 |  |  | 0.00875585 | 0.004636323 | 0.02097102 | 0.004611739 | 0.03710457 | 0.004591993
График E50 |  | График E |  |  | 0.004046254 | 0.004502247 |  |  | 0.0096291 | 0.005409043 | 0.02323843 | 0.005380362 | 0.03921685 | 0.005227083
eps | q | sigma |  |  | 0.005217148 | 0.005145425 |  |  | 0.010395 | 0.006181763 | 0.02533858 | 0.006379334 | 0.04075373 | 0.006122658
Горизонтальная линия E50 |  | Касательная |  |  | 0.0065172 | 0.005788603 |  |  | 0.01085894 | 0.006954484 | 0.02578178 | 0.006917608 | 0.04206577 | 0.00688799
0 |  | a | b |  | 0.007940058 | 0.006431781 |  |  | 0.01146031 | 0.007790284 | 0.02712325 | 0.007686232 | 0.04383832 | 0.007653322
|  |  | 0 |  | 0.009479371 | 0.007074959 |  |  | 0.01163844 | 0.008499925 | 0.02794151 | 0.008454855 | 0.04517164 | 0.008418654
Вертикальная линия E50 |  | p1 и p2 |  |  | 0.01112879 | 0.007718137 |  |  | 0.0121466 | 0.009272645 | 0.0288366 | 0.009223478 | 0.04706597 | 0.009183986
| 0 | 0 |  |  | 0.01288195 | 0.008361315 |  |  | 0.01265078 | 0.01004537 | 0.02960857 | 0.009992101 | 0.04862159 | 0.009949319
[5 empty] | 0.01473251 | 0.009004493 |  |  | 0.01305076 | 0.01081809 | 0.03075745 | 0.01076072 | 0.05013873 | 0.01071465
Касательная линия E50 |  |  |  |  | 0.01667412 | 0.009647671 |  |  | 0.0134463 | 0.01159081 | 0.03198331 | 0.01152935 | 0.05101767 | 0.01147998
0 | 0 | Горизонтальная 1 |  |  | 0.01870043 | 0.01029085 |  |  | 0.01363717 | 0.01236353 | 0.03268618 | 0.01229797 | 0.05265865 | 0.01224532
[5 empty] | 0.02080507 | 0.01093403 |  |  | 0.01422312 | 0.01313625 | 0.0334661 | 0.01306659 | 0.05426193 | 0.01301065
Горизонтальная линия qкр |  |  |  |  | 0.0229817 | 0.01157721 |  |  | 0.01460392 | 0.01390897 | 0.03432314 | 0.01383522 | 0.05542778 | 0.01377598
Горизонтальная линия q |  | Горизонтальная 2 |  |  | 0.02634392 | 0.01253532 |  |  | 0.01477933 | 0.01468169 | 0.03525732 | 0.01460384 | 0.05605645 | 0.01454131
0 |  | 0 |  |  | 0.02818334 | 0.01286356 |  |  | 0.01534911 | 0.01545441 | 0.03616869 | 0.01537246 | 0.05734819 | 0.01530664
[5 empty] | 0.03334392 | 0.01371213 |  |  | 0.01571304 | 0.01622713 | 0.03665731 | 0.01614109 | 0.05880327 | 0.01607198
Вертикальная линия q |  |  |  |  | 0.03399766 | 0.01414992 |  |  | 0.01597087 | 0.01699985 | 0.03762322 | 0.01690971 | 0.05982193 | 0.01683731
| 0 |  |  |  | 0.03489621 | 0.0147931 |  |  | 0.01642237 | 0.01777257 | 0.03816645 | 0.01767833 | 0.06130444 | 0.01760264
[5 empty] | 0.03572439 | 0.01543627 |  |  | 0.01666729 | 0.01854529 | 0.03908707 | 0.01844696 | 0.06215105 | 0.01836797
[5 empty] | 0.03648588 | 0.01607945 |  |  | 0.01710541 | 0.01931801 | 0.0398851 | 0.01921558 | 0.06266202 | 0.01913331
[5 empty] | 0.03718435 | 0.01672263 |  |  | 0.01733649 | 0.02009073 | 0.04056061 | 0.0199842 | 0.06423761 | 0.01989864
[5 empty] | 0.03782347 | 0.01736581 |  |  | 0.01756028 | 0.02086345 | 0.04081363 | 0.02075283 | 0.06457807 | 0.02066397
[5 empty] | 0.03840692 | 0.01800899 |  |  | 0.01787656 | 0.02163617 | 0.04154421 | 0.02152145 | 0.06598366 | 0.0214293
[5 empty] | 0.03893836 | 0.01865216 |  |  | 0.01828509 | 0.02240889 | 0.0422524 | 0.02229007 | 0.06645465 | 0.02219463
[5 empty] | 0.03942148 | 0.01929534 |  |  | 0.01858563 | 0.02318161 | 0.04283823 | 0.02305869 | 0.06749127 | 0.02295997
[5 empty] | 0.03985995 | 0.01993852 |  |  | 0.01887794 | 0.02395433 | 0.04330177 | 0.02382732 | 0.0680938 | 0.0237253
[5 empty] | 0.04025743 | 0.0205817 |  |  | 0.01916179 | 0.02472705 | 0.04404304 | 0.02459594 | 0.06906248 | 0.02449063
[5 empty] | 0.04061761 | 0.02122488 |  |  | 0.01933694 | 0.02549977 | 0.04456211 | 0.02536456 | 0.06959758 | 0.02525596
[5 empty] | 0.04094416 | 0.02186805 |  |  | 0.01960316 | 0.02627249 | 0.044759 | 0.02613319 | 0.07029936 | 0.02602129
[5 empty] | 0.04124075 | 0.02251123 |  |  | 0.0199602 | 0.02704522 | 0.04573378 | 0.02690181 | 0.07106806 | 0.02678663
[5 empty] | 0.04151106 | 0.02315441 |  |  | 0.02020783 | 0.02781794 | 0.04608648 | 0.02767043 | 0.07220395 | 0.02755196
[5 empty] | 0.04175875 | 0.02379759 |  |  | 0.02034582 | 0.02859066 | 0.04621714 | 0.02843906 | 0.07280728 | 0.02831729
[5 empty] | 0.04198751 | 0.02444077 |  |  | 0.02057393 | 0.02936338 | 0.04652583 | 0.02920768 | 0.07267831 | 0.02908262
[5 empty] | 0.04220101 | 0.02508395 |  |  | 0.02089192 | 0.0301361 | 0.04741257 | 0.0299763 | 0.0736173 | 0.02984796
[5 empty] | 0.04240291 | 0.02572712 |  |  | 0.02099955 | 0.03090882 | 0.04767743 | 0.03074493 | 0.0741245 | 0.03061329
[5 empty] | 0.0425969 | 0.0263703 |  |  | 0.02129659 | 0.03168154 | 0.04792043 | 0.03151355 | 0.07490018 | 0.03137862
[5 empty] | 0.04278664 | 0.02701348 |  |  | 0.0215828 | 0.03245426 | 0.04824163 | 0.03228217 | 0.07524458 | 0.03214395
[5 empty] | 0.04297582 | 0.02765666 |  |  | 0.02155795 | 0.03322698 | 0.04874108 | 0.0330508 | 0.07525797 | 0.03290928
[5 empty] | 0.0431681 | 0.02829984 |  |  | 0.0219218 | 0.0339997 | 0.04861881 | 0.03381942 | 0.0756406 | 0.03367462
[5 empty] | 0.04336716 | 0.02894301 |  |  | 0.02207411 | 0.03477242 | 0.04877488 | 0.03458804 | 0.07649272 | 0.03443995
[5 empty] | 0.04357144 | 0.02958619 |  |  | 0.02201465 | 0.03554514 | 0.04910932 | 0.03535667 | 0.07671461 | 0.03520528
[5 empty] | 0.0437742 | 0.03022937 |  |  | 0.02234317 | 0.03631786 | 0.0492222 | 0.03612529 | 0.0764065 | 0.03597061
[5 empty] | 0.04397528 | 0.03087255 |  |  | 0.02225945 | 0.03709058 | 0.04951354 | 0.03689391 | 0.07726867 | 0.03673595
[5 empty] | 0.04417459 | 0.03151573 |  |  | 0.02246325 | 0.0378633 | 0.0495834 | 0.03766253 | 0.07710136 | 0.03750128
[5 empty] | 0.04437205 | 0.0321589 |  |  | 0.02265432 | 0.03863602 | 0.05023182 | 0.03843116 | 0.07770483 | 0.03826661
[5 empty] | 0.04456757 | 0.03280208 |  |  | 0.02263244 | 0.03940874 | 0.05035885 | 0.03919978 | 0.07767935 | 0.03903194
[5 empty] | 0.04476107 | 0.03344526 |  |  | 0.02259736 | 0.04018146 | 0.04996453 | 0.0399684 | 0.07752516 | 0.03979727
[5 empty] | 0.04495246 | 0.03408844 |  |  | 0.02274885 | 0.04095418 | 0.05024892 | 0.04073703 | 0.07784253 | 0.04056261
[5 empty] | 0.04514166 | 0.03473162 |  |  | 0.02268668 | 0.0417269 | 0.05051204 | 0.04150565 | 0.07763171 | 0.04132794
[5 empty] | 0.04532859 | 0.03537479 |  |  | 0.02292063 | 0.04249962 | 0.05065396 | 0.04227427 | 0.07789295 | 0.04209327
[5 empty] | 0.04551315 | 0.03601797 |  |  | 0.02292038 | 0.04327234 | 0.05067717 | 0.0430429 | 0.07843371 | 0.0428586
[5 empty] | 0.04569527 | 0.03666115 |  |  | 0.02271643 | 0.04404506 | 0.05057506 | 0.04381152 | 0.07783162 | 0.04362394
[5 empty] | 0.04587486 | 0.03730433 |  |  | 0.02280018 | 0.04481779 | 0.05015925 | 0.04458014 | 0.07788946 | 0.04438927
[5 empty] | 0.04605184 | 0.03794751 |  |  | 0.02287219 | 0.04559051 | 0.05042832 | 0.04534877 | 0.07769493 | 0.0451546
[5 empty] | 0.04622612 | 0.03859068 |  |  | 0.02273301 | 0.04636323 | 0.05018272 | 0.04611739 | 0.07755045 | 0.04591993
[5 empty] | 0.04639761 | 0.03923386 |  |  | 0.02278316 | 0.04713595 | 0.05052289 | 0.04688601 | 0.07795848 | 0.04668526
[5 empty] | 0.04656623 | 0.03987704 |  |  | 0.0226232 | 0.04790867 | 0.05014926 | 0.04765464 | 0.07762145 | 0.0474506
[5 empty] | 0.04673191 | 0.04052022 |  |  | 0.02265366 | 0.04868139 | 0.05036229 | 0.04842326 | 0.07694182 | 0.04821593
[5 empty] | 0.04689454 | 0.0411634 |  |  | 0.02247508 | 0.04945411 | 0.0501624 | 0.04919188 | 0.07682202 | 0.04898126
[5 empty] | 0.04705405 | 0.04180658 |  |  | 0.02228799 | 0.05022683 | 0.05005005 | 0.04996051 | 0.07646449 | 0.04974659
[5 empty] | 0.04721036 | 0.04244975 |  |  | 0.02239294 | 0.05099955 | 0.04972567 | 0.05072913 | 0.07617168 | 0.05051193
[5 empty] | 0.04736338 | 0.04309293 |  |  | 0.02209046 | 0.05177227 | 0.04968969 | 0.05149775 | 0.07564604 | 0.05127726
[5 empty] | 0.04751302 | 0.04373611 |  |  | 0.0221811 | 0.05254499 | 0.04954258 | 0.05226637 | 0.07489 | 0.05204259
[5 empty] | 0.0476592 | 0.04437929 |  |  | 0.02186538 | 0.05331771 | 0.04918475 | 0.053035 | 0.074706 | 0.05280792
[5 empty] | 0.04780183 | 0.04502247 |  |  | 0.02184385 | 0.05409043 | 0.04921666 | 0.05380362 | 0.0744965 | 0.05357325
[5 empty] | 0.04794084 | 0.04566564 |  |  | 0.02171705 | 0.05486315 | 0.04893874 | 0.05457224 | 0.07396393 | 0.05433859
[5 empty] | 0.04807613 | 0.04630882 |  |  | 0.02148551 | 0.05563587 | 0.04865144 | 0.05534087 | 0.07291074 | 0.05510392
[5 empty] | 0.04820762 | 0.046952 |  |  | 0.02154978 | 0.05640859 | 0.0488552 | 0.05610949 | 0.07233937 | 0.05586925
[5 empty] | 0.04833523 | 0.04759518 |  |  | 0.02121039 | 0.05718131 | 0.04845045 | 0.05687811 | 0.07225226 | 0.05663458
[5 empty] | 0.04845887 | 0.04823836 |  |  | 0.02106788 | 0.05795403 | 0.04813765 | 0.05764674 | 0.07165185 | 0.05739992
[5 empty] | 0.04857846 | 0.04888153 |  |  | 0.02102279 | 0.05872675 | 0.04781722 | 0.05841536 | 0.07104059 | 0.05816525
[5 empty] | 0.04869391 | 0.04952471 |  |  | 0.02087566 | 0.05949947 | 0.04758961 | 0.05918398 | 0.06982093 | 0.05893058
[5 empty] | 0.04880514 | 0.05016789 |  |  | 0.02062702 | 0.06027219 | 0.04745526 | 0.05995261 | 0.0690953 | 0.05969591
[5 empty] | 0.04891206 | 0.05081107 |  |  | 0.02057742 | 0.06104491 | 0.04731461 | 0.06072123 | 0.06886614 | 0.06046124
[5 empty] | 0.04901459 | 0.05145425 |  |  | 0.02032739 | 0.06181763 | 0.0472681 | 0.06148985 | 0.06793591 | 0.06122658
[5 empty] | 0.04911265 | 0.05209742 |  |  | 0.02027747 | 0.06259036 | 0.04671618 | 0.06225848 | 0.06760703 | 0.06199191
[5 empty] | 0.04920615 | 0.0527406 |  |  | 0.0202282 | 0.06336308 | 0.04675928 | 0.0630271 | 0.06658197 | 0.06275724
[5 empty] | 0.049295 | 0.05338378 |  |  | 0.02008012 | 0.0641358 | 0.04619784 | 0.06379572 | 0.06646315 | 0.06352257
[5 empty] | 0.04937912 | 0.05402696 |  |  | 0.01993376 | 0.06490852 | 0.04593231 | 0.06456435 | 0.06555302 | 0.06428791
[5 empty] | 0.04945843 | 0.05467014 |  |  | 0.01958967 | 0.06568124 | 0.04546313 | 0.06533297 | 0.06525403 | 0.06505324
[5 empty] | 0.04953283 | 0.05531331 |  |  | 0.01944839 | 0.06645396 | 0.04529073 | 0.06610159 | 0.06446862 | 0.06581857
[5 empty] | 0.04960226 | 0.05595649 |  |  | 0.01941044 | 0.06722668 | 0.04521555 | 0.06687021 | 0.06399923 | 0.0665839
[5 empty] | 0.04966662 | 0.05659967 |  |  | 0.01917638 | 0.0679994 | 0.04463805 | 0.06763884 | 0.0637483 | 0.06734923
[5 empty] | 0.04972582 | 0.05724285 |  |  | 0.01904674 | 0.06877212 | 0.04445865 | 0.06840746 | 0.06281828 | 0.06811457
[5 empty] | 0.04977979 | 0.05788603 |  |  | 0.01912205 | 0.06954484 | 0.04447781 | 0.06917608 | 0.0624116 | 0.0688799
[5 empty] | 0.04982844 | 0.05852921 |  |  | 0.01900286 | 0.07031756 | 0.04389595 | 0.06994471 | 0.06203072 | 0.06964523
[5 empty] | 0.04987168 | 0.05917238 |  |  | 0.0187897 | 0.07109028 | 0.04391352 | 0.07071333 | 0.06147807 | 0.07041056
[5 empty] | 0.04990943 | 0.05981556 |  |  | 0.01858112 | 0.071863 | 0.0433141 | 0.07148195 | 0.06124975 | 0.0711759
[5 empty] | 0.0499416 | 0.06045874 |  |  | 0.01867387 | 0.07263572 | 0.04317124 | 0.07225058 | 0.06043541 | 0.07194123
[5 empty] | 0.04996812 | 0.06110192 |  |  | 0.01856778 | 0.07340844 | 0.04268709 | 0.0730192 | 0.0600338 | 0.07270656
[5 empty] | 0.04998889 | 0.0617451 |  |  | 0.01826276 | 0.07418116 | 0.04216421 | 0.07378782 | 0.05994379 | 0.07347189
[5 empty] | 0.05000383 | 0.06238827 |  |  | 0.0181587 | 0.07495388 | 0.04210517 | 0.07455645 | 0.05956429 | 0.07423722
[5 empty] | 0.05001285 | 0.06303145 |  |  | 0.01825551 | 0.0757266 | 0.04141254 | 0.07532507 | 0.05889418 | 0.07500256
[5 empty] | 0.05001588 | 0.06367463 |  |  | 0.01815309 | 0.07649932 | 0.0405889 | 0.07609369 | 0.05863235 | 0.07576789
[5 empty] | 0.05001588 | 0.06367463 |  |  | 0.01795133 | 0.07727204 | 0.0404368 | 0.07686232 | 0.0584777 | 0.07653322
[5 empty] | 0.0491504 | 0.06367436 |  |  | 0.01795014 | 0.07804476 | 0.03955883 | 0.07763094 | 0.05762912 | 0.07729855
[5 empty] | 0.04829477 | 0.06367409 |  |  | 0.01784942 | 0.07881748 | 0.03925756 | 0.07839956 | 0.05728549 | 0.07806388
[5 empty] | 0.04744949 | 0.06367382 |  |  | 0.01764906 | 0.0795902 | 0.03873554 | 0.07916819 | 0.05754571 | 0.07882922
[5 empty] | 0.04661507 | 0.06367356 |  |  | 0.01764898 | 0.08036292 | 0.03809535 | 0.07993681 | 0.05710866 | 0.07959455
[5 empty] | 0.04579199 | 0.06367329 |  |  | 0.01754905 | 0.08113565 | 0.03703957 | 0.08070543 | 0.05647325 | 0.08035988
[5 empty] | 0.04498077 | 0.06367302 |  |  | 0.0172492 | 0.08190837 | 0.03667076 | 0.08147405 | 0.05623835 | 0.08112521
[5 empty] | 0.04418191 | 0.06367275 |  |  | 0.01724931 | 0.08268109 | 0.03589149 | 0.08224268 | 0.05560287 | 0.08189055
[5 empty] | 0.04339589 | 0.06367248 |  |  | 0.0171493 | 0.08345381 | 0.03540434 | 0.0830113 | 0.05566569 | 0.08265588
[5 empty] | 0.04262324 | 0.06367221 |  |  | 0.01694905 | 0.08422653 | 0.03461187 | 0.08377992 | 0.0550257 | 0.08342121
[5 empty] | 0.04186444 | 0.06367194 |  |  | 0.01704846 | 0.08499925 | 0.03351665 | 0.08454855 | 0.05508179 | 0.08418654
[5 empty] | 0.04112 | 0.06367168 |  |  | 0.01694745 | 0.08577197 | 0.03312125 | 0.08531717 | 0.05433286 | 0.08495187
[5 empty] | 0.04039041 | 0.06367141 |  |  | 0.01674591 | 0.08654469 | 0.03252824 | 0.08608579 | 0.05407779 | 0.08571721
[5 empty] | 0.03967619 | 0.06367114 |  |  | 0.01664373 | 0.08731741 | 0.0318402 | 0.08685442 | 0.05401548 | 0.08648254
[5 empty] | 0.03897782 | 0.06367087 |  |  | 0.01644082 | 0.08809013 | 0.03105969 | 0.08762304 | 0.05324481 | 0.08724787
[5 empty] | 0.03829582 | 0.0636706 |  |  | 0.01643708 | 0.08886285 | 0.03018928 | 0.08839166 | 0.05276469 | 0.0880132
[5 empty] | 0.03763067 | 0.06367033 |  |  | 0.01643241 | 0.08963557 | 0.02963155 | 0.08916029 | 0.05247399 | 0.08877854
[5 empty] | 0.03698289 | 0.06367006 |  |  | 0.01622671 | 0.09040829 | 0.02928905 | 0.08992891 | 0.05267161 | 0.08954387
[5 empty] | 0.03635297 | 0.0636698 |  |  | 0.01611988 | 0.09118101 | 0.02816437 | 0.09069753 | 0.05185644 | 0.0903092
[5 empty] | 0.03574142 | 0.06366953 |  |  | 0.01611182 | 0.09195373 | 0.02786008 | 0.09146616 | 0.05172737 | 0.09107453
[5 empty] | 0.03514872 | 0.06366926 |  |  | 0.01590243 | 0.09272645 | 0.02697873 | 0.09223478 | 0.0513833 | 0.09183986
[5 empty] | 0.0345754 | 0.06366899 |  |  | 0.01589161 | 0.09349917 | 0.02672291 | 0.0930034 | 0.05032311 | 0.0926052
[5 empty] | 0.03402194 | 0.06366872 |  |  | 0.01577926 | 0.09427189 | 0.02589518 | 0.09377203 | 0.05004569 | 0.09337053
[5 empty] | 0.03348884 | 0.06366845 |  |  | 0.01556528 | 0.09504461 | 0.02539812 | 0.09454065 | 0.04964993 | 0.09413586
[5 empty] | 0.03297662 | 0.06366819 |  |  | 0.01554957 | 0.09581733 | 0.02543428 | 0.09530927 | 0.04923473 | 0.09490119
[5 empty] | 0.03248372 | 0.06366792 |  |  | 0.01523203 | 0.09659005 | 0.02450625 | 0.09607789 | 0.04889898 | 0.09566653
[5 empty] | 0.03199837 | 0.06366765 |  |  | 0.01531256 | 0.09736277 | 0.0241166 | 0.09684652 | 0.04794157 | 0.09643186
[5 empty] | 0.03151903 | 0.06366738 |  |  | 0.01509106 | 0.09813549 | 0.02386788 | 0.09761514 | 0.04776138 | 0.09719719
[5 empty] | 0.03104621 | 0.06366711 |  |  | 0.01486608 | 0.09890822 | 0.02394729 | 0.09838376 | 0.04641945 | 0.09796252
[5 empty] | 0.03058039 | 0.06366684 |  |  | 0.01473609 | 0.09968094 | 0.02343611 | 0.09915239 | 0.04607155 | 0.09872785
[5 empty] | 0.03012209 | 0.06366657 |  |  | 0.01460139 | 0.1004537 | 0.02333392 | 0.09992101 | 0.04542398 | 0.09949319
[5 empty] | 0.02967181 | 0.06366631 |  |  | 0.01456231 | 0.1012264 | 0.02254036 | 0.1006896 | 0.04458321 | 0.1002585
[5 empty] | 0.02923004 | 0.06366604 |  |  | 0.01441916 | 0.1019991 | 0.02245509 | 0.1014583 | 0.04315571 | 0.1010239
[5 empty] | 0.02879728 | 0.06366577 |  |  | 0.01417228 | 0.1027718 | 0.02217775 | 0.1022269 | 0.04184795 | 0.1017892
[5 empty] | 0.02837404 | 0.0636655 |  |  | 0.01412198 | 0.1035445 | 0.02170798 | 0.1029955 | 0.04076639 | 0.1025545
[5 empty] | 0.02796082 | 0.06366523 |  |  | 0.01396858 | 0.1043173 | 0.02164544 | 0.1037641 | 0.0394175 | 0.1033198
[5 empty] | 0.02755811 | 0.06366496 |  |  | 0.0139124 | 0.10509 | 0.02138976 | 0.1045327 | 0.03800777 | 0.1040852
[5 empty] | 0.02716643 | 0.06366469 |  |  | 0.01365376 | 0.1058627 | 0.0211406 | 0.1053014 | 0.03704364 | 0.1048505
[5 empty] | 0.02678626 | 0.06366443 |  |  | 0.01359299 | 0.1066354 | 0.0209976 | 0.10607 | 0.0356316 | 0.1056158
[5 empty] | 0.02641811 | 0.06366416 |  |  | 0.0134304 | 0.1074081 | 0.02066041 | 0.1068386 | 0.03437811 | 0.1063812
[5 empty] | 0.02606249 | 0.06366389 |  |  | 0.01306631 | 0.1081809 | 0.02032868 | 0.1076072 | 0.03268964 | 0.1071465
[5 empty] | 0.02571989 | 0.06366362 |  |  | 0.01300105 | 0.1089536 | 0.02040204 | 0.1083759 | 0.03147267 | 0.1079118
[5 empty] | 0.02539081 | 0.06366335 |  |  | 0.01293493 | 0.1097263 | 0.01988016 | 0.1091445 | 0.02983365 | 0.1086772
[5 empty] | 0.02507575 | 0.06366308 |  |  | 0.01266828 | 0.110499 | 0.01986266 | 0.1099131 | 0.02817906 | 0.1094425
[5 empty] | 0.02477522 | 0.06366281 |  |  | 0.01260141 | 0.1112717 | 0.01964921 | 0.1106817 | 0.02661538 | 0.1102078
[5 empty] | 0.02448971 | 0.06366255 |  |  | 0.01243466 | 0.1120445 | 0.01913945 | 0.1114504 | 0.02524905 | 0.1109732
[5 empty] | 0.02421972 | 0.06366228 |  |  | 0.01216833 | 0.1128172 | 0.01893301 | 0.112219 | 0.02328657 | 0.1117385
[5 empty] | 0.02396577 | 0.06366201 |  |  | 0.01190275 | 0.1135899 | 0.01902956 | 0.1129876 | 0.02153439 | 0.1125038
[5 empty] | 0.02372834 | 0.06366174 |  |  | 0.01183823 | 0.1143626 | 0.01892873 | 0.1137562 | 0.02039899 | 0.1132692
[5 empty] | 0.02350794 | 0.06366147 |  |  | 0.01177511 | 0.1151353 | 0.01853017 | 0.1145249 | 0.01868683 | 0.1140345
[5 empty] | 0.02350794 | 0.06366147 |  |  | 0.0114137 | 0.1159081 | 0.01823354 | 0.1152935 | 0.01730438 | 0.1147998
[5 empty] | 0.02289622 | 0.06357625 |  |  | 0.01135432 | 0.1166808 | 0.01833847 | 0.1160621 | 0.01545812 | 0.1155652
[5 empty] | 0.02229152 | 0.06349104 |  |  | 0.01119729 | 0.1174535 | 0.01814461 | 0.1168307 | 0.0140545 | 0.1163305
[5 empty] | 0.02169421 | 0.06340582 |  |  | 0.01094294 | 0.1182262 | 0.0176516 | 0.1175993 | 0.01270001 | 0.1170958
[5 empty] | 0.02110466 | 0.0633206 |  |  | 0.01079157 | 0.1189989 | 0.0178591 | 0.118368 | 0.01180111 | 0.1178612
[5 empty] | 0.02052325 | 0.06323538 |  |  | 0.01074352 | 0.1197717 | 0.01716676 | 0.1191366 | 0.01026427 | 0.1186265
[5 empty] | 0.01995035 | 0.06315016 |  |  | 0.01059911 | 0.1205444 | 0.01747421 | 0.1199052 | 0.009295952 | 0.1193918
[5 empty] | 0.01938632 | 0.06306495 |  |  | 0.01055865 | 0.1213171 | 0.0171811 | 0.1206738 | 0.008602636 | 0.1201572
[5 empty] | 0.01883156 | 0.06297973 |  |  | 0.01022246 | 0.1220898 | 0.01678708 | 0.1214425 | 0.007590786 | 0.1209225
[5 empty] | 0.01828642 | 0.06289451 |  |  | 0.01019087 | 0.1228625 | 0.0163918 | 0.1222111 | 0.006466872 | 0.1216878
[5 empty] | 0.01775128 | 0.06280929 |  |  | 0.0100642 | 0.1236353 | 0.01669491 | 0.1229797 | 0.005337363 | 0.1224532
[5 empty] | 0.01722651 | 0.06272407 |  |  | 0.009942768 | 0.124408 | 0.01629604 | 0.1237483 | 0.004408728 | 0.1232185
[5 empty] | 0.01671249 | 0.06263885 |  |  | 0.009726892 | 0.1251807 | 0.01609485 | 0.124517 | 0.004287436 | 0.1239838
[5 empty] | 0.01620959 | 0.06255364 |  |  | 0.009816895 | 0.1259534 | 0.01609098 | 0.1252856 | 0.003279958 | 0.1247491
[5 empty] | 0.01571818 | 0.06246842 |  |  | 0.009513098 | 0.1267262 | 0.01548408 | 0.1260542 | 0.003392761 | 0.1255145
[5 empty] | 0.01523863 | 0.0623832 |  |  | 0.009415776 | 0.1274989 | 0.01537382 | 0.1268228 | 0.002631589 | 0.1262798
[5 empty] | 0.01477132 | 0.06229798 |  |  | 0.0094215 | 0.1282716 | 0.0149626 | 0.1275914 | 0.002525028 | 0.1270451
[5 empty] | 0.01431662 | 0.06221276 |  |  | 0.009328008 | 0.1290443 | 0.01485208 | 0.1283601 | 0.002422621 | 0.1278105
[5 empty] | 0.0138749 | 0.06212755 |  |  | 0.009335362 | 0.129817 | 0.01474226 | 0.1291287 | 0.002624491 | 0.1285758
[5 empty] | 0.01344654 | 0.06204233 |  |  | 0.009243622 | 0.1305898 | 0.01473314 | 0.1298973 | 0.002530761 | 0.1293411
[5 empty] | 0.01303191 | 0.06195711 |  |  | 0.009052852 | 0.1313625 | 0.01432473 | 0.1306659 | 0.002141556 | 0.1301065
[5 empty] | 0.01263138 | 0.06187189 |  |  | 0.008963114 | 0.1321352 | 0.01411703 | 0.1314346 | 0.001457 | 0.1308718
[5 empty] | 0.01224532 | 0.06178667 |  |  | 0.008974469 | 0.1329079 | 0.01421003 | 0.1322032 | 0.001477216 | 0.1316371
[5 empty] | 0.01187411 | 0.06170146 |  |  | 0.008786979 | 0.1336806 | 0.01360375 | 0.1329718 | 0.001802329 | 0.1324025
[5 empty] | 0.01151812 | 0.06161624 |  |  | 0.008700706 | 0.1344534 | 0.01349817 | 0.1337404 | 0.001232461 | 0.1331678
[5 empty] | 0.0111762 | 0.06153102 |  |  | 0.008715713 | 0.1352261 | 0.01359332 | 0.1345091 | 0.0007677384 | 0.1339331
[5 empty] | 0.01083958 | 0.0614458 |  |  | 0.008632061 | 0.1359988 | 0.01308917 | 0.1352777 | 0.001308283 | 0.1346985
[5 empty] | 0.01050713 | 0.06136058 |  |  | 0.008549812 | 0.1367715 | 0.01288575 | 0.1360463 | 0.0006542203 | 0.1354638
[5 empty] | 0.01017921 | 0.06127537 |  |  | 0.008469029 | 0.1375442 | 0.01258305 | 0.1368149 | 0.0006056729 | 0.1362291
[5 empty] | 0.009856193 | 0.06119015 |  |  | 0.008189773 | 0.138317 | 0.01228107 | 0.1375835 | 0.0008627652 | 0.1369945
[5 empty] | 0.009538453 | 0.06110493 |  |  | 0.008312106 | 0.1390897 | 0.01237981 | 0.1383522 | 0.000625621 | 0.1377598
[5 empty] | 0.009226364 | 0.06101971 |  |  | 0.00823609 | 0.1398624 | 0.01237928 | 0.1391208 | 0.0005943642 | 0.1385251
[5 empty] | 0.008920299 | 0.06093449 |  |  | 0.008161787 | 0.1406351 | 0.01197948 | 0.1398894 | -0.0001308813 | 0.1392905
[5 empty] | 0.008620629 | 0.06084927 |  |  | 0.00788926 | 0.1414078 | 0.01158041 | 0.140658 | 0.0002500083 | 0.1400558
[5 empty] | 0.008327728 | 0.06076406 |  |  | 0.008018569 | 0.1421806 | 0.01138208 | 0.1414267 | -6.284295e-05 | 0.1408211
[5 empty] | 0.008041968 | 0.06067884 |  |  | 0.007749778 | 0.1429533 | 0.01158447 | 0.1421953 | 3.068869e-05 | 0.1415865
[5 empty] | 0.007763724 | 0.06059362 |  |  | 0.007682948 | 0.143726 | 0.0112876 | 0.1429639 | -0.0001692729 | 0.1423518
[5 empty] | 0.007493366 | 0.0605084 |  |  | 0.00781814 | 0.1444987 | 0.01119147 | 0.1437325 | -0.0005626037 | 0.1431171
[5 empty] | 0.007231269 | 0.06042318 |  |  | 0.007555418 | 0.1452714 | 0.01049608 | 0.1445012 | -0.00064918 | 0.1438825
[5 empty] | 0.006977804 | 0.06033797 |  |  | 0.007494843 | 0.1460442 | 0.01050143 | 0.1452698 | -0.0007288778 | 0.1446478
[5 empty] | 0.006733346 | 0.06025275 |  |  | 0.007436477 | 0.1468169 | 0.01040753 | 0.1460384 | -0.001001573 | 0.1454131
[5 empty] | 0.006498266 | 0.06016753 |  |  | 0.007380382 | 0.1475896 | 0.01011437 | 0.146807 | -0.0006671426 | 0.1461785
[5 empty] | 0.006272937 | 0.06008231 |  |  | 0.00732662 | 0.1483623 | 0.01002196 | 0.1475756 | -0.0005254618 | 0.1469438
[5 empty] | 0.006057733 | 0.05999709 |  |  | 0.007275253 | 0.149135 | 0.009930297 | 0.1483443 | -0.001176407 | 0.1477091
[5 empty] | 0.005853027 | 0.05991188 |  |  | 0.007426342 | 0.1499078 | 0.009839387 | 0.1491129 | -0.001019854 | 0.1484744
[5 empty] | 0.00565919 | 0.05982666 |  |  | 0.007279951 | 0.1506805 | 0.009649231 | 0.1498815 | -0.00105568 | 0.1492398
[5 empty] | 0.005476596 | 0.05974144 |  |  | 0.007336141 | 0.1514532 | 0.00915983 | 0.1506501 | -0.0005837601 | 0.1500051
[5 empty] | 0.005305618 | 0.05965622 |  |  | 0.007094973 | 0.1522259 | 0.008771186 | 0.1514188 | -0.0006039707 | 0.1507704
[5 empty] | 0.005146628 | 0.059571 |  |  | 0.00705651 | 0.1529986 | 0.008783302 | 0.1521874 | -0.0009161878 | 0.1515358
[5 empty] | 0.005 | 0.05948579 |  |  | 0.007120815 | 0.1537714 | 0.008496179 | 0.152956 | -0.001020288 | 0.1523011
[5 empty] | 0.005 | 0.05947263
[5 empty] | 0.00564058 | 0.0594729
[5 empty] | 0.006277359 | 0.05947316
[5 empty] | 0.006910289 | 0.05947343
[5 empty] | 0.007539322 | 0.0594737
[5 empty] | 0.008164411 | 0.05947397
[5 empty] | 0.008785509 | 0.05947424
[5 empty] | 0.009402567 | 0.05947451
[5 empty] | 0.01001554 | 0.05947478
[5 empty] | 0.01062438 | 0.05947504
[5 empty] | 0.01122903 | 0.05947531
[5 empty] | 0.01182946 | 0.05947558
[5 empty] | 0.01242561 | 0.05947585
[5 empty] | 0.01301743 | 0.05947612
[5 empty] | 0.01360488 | 0.05947639
[5 empty] | 0.01418791 | 0.05947666
[5 empty] | 0.01476648 | 0.05947692
[5 empty] | 0.01534053 | 0.05947719
[5 empty] | 0.01591001 | 0.05947746
[5 empty] | 0.01647489 | 0.05947773
[5 empty] | 0.01703511 | 0.059478
[5 empty] | 0.01759062 | 0.05947827
[5 empty] | 0.01814138 | 0.05947854
[5 empty] | 0.01868734 | 0.0594788
[5 empty] | 0.01922846 | 0.05947907
[5 empty] | 0.01976487 | 0.05947934
[5 empty] | 0.0202977 | 0.05947961
[5 empty] | 0.02082709 | 0.05947988
[5 empty] | 0.02135299 | 0.05948015
[5 empty] | 0.02187537 | 0.05948041
[5 empty] | 0.02239416 | 0.05948068
[5 empty] | 0.02290933 | 0.05948095
[5 empty] | 0.02342083 | 0.05948122
[5 empty] | 0.0239286 | 0.05948149
[5 empty] | 0.0244326 | 0.05948176
[5 empty] | 0.02493279 | 0.05948203
[5 empty] | 0.02542911 | 0.05948229
[5 empty] | 0.02592152 | 0.05948256
[5 empty] | 0.02640997 | 0.05948283
[5 empty] | 0.02689441 | 0.0594831
[5 empty] | 0.02737479 | 0.05948337
[5 empty] | 0.02785108 | 0.05948364
[5 empty] | 0.02832321 | 0.05948391
[5 empty] | 0.02879115 | 0.05948417
[5 empty] | 0.02925484 | 0.05948444
[5 empty] | 0.02971423 | 0.05948471
[5 empty] | 0.03016929 | 0.05948498
[5 empty] | 0.03061996 | 0.05948525
[5 empty] | 0.03106619 | 0.05948552
[5 empty] | 0.03150794 | 0.05948579
[5 empty] | 0.03150794 | 0.05947263
[5 empty] | 0.03200038 | 0.05955838
[5 empty] | 0.03248815 | 0.05964414
[5 empty] | 0.03297113 | 0.05972989
[5 empty] | 0.03344918 | 0.05981565
[5 empty] | 0.03392217 | 0.0599014
[5 empty] | 0.03438998 | 0.05998716
[5 empty] | 0.03485246 | 0.06007291
[5 empty] | 0.03530948 | 0.06015867
[5 empty] | 0.03576092 | 0.06024442
[5 empty] | 0.03620664 | 0.06033018
[5 empty] | 0.03664651 | 0.06041593
[5 empty] | 0.03708039 | 0.06050169
[5 empty] | 0.03750816 | 0.06058744
[5 empty] | 0.03792969 | 0.0606732
[5 empty] | 0.03834483 | 0.06075895
[5 empty] | 0.03875346 | 0.06084471
[5 empty] | 0.03915545 | 0.06093046
[5 empty] | 0.03955067 | 0.06101622
[5 empty] | 0.03993897 | 0.06110198
[5 empty] | 0.04032024 | 0.06118773
[5 empty] | 0.04069433 | 0.06127349
[5 empty] | 0.04106112 | 0.06135924
[5 empty] | 0.04142048 | 0.061445
[5 empty] | 0.04177226 | 0.06153075
[5 empty] | 0.04211689 | 0.06161651
[5 empty] | 0.04245746 | 0.06170226
[5 empty] | 0.04279438 | 0.06178802
[5 empty] | 0.04312752 | 0.06187377
[5 empty] | 0.04345674 | 0.06195953
[5 empty] | 0.04378192 | 0.06204528
[5 empty] | 0.04410292 | 0.06213104
[5 empty] | 0.0444196 | 0.06221679
[5 empty] | 0.04473185 | 0.06230255
[5 empty] | 0.04503952 | 0.0623883
[5 empty] | 0.04534249 | 0.06247406
[5 empty] | 0.04564062 | 0.06255981
[5 empty] | 0.04593377 | 0.06264557
[5 empty] | 0.04622183 | 0.06273132
[5 empty] | 0.04650465 | 0.06281708
[5 empty] | 0.0467821 | 0.06290283
[5 empty] | 0.04705405 | 0.06298859
[5 empty] | 0.04732038 | 0.06307434
[5 empty] | 0.04758094 | 0.0631601
[5 empty] | 0.0478356 | 0.06324585
[5 empty] | 0.04808424 | 0.06333161
[5 empty] | 0.04832672 | 0.06341736
[5 empty] | 0.04856291 | 0.06350312
[5 empty] | 0.04879267 | 0.06358887
[5 empty] | 0.04901588 | 0.06367463
[5 empty] | 0.04034392 | 0.06367463
[5 empty] | 0.04912563 | 0.06542484
[5 empty] | 0.04922705 | 0.06717506
[5 empty] | 0.04932045 | 0.06892527
[5 empty] | 0.04940617 | 0.07067549
[5 empty] | 0.04948455 | 0.0724257
[5 empty] | 0.0495559 | 0.07417592
[5 empty] | 0.04962056 | 0.07592613
[5 empty] | 0.04967885 | 0.07767635
[5 empty] | 0.04973112 | 0.07942656
[5 empty] | 0.04977768 | 0.08117678
[5 empty] | 0.04981887 | 0.08292699
[5 empty] | 0.04985501 | 0.08467721
[5 empty] | 0.04988644 | 0.08642742
[5 empty] | 0.04991348 | 0.08817763
[5 empty] | 0.04993646 | 0.08992785
[5 empty] | 0.04995572 | 0.09167806
[5 empty] | 0.04997159 | 0.09342828
[5 empty] | 0.04998438 | 0.09517849
[5 empty] | 0.04999444 | 0.09692871
[5 empty] | 0.05000209 | 0.09867892
[5 empty] | 0.05000767 | 0.1004291
[5 empty] | 0.05001149 | 0.1021794
[5 empty] | 0.05001389 | 0.1039296
[5 empty] | 0.0500152 | 0.1056798
[5 empty] | 0.05001576 | 0.10743
[5 empty] | 0.05001588 | 0.1091802
[5 empty] | 0.0499931 | 0.1109304
[5 empty] | 0.04988287 | 0.1126806
[5 empty] | 0.04968737 | 0.1144309
[5 empty] | 0.04941338 | 0.1161811
[5 empty] | 0.0490677 | 0.1179313
[5 empty] | 0.04865713 | 0.1196815
[5 empty] | 0.04818844 | 0.1214317
[5 empty] | 0.04766844 | 0.1231819
[5 empty] | 0.04710392 | 0.1249321
[5 empty] | 0.04650168 | 0.1266824
[5 empty] | 0.04586849 | 0.1284326
[5 empty] | 0.04521116 | 0.1301828
[5 empty] | 0.04453648 | 0.131933
[5 empty] | 0.04385124 | 0.1336832
[5 empty] | 0.04316223 | 0.1354334
[5 empty] | 0.04247625 | 0.1371836
[5 empty] | 0.04180009 | 0.1389339
[5 empty] | 0.04114054 | 0.1406841
[5 empty] | 0.04050439 | 0.1424343
[5 empty] | 0.03989843 | 0.1441845
[5 empty] | 0.03932947 | 0.1459347
[5 empty] | 0.03880429 | 0.1476849
[5 empty] | 0.03832967 | 0.15
[5 empty] | 0.03791243 | 0.1511854
[5 empty] | 0.03752488 | 0.1529356
[5 empty] | 0.03712792 | 0.1546858
[5 empty] | 0.03672346 | 0.156436
[5 empty] | 0.03631355 | 0.1581862
[5 empty] | 0.03590024 | 0.1599364
[5 empty] | 0.03548557 | 0.1616866
[5 empty] | 0.03507159 | 0.1634369
[5 empty] | 0.03466034 | 0.1651871
[5 empty] | 0.03425388 | 0.1669373
[5 empty] | 0.03385424 | 0.1686875
[5 empty] | 0.03346348 | 0.1704377
[5 empty] | 0.03308363 | 0.1721879
[5 empty] | 0.03271675 | 0.1739382
[5 empty] | 0.03236489 | 0.1756884
[5 empty] | 0.03203008 | 0.1774386
[5 empty] | 0.03171437 | 0.1791888
[5 empty] | 0.03141982 | 0.180939
[5 empty] | 0.03114846 | 0.1826892
[5 empty] | 0.03090234 | 0.1844394
[5 empty] | 0.03068352 | 0.1861897
[5 empty] | 0.03049403 | 0.1879399
[5 empty] | 0.03033592 | 0.1896901
[5 empty] | 0.03021123 | 0.1914403
[5 empty] | 0.03012202 | 0.1931905
[5 empty] | 0.03007033 | 0.1949407
[5 empty] | 0.03005737 | 0.1966909
[5 empty] | 0.03005762 | 0.1984412
[5 empty] | 0.03005893 | 0.2001914
[5 empty] | 0.03006218 | 0.2019416
[5 empty] | 0.03006824 | 0.2036918
[5 empty] | 0.030078 | 0.205442
[5 empty] | 0.03009234 | 0.2071922
[5 empty] | 0.03011213 | 0.2089424
[5 empty] | 0.03013826 | 0.2106927
[5 empty] | 0.03017161 | 0.2124429
[5 empty] | 0.03021305 | 0.2141931
[5 empty] | 0.03026347 | 0.2159433
[5 empty] | 0.03032374 | 0.2176935
[5 empty] | 0.03039475 | 0.2194437
[5 empty] | 0.03047737 | 0.2211939
[5 empty] | 0.03057249 | 0.2229442
[5 empty] | 0.03068099 | 0.2246944
[5 empty] | 0.03080373 | 0.2264446
[5 empty] | 0.03094162 | 0.2281948
[5 empty] | 0.03109552 | 0.229945
[5 empty] | 0.03126631 | 0.2316952
[5 empty] | 0.03145488 | 0.2334454
[5 empty] | 0.0316621 | 0.2351957
[5 empty] | 0.03188885 | 0.2369459