## 1
Общество с ограниченной ответственностью "Инженерная геология" (ООО "ИнжГео") | [11 empty] | Общество с ограниченной ответственностью "Инженерная геология" (ООО "ИнжГео")
Юр. адрес: 117279, г. Москва, ул. Миклухо-Маклая, 36 а, этаж 5, пом. XXIII к. 76-84 | [11 empty] | Юр. адрес: 117279, г. Москва, ул. Миклухо-Маклая, 36 а, этаж 5, пом. XXIII к. 76-84 | [8 empty] | нагр |  |  | X0 | Y0 | R |  | нагр |  |  |  | X0 | Y0 | R | нагр |  |  |  | X0 | Y0 | R |  | нагр |  |  |  | X0 | Y0 | R
Телефон/факс +7 (495) 132-30-00, Адрес электронной почты inbox@inj-geo.ru | [11 empty] | Телефон/факс +7 (495) 132-30-00, Адрес электронной почты inbox@inj-geo.ru | [12 empty] | 0 | [7 empty] | 0 | [6 empty] | 0 | [7 empty] | 0
[21 empty] | девиатор | [6 empty] | девиатор | [6 empty] | девиатор | [7 empty] | девиатор
Испытательная лаборатория ООО «ИнжГео» | [11 empty] | Испытательная лаборатория ООО «ИнжГео» | [8 empty] | x0 | Угол | X | Y |  |  |  | x0 |  | Угол | X | Y |  |  | x0 |  | Угол | X | Y |  |  |  | x0 |  | Угол | X | Y
Адрес места осуществления деятельности лаборатории: г. Москва, просп. Вернадского, д. 51, стр. 1 | [11 empty] | Адрес места осуществления деятельности лаборатории: г. Москва, просп. Вернадского, д. 51, стр. 1 | [9 empty] | 0 | [7 empty] | 0 | [6 empty] | 0 | [7 empty] | 0
Телефон +7(910)4557682, E-mail: slg85@mail.ru | [11 empty] | Телефон +7(910)4557682, E-mail: slg85@mail.ru | [9 empty] | 5 | [7 empty] | 5 | [6 empty] | 5 | [7 empty] | 5
[22 empty] | 10 | [7 empty] | 10 | [6 empty] | 10 | [7 empty] | 10
[12 empty] | Протокол испытаний № 13-63/46 от 14-12-2022 | [9 empty] | 15 | [7 empty] | 15 | [6 empty] | 15 | [7 empty] | 15
[22 empty] | 20 | [7 empty] | 20 | [6 empty] | 20 | [7 empty] | 20
[12 empty] | Наименование и адрес заказчика: Переход трубопровода через р. Енисей | [9 empty] | 25 | [7 empty] | 25 | [6 empty] | 25 | [7 empty] | 25
[12 empty] | Наименование объекта: ООО Регионстрой | [9 empty] | 30 | [7 empty] | 30 | [6 empty] | 30 | [7 empty] | 30
Наименование используемого метода/методики: ГОСТ 12248.4-2020 | [11 empty] | Наименование используемого метода/методики: ГОСТ 12248.3-2020 | [9 empty] | 35 | [7 empty] | 35 | [6 empty] | 35 | [7 empty] | 35
Условия проведения испытания: температура окружающей среды (18 - 25)0С, влажность воздуха (40 - 75)% | [11 empty] | Условия проведения испытания: температура окружающей среды (18 - 25)0С, влажность воздуха (40 - 75)% | [9 empty] | 40 | [7 empty] | 40 | [6 empty] | 40 | [7 empty] | 40
[12 empty] | Дата получение объекта подлежащего испытаниям: 17-11-2022 | [9 empty] | 45 | [7 empty] | 45 | [6 empty] | 45 | [7 empty] | 45
[12 empty] | Дата испытания: 25.10.2022-19.11.2046 | [9 empty] | 50 | [7 empty] | 50 | [6 empty] | 50 | [7 empty] | 50
[22 empty] | 55 | [7 empty] | 55 | [6 empty] | 55 | [7 empty] | 55
Испытание грунтов методом трехосного сжатия | [11 empty] | Испытание грунтов методом трехосного сжатия | [9 empty] | 60 | [7 empty] | 60 | [6 empty] | 60 | [7 empty] | 60
[22 empty] | 65 | [7 empty] | 65 | [6 empty] | 65 | [7 empty] | 65
Лабораторный номер: | [6 empty] | We, д.е. = |  |  |  |  | Лабораторный номер: |  | 1081 |  |  |  | We, д.е. = | 0.5050936 |  |  | 70 | [7 empty] | 70 | [6 empty] | 70 | [7 empty] | 70
Номер скважины: | [6 empty] | ρ, г/см3 = |  |  |  |  | Номер скважины: |  | BH-010 |  |  |  | ρ, г/см3 = | 1.6 |  |  | 75 | [7 empty] | 75 | [6 empty] | 75 | [7 empty] | 75
Глубина отбора, м: | [6 empty] | ρs, г/см3 = |  |  |  |  | Глубина отбора, м: |  | 1.1 |  |  |  | ρs, г/см3 = | 2.72 |  |  | 80 | [7 empty] | 80 | [6 empty] | 80 | [7 empty] | 80
Наименование грунта: | [6 empty] | e, д.е. = |  |  |  |  | Наименование грунта: |  | Суглинок, после оттаивания текучий, легкий песчанистый |  |  |  | e, д.е. = | 1.55865912 |  |  | 85 | [7 empty] | 85 | [6 empty] | 85 | [7 empty] | 85
Схема проведения опыта: | [6 empty] | IL, д.е. = |  |  |  |  | Схема проведения опыта: |  | КД |  |  |  | IL, д.е. = | 2.2 |  |  | 90 | [7 empty] | 90 | [6 empty] | 90 | [7 empty] | 90
[22 empty] | 95 | [7 empty] | 95 | [6 empty] | 95 | [7 empty] | 95
[22 empty] | 100 | [7 empty] | 100 | [6 empty] | 100 | [7 empty] | 100
Результаты испытаний | [11 empty] | Результаты испытаний | [9 empty] | 105 | [7 empty] | 105 | [6 empty] | 105 | [7 empty] | 105
[22 empty] | 110 | [7 empty] | 110 | [6 empty] | 110 | [7 empty] | 110
[22 empty] | 115 | [7 empty] | 115 | [6 empty] | 115 | [7 empty] | 115
[22 empty] | 120 | [7 empty] | 120 | [6 empty] | 120 | [7 empty] | 120
[22 empty] | 125 | [7 empty] | 125 | [6 empty] | 125 | [7 empty] | 125
[22 empty] | 130 | [7 empty] | 130 | [6 empty] | 130 | [7 empty] | 130
[22 empty] | 135 | [7 empty] | 135 | [6 empty] | 135 | [7 empty] | 135
[22 empty] | 140 | [7 empty] | 140 | [6 empty] | 140 | [7 empty] | 140
[22 empty] | 145 | [7 empty] | 145 | [6 empty] | 145 | [7 empty] | 145
[22 empty] | 150 | [7 empty] | 150 | [6 empty] | 150 | [7 empty] | 150
[22 empty] | 155 | [7 empty] | 155 | [6 empty] | 155 | [7 empty] | 155
[22 empty] | 160 | [7 empty] | 160 | [6 empty] | 160 | [7 empty] | 160
[22 empty] | 165 | [7 empty] | 165 | [6 empty] | 165 | [7 empty] | 165
[22 empty] | 170 | [7 empty] | 170 | [6 empty] | 170 | [7 empty] | 170
[22 empty] | 175 | [7 empty] | 175 | [6 empty] | 175 | [7 empty] | 175
[22 empty] | 180 | [7 empty] | 180 | [6 empty] | 180 | [7 empty] | 180
[13 empty] | Давление в камере, Мпа σ3 | Вертикальная нагрузка, Мпа σ1 | Поровое давление, Мпа u
| K0, д.е. | 0.809191 |  |  |  |  | Коэфф. Точки | [5 empty] | 0.05 | 0.08813738 | [5 empty] | 1 | [6 empty] | σ3,кПа | σ1,кПа | u, кПа |  |  |  | 4
| q_zg, МПа | 0.04045955 | [10 empty] | 0.15 | 0.2352978 | [27 empty] | δ3, Мпа | δ1-δ3, МПа | δ1, МПа | δ1, КПа
|  |  | Модуль деформации, МПа: | [9 empty] | 0.25 | 0.3824582 | [21 empty] | С, МПа:
|  |  | Е0= |  | Точки модуля (полное напр.), МПа |  |  |  | 0.04045955 | 0.06473528 | [25 empty] | φ, град:
|  |  | E50 = |  | qf (полное напр.), МПа |  |  |  | 0.08227573 | [26 empty] | E, Мпа
|  |  | Коэф. Поперечной деформации, ϑ = | [9 empty] | Эффективные значения угла внутреннего трения и удельного сцепления ϕ', С' | [13 empty] | x | 0
[13 empty] | ϕ', град. = | 11 | [12 empty] | y |  |  |  | С, кПа | φ,°
[13 empty] | С', МПа = | 0.006
| Исполнитель: | [6 empty] | Морозов Д.С. |  |  |  |  | Исполнитель: |  |  |  |  | Морозов Д.С.
| Начальник исп. лаборатории: | [6 empty] | Семиколенова Л.Г. |  |  |  |  | Начальник исп. лаборатории: |  |  |  |  | Семиколенова Л.Г.
Лист 1 , всего листов 2 | [11 empty] | Лист 2 , всего листов 2
Частичное воспроизведение протокола испытаний без письменного разрешения ООО «ИнжГео» ЗАПРЕЩАЕТСЯ | [11 empty] | Частичное воспроизведение протокола испытаний без письменного разрешения ООО «ИнжГео» ЗАПРЕЩАЕТСЯ
[5 empty] | второй график |  | первый график | [9 empty] | К Пуассона
dev50 | epsE50 | ind | devE0 | epsE0 | dev | eps | sigma |  | dev1 | eps1 | dev2 | eps2 | dev3 | eps3 |  | Глины
0.03227573 | 0.01676897 |  |  |  | 0 | 0 |  |  | 0 | 0 | 0 | 0 | 0 | 0 |  | < 0 | 0,20-0,30
ind |  |  |  |  | 0.001255867 | 0.0005731209 |  |  | 0.001982239 | 0.0007987971 | 0.005426586 | 0.0007863365 | 0.006926046 | 0.0007844394 |  | 0-0,25 | 0,30-0,38
2 |  |  |  |  | 0.00249941 | 0.001146242 |  |  | 0.004005024 | 0.001597594 | 0.01044981 | 0.001572673 | 0.01489014 | 0.001568879 |  | 0,25< | 0,38-0,45
E0 |  |  |  |  | 0.003730869 | 0.001719363 |  |  | 0.005939403 | 0.002396391 | 0.01535358 | 0.002359009 | 0.021 | 0.002208868 |  | Суглинки | 0,35-0,37
epsE0 | devE0 |  |  |  | 0.004950484 | 0.002292484 |  |  | 0.00765643 | 0.003195188 | 0.01882182 | 0.003145346 | 0.02604821 | 0.003137757 |  | Пески и супеси | 0,30-0,35
0.01212876 | 0.02427573 |  |  |  | 0.006158497 | 0.002865604 |  |  | 0.009527155 | 0.003993985 | 0.023 | 0.003948926 | 0.03201112 | 0.003922197
[5 empty] | 0.007355147 | 0.003438725 |  |  | 0.01072263 | 0.004792782 | 0.02550913 | 0.004718019 | 0.0359852 | 0.004706636
График E50 |  | График E |  |  | 0.008540674 | 0.004011846 |  |  | 0.0121139 | 0.005591579 | 0.02753599 | 0.005504355 | 0.03968232 | 0.005491076
eps | q | sigma |  |  | 0.009715319 | 0.004584967 |  |  | 0.01317203 | 0.006390376 | 0.02954605 | 0.006290692 | 0.04481436 | 0.006275515
Горизонтальная линия E50 |  | Касательная |  |  | 0.01087932 | 0.005158088 |  |  | 0.014 | 0.00699475 | 0.03196614 | 0.007077028 | 0.04809322 | 0.007059954
0 |  | a | b |  | 0.01203293 | 0.005731209 |  |  | 0.01482666 | 0.007987971 | 0.03342311 | 0.007863365 | 0.05163077 | 0.007844394
|  |  | 0 |  | 0.01317637 | 0.00630433 |  |  | 0.01529483 | 0.008786768 | 0.03574379 | 0.008649701 | 0.05443889 | 0.008628833
Вертикальная линия E50 |  | p1 и p2 |  |  | 0.01430989 | 0.006877451 |  |  | 0.01589283 | 0.009585565 | 0.037455 | 0.009436038 | 0.05852946 | 0.009413272
| 0 | 0 |  |  | 0.01543373 | 0.007450572 |  |  | 0.01603549 | 0.01038436 | 0.0384836 | 0.01022237 | 0.06101436 | 0.01019771
[5 empty] | 0.01654813 | 0.008023692 |  |  | 0.01653761 | 0.01118316 | 0.0400564 | 0.01100871 | 0.06400549 | 0.01098215
Касательная линия E50 |  |  |  |  | 0.01765334 | 0.008596813 |  |  | 0.01711403 | 0.01198196 | 0.04140025 | 0.01179505 | 0.06622912 | 0.01161043
0 | 0 | Горизонтальная 1 |  |  | 0.01874958 | 0.009169934 |  |  | 0.01727954 | 0.01278075 | 0.04264891 | 0.01220416 | 0.06867315 | 0.01255103
[5 empty] | 0.01983711 | 0.009743055 |  |  | 0.01754899 | 0.01357955 | 0.04449837 | 0.01336772 | 0.07062407 | 0.01333547
Горизонтальная линия qкр |  |  |  |  | 0.02091615 | 0.01031618 |  |  | 0.01793717 | 0.01437835 | 0.04596793 | 0.01415406 | 0.07286788 | 0.01411991
Горизонтальная линия q |  | Горизонтальная 2 |  |  | 0.02198696 | 0.0108893 |  |  | 0.01845891 | 0.01517714 | 0.04704803 | 0.01494039 | 0.07560165 | 0.01490435
0 |  | 0 |  |  | 0.02304978 | 0.01146242 |  |  | 0.01906869 | 0.01587866 | 0.04923598 | 0.01572673 | 0.07842239 | 0.01568879
[5 empty] | 0.02427573 | 0.01212876 |  |  | 0.01944418 | 0.01677474 | 0.05072908 | 0.01651307 | 0.08132716 | 0.01647323
Вертикальная линия q |  |  |  |  | 0.0251667 | 0.01260866 |  |  | 0.02019526 | 0.01757354 | 0.05192462 | 0.0172994 | 0.083713 | 0.01725767
| 0 |  |  |  | 0.02625016 | 0.01318178 |  |  | 0.02077899 | 0.01837233 | 0.05301992 | 0.01808574 | 0.08607694 | 0.01804211
[5 empty] | 0.02733568 | 0.0137549 |  |  | 0.02109227 | 0.01917113 | 0.05481227 | 0.01887208 | 0.08841602 | 0.01882654
[5 empty] | 0.02840311 | 0.01432802 |  |  | 0.02173198 | 0.01996993 | 0.05629898 | 0.01965841 | 0.08952729 | 0.01961098
[5 empty] | 0.02943229 | 0.01490114 |  |  | 0.02259504 | 0.02076872 | 0.05817735 | 0.02044475 | 0.09250778 | 0.02039542
[5 empty] | 0.03040306 | 0.01547426 |  |  | 0.02307832 | 0.02156752 | 0.05904468 | 0.02123108 | 0.09445454 | 0.02117986
[5 empty] | 0.03129527 | 0.01604738 |  |  | 0.02387874 | 0.02236632 | 0.06049828 | 0.02201742 | 0.0969646 | 0.0219643
[5 empty] | 0.03227573 | 0.01676897 |  |  | 0.02469318 | 0.02316511 | 0.06173544 | 0.02280376 | 0.09863501 | 0.02274874
[5 empty] | 0.03279596 | 0.01719363 |  |  | 0.02541855 | 0.02396391 | 0.06375347 | 0.02359009 | 0.1014628 | 0.02353318
[5 empty] | 0.03348822 | 0.01776675 |  |  | 0.02605173 | 0.02476271 | 0.06534967 | 0.02437643 | 0.103145 | 0.02431762
[5 empty] | 0.03416763 | 0.01833987 |  |  | 0.02688962 | 0.02556151 | 0.06652135 | 0.02516277 | 0.1054787 | 0.02510206
[5 empty] | 0.03483256 | 0.01891299 |  |  | 0.02772913 | 0.0263603 | 0.0673658 | 0.0259491 | 0.1068609 | 0.0258865
[5 empty] | 0.03548133 | 0.01948611 |  |  | 0.02836714 | 0.0271591 | 0.06898032 | 0.02673544 | 0.1091887 | 0.02667094
[5 empty] | 0.03611229 | 0.02005923 |  |  | 0.02890055 | 0.0279579 | 0.07006223 | 0.02752178 | 0.110659 | 0.02745538
[5 empty] | 0.03672378 | 0.02063235 |  |  | 0.02972626 | 0.02875669 | 0.07140882 | 0.02830811 | 0.112969 | 0.02823982
[5 empty] | 0.03731413 | 0.02120547 |  |  | 0.03034116 | 0.02955549 | 0.0728174 | 0.02909445 | 0.1146156 | 0.02902426
[5 empty] | 0.0378817 | 0.02177859 |  |  | 0.03124215 | 0.03035429 | 0.07428526 | 0.02988079 | 0.1168959 | 0.0298087
[5 empty] | 0.03842481 | 0.02235171 |  |  | 0.03182613 | 0.03115309 | 0.07500971 | 0.03066712 | 0.117807 | 0.03059314
[5 empty] | 0.03894182 | 0.02292484 |  |  | 0.03238998 | 0.03195188 | 0.07578806 | 0.03145346 | 0.1198459 | 0.03137757
[5 empty] | 0.03943105 | 0.02349796 |  |  | 0.03303062 | 0.03275068 | 0.0773176 | 0.0322398 | 0.1206096 | 0.03216201
[5 empty] | 0.03989086 | 0.02407108 |  |  | 0.03394493 | 0.03354948 | 0.07779563 | 0.03302613 | 0.1226952 | 0.03294645
[5 empty] | 0.04031958 | 0.0246442 |  |  | 0.0342298 | 0.03434827 | 0.07921946 | 0.03381247 | 0.1232997 | 0.03373089
[5 empty] | 0.04071555 | 0.02521732 |  |  | 0.03488215 | 0.03514707 | 0.0798864 | 0.0345988 | 0.1254201 | 0.03451533
[5 empty] | 0.04107712 | 0.02579044 |  |  | 0.03549885 | 0.03594587 | 0.08049374 | 0.03538514 | 0.1262535 | 0.03529977
[5 empty] | 0.04140262 | 0.02636356 |  |  | 0.03577681 | 0.03674466 | 0.08103878 | 0.03617148 | 0.126297 | 0.03608421
[5 empty] | 0.04169039 | 0.02693668 |  |  | 0.03651293 | 0.03754346 | 0.08231884 | 0.03695781 | 0.1273475 | 0.03686865
[5 empty] | 0.04193878 | 0.0275098 |  |  | 0.03680409 | 0.03834226 | 0.0825312 | 0.03774415 | 0.1291021 | 0.03765309
[5 empty] | 0.04216202 | 0.02808292 |  |  | 0.0369472 | 0.03914106 | 0.08317318 | 0.03853049 | 0.1291579 | 0.03843753
[5 empty] | 0.04238236 | 0.02865604 |  |  | 0.03743915 | 0.03993985 | 0.08334207 | 0.03931682 | 0.1301119 | 0.03922197
[5 empty] | 0.04259989 | 0.02922917 |  |  | 0.03767684 | 0.04073865 | 0.08423518 | 0.04010316 | 0.1312611 | 0.04000641
[5 empty] | 0.04281455 | 0.02980229 |  |  | 0.03785716 | 0.04153745 | 0.08474981 | 0.0408895 | 0.1306026 | 0.04079085
[5 empty] | 0.04302627 | 0.03037541 |  |  | 0.037877 | 0.04233624 | 0.08498326 | 0.04167583 | 0.1311334 | 0.04157529
[5 empty] | 0.04323499 | 0.03094853 |  |  | 0.03813738 | 0.04313504 | 0.08529782 | 0.04246217 | 0.1315506 | 0.04235973
[5 empty] | 0.04344064 | 0.03152165 |  |  | 0.03783461 | 0.04393384 | 0.08519584 | 0.04324851 | 0.1324582 | 0.04314417
[5 empty] | 0.04364314 | 0.03209477 |  |  | 0.03781981 | 0.04473264 | 0.08478922 | 0.04403484 | 0.1321512 | 0.0439286
[5 empty] | 0.04384243 | 0.03266789 |  |  | 0.03809267 | 0.04553143 | 0.08475424 | 0.04482118 | 0.1315135 | 0.04471304
[5 empty] | 0.04403845 | 0.03324101 |  |  | 0.0380537 | 0.04633023 | 0.08449335 | 0.04560752 | 0.1319444 | 0.04549748
[5 empty] | 0.04423112 | 0.03381413 |  |  | 0.03790339 | 0.04712903 | 0.08470763 | 0.04639385 | 0.1314447 | 0.04628192
[5 empty] | 0.04442038 | 0.03438725 |  |  | 0.03794225 | 0.04792782 | 0.08449815 | 0.04718019 | 0.1313154 | 0.04706636
[5 empty] | 0.04460616 | 0.03496037 |  |  | 0.03767079 | 0.04872662 | 0.084266 | 0.04796652 | 0.1313575 | 0.0478508
[5 empty] | 0.04478839 | 0.0355335 |  |  | 0.0376895 | 0.04952542 | 0.08391224 | 0.04875286 | 0.1309719 | 0.04863524
[5 empty] | 0.044967 | 0.03610662 |  |  | 0.03749889 | 0.05032421 | 0.08393797 | 0.0495392 | 0.1313597 | 0.04941968
[5 empty] | 0.04514192 | 0.03667974 |  |  | 0.03749947 | 0.05112301 | 0.08374426 | 0.05032553 | 0.1305218 | 0.05020412
[5 empty] | 0.0453131 | 0.03725286 |  |  | 0.03739172 | 0.05192181 | 0.08403219 | 0.05111187 | 0.1299591 | 0.05098856
[5 empty] | 0.04548044 | 0.03782598 |  |  | 0.03717616 | 0.05272061 | 0.08350284 | 0.05189821 | 0.1307727 | 0.051773
[5 empty] | 0.0456439 | 0.0383991 |  |  | 0.03725329 | 0.0535194 | 0.08365728 | 0.05268454 | 0.1293634 | 0.05255744
[5 empty] | 0.04580341 | 0.03897222 |  |  | 0.0371236 | 0.0543182 | 0.08329661 | 0.05347088 | 0.1292324 | 0.05334188
[5 empty] | 0.04595888 | 0.03954534 |  |  | 0.03678761 | 0.055117 | 0.08302189 | 0.05425722 | 0.1294804 | 0.05412632
[5 empty] | 0.04611026 | 0.04011846 |  |  | 0.03684582 | 0.05591579 | 0.0828342 | 0.05504355 | 0.1289086 | 0.05491076
[5 empty] | 0.04625748 | 0.04069158 |  |  | 0.03669872 | 0.05671459 | 0.08223464 | 0.05582989 | 0.1284179 | 0.0556952
[5 empty] | 0.04640047 | 0.0412647 |  |  | 0.03654683 | 0.05751339 | 0.08222426 | 0.05661623 | 0.1273092 | 0.05647963
[5 empty] | 0.04653916 | 0.04183782 |  |  | 0.03629064 | 0.05831219 | 0.08110416 | 0.05740256 | 0.1277835 | 0.05726407
[5 empty] | 0.04667349 | 0.04241095 |  |  | 0.03603065 | 0.05911098 | 0.08137541 | 0.0581889 | 0.1267418 | 0.05804851
[5 empty] | 0.04680338 | 0.04298407 |  |  | 0.03576737 | 0.05990978 | 0.08073909 | 0.05897524 | 0.1264851 | 0.05883295
[5 empty] | 0.04692877 | 0.04355719 |  |  | 0.0359013 | 0.06070858 | 0.08059628 | 0.05976157 | 0.1258143 | 0.05961739
[5 empty] | 0.04704959 | 0.04413031 |  |  | 0.03573294 | 0.06150737 | 0.08054806 | 0.06054791 | 0.1259304 | 0.06040183
[5 empty] | 0.04716577 | 0.04470343 |  |  | 0.0355628 | 0.06230617 | 0.07939551 | 0.06133424 | 0.1258343 | 0.06118627
[5 empty] | 0.04727724 | 0.04527655 |  |  | 0.03529138 | 0.06310497 | 0.07983971 | 0.06212058 | 0.1246271 | 0.06197071
[5 empty] | 0.04738394 | 0.04584967 |  |  | 0.03521918 | 0.06390376 | 0.07928173 | 0.06290692 | 0.1237097 | 0.06275515
[5 empty] | 0.0474858 | 0.04642279 |  |  | 0.0350467 | 0.06470256 | 0.07862266 | 0.06369325 | 0.1240831 | 0.06353959
[5 empty] | 0.04758275 | 0.04699591 |  |  | 0.03477445 | 0.06550136 | 0.07876357 | 0.06447959 | 0.1229482 | 0.06432403
[5 empty] | 0.04767472 | 0.04756903 |  |  | 0.03450292 | 0.06630016 | 0.07770555 | 0.06526593 | 0.122706 | 0.06510847
[5 empty] | 0.04776164 | 0.04814215 |  |  | 0.03453262 | 0.06709895 | 0.07734968 | 0.06605226 | 0.1214575 | 0.06589291
[5 empty] | 0.04784345 | 0.04871528 |  |  | 0.03406406 | 0.06789775 | 0.07699702 | 0.0668386 | 0.1209037 | 0.06667735
[5 empty] | 0.04792007 | 0.0492884 |  |  | 0.03389774 | 0.06869655 | 0.07664867 | 0.06762494 | 0.1207455 | 0.06746179
[5 empty] | 0.04799144 | 0.04986152 |  |  | 0.03393415 | 0.06949534 | 0.0766057 | 0.06841127 | 0.1209838 | 0.06824623
[5 empty] | 0.0480575 | 0.05043464 |  |  | 0.0335738 | 0.07029414 | 0.07666918 | 0.06919761 | 0.1192198 | 0.06903066
[5 empty] | 0.04811817 | 0.05100776 |  |  | 0.03341719 | 0.07109294 | 0.07574021 | 0.06998395 | 0.1190542 | 0.0698151
[5 empty] | 0.04817338 | 0.05158088 |  |  | 0.03326483 | 0.07189174 | 0.07521985 | 0.07077028 | 0.1182882 | 0.07059954
[5 empty] | 0.04822307 | 0.052154 |  |  | 0.03341722 | 0.07269053 | 0.0754092 | 0.07155662 | 0.1179226 | 0.07138398
[5 empty] | 0.04826717 | 0.05272712 |  |  | 0.03297486 | 0.07348933 | 0.07520931 | 0.07234296 | 0.1169585 | 0.07216842
[5 empty] | 0.04830561 | 0.05330024 |  |  | 0.03303552 | 0.07428813 | 0.07451773 | 0.07312929 | 0.1169692 | 0.07295286
[5 empty] | 0.04833832 | 0.05387336 |  |  | 0.03289478 | 0.07508692 | 0.07402873 | 0.07391563 | 0.1168106 | 0.0737373
[5 empty] | 0.04836524 | 0.05444648 |  |  | 0.03275264 | 0.07588572 | 0.07424184 | 0.07470196 | 0.1149862 | 0.07452174
[5 empty] | 0.04838629 | 0.05501961 |  |  | 0.03240918 | 0.07668452 | 0.07415668 | 0.0754883 | 0.1153002 | 0.07530618
[5 empty] | 0.04840142 | 0.05559273 |  |  | 0.03226449 | 0.07748331 | 0.07347288 | 0.07627464 | 0.1135569 | 0.07609062
[5 empty] | 0.04841054 | 0.05616585 |  |  | 0.03241865 | 0.07828211 | 0.07309006 | 0.07706097 | 0.1132604 | 0.07687506
[5 empty] | 0.0484136 | 0.05673897 |  |  | 0.03227172 | 0.07908091 | 0.07260784 | 0.07784731 | 0.1126149 | 0.0776595
[5 empty] | 0.0484136 | 0.05673897 |  |  | 0.0319238 | 0.07987971 | 0.07262585 | 0.07863365 | 0.1114248 | 0.07844394
[5 empty] | 0.04758322 | 0.0567387 |  |  | 0.03177496 | 0.0806785 | 0.0726437 | 0.07941998 | 0.1096941 | 0.07922838
[5 empty] | 0.04676222 | 0.05673843 |  |  | 0.03152528 | 0.0814773 | 0.07226103 | 0.08020632 | 0.1094272 | 0.08001282
[5 empty] | 0.04595106 | 0.05673816 |  |  | 0.03147484 | 0.0822761 | 0.07197745 | 0.08099266 | 0.1085281 | 0.08079726
[5 empty] | 0.04515019 | 0.05673789 |  |  | 0.03132373 | 0.08307489 | 0.07199258 | 0.08177899 | 0.1067013 | 0.08158169
[5 empty] | 0.04436008 | 0.05673763 |  |  | 0.03137201 | 0.08387369 | 0.07090606 | 0.08256533 | 0.1054508 | 0.08236613
[5 empty] | 0.04358118 | 0.05673736 |  |  | 0.03091978 | 0.08467249 | 0.0712175 | 0.08335167 | 0.1046809 | 0.08315057
[5 empty] | 0.04281395 | 0.05673709 |  |  | 0.03106711 | 0.08547129 | 0.07082652 | 0.084138 | 0.1034957 | 0.08393501
[5 empty] | 0.04205885 | 0.05673682 |  |  | 0.03091408 | 0.08627008 | 0.07003275 | 0.08492434 | 0.1020996 | 0.08471945
[5 empty] | 0.04131634 | 0.05673655 |  |  | 0.03046077 | 0.08706888 | 0.06983582 | 0.08571068 | 0.1011968 | 0.08550389
[5 empty] | 0.04058687 | 0.05673628 |  |  | 0.03060726 | 0.08786768 | 0.06943533 | 0.08649701 | 0.09929139 | 0.08628833
[5 empty] | 0.03987091 | 0.05673601 |  |  | 0.03035363 | 0.08866647 | 0.06933093 | 0.08728335 | 0.09908767 | 0.08707277
[5 empty] | 0.03916892 | 0.05673575 |  |  | 0.03019997 | 0.08946527 | 0.06902222 | 0.08806968 | 0.09758983 | 0.08785721
[5 empty] | 0.03848134 | 0.05673548 |  |  | 0.03014634 | 0.09026407 | 0.06930884 | 0.08885602 | 0.09580211 | 0.08864165
[5 empty] | 0.03780865 | 0.05673521 |  |  | 0.02989283 | 0.09106286 | 0.0685904 | 0.08964236 | 0.09492871 | 0.08942609
[5 empty] | 0.0371513 | 0.05673494 |  |  | 0.02953953 | 0.09186166 | 0.06806653 | 0.09042869 | 0.09387386 | 0.09021053
[5 empty] | 0.03650975 | 0.05673467 |  |  | 0.0295865 | 0.09266046 | 0.06813685 | 0.09121503 | 0.09194177 | 0.09099497
[5 empty] | 0.03588445 | 0.0567344 |  |  | 0.02953383 | 0.09345926 | 0.06750098 | 0.09200137 | 0.09173666 | 0.09177941
[5 empty] | 0.03527587 | 0.05673413 |  |  | 0.0290816 | 0.09425805 | 0.06755855 | 0.0927877 | 0.09056274 | 0.09256385
[5 empty] | 0.03468446 | 0.05673387 |  |  | 0.02892989 | 0.09505685 | 0.06720918 | 0.09357404 | 0.08962424 | 0.09334829
[5 empty] | 0.03411069 | 0.0567336 |  |  | 0.02897878 | 0.09585565 | 0.0665525 | 0.09436038 | 0.08862538 | 0.09413272
[5 empty] | 0.03355501 | 0.05673333 |  |  | 0.02872835 | 0.09665444 | 0.06648811 | 0.09514671 | 0.08707036 | 0.09491716
[5 empty] | 0.03301787 | 0.05673306 |  |  | 0.02867868 | 0.09745324 | 0.06591566 | 0.09593305 | 0.08676342 | 0.0957016
[5 empty] | 0.03249975 | 0.05673279 |  |  | 0.02852984 | 0.09825204 | 0.06583476 | 0.09671939 | 0.08620875 | 0.09648604
[5 empty] | 0.03200109 | 0.05673252 |  |  | 0.02838192 | 0.09905084 | 0.06534503 | 0.09750572 | 0.0850106 | 0.09727048
[5 empty] | 0.03152049 | 0.05673225 |  |  | 0.02833501 | 0.09984963 | 0.0645461 | 0.09829206 | 0.08387316 | 0.09805492
[5 empty] | 0.03104716 | 0.05673199 |  |  | 0.02808916 | 0.1006484 | 0.06443758 | 0.0990784 | 0.08320066 | 0.09883936
[5 empty] | 0.0305797 | 0.05673172 |  |  | 0.02774448 | 0.1014472 | 0.06351911 | 0.09986473 | 0.08279732 | 0.0996238
[5 empty] | 0.03011855 | 0.05673145 |  |  | 0.02770024 | 0.102246 | 0.06328276 | 0.1006511 | 0.08254506 | 0.1004082
[5 empty] | 0.02966419 | 0.05673118 |  |  | 0.02745555 | 0.1030448 | 0.06301953 | 0.1014374 | 0.08221692 | 0.1011927
[5 empty] | 0.02921706 | 0.05673091 |  |  | 0.02741046 | 0.1038436 | 0.06243073 | 0.1022237 | 0.08101156 | 0.1019771
[5 empty] | 0.02877763 | 0.05673064 |  |  | 0.02736503 | 0.1046424 | 0.0620177 | 0.1030101 | 0.08072768 | 0.1027616
[5 empty] | 0.02834636 | 0.05673038 |  |  | 0.02731934 | 0.1054412 | 0.06168177 | 0.1037964 | 0.08026402 | 0.103546
[5 empty] | 0.02792369 | 0.05673011 |  |  | 0.02697343 | 0.10624 | 0.0608243 | 0.1045828 | 0.0794193 | 0.1043304
[5 empty] | 0.02751011 | 0.05672984 |  |  | 0.02672738 | 0.1070388 | 0.06034661 | 0.1053691 | 0.07989224 | 0.1051149
[5 empty] | 0.02710605 | 0.05672957 |  |  | 0.02658125 | 0.1078376 | 0.05935004 | 0.1061554 | 0.07968157 | 0.1058993
[5 empty] | 0.02671198 | 0.0567293 |  |  | 0.0264351 | 0.1086364 | 0.05933594 | 0.1069418 | 0.07878601 | 0.1066838
[5 empty] | 0.02632836 | 0.05672903 |  |  | 0.02658899 | 0.1094352 | 0.05870564 | 0.1077281 | 0.07880428 | 0.1074682
[5 empty] | 0.02595565 | 0.05672876 |  |  | 0.026143 | 0.110234 | 0.05756049 | 0.1085144 | 0.07773511 | 0.1082526
[5 empty] | 0.0255943 | 0.0567285 |  |  | 0.02609717 | 0.1110328 | 0.05670182 | 0.1093008 | 0.07747722 | 0.1090371
[5 empty] | 0.02524477 | 0.05672823 |  |  | 0.02585157 | 0.1118316 | 0.05663098 | 0.1100871 | 0.07682933 | 0.1098215
[5 empty] | 0.02490753 | 0.05672796 |  |  | 0.02590627 | 0.1126304 | 0.05594929 | 0.1108734 | 0.07649017 | 0.110606
[5 empty] | 0.02458303 | 0.05672769 |  |  | 0.02576133 | 0.1134292 | 0.05495811 | 0.1116598 | 0.07625846 | 0.1113904
[5 empty] | 0.02427173 | 0.05672742 |  |  | 0.02541682 | 0.114228 | 0.05395877 | 0.1124461 | 0.07613292 | 0.1121748
[5 empty] | 0.02397409 | 0.05672715 |  |  | 0.02557278 | 0.1150268 | 0.05325261 | 0.1132325 | 0.07571228 | 0.1129593
[5 empty] | 0.02369056 | 0.05672688 |  |  | 0.0251293 | 0.1158256 | 0.05294096 | 0.1140188 | 0.07579526 | 0.1137437
[5 empty] | 0.02342161 | 0.05672662 |  |  | 0.02498643 | 0.1166244 | 0.05202518 | 0.1148051 | 0.07488058 | 0.1145281
[5 empty] | 0.02316769 | 0.05672635 |  |  | 0.02494423 | 0.1174232 | 0.0513066 | 0.1155915 | 0.07516697 | 0.1153126
[5 empty] | 0.02292927 | 0.05672608 |  |  | 0.02500277 | 0.118222 | 0.05118655 | 0.1163778 | 0.07425316 | 0.116097
[5 empty] | 0.0227068 | 0.05672581 |  |  | 0.02486211 | 0.1190208 | 0.05006638 | 0.1171641 | 0.07443785 | 0.1168815
[5 empty] | 0.0227068 | 0.05672581 |  |  | 0.02442232 | 0.1198196 | 0.04924743 | 0.1179505 | 0.07341979 | 0.1176659
[5 empty] | 0.02212694 | 0.05664745 |  |  | 0.02448345 | 0.1206184 | 0.04893103 | 0.1187368 | 0.07369768 | 0.1184503
[5 empty] | 0.0215537 | 0.05656909 |  |  | 0.02434557 | 0.1214172 | 0.04831853 | 0.1195231 | 0.07367026 | 0.1192348
[5 empty] | 0.02098741 | 0.05649072 |  |  | 0.02410874 | 0.122216 | 0.04691126 | 0.1203095 | 0.07343625 | 0.1200192
[5 empty] | 0.02042841 | 0.05641236 |  |  | 0.02387303 | 0.1230147 | 0.04621057 | 0.1210958 | 0.07329437 | 0.1208037
[5 empty] | 0.01987705 | 0.056334 |  |  | 0.02383849 | 0.1238135 | 0.04561779 | 0.1218822 | 0.07194335 | 0.1215881
[5 empty] | 0.01933365 | 0.05625564 |  |  | 0.0236052 | 0.1246123 | 0.04493426 | 0.1226685 | 0.0713819 | 0.1223725
[5 empty] | 0.01879857 | 0.05617728 |  |  | 0.02357321 | 0.1254111 | 0.04456133 | 0.1234548 | 0.07210876 | 0.123157
[5 empty] | 0.01827214 | 0.05609892 |  |  | 0.02364259 | 0.1262099 | 0.04390032 | 0.1242412 | 0.07082264 | 0.1239414
[5 empty] | 0.0177547 | 0.05602055 |  |  | 0.02321341 | 0.1270087 | 0.04325259 | 0.1250275 | 0.07142227 | 0.1247259
[5 empty] | 0.0172466 | 0.05594219 |  |  | 0.02338571 | 0.1278075 | 0.04261947 | 0.1258138 | 0.07100637 | 0.1255103
[5 empty] | 0.01674816 | 0.05586383 |  |  | 0.02325957 | 0.1286063 | 0.0423023 | 0.1266002 | 0.06997367 | 0.1262947
[5 empty] | 0.01625974 | 0.05578547 |  |  | 0.02283505 | 0.1294051 | 0.04150242 | 0.1273865 | 0.06972289 | 0.1270792
[5 empty] | 0.01578167 | 0.05570711 |  |  | 0.02281222 | 0.1302039 | 0.04092116 | 0.1281728 | 0.06905275 | 0.1278636
[5 empty] | 0.01531429 | 0.05562874 |  |  | 0.02259113 | 0.1310027 | 0.03985988 | 0.1289592 | 0.06836197 | 0.1286481
[5 empty] | 0.01485794 | 0.05555038 |  |  | 0.02257184 | 0.1318015 | 0.0400198 | 0.1297455 | 0.06864931 | 0.1294325
[5 empty] | 0.01441296 | 0.05547202 |  |  | 0.02265375 | 0.1326003 | 0.03899084 | 0.1305319 | 0.0679163 | 0.1302169
[5 empty] | 0.01397969 | 0.05539366 |  |  | 0.02253641 | 0.1333991 | 0.03856559 | 0.1313182 | 0.06696478 | 0.1310014
[5 empty] | 0.01355847 | 0.0553153 |  |  | 0.02241985 | 0.1341979 | 0.03834409 | 0.1321045 | 0.06649512 | 0.1317858
[5 empty] | 0.01314964 | 0.05523693 |  |  | 0.02220406 | 0.1349967 | 0.03772643 | 0.1328909 | 0.06580767 | 0.1325703
[5 empty] | 0.01275355 | 0.05515857 |  |  | 0.02208906 | 0.1357955 | 0.03741265 | 0.1336772 | 0.06470281 | 0.1333547
[5 empty] | 0.01237052 | 0.05508021 |  |  | 0.02187485 | 0.1365943 | 0.03670282 | 0.1344635 | 0.06438088 | 0.1341391
[5 empty] | 0.0120009 | 0.05500185 |  |  | 0.02196146 | 0.1373931 | 0.03559699 | 0.1352499 | 0.06364226 | 0.1349236
[5 empty] | 0.01164503 | 0.05492349 |  |  | 0.02174888 | 0.1381919 | 0.03539523 | 0.1360362 | 0.06258731 | 0.135708
[5 empty] | 0.01130325 | 0.05484513 |  |  | 0.02173713 | 0.1389907 | 0.0350976 | 0.1368225 | 0.06201638 | 0.1364925
[5 empty] | 0.01097451 | 0.05476676 |  |  | 0.02152621 | 0.1397895 | 0.03470415 | 0.1376089 | 0.06212985 | 0.1372769
[5 empty] | 0.01065083 | 0.0546884 |  |  | 0.02131614 | 0.1405883 | 0.03401495 | 0.1383952 | 0.06172807 | 0.1380613
[5 empty] | 0.01033116 | 0.05461004 |  |  | 0.02120693 | 0.1413871 | 0.03323005 | 0.1391816 | 0.06011141 | 0.1388458
[5 empty] | 0.01001583 | 0.05453168 |  |  | 0.02129859 | 0.1421859 | 0.03344952 | 0.1399679 | 0.05948023 | 0.1396302
[5 empty] | 0.009705187 | 0.05445332 |  |  | 0.02109112 | 0.1429847 | 0.03287342 | 0.1407542 | 0.05863488 | 0.1404146
[5 empty] | 0.009399573 | 0.05437495 |  |  | 0.02098453 | 0.1437835 | 0.0322018 | 0.1415406 | 0.05817574 | 0.1411991
[5 empty] | 0.009099326 | 0.05429659 |  |  | 0.02077884 | 0.1445823 | 0.03133473 | 0.1423269 | 0.05770317 | 0.1419835
[5 empty] | 0.008804785 | 0.05421823 |  |  | 0.02077406 | 0.1453811 | 0.03137227 | 0.1431132 | 0.05691753 | 0.142768
[5 empty] | 0.00851629 | 0.05413987 |  |  | 0.02057019 | 0.1461799 | 0.03091447 | 0.1438996 | 0.05591917 | 0.1435524
[5 empty] | 0.008234182 | 0.05406151 |  |  | 0.02046725 | 0.1469787 | 0.0306614 | 0.1446859 | 0.05560847 | 0.1443368
[5 empty] | 0.007958799 | 0.05398314 |  |  | 0.02046524 | 0.1477775 | 0.02971311 | 0.1454722 | 0.05478579 | 0.1451213
[5 empty] | 0.007690483 | 0.05390478 |  |  | 0.02026417 | 0.1485763 | 0.02896967 | 0.1462586 | 0.05395148 | 0.1459057
[5 empty] | 0.007429572 | 0.05382642 |  |  | 0.02026406 | 0.1493751 | 0.02883114 | 0.1470449 | 0.05240592 | 0.1466902
[5 empty] | 0.007176407 | 0.05374806 |  |  | 0.02026492 | 0.1501738 | 0.02889758 | 0.1478313 | 0.05124946 | 0.1474746
[5 empty] | 0.006931327 | 0.0536697 |  |  | 0.01986674 | 0.1509726 | 0.02826904 | 0.1486176 | 0.05048246 | 0.148259
[5 empty] | 0.006694673 | 0.05359134 |  |  | 0.01996955 | 0.1517714 | 0.02764559 | 0.1494039 | 0.04940529 | 0.1490435
[5 empty] | 0.006466784 | 0.05351297 |  |  | 0.01967336 | 0.1525702 | 0.02762728 | 0.1501903 | 0.04971832 | 0.1498279
[5 empty] | 0.006248 | 0.05343461 |  |  | 0.01967817 | 0.153369 | 0.02671418 | 0.1509766 | 0.04752189 | 0.1506124
[5 empty] | 0.006038661 | 0.05335625 |  |  | 0.01978399 | 0.1541678 | 0.02620635 | 0.1517629 | 0.04781638 | 0.1513968
[5 empty] | 0.005839106 | 0.05327789 |  |  | 0.01949083 | 0.1549666 | 0.02570385 | 0.1525493 | 0.04590215 | 0.1521812
[5 empty] | 0.005649677 | 0.05319953 |  |  | 0.0192987 | 0.1557654 | 0.02570673 | 0.1533356 | 0.04527956 | 0.1529657
[5 empty] | 0.005470711 | 0.05312116 |  |  | 0.01920762 | 0.1565642 | 0.02491506 | 0.1541219 | 0.04424897 | 0.1537501
[5 empty] | 0.00530255 | 0.0530428 |  |  | 0.01931759 | 0.157363 | 0.0247289 | 0.1549083 | 0.04301074 | 0.1545346
[5 empty] | 0.005145533 | 0.05296444 |  |  | 0.01902862 | 0.1581618 | 0.0246483 | 0.1556946 | 0.04236525 | 0.155319
[5 empty] | 0.005 | 0.05288608 |  |  | 0.01924073 | 0.1589606 | 0.02397333 | 0.156481 | 0.04231284 | 0.1561034
[5 empty] | 0.005 | 0.05287292
[5 empty] | 0.005618059 | 0.05287319
[5 empty] | 0.006232542 | 0.05287346
[5 empty] | 0.006843406 | 0.05287373
[5 empty] | 0.007450606 | 0.05287399
[5 empty] | 0.008054101 | 0.05287426
[5 empty] | 0.008653846 | 0.05287453
[5 empty] | 0.009249799 | 0.0528748
[5 empty] | 0.009841916 | 0.05287507
[5 empty] | 0.01043015 | 0.05287534
[5 empty] | 0.01101447 | 0.05287561
[5 empty] | 0.01159482 | 0.05287587
[5 empty] | 0.01217117 | 0.05287614
[5 empty] | 0.01274346 | 0.05287641
[5 empty] | 0.01331166 | 0.05287668
[5 empty] | 0.01387572 | 0.05287695
[5 empty] | 0.01443559 | 0.05287722
[5 empty] | 0.01499125 | 0.05287749
[5 empty] | 0.01554264 | 0.05287775
[5 empty] | 0.01608971 | 0.05287802
[5 empty] | 0.01663244 | 0.05287829
[5 empty] | 0.01717076 | 0.05287856
[5 empty] | 0.01770465 | 0.05287883
[5 empty] | 0.01823405 | 0.0528791
[5 empty] | 0.01875893 | 0.05287937
[5 empty] | 0.01927941 | 0.05287963
[5 empty] | 0.01979652 | 0.0528799
[5 empty] | 0.02031038 | 0.05288017
[5 empty] | 0.02082095 | 0.05288044
[5 empty] | 0.02132819 | 0.05288071
[5 empty] | 0.02183205 | 0.05288098
[5 empty] | 0.0223325 | 0.05288124
[5 empty] | 0.02282948 | 0.05288151
[5 empty] | 0.02332296 | 0.05288178
[5 empty] | 0.0238129 | 0.05288205
[5 empty] | 0.02429924 | 0.05288232
[5 empty] | 0.02478195 | 0.05288259
[5 empty] | 0.02526098 | 0.05288286
[5 empty] | 0.02573629 | 0.05288312
[5 empty] | 0.02620783 | 0.05288339
[5 empty] | 0.02667557 | 0.05288366
[5 empty] | 0.02713946 | 0.05288393
[5 empty] | 0.02759946 | 0.0528842
[5 empty] | 0.02805552 | 0.05288447
[5 empty] | 0.0285076 | 0.05288474
[5 empty] | 0.02895566 | 0.052885
[5 empty] | 0.02939965 | 0.05288527
[5 empty] | 0.02983953 | 0.05288554
[5 empty] | 0.03027526 | 0.05288581
[5 empty] | 0.0307068 | 0.05288608
[5 empty] | 0.0307068 | 0.05287292
[5 empty] | 0.03117542 | 0.05295182
[5 empty] | 0.03163962 | 0.05303072
[5 empty] | 0.03209929 | 0.05310962
[5 empty] | 0.03255429 | 0.05318852
[5 empty] | 0.03300451 | 0.05326742
[5 empty] | 0.03344983 | 0.05334631
[5 empty] | 0.03389011 | 0.05342521
[5 empty] | 0.03432523 | 0.05350411
[5 empty] | 0.03475508 | 0.05358301
[5 empty] | 0.03517953 | 0.05366191
[5 empty] | 0.03559845 | 0.05374081
[5 empty] | 0.03601172 | 0.05381971
[5 empty] | 0.03641922 | 0.05389861
[5 empty] | 0.03682082 | 0.05397751
[5 empty] | 0.03721641 | 0.0540564
[5 empty] | 0.03760585 | 0.0541353
[5 empty] | 0.03798902 | 0.0542142
[5 empty] | 0.0383658 | 0.0542931
[5 empty] | 0.03873607 | 0.054372
[5 empty] | 0.0390997 | 0.0544509
[5 empty] | 0.03945657 | 0.0545298
[5 empty] | 0.03980656 | 0.0546087
[5 empty] | 0.04014954 | 0.0546876
[5 empty] | 0.04048538 | 0.05476649
[5 empty] | 0.04081448 | 0.05484539
[5 empty] | 0.04113972 | 0.05492429
[5 empty] | 0.04146151 | 0.05500319
[5 empty] | 0.0417797 | 0.05508209
[5 empty] | 0.04209417 | 0.05516099
[5 empty] | 0.04240481 | 0.05523989
[5 empty] | 0.04271149 | 0.05531879
[5 empty] | 0.04301409 | 0.05539769
[5 empty] | 0.04331248 | 0.05547659
[5 empty] | 0.04360653 | 0.05555548
[5 empty] | 0.04389613 | 0.05563438
[5 empty] | 0.04418115 | 0.05571328
[5 empty] | 0.04446148 | 0.05579218
[5 empty] | 0.04473697 | 0.05587108
[5 empty] | 0.04500752 | 0.05594998
[5 empty] | 0.04527299 | 0.05602888
[5 empty] | 0.04553327 | 0.05610778
[5 empty] | 0.04578822 | 0.05618668
[5 empty] | 0.04603774 | 0.05626557
[5 empty] | 0.04628168 | 0.05634447
[5 empty] | 0.04651994 | 0.05642337
[5 empty] | 0.04675238 | 0.05650227
[5 empty] | 0.04697889 | 0.05658117
[5 empty] | 0.04719933 | 0.05666007
[5 empty] | 0.0474136 | 0.05673897
[5 empty] | 0.04027573 | 0.05673897
[5 empty] | 0.04752151 | 0.05833704
[5 empty] | 0.04762136 | 0.05993511
[5 empty] | 0.04771347 | 0.06153318
[5 empty] | 0.04779815 | 0.06313125
[5 empty] | 0.04787571 | 0.06472932
[5 empty] | 0.04794646 | 0.0663274
[5 empty] | 0.04801072 | 0.06792547
[5 empty] | 0.0480688 | 0.06952354
[5 empty] | 0.04812101 | 0.07112161
[5 empty] | 0.04816766 | 0.07271968
[5 empty] | 0.04820907 | 0.07431775
[5 empty] | 0.04824555 | 0.07591582
[5 empty] | 0.04827742 | 0.07751389
[5 empty] | 0.04830497 | 0.07911197
[5 empty] | 0.04832853 | 0.08071004
[5 empty] | 0.04834842 | 0.08230811
[5 empty] | 0.04836493 | 0.08390618
[5 empty] | 0.04837839 | 0.08550425
[5 empty] | 0.04838911 | 0.08710232
[5 empty] | 0.04839739 | 0.08870039
[5 empty] | 0.04840356 | 0.09029847
[5 empty] | 0.04840792 | 0.09189654
[5 empty] | 0.04841079 | 0.09349461
[5 empty] | 0.04841248 | 0.09509268
[5 empty] | 0.0484133 | 0.09669075
[5 empty] | 0.04841357 | 0.09828882
[5 empty] | 0.04841166 | 0.09988689
[5 empty] | 0.04835732 | 0.101485
[5 empty] | 0.04823217 | 0.103083
[5 empty] | 0.04804144 | 0.1046811
[5 empty] | 0.04779037 | 0.1062792
[5 empty] | 0.04748418 | 0.1078772
[5 empty] | 0.04712811 | 0.1094753
[5 empty] | 0.04672738 | 0.1110734
[5 empty] | 0.04628722 | 0.1126715
[5 empty] | 0.04581286 | 0.1142695
[5 empty] | 0.04530953 | 0.1158676
[5 empty] | 0.04478247 | 0.1174657
[5 empty] | 0.04423689 | 0.1190637
[5 empty] | 0.04367803 | 0.1206618
[5 empty] | 0.04311112 | 0.1222599
[5 empty] | 0.04254138 | 0.123858
[5 empty] | 0.04197406 | 0.125456
[5 empty] | 0.04141437 | 0.1270541
[5 empty] | 0.04086754 | 0.1286522
[5 empty] | 0.04033882 | 0.1302502
[5 empty] | 0.03983341 | 0.1318483
[5 empty] | 0.03935656 | 0.1334464
[5 empty] | 0.0389135 | 0.1350445
[5 empty] | 0.03850945 | 0.1366425
[5 empty] | 0.03814031 | 0.1382406
[5 empty] | 0.03777475 | 0.1398387
[5 empty] | 0.03741006 | 0.1414367
[5 empty] | 0.03704662 | 0.1430348
[5 empty] | 0.03668485 | 0.1446329
[5 empty] | 0.03632514 | 0.146231
[5 empty] | 0.03596787 | 0.147829
[5 empty] | 0.03561346 | 0.15
[5 empty] | 0.03526228 | 0.1510252
[5 empty] | 0.03491475 | 0.1526232
[5 empty] | 0.03457125 | 0.1542213
[5 empty] | 0.03423219 | 0.1558194
[5 empty] | 0.03389795 | 0.1574175
[5 empty] | 0.03356894 | 0.1590155
[5 empty] | 0.03324555 | 0.1606136
[5 empty] | 0.03292817 | 0.1622117
[5 empty] | 0.03261721 | 0.1638097
[5 empty] | 0.03231305 | 0.1654078
[5 empty] | 0.0320161 | 0.1670059
[5 empty] | 0.03172675 | 0.168604
[5 empty] | 0.0314454 | 0.170202
[5 empty] | 0.03117245 | 0.1718001
[5 empty] | 0.03090828 | 0.1733982
[5 empty] | 0.03065329 | 0.1749962
[5 empty] | 0.03040789 | 0.1765943
[5 empty] | 0.03017245 | 0.1781924
[5 empty] | 0.02994316 | 0.1797905
[5 empty] | 0.02971688 | 0.1813885
[5 empty] | 0.02949379 | 0.1829866
[5 empty] | 0.02927409 | 0.1845847
[5 empty] | 0.02905796 | 0.1861827
[5 empty] | 0.02884559 | 0.1877808
[5 empty] | 0.02863716 | 0.1893789
[5 empty] | 0.02843286 | 0.190977
[5 empty] | 0.02823288 | 0.192575
[5 empty] | 0.0280374 | 0.1941731
[5 empty] | 0.02784662 | 0.1957712
[5 empty] | 0.0276607 | 0.1973692
[5 empty] | 0.02747986 | 0.1989673
[5 empty] | 0.02730426 | 0.2005654
[5 empty] | 0.0271341 | 0.2021635
[5 empty] | 0.02696956 | 0.2037615
[5 empty] | 0.02681083 | 0.2053596
[5 empty] | 0.0266581 | 0.2069577
[5 empty] | 0.02651154 | 0.2085557
[5 empty] | 0.02637136 | 0.2101538
[5 empty] | 0.02623774 | 0.2117519
[5 empty] | 0.02611085 | 0.21335
[5 empty] | 0.0259909 | 0.214948