## 1
Общество с ограниченной ответственностью "Инженерная геология" (ООО "ИнжГео") | [11 empty] | Общество с ограниченной ответственностью "Инженерная геология" (ООО "ИнжГео")
Юр. адрес: 117279, г. Москва, ул. Миклухо-Маклая, 36 а, этаж 5, пом. XXIII к. 76-84 | [11 empty] | Юр. адрес: 117279, г. Москва, ул. Миклухо-Маклая, 36 а, этаж 5, пом. XXIII к. 76-84 | [8 empty] | нагр |  |  | X0 | Y0 | R |  | нагр |  |  |  | X0 | Y0 | R | нагр |  |  |  | X0 | Y0 | R |  | нагр |  |  |  | X0 | Y0 | R
Телефон/факс +7 (495) 132-30-00, Адрес электронной почты inbox@inj-geo.ru | [11 empty] | Телефон/факс +7 (495) 132-30-00, Адрес электронной почты inbox@inj-geo.ru | [12 empty] | 0 | [7 empty] | 0 | [6 empty] | 0 | [7 empty] | 0
[21 empty] | девиатор | [6 empty] | девиатор | [6 empty] | девиатор | [7 empty] | девиатор
Испытательная лаборатория ООО «ИнжГео» | [11 empty] | Испытательная лаборатория ООО «ИнжГео» | [8 empty] | x0 | Угол | X | Y |  |  |  | x0 |  | Угол | X | Y |  |  | x0 |  | Угол | X | Y |  |  |  | x0 |  | Угол | X | Y
Адрес места осуществления деятельности лаборатории: г. Москва, просп. Вернадского, д. 51, стр. 1 | [11 empty] | Адрес места осуществления деятельности лаборатории: г. Москва, просп. Вернадского, д. 51, стр. 1 | [9 empty] | 0 | [7 empty] | 0 | [6 empty] | 0 | [7 empty] | 0
Телефон +7(910)4557682, E-mail: slg85@mail.ru | [11 empty] | Телефон +7(910)4557682, E-mail: slg85@mail.ru | [9 empty] | 5 | [7 empty] | 5 | [6 empty] | 5 | [7 empty] | 5
[22 empty] | 10 | [7 empty] | 10 | [6 empty] | 10 | [7 empty] | 10
[12 empty] | Протокол испытаний № 13-63/49 от 17-12-2022 | [9 empty] | 15 | [7 empty] | 15 | [6 empty] | 15 | [7 empty] | 15
[22 empty] | 20 | [7 empty] | 20 | [6 empty] | 20 | [7 empty] | 20
[12 empty] | Наименование и адрес заказчика: Переход трубопровода через р. Енисей | [9 empty] | 25 | [7 empty] | 25 | [6 empty] | 25 | [7 empty] | 25
[12 empty] | Наименование объекта: ООО Регионстрой | [9 empty] | 30 | [7 empty] | 30 | [6 empty] | 30 | [7 empty] | 30
Наименование используемого метода/методики: ГОСТ 12248.4-2020 | [11 empty] | Наименование используемого метода/методики: ГОСТ 12248.3-2020 | [9 empty] | 35 | [7 empty] | 35 | [6 empty] | 35 | [7 empty] | 35
Условия проведения испытания: температура окружающей среды (18 - 25)0С, влажность воздуха (40 - 75)% | [11 empty] | Условия проведения испытания: температура окружающей среды (18 - 25)0С, влажность воздуха (40 - 75)% | [9 empty] | 40 | [7 empty] | 40 | [6 empty] | 40 | [7 empty] | 40
[12 empty] | Дата получение объекта подлежащего испытаниям: 20-11-2022 | [9 empty] | 45 | [7 empty] | 45 | [6 empty] | 45 | [7 empty] | 45
[12 empty] | Дата испытания: 25.10.2022-19.11.2049 | [9 empty] | 50 | [7 empty] | 50 | [6 empty] | 50 | [7 empty] | 50
[22 empty] | 55 | [7 empty] | 55 | [6 empty] | 55 | [7 empty] | 55
Испытание грунтов методом трехосного сжатия | [11 empty] | Испытание грунтов методом трехосного сжатия | [9 empty] | 60 | [7 empty] | 60 | [6 empty] | 60 | [7 empty] | 60
[22 empty] | 65 | [7 empty] | 65 | [6 empty] | 65 | [7 empty] | 65
Лабораторный номер: | [6 empty] | We, д.е. = |  |  |  |  | Лабораторный номер: |  | 1084 |  |  |  | We, д.е. = | 0.588900444 |  |  | 70 | [7 empty] | 70 | [6 empty] | 70 | [7 empty] | 70
Номер скважины: | [6 empty] | ρ, г/см3 = |  |  |  |  | Номер скважины: |  | BH-012 |  |  |  | ρ, г/см3 = | 1.63 |  |  | 75 | [7 empty] | 75 | [6 empty] | 75 | [7 empty] | 75
Глубина отбора, м: | [6 empty] | ρs, г/см3 = |  |  |  |  | Глубина отбора, м: |  | 2.4 |  |  |  | ρs, г/см3 = | 2.72 |  |  | 80 | [7 empty] | 80 | [6 empty] | 80 | [7 empty] | 80
Наименование грунта: | [6 empty] | e, д.е. = |  |  |  |  | Наименование грунта: |  | Суглинок, после оттаивания текучий, легкий пылеватый |  |  |  | e, д.е. = | 1.651417 |  |  | 85 | [7 empty] | 85 | [6 empty] | 85 | [7 empty] | 85
Схема проведения опыта: | [6 empty] | IL, д.е. = |  |  |  |  | Схема проведения опыта: |  | КД |  |  |  | IL, д.е. = | 3.382 |  |  | 90 | [7 empty] | 90 | [6 empty] | 90 | [7 empty] | 90
[22 empty] | 95 | [7 empty] | 95 | [6 empty] | 95 | [7 empty] | 95
[22 empty] | 100 | [7 empty] | 100 | [6 empty] | 100 | [7 empty] | 100
Результаты испытаний | [11 empty] | Результаты испытаний | [9 empty] | 105 | [7 empty] | 105 | [6 empty] | 105 | [7 empty] | 105
[22 empty] | 110 | [7 empty] | 110 | [6 empty] | 110 | [7 empty] | 110
[22 empty] | 115 | [7 empty] | 115 | [6 empty] | 115 | [7 empty] | 115
[22 empty] | 120 | [7 empty] | 120 | [6 empty] | 120 | [7 empty] | 120
[22 empty] | 125 | [7 empty] | 125 | [6 empty] | 125 | [7 empty] | 125
[22 empty] | 130 | [7 empty] | 130 | [6 empty] | 130 | [7 empty] | 130
[22 empty] | 135 | [7 empty] | 135 | [6 empty] | 135 | [7 empty] | 135
[22 empty] | 140 | [7 empty] | 140 | [6 empty] | 140 | [7 empty] | 140
[22 empty] | 145 | [7 empty] | 145 | [6 empty] | 145 | [7 empty] | 145
[22 empty] | 150 | [7 empty] | 150 | [6 empty] | 150 | [7 empty] | 150
[22 empty] | 155 | [7 empty] | 155 | [6 empty] | 155 | [7 empty] | 155
[22 empty] | 160 | [7 empty] | 160 | [6 empty] | 160 | [7 empty] | 160
[22 empty] | 165 | [7 empty] | 165 | [6 empty] | 165 | [7 empty] | 165
[22 empty] | 170 | [7 empty] | 170 | [6 empty] | 170 | [7 empty] | 170
[22 empty] | 175 | [7 empty] | 175 | [6 empty] | 175 | [7 empty] | 175
[22 empty] | 180 | [7 empty] | 180 | [6 empty] | 180 | [7 empty] | 180
[13 empty] | Давление в камере, Мпа σ3 | Вертикальная нагрузка, Мпа σ1 | Поровое давление, Мпа u
| K0, д.е. | 0.7920883 |  |  |  |  | Коэфф. Точки | [5 empty] | 0.05 | 0.09353711 | [5 empty] | 1 | [6 empty] | σ3,кПа | σ1,кПа | u, кПа |  |  |  | 4
| q_zg, МПа | 0.03960442 | [10 empty] | 0.15 | 0.2460342 | [27 empty] | δ3, Мпа | δ1-δ3, МПа | δ1, МПа | δ1, КПа
|  |  | Модуль деформации, МПа: | [9 empty] | 0.25 | 0.3985313 | [21 empty] | С, МПа:
|  |  | Е0= |  | Точки модуля (полное напр.), МПа |  |  |  | 0.03960442 | 0.06336706 | [25 empty] | φ, град:
|  |  | E50 = |  | qf (полное напр.), МПа |  |  |  | 0.08676265 | [26 empty] | E, Мпа
|  |  | Коэф. Поперечной деформации, ϑ = | [9 empty] | Эффективные значения угла внутреннего трения и удельного сцепления ϕ', С' | [13 empty] | x | 0
[13 empty] | ϕ', град. = | 12 | [12 empty] | y |  |  |  | С, кПа | φ,°
[13 empty] | С', МПа = | 0.007
| Исполнитель: | [6 empty] | Морозов Д.С. |  |  |  |  | Исполнитель: |  |  |  |  | Морозов Д.С.
| Начальник исп. лаборатории: | [6 empty] | Семиколенова Л.Г. |  |  |  |  | Начальник исп. лаборатории: |  |  |  |  | Семиколенова Л.Г.
Лист 1 , всего листов 2 | [11 empty] | Лист 2 , всего листов 2
Частичное воспроизведение протокола испытаний без письменного разрешения ООО «ИнжГео» ЗАПРЕЩАЕТСЯ | [11 empty] | Частичное воспроизведение протокола испытаний без письменного разрешения ООО «ИнжГео» ЗАПРЕЩАЕТСЯ
[5 empty] | второй график |  | первый график | [9 empty] | К Пуассона
dev50 | epsE50 | ind | devE0 | epsE0 | dev | eps | sigma |  | dev1 | eps1 | dev2 | eps2 | dev3 | eps3 |  | Глины
0.03676265 | 0.01544265 |  |  |  | 0 | 0 |  |  | 0 | 0 | 0 | 0 | 0 | 0 |  | < 0 | 0,20-0,30
ind |  |  |  |  | 0.001205062 | 0.0005597237 |  |  | 0.002133901 | 0.0007906777 | 0.004 | 0.0005792754 | 0.009521711 | 0.0007753923 |  | 0-0,25 | 0,30-0,38
2 |  |  |  |  | 0.002421431 | 0.001119447 |  |  | 0.004286687 | 0.001581355 | 0.009273583 | 0.001558323 | 0.021 | 0.001721432 |  | 0,25< | 0,38-0,45
E0 |  |  |  |  | 0.003648786 | 0.001679171 |  |  | 0.006135909 | 0.002372033 | 0.01429721 | 0.002337484 | 0.02591704 | 0.002326177 |  | Суглинки | 0,35-0,37
epsE0 | devE0 |  |  |  | 0.004886806 | 0.002238895 |  |  | 0.00815912 | 0.003162711 | 0.01832109 | 0.003116645 | 0.03424042 | 0.003101569 |  | Пески и супеси | 0,30-0,35
0.01032384 | 0.02376265 |  |  |  | 0.00613517 | 0.002798619 |  |  | 0.009933872 | 0.003953389 | 0.0226115 | 0.003895806 | 0.04119478 | 0.003876962
[5 empty] | 0.007393556 | 0.003358342 |  |  | 0.01153772 | 0.004744066 | 0.02703468 | 0.004674968 | 0.04718784 | 0.004652354
График E50 |  | График E |  |  | 0.008661644 | 0.003918066 |  |  | 0.0127482 | 0.005534744 | 0.03055689 | 0.005454129 | 0.05392735 | 0.005427746
eps | q | sigma |  |  | 0.009939112 | 0.00447779 |  |  | 0.014 | 0.006082391 | 0.03414439 | 0.00623329 | 0.05982103 | 0.006203139
Горизонтальная линия E50 |  | Касательная |  |  | 0.01122564 | 0.005037513 |  |  | 0.01501476 | 0.007116099 | 0.03766344 | 0.007012451 | 0.06477661 | 0.006978531
0 |  | a | b |  | 0.0125209 | 0.005597237 |  |  | 0.0162867 | 0.007906777 | 0.04118028 | 0.007791613 | 0.06900183 | 0.007753923
|  |  | 0 |  | 0.01382459 | 0.006156961 |  |  | 0.01697824 | 0.008697455 | 0.04346119 | 0.008570774 | 0.07426565 | 0.008696819
Вертикальная линия E50 |  | p1 и p2 |  |  | 0.01513636 | 0.006716685 |  |  | 0.01770309 | 0.009488133 | 0.04627241 | 0.009349935 | 0.07627372 | 0.009304708
| 0 | 0 |  |  | 0.01645591 | 0.007276408 |  |  | 0.01877497 | 0.01027881 | 0.0480171 | 0.009933973 | 0.0789793 | 0.0100801
[5 empty] | 0.01778292 | 0.007836132 |  |  | 0.01960759 | 0.01106949 | 0.05018011 | 0.01090826 | 0.08174074 | 0.01085549
Касательная линия E50 |  |  |  |  | 0.01911705 | 0.008395856 |  |  | 0.02031466 | 0.01186017 | 0.05214467 | 0.01168742 | 0.08375699 | 0.01163088
0 | 0 | Горизонтальная 1 |  |  | 0.020458 | 0.00895558 |  |  | 0.0208099 | 0.01265084 | 0.05378567 | 0.01246658 | 0.08772697 | 0.01240628
[5 empty] | 0.02180544 | 0.009515303 |  |  | 0.02176855 | 0.0135107 | 0.05540203 | 0.01324574 | 0.08984961 | 0.01318167
Горизонтальная линия qкр |  |  |  |  | 0.02376265 | 0.01032384 |  |  | 0.02221778 | 0.0142322 | 0.05679267 | 0.0140249 | 0.09292385 | 0.01395706
Горизонтальная линия q |  | Горизонтальная 2 |  |  | 0.02454022 | 0.01063475 |  |  | 0.02304368 | 0.01502288 | 0.05945653 | 0.01480406 | 0.09494862 | 0.01473245
0 |  | 0 |  |  | 0.02603526 | 0.01119447 |  |  | 0.02378284 | 0.01581355 | 0.06089251 | 0.01558323 | 0.09752285 | 0.01550785
[5 empty] | 0.02761321 | 0.0117542 |  |  | 0.0243334 | 0.01660423 | 0.06239954 | 0.01636239 | 0.09984548 | 0.01628324
Вертикальная линия q |  |  |  |  | 0.02922766 | 0.01231392 |  |  | 0.02529347 | 0.01739491 | 0.06417655 | 0.01714155 | 0.1028154 | 0.01705863
| 0 |  |  |  | 0.03083222 | 0.01287365 |  |  | 0.02616117 | 0.01818559 | 0.06592244 | 0.01792071 | 0.1049317 | 0.01783402
[5 empty] | 0.03238049 | 0.01343337 |  |  | 0.02663465 | 0.01897627 | 0.06743616 | 0.01869987 | 0.1077931 | 0.01860942
[5 empty] | 0.0338261 | 0.01399309 |  |  | 0.027312 | 0.01976694 | 0.06881661 | 0.01947903 | 0.1092986 | 0.01938481
[5 empty] | 0.03512262 | 0.01455282 |  |  | 0.02819137 | 0.02055762 | 0.07006273 | 0.02025819 | 0.1126472 | 0.0201602
[5 empty] | 0.03622369 | 0.01511254 |  |  | 0.02887088 | 0.0213483 | 0.07177342 | 0.02103735 | 0.1136378 | 0.02093559
[5 empty] | 0.03676265 | 0.01544265 |  |  | 0.02974864 | 0.02213898 | 0.07304763 | 0.02181652 | 0.1158693 | 0.02171099
[5 empty] | 0.03791512 | 0.01623199 |  |  | 0.03052279 | 0.02292965 | 0.07488425 | 0.02259568 | 0.1187406 | 0.02248638
[5 empty] | 0.03869816 | 0.01679171 |  |  | 0.03149145 | 0.02372033 | 0.07678223 | 0.02337484 | 0.1211508 | 0.02326177
[5 empty] | 0.03945268 | 0.01735144 |  |  | 0.03215275 | 0.02451101 | 0.07724048 | 0.024154 | 0.1227986 | 0.02403716
[5 empty] | 0.04017856 | 0.01791116 |  |  | 0.03280479 | 0.02530169 | 0.07865792 | 0.02493316 | 0.1247831 | 0.02481255
[5 empty] | 0.04087567 | 0.01847088 |  |  | 0.03344573 | 0.02609236 | 0.08043347 | 0.02571232 | 0.1266032 | 0.02558795
[5 empty] | 0.04154388 | 0.01903061 |  |  | 0.03447366 | 0.02688304 | 0.08156606 | 0.02649148 | 0.1283578 | 0.02636334
[5 empty] | 0.04218306 | 0.01959033 |  |  | 0.03488673 | 0.02767372 | 0.08295461 | 0.02727064 | 0.1300459 | 0.02713873
[5 empty] | 0.04279309 | 0.02015005 |  |  | 0.03558305 | 0.0284644 | 0.08379804 | 0.02804981 | 0.1308664 | 0.02791412
[5 empty] | 0.04337384 | 0.02070978 |  |  | 0.03646075 | 0.02925508 | 0.08469528 | 0.02882897 | 0.1328181 | 0.02868952
[5 empty] | 0.04392518 | 0.0212695 |  |  | 0.03711796 | 0.03004575 | 0.08574524 | 0.02960813 | 0.1347001 | 0.02946491
[5 empty] | 0.04444699 | 0.02182923 |  |  | 0.03775279 | 0.03083643 | 0.08694684 | 0.03038729 | 0.1358113 | 0.0302403
[5 empty] | 0.04493913 | 0.02238895 |  |  | 0.03816337 | 0.03162711 | 0.08809901 | 0.03116645 | 0.1364506 | 0.03101569
[5 empty] | 0.04540147 | 0.02294867 |  |  | 0.03894783 | 0.03241779 | 0.08850068 | 0.03194561 | 0.1378169 | 0.03179109
[5 empty] | 0.0458339 | 0.0235084 |  |  | 0.03950429 | 0.03320846 | 0.08985076 | 0.03272477 | 0.1388093 | 0.03256648
[5 empty] | 0.04623628 | 0.02406812 |  |  | 0.04023088 | 0.03399914 | 0.09034817 | 0.03350393 | 0.1411265 | 0.03334187
[5 empty] | 0.04660848 | 0.02462784 |  |  | 0.04052571 | 0.03478982 | 0.09079184 | 0.0342831 | 0.1423675 | 0.03411726
[5 empty] | 0.04695037 | 0.02518757 |  |  | 0.04118692 | 0.0355805 | 0.09168069 | 0.03506226 | 0.1421314 | 0.03489265
[5 empty] | 0.04726184 | 0.02574729 |  |  | 0.04131262 | 0.03637117 | 0.09211364 | 0.03584142 | 0.1436169 | 0.03566805
[5 empty] | 0.04754274 | 0.02630701 |  |  | 0.04200095 | 0.03716185 | 0.09278961 | 0.03662058 | 0.1440231 | 0.03644344
[5 empty] | 0.0477969 | 0.02686674 |  |  | 0.04215002 | 0.03795253 | 0.09380753 | 0.03739974 | 0.1454489 | 0.03721883
[5 empty] | 0.04804529 | 0.02742646 |  |  | 0.04255797 | 0.03874321 | 0.09456631 | 0.0381789 | 0.1457931 | 0.03799422
[5 empty] | 0.04829095 | 0.02798619 |  |  | 0.04282291 | 0.03953389 | 0.09456489 | 0.03895806 | 0.1462548 | 0.03876962
[5 empty] | 0.0485338 | 0.02854591 |  |  | 0.04274296 | 0.04032456 | 0.09490217 | 0.03973722 | 0.1460329 | 0.03954501
[5 empty] | 0.04877375 | 0.02910563 |  |  | 0.04331627 | 0.04111524 | 0.09547709 | 0.04051639 | 0.1474262 | 0.0403204
[5 empty] | 0.04901071 | 0.02966536 |  |  | 0.04314094 | 0.04190592 | 0.09518856 | 0.04129555 | 0.1478338 | 0.04109579
[5 empty] | 0.04924458 | 0.03022508 |  |  | 0.04353711 | 0.0426966 | 0.09553551 | 0.04207471 | 0.1474546 | 0.04187119
[5 empty] | 0.04947528 | 0.0307848 |  |  | 0.04313703 | 0.04348727 | 0.09603421 | 0.04285387 | 0.1485313 | 0.04264658
[5 empty] | 0.04970273 | 0.03134453 |  |  | 0.04332652 | 0.04427795 | 0.09533228 | 0.04363303 | 0.1478313 | 0.04342197
[5 empty] | 0.04992683 | 0.03190425 |  |  | 0.04349887 | 0.04506863 | 0.09569483 | 0.04441219 | 0.147398 | 0.04419736
[5 empty] | 0.05014749 | 0.03246398 |  |  | 0.04325491 | 0.04585931 | 0.09591135 | 0.04519135 | 0.1478012 | 0.04497276
[5 empty] | 0.05036463 | 0.0330237 |  |  | 0.04339542 | 0.04664998 | 0.09508407 | 0.04597051 | 0.1477434 | 0.04574815
[5 empty] | 0.05057816 | 0.03358342 |  |  | 0.04302124 | 0.04744066 | 0.09511526 | 0.04674968 | 0.1476271 | 0.04652354
[5 empty] | 0.05078799 | 0.03414315 |  |  | 0.04283318 | 0.04823134 | 0.09450715 | 0.04752884 | 0.1472548 | 0.04729893
[5 empty] | 0.05099402 | 0.03470287 |  |  | 0.04273203 | 0.04902202 | 0.09516199 | 0.048308 | 0.1468289 | 0.04807432
[5 empty] | 0.05119618 | 0.03526259 |  |  | 0.04301862 | 0.0498127 | 0.09408205 | 0.04908716 | 0.1461519 | 0.04884972
[5 empty] | 0.05139437 | 0.03582232 |  |  | 0.04269376 | 0.05060337 | 0.09416955 | 0.04986632 | 0.1462265 | 0.04962511
[5 empty] | 0.05158851 | 0.03638204 |  |  | 0.04265826 | 0.05139405 | 0.09372675 | 0.05064548 | 0.1458549 | 0.0504005
[5 empty] | 0.05177851 | 0.03694177 |  |  | 0.04251293 | 0.05218473 | 0.09375591 | 0.05142464 | 0.1447399 | 0.05117589
[5 empty] | 0.05196427 | 0.03750149 |  |  | 0.04205858 | 0.05297541 | 0.09305926 | 0.0522038 | 0.1445837 | 0.05195129
[5 empty] | 0.05214571 | 0.03806121 |  |  | 0.04189603 | 0.05376608 | 0.09273906 | 0.05298297 | 0.1442889 | 0.05272668
[5 empty] | 0.05232274 | 0.03862094 |  |  | 0.04192608 | 0.05455676 | 0.09259755 | 0.05376213 | 0.1430581 | 0.05350207
[5 empty] | 0.05249527 | 0.03918066 |  |  | 0.04154955 | 0.05534744 | 0.09173698 | 0.05454129 | 0.1427937 | 0.05427746
[5 empty] | 0.05266322 | 0.03974038 |  |  | 0.04156725 | 0.05613812 | 0.0908596 | 0.05532045 | 0.1412982 | 0.05505286
[5 empty] | 0.05282649 | 0.04030011 |  |  | 0.04147999 | 0.0569288 | 0.09066767 | 0.05609961 | 0.141274 | 0.05582825
[5 empty] | 0.052985 | 0.04085983 |  |  | 0.04118859 | 0.05771947 | 0.08996342 | 0.05687877 | 0.1407238 | 0.05660364
[5 empty] | 0.05313865 | 0.04141956 |  |  | 0.04079385 | 0.05851015 | 0.08934911 | 0.05765793 | 0.1391499 | 0.05737903
[5 empty] | 0.05328737 | 0.04197928 |  |  | 0.04059659 | 0.05930083 | 0.08882698 | 0.05843709 | 0.1383549 | 0.05815442
[5 empty] | 0.05343105 | 0.042539 |  |  | 0.04079761 | 0.06009151 | 0.08909928 | 0.05921626 | 0.1379413 | 0.05892982
[5 empty] | 0.05356962 | 0.04309873 |  |  | 0.04029774 | 0.06088218 | 0.08846826 | 0.05999542 | 0.1365115 | 0.05970521
[5 empty] | 0.05370298 | 0.04365845 |  |  | 0.04009778 | 0.06167286 | 0.08793618 | 0.06077458 | 0.1360681 | 0.0604806
[5 empty] | 0.05383105 | 0.04421817 |  |  | 0.04019854 | 0.06246354 | 0.08750527 | 0.06155374 | 0.1360135 | 0.06125599
[5 empty] | 0.05395373 | 0.0447779 |  |  | 0.03960084 | 0.06325422 | 0.08647779 | 0.0623329 | 0.1340503 | 0.06203139
[5 empty] | 0.05407094 | 0.04533762 |  |  | 0.03960549 | 0.06404489 | 0.08595598 | 0.06311206 | 0.1330808 | 0.06280678
[5 empty] | 0.05418258 | 0.04589734 |  |  | 0.0393133 | 0.06483557 | 0.08594209 | 0.06389122 | 0.1323077 | 0.06358217
[5 empty] | 0.05428858 | 0.04645707 |  |  | 0.03902508 | 0.06562625 | 0.08503838 | 0.06467038 | 0.1323334 | 0.06435756
[5 empty] | 0.05438884 | 0.04701679 |  |  | 0.03904164 | 0.06641693 | 0.08404708 | 0.06544955 | 0.1306604 | 0.06513296
[5 empty] | 0.05448328 | 0.04757652 |  |  | 0.0388638 | 0.06720761 | 0.08367045 | 0.06622871 | 0.1295912 | 0.06590835
[5 empty] | 0.0545718 | 0.04813624 |  |  | 0.03869236 | 0.06799828 | 0.08321074 | 0.06700787 | 0.1294283 | 0.06668374
[5 empty] | 0.05465431 | 0.04869596 |  |  | 0.03842814 | 0.06878896 | 0.08347019 | 0.06778703 | 0.1282742 | 0.06745913
[5 empty] | 0.05473074 | 0.04925569 |  |  | 0.03847195 | 0.06957964 | 0.08295106 | 0.06856619 | 0.1274314 | 0.06823453
[5 empty] | 0.05480098 | 0.04981541 |  |  | 0.03832461 | 0.07037032 | 0.08205558 | 0.06934535 | 0.1275023 | 0.06900992
[5 empty] | 0.05486495 | 0.05037513 |  |  | 0.03808691 | 0.07116099 | 0.08198602 | 0.07012451 | 0.1266895 | 0.06978531
[5 empty] | 0.05492257 | 0.05093486 |  |  | 0.03785969 | 0.07195167 | 0.08204461 | 0.07090368 | 0.1249954 | 0.0705607
[5 empty] | 0.05497374 | 0.05149458 |  |  | 0.03774374 | 0.07274235 | 0.08083361 | 0.07168284 | 0.1242226 | 0.07133609
[5 empty] | 0.05501837 | 0.05205431 |  |  | 0.03753704 | 0.07353303 | 0.08054738 | 0.072462 | 0.1238579 | 0.07211149
[5 empty] | 0.05505638 | 0.05261403 |  |  | 0.0378349 | 0.0743237 | 0.0809729 | 0.07324116 | 0.1223769 | 0.07288688
[5 empty] | 0.05508768 | 0.05317375 |  |  | 0.03743694 | 0.07511438 | 0.08010919 | 0.07402032 | 0.12248 | 0.07366227
[5 empty] | 0.05511217 | 0.05373348 |  |  | 0.03754287 | 0.07590506 | 0.08065549 | 0.07479948 | 0.1219678 | 0.07443766
[5 empty] | 0.05512978 | 0.0542932 |  |  | 0.03745239 | 0.07669574 | 0.08031106 | 0.07557864 | 0.1202412 | 0.07521306
[5 empty] | 0.05514041 | 0.05485292 |  |  | 0.03726521 | 0.07748642 | 0.07937514 | 0.0763578 | 0.119101 | 0.07598845
[5 empty] | 0.05514397 | 0.05541265 |  |  | 0.03708103 | 0.07827709 | 0.07974698 | 0.07713697 | 0.1192479 | 0.07676384
[5 empty] | 0.05514397 | 0.05541265 |  |  | 0.03699955 | 0.07906777 | 0.07952584 | 0.07791613 | 0.1172826 | 0.07753923
[5 empty] | 0.05422818 | 0.05541238 |  |  | 0.03722048 | 0.07985845 | 0.07921096 | 0.07869529 | 0.1172059 | 0.07831463
[5 empty] | 0.05332252 | 0.05541211 |  |  | 0.03674352 | 0.08064913 | 0.0792016 | 0.07947445 | 0.1156187 | 0.07909002
[5 empty] | 0.05242744 | 0.05541184 |  |  | 0.03696838 | 0.0814398 | 0.079097 | 0.08025361 | 0.1158216 | 0.07986541
[5 empty] | 0.05154339 | 0.05541157 |  |  | 0.03689477 | 0.08223048 | 0.0779964 | 0.08103277 | 0.1141154 | 0.0806408
[5 empty] | 0.05067081 | 0.05541131 |  |  | 0.03692237 | 0.08302116 | 0.07829907 | 0.08181193 | 0.1135009 | 0.08141619
[5 empty] | 0.04981018 | 0.05541104 |  |  | 0.03645091 | 0.08381184 | 0.07770425 | 0.08259109 | 0.1117788 | 0.08219159
[5 empty] | 0.04896192 | 0.05541077 |  |  | 0.03658008 | 0.08460251 | 0.0782112 | 0.08337026 | 0.11145 | 0.08296698
[5 empty] | 0.04812651 | 0.0554105 |  |  | 0.03660958 | 0.08539319 | 0.07741915 | 0.08414942 | 0.1110151 | 0.08374237
[5 empty] | 0.04730438 | 0.05541023 |  |  | 0.03653913 | 0.08618387 | 0.07702735 | 0.08492858 | 0.109975 | 0.08451776
[5 empty] | 0.04649599 | 0.05540996 |  |  | 0.03656842 | 0.08697455 | 0.07723507 | 0.08570774 | 0.1085303 | 0.08529316
[5 empty] | 0.04570179 | 0.05540969 |  |  | 0.03639717 | 0.08776523 | 0.07724155 | 0.0864869 | 0.108382 | 0.08606855
[5 empty] | 0.04492224 | 0.05540943 |  |  | 0.03642506 | 0.0885559 | 0.07724603 | 0.08726606 | 0.1075306 | 0.08684394
[5 empty] | 0.04415778 | 0.05540916 |  |  | 0.03635182 | 0.08934658 | 0.07624777 | 0.08804522 | 0.1063771 | 0.08761933
[5 empty] | 0.04340886 | 0.05540889 |  |  | 0.03627714 | 0.09013726 | 0.07654602 | 0.08882438 | 0.1047221 | 0.08839473
[5 empty] | 0.04267594 | 0.05540862 |  |  | 0.03590072 | 0.09092794 | 0.07644002 | 0.08960355 | 0.1032664 | 0.08917012
[5 empty] | 0.04195947 | 0.05540835 |  |  | 0.03592227 | 0.09171861 | 0.07582903 | 0.09038271 | 0.1033108 | 0.08994551
[5 empty] | 0.0412599 | 0.05540808 |  |  | 0.0360415 | 0.09250929 | 0.07561229 | 0.09116187 | 0.102456 | 0.0907209
[5 empty] | 0.04057768 | 0.05540781 |  |  | 0.03585811 | 0.09329997 | 0.07538906 | 0.09194103 | 0.1012029 | 0.0914963
[5 empty] | 0.03991326 | 0.05540755 |  |  | 0.0358718 | 0.09409065 | 0.07585858 | 0.09272019 | 0.1004521 | 0.09227169
[5 empty] | 0.0392671 | 0.05540728 |  |  | 0.03578228 | 0.09488133 | 0.0756201 | 0.09349935 | 0.09960447 | 0.09304708
[5 empty] | 0.03863964 | 0.05540701 |  |  | 0.03568925 | 0.095672 | 0.07447288 | 0.09427851 | 0.09806074 | 0.09382247
[5 empty] | 0.03803134 | 0.05540674 |  |  | 0.03539242 | 0.09646268 | 0.07451616 | 0.09505767 | 0.09782167 | 0.09459786
[5 empty] | 0.03744265 | 0.05540647 |  |  | 0.03519148 | 0.09725336 | 0.07434919 | 0.09583684 | 0.09628803 | 0.09537326
[5 empty] | 0.03687401 | 0.0554062 |  |  | 0.03498615 | 0.09804404 | 0.07377122 | 0.096616 | 0.09536058 | 0.09614865
[5 empty] | 0.03632405 | 0.05540594 |  |  | 0.03497613 | 0.09883471 | 0.0733815 | 0.09739516 | 0.09474008 | 0.09692404
[5 empty] | 0.03578214 | 0.05540567 |  |  | 0.03506112 | 0.09962539 | 0.07337928 | 0.09817432 | 0.09312731 | 0.09769943
[5 empty] | 0.0352469 | 0.0554054 |  |  | 0.03464083 | 0.1004161 | 0.07306381 | 0.09895348 | 0.09342301 | 0.09847483
[5 empty] | 0.03471878 | 0.05540513 |  |  | 0.03461191 | 0.1012067 | 0.07313084 | 0.09973264 | 0.09191031 | 0.09925022
[5 empty] | 0.03419823 | 0.05540486 |  |  | 0.03457092 | 0.1019974 | 0.07207624 | 0.1005118 | 0.09056931 | 0.1000256
[5 empty] | 0.0336857 | 0.05540459 |  |  | 0.03431843 | 0.1027881 | 0.07190081 | 0.101291 | 0.09030241 | 0.100801
[5 empty] | 0.03318164 | 0.05540432 |  |  | 0.03445501 | 0.1035788 | 0.07210538 | 0.1020701 | 0.08861208 | 0.1015764
[5 empty] | 0.0326865 | 0.05540406 |  |  | 0.03398125 | 0.1043695 | 0.07109077 | 0.1028493 | 0.08740078 | 0.1023518
[5 empty] | 0.03220074 | 0.05540379 |  |  | 0.03409773 | 0.1051601 | 0.07105782 | 0.1036284 | 0.08707098 | 0.1031272
[5 empty] | 0.0317248 | 0.05540352 |  |  | 0.03380502 | 0.1059508 | 0.07020733 | 0.1044076 | 0.08552513 | 0.1039026
[5 empty] | 0.03125915 | 0.05540325 |  |  | 0.0336037 | 0.1067415 | 0.07024014 | 0.1051868 | 0.08406571 | 0.104678
[5 empty] | 0.03080422 | 0.05540298 |  |  | 0.03309434 | 0.1075322 | 0.06925708 | 0.1059659 | 0.08429517 | 0.1054534
[5 empty] | 0.03036048 | 0.05540271 |  |  | 0.03327754 | 0.1083228 | 0.06875896 | 0.1067451 | 0.08191597 | 0.1062287
[5 empty] | 0.02992836 | 0.05540244 |  |  | 0.03305386 | 0.1091135 | 0.06804661 | 0.1075243 | 0.08093058 | 0.1070041
[5 empty] | 0.02950833 | 0.05540218 |  |  | 0.03242389 | 0.1099042 | 0.06802085 | 0.1083034 | 0.08004147 | 0.1077795
[5 empty] | 0.02910084 | 0.05540191 |  |  | 0.0324882 | 0.1106949 | 0.06778252 | 0.1090826 | 0.07955109 | 0.1085549
[5 empty] | 0.02870633 | 0.05540164 |  |  | 0.03204738 | 0.1114856 | 0.06723243 | 0.1098617 | 0.07806191 | 0.1093303
[5 empty] | 0.02832527 | 0.05540137 |  |  | 0.03190199 | 0.1122762 | 0.06667141 | 0.1106409 | 0.0769764 | 0.1101057
[5 empty] | 0.02795809 | 0.0554011 |  |  | 0.03155262 | 0.1130669 | 0.06610028 | 0.1114201 | 0.07589701 | 0.1108811
[5 empty] | 0.02760525 | 0.05540083 |  |  | 0.03119985 | 0.1138576 | 0.06501986 | 0.1121992 | 0.0745262 | 0.1116565
[5 empty] | 0.02726721 | 0.05540056 |  |  | 0.03114426 | 0.1146483 | 0.06453099 | 0.1129784 | 0.07426645 | 0.1124319
[5 empty] | 0.02694441 | 0.0554003 |  |  | 0.03068642 | 0.1154389 | 0.06383449 | 0.1137575 | 0.07302022 | 0.1132073
[5 empty] | 0.0266373 | 0.05540003 |  |  | 0.03062691 | 0.1162296 | 0.06343118 | 0.1145367 | 0.07128996 | 0.1139827
[5 empty] | 0.02634635 | 0.05539976 |  |  | 0.03036632 | 0.1170203 | 0.06232188 | 0.1153159 | 0.07107814 | 0.1147581
[5 empty] | 0.02607199 | 0.05539949 |  |  | 0.03000521 | 0.117811 | 0.06200742 | 0.116095 | 0.06958722 | 0.1155335
[5 empty] | 0.02607199 | 0.05539949 |  |  | 0.02984417 | 0.1186017 | 0.06158863 | 0.1168742 | 0.06831967 | 0.1163088
[5 empty] | 0.02542032 | 0.05531596 |  |  | 0.02948378 | 0.1193923 | 0.06066632 | 0.1176534 | 0.06767795 | 0.1170842
[5 empty] | 0.02477574 | 0.05523244 |  |  | 0.02942462 | 0.120183 | 0.06024133 | 0.1184325 | 0.06746453 | 0.1178596
[5 empty] | 0.02413852 | 0.05514891 |  |  | 0.02916726 | 0.1209737 | 0.05931448 | 0.1192117 | 0.06688186 | 0.118635
[5 empty] | 0.02350897 | 0.05506539 |  |  | 0.02891228 | 0.1217644 | 0.05908658 | 0.1199908 | 0.06533241 | 0.1194104
[5 empty] | 0.02288738 | 0.05498186 |  |  | 0.02856026 | 0.122555 | 0.05845848 | 0.12077 | 0.06431864 | 0.1201858
[5 empty] | 0.02227405 | 0.05489833 |  |  | 0.02811178 | 0.1233457 | 0.05753098 | 0.1215492 | 0.06424302 | 0.1209612
[5 empty] | 0.02166926 | 0.05481481 |  |  | 0.02786742 | 0.1241364 | 0.05730492 | 0.1223283 | 0.063608 | 0.1217366
[5 empty] | 0.02107331 | 0.05473128 |  |  | 0.02792776 | 0.1249271 | 0.05678112 | 0.1231075 | 0.06181606 | 0.122512
[5 empty] | 0.02048651 | 0.05464775 |  |  | 0.02779337 | 0.1257178 | 0.05606041 | 0.1238866 | 0.06216965 | 0.1232874
[5 empty] | 0.01990913 | 0.05456423 |  |  | 0.02746483 | 0.1265084 | 0.0556436 | 0.1246658 | 0.06077124 | 0.1240628
[5 empty] | 0.01934148 | 0.0544807 |  |  | 0.02714272 | 0.1272991 | 0.05443153 | 0.125445 | 0.06082329 | 0.1248382
[5 empty] | 0.01878385 | 0.05439717 |  |  | 0.02712763 | 0.1280898 | 0.05422501 | 0.1262241 | 0.05982827 | 0.1256136
[5 empty] | 0.01823654 | 0.05431365 |  |  | 0.02652012 | 0.1288805 | 0.05302488 | 0.1270033 | 0.05928863 | 0.126389
[5 empty] | 0.01769983 | 0.05423012 |  |  | 0.02642078 | 0.1296711 | 0.05333195 | 0.1277824 | 0.05900684 | 0.1271643
[5 empty] | 0.01717403 | 0.0541466 |  |  | 0.02613014 | 0.1304618 | 0.052547 | 0.1285616 | 0.05928497 | 0.1279397
[5 empty] | 0.01665942 | 0.05406307 |  |  | 0.02594387 | 0.1312525 | 0.05196423 | 0.1293408 | 0.05818927 | 0.1287151
[5 empty] | 0.01615631 | 0.05397954 |  |  | 0.0261589 | 0.1320432 | 0.05157936 | 0.1301199 | 0.05799699 | 0.1294905
[5 empty] | 0.01566498 | 0.05389602 |  |  | 0.02597525 | 0.1328339 | 0.05019241 | 0.1308991 | 0.05740847 | 0.1302659
[5 empty] | 0.01518573 | 0.05381249 |  |  | 0.02579294 | 0.1336245 | 0.05020339 | 0.1316783 | 0.05832403 | 0.1310413
[5 empty] | 0.01471886 | 0.05372896 |  |  | 0.025312 | 0.1344152 | 0.04971231 | 0.1324574 | 0.05704402 | 0.1318167
[5 empty] | 0.01426466 | 0.05364544 |  |  | 0.02513243 | 0.1352059 | 0.0488192 | 0.1332366 | 0.05716877 | 0.1325921
[5 empty] | 0.01382342 | 0.05356191 |  |  | 0.02485428 | 0.1359966 | 0.04812406 | 0.1340157 | 0.05729859 | 0.1333675
[5 empty] | 0.01339544 | 0.05347839 |  |  | 0.02467754 | 0.1367872 | 0.04762691 | 0.1347949 | 0.05603384 | 0.1341429
[5 empty] | 0.01298101 | 0.05339486 |  |  | 0.02480225 | 0.1375779 | 0.04672776 | 0.1355741 | 0.05617484 | 0.1349183
[5 empty] | 0.01257923 | 0.05331133 |  |  | 0.02432843 | 0.1383686 | 0.04612664 | 0.1363532 | 0.05682193 | 0.1356937
[5 empty] | 0.01218317 | 0.05322781 |  |  | 0.0241561 | 0.1391593 | 0.04612354 | 0.1371324 | 0.05597543 | 0.1364691
[5 empty] | 0.01179194 | 0.05314428 |  |  | 0.02438527 | 0.13995 | 0.0451185 | 0.1379115 | 0.05603568 | 0.1372444
[5 empty] | 0.01140582 | 0.05306075 |  |  | 0.02401597 | 0.1407406 | 0.04471152 | 0.1386907 | 0.05550301 | 0.1380198
[5 empty] | 0.0110251 | 0.05297723 |  |  | 0.02394822 | 0.1415313 | 0.04420262 | 0.1394699 | 0.05457776 | 0.1387952
[5 empty] | 0.0106501 | 0.0528937 |  |  | 0.02388205 | 0.142322 | 0.04319181 | 0.140249 | 0.05456025 | 0.1395706
[5 empty] | 0.01028108 | 0.05281018 |  |  | 0.02361746 | 0.1431127 | 0.04317911 | 0.1410282 | 0.05405082 | 0.140346
[5 empty] | 0.009918364 | 0.05272665 |  |  | 0.02355449 | 0.1439033 | 0.04236454 | 0.1418074 | 0.05494981 | 0.1411214
[5 empty] | 0.009562231 | 0.05264312 |  |  | 0.02329315 | 0.144694 | 0.0418481 | 0.1425865 | 0.05415754 | 0.1418968
[5 empty] | 0.009212978 | 0.0525596 |  |  | 0.02303346 | 0.1454847 | 0.04112981 | 0.1433657 | 0.05487434 | 0.1426722
[5 empty] | 0.008870899 | 0.05247607 |  |  | 0.02297545 | 0.1462754 | 0.04060969 | 0.1441448 | 0.05360056 | 0.1434476
[5 empty] | 0.00853629 | 0.05239254 |  |  | 0.02291913 | 0.1470661 | 0.03928776 | 0.144924 | 0.05383651 | 0.144223
[5 empty] | 0.008209445 | 0.05230902 |  |  | 0.02256453 | 0.1478567 | 0.03946402 | 0.1457032 | 0.05338254 | 0.1449984
[5 empty] | 0.007890657 | 0.05222549 |  |  | 0.02251167 | 0.1486474 | 0.03823849 | 0.1464823 | 0.05303898 | 0.1457738
[5 empty] | 0.007580222 | 0.05214196 |  |  | 0.02236056 | 0.1494381 | 0.03771119 | 0.1472615 | 0.05330616 | 0.1465492
[5 empty] | 0.007278433 | 0.05205844 |  |  | 0.02231124 | 0.1502288 | 0.03688213 | 0.1480406 | 0.05318441 | 0.1473245
[5 empty] | 0.006985586 | 0.05197491 |  |  | 0.02196371 | 0.1510194 | 0.03645132 | 0.1488198 | 0.05307406 | 0.1480999
[5 empty] | 0.006701973 | 0.05189139 |  |  | 0.02161801 | 0.1518101 | 0.03571879 | 0.149599 | 0.05297545 | 0.1488753
[5 empty] | 0.006427891 | 0.05180786 |  |  | 0.02167414 | 0.1526008 | 0.03568454 | 0.1503781 | 0.05368891 | 0.1496507
[5 empty] | 0.006163632 | 0.05172433 |  |  | 0.02143214 | 0.1533915 | 0.0344486 | 0.1511573 | 0.05301477 | 0.1504261
[5 empty] | 0.005909491 | 0.05164081 |  |  | 0.02149202 | 0.1541822 | 0.03401096 | 0.1519364 | 0.05325336 | 0.1512015
[5 empty] | 0.005665764 | 0.05155728 |  |  | 0.0213538 | 0.1549728 | 0.03297166 | 0.1527156 | 0.05310503 | 0.1519769
[5 empty] | 0.005432743 | 0.05147375 |  |  | 0.02111751 | 0.1557635 | 0.0326307 | 0.1534948 | 0.05287009 | 0.1527523
[5 empty] | 0.005210724 | 0.05139023 |  |  | 0.02108317 | 0.1565542 | 0.03198811 | 0.1542739 | 0.05274888 | 0.1535277
[5 empty] | 0.005 | 0.0513067 |  |  | 0.02095079 | 0.1573449 | 0.03144388 | 0.1550531 | 0.05214174 | 0.1543031
[5 empty] | 0.005 | 0.05129354
[5 empty] | 0.005688045 | 0.05129381
[5 empty] | 0.00637243 | 0.05129408
[5 empty] | 0.007053117 | 0.05129435
[5 empty] | 0.007730065 | 0.05129462
[5 empty] | 0.008403235 | 0.05129489
[5 empty] | 0.00907259 | 0.05129516
[5 empty] | 0.009738088 | 0.05129542
[5 empty] | 0.01039969 | 0.05129569
[5 empty] | 0.01105736 | 0.05129596
[5 empty] | 0.01171105 | 0.05129623
[5 empty] | 0.01236073 | 0.0512965
[5 empty] | 0.01300636 | 0.05129677
[5 empty] | 0.0136479 | 0.05129704
[5 empty] | 0.01428531 | 0.0512973
[5 empty] | 0.01491855 | 0.05129757
[5 empty] | 0.01554757 | 0.05129784
[5 empty] | 0.01617235 | 0.05129811
[5 empty] | 0.01679284 | 0.05129838
[5 empty] | 0.01740901 | 0.05129865
[5 empty] | 0.0180208 | 0.05129891
[5 empty] | 0.01862819 | 0.05129918
[5 empty] | 0.01923114 | 0.05129945
[5 empty] | 0.0198296 | 0.05129972
[5 empty] | 0.02042354 | 0.05129999
[5 empty] | 0.02101308 | 0.05130026
[5 empty] | 0.02159913 | 0.05130053
[5 empty] | 0.02218183 | 0.05130079
[5 empty] | 0.02276113 | 0.05130106
[5 empty] | 0.02333699 | 0.05130133
[5 empty] | 0.02390938 | 0.0513016
[5 empty] | 0.02447825 | 0.05130187
[5 empty] | 0.02504357 | 0.05130214
[5 empty] | 0.02560529 | 0.05130241
[5 empty] | 0.02616338 | 0.05130267
[5 empty] | 0.02671779 | 0.05130294
[5 empty] | 0.0272685 | 0.05130321
[5 empty] | 0.02781545 | 0.05130348
[5 empty] | 0.02835861 | 0.05130375
[5 empty] | 0.02889794 | 0.05130402
[5 empty] | 0.02943341 | 0.05130429
[5 empty] | 0.02996496 | 0.05130455
[5 empty] | 0.03049257 | 0.05130482
[5 empty] | 0.03101619 | 0.05130509
[5 empty] | 0.03153578 | 0.05130536
[5 empty] | 0.03205131 | 0.05130563
[5 empty] | 0.03256274 | 0.0513059
[5 empty] | 0.03307002 | 0.05130617
[5 empty] | 0.03357311 | 0.05130643
[5 empty] | 0.03407199 | 0.0513067
[5 empty] | 0.03407199 | 0.05129354
[5 empty] | 0.03461595 | 0.05137761
[5 empty] | 0.03515515 | 0.05146167
[5 empty] | 0.03568948 | 0.05154573
[5 empty] | 0.03621881 | 0.0516298
[5 empty] | 0.03674304 | 0.05171386
[5 empty] | 0.03726206 | 0.05179792
[5 empty] | 0.03777574 | 0.05188199
[5 empty] | 0.03828398 | 0.05196605
[5 empty] | 0.03878665 | 0.05205011
[5 empty] | 0.03928366 | 0.05213418
[5 empty] | 0.03977487 | 0.05221824
[5 empty] | 0.04026019 | 0.0523023
[5 empty] | 0.04073949 | 0.05238637
[5 empty] | 0.04121266 | 0.05247043
[5 empty] | 0.04167959 | 0.05255449
[5 empty] | 0.04214016 | 0.05263856
[5 empty] | 0.04259426 | 0.05272262
[5 empty] | 0.04304177 | 0.05280668
[5 empty] | 0.04348258 | 0.05289075
[5 empty] | 0.04391659 | 0.05297481
[5 empty] | 0.04434366 | 0.05305887
[5 empty] | 0.0447637 | 0.05314294
[5 empty] | 0.04517657 | 0.053227
[5 empty] | 0.04558218 | 0.05331106
[5 empty] | 0.04598088 | 0.05339513
[5 empty] | 0.04637533 | 0.05347919
[5 empty] | 0.0467659 | 0.05356325
[5 empty] | 0.04715246 | 0.05364732
[5 empty] | 0.04753491 | 0.05373138
[5 empty] | 0.04791312 | 0.05381544
[5 empty] | 0.04828699 | 0.05389951
[5 empty] | 0.04865641 | 0.05398357
[5 empty] | 0.04902125 | 0.05406763
[5 empty] | 0.04938141 | 0.0541517
[5 empty] | 0.04973677 | 0.05423576
[5 empty] | 0.05008721 | 0.05431982
[5 empty] | 0.05043263 | 0.05440389
[5 empty] | 0.0507729 | 0.05448795
[5 empty] | 0.05110792 | 0.05457201
[5 empty] | 0.05143757 | 0.05465608
[5 empty] | 0.05176173 | 0.05474014
[5 empty] | 0.0520803 | 0.0548242
[5 empty] | 0.05239316 | 0.05490827
[5 empty] | 0.05270019 | 0.05499233
[5 empty] | 0.05300128 | 0.05507639
[5 empty] | 0.05329632 | 0.05516046
[5 empty] | 0.05358519 | 0.05524452
[5 empty] | 0.05386778 | 0.05532858
[5 empty] | 0.05414397 | 0.05541265
[5 empty] | 0.04976265 | 0.05541265
[5 empty] | 0.05425114 | 0.05698945
[5 empty] | 0.05435037 | 0.05856626
[5 empty] | 0.05444196 | 0.06014306
[5 empty] | 0.05452621 | 0.06171986
[5 empty] | 0.05460344 | 0.06329667
[5 empty] | 0.05467395 | 0.06487347
[5 empty] | 0.05473804 | 0.06645028
[5 empty] | 0.05479602 | 0.06802708
[5 empty] | 0.05484821 | 0.06960388
[5 empty] | 0.05489489 | 0.07118069
[5 empty] | 0.05493639 | 0.07275749
[5 empty] | 0.054973 | 0.0743343
[5 empty] | 0.05500503 | 0.0759111
[5 empty] | 0.05503278 | 0.0774879
[5 empty] | 0.05505657 | 0.07906471
[5 empty] | 0.0550767 | 0.08064151
[5 empty] | 0.05509348 | 0.08221831
[5 empty] | 0.0551072 | 0.08379512
[5 empty] | 0.05511818 | 0.08537192
[5 empty] | 0.05512672 | 0.08694873
[5 empty] | 0.05513314 | 0.08852553
[5 empty] | 0.05513772 | 0.09010233
[5 empty] | 0.05514079 | 0.09167914
[5 empty] | 0.05514264 | 0.09325594
[5 empty] | 0.05514359 | 0.09483275
[5 empty] | 0.05514393 | 0.09640955
[5 empty] | 0.05514393 | 0.09798635
[5 empty] | 0.05509765 | 0.09956316
[5 empty] | 0.05496883 | 0.10114
[5 empty] | 0.05476394 | 0.1027168
[5 empty] | 0.05448942 | 0.1042936
[5 empty] | 0.05415173 | 0.1058704
[5 empty] | 0.05375733 | 0.1074472
[5 empty] | 0.05331267 | 0.109024
[5 empty] | 0.05282421 | 0.1106008
[5 empty] | 0.05229841 | 0.1121776
[5 empty] | 0.05174172 | 0.1137544
[5 empty] | 0.0511606 | 0.1153312
[5 empty] | 0.0505615 | 0.116908
[5 empty] | 0.04995088 | 0.1184848
[5 empty] | 0.0493352 | 0.1200616
[5 empty] | 0.0487209 | 0.1216384
[5 empty] | 0.04811446 | 0.1232152
[5 empty] | 0.04752232 | 0.124792
[5 empty] | 0.04695094 | 0.1263688
[5 empty] | 0.04640677 | 0.1279456
[5 empty] | 0.04589628 | 0.1295224
[5 empty] | 0.04542591 | 0.1310992
[5 empty] | 0.04500213 | 0.132676
[5 empty] | 0.04463138 | 0.1342528
[5 empty] | 0.04431374 | 0.1358296
[5 empty] | 0.04401358 | 0.1374065
[5 empty] | 0.04372382 | 0.1389833
[5 empty] | 0.04344383 | 0.1405601
[5 empty] | 0.04317297 | 0.1421369
[5 empty] | 0.04291062 | 0.1437137
[5 empty] | 0.04265612 | 0.1452905
[5 empty] | 0.04240885 | 0.1468673
[5 empty] | 0.04216818 | 0.1484441
[5 empty] | 0.04193346 | 0.15
[5 empty] | 0.04170406 | 0.1515977
[5 empty] | 0.04147935 | 0.1531745
[5 empty] | 0.04125869 | 0.1547513
[5 empty] | 0.04104145 | 0.1563281
[5 empty] | 0.04082699 | 0.1579049
[5 empty] | 0.04061468 | 0.1594817
[5 empty] | 0.04040388 | 0.1610585
[5 empty] | 0.04019395 | 0.1626353
[5 empty] | 0.03998427 | 0.1642121
[5 empty] | 0.03977419 | 0.1657889
[5 empty] | 0.03956308 | 0.1673657
[5 empty] | 0.03935031 | 0.1689425
[5 empty] | 0.03913524 | 0.1705193
[5 empty] | 0.03891723 | 0.1720961
[5 empty] | 0.03869565 | 0.1736729
[5 empty] | 0.03846987 | 0.1752497
[5 empty] | 0.03824202 | 0.1768265
[5 empty] | 0.03801473 | 0.1784034
[5 empty] | 0.037788 | 0.1799802
[5 empty] | 0.03756183 | 0.181557
[5 empty] | 0.03733622 | 0.1831338
[5 empty] | 0.03711118 | 0.1847106
[5 empty] | 0.03688669 | 0.1862874
[5 empty] | 0.03666276 | 0.1878642
[5 empty] | 0.0364394 | 0.189441
[5 empty] | 0.03621659 | 0.1910178
[5 empty] | 0.03599434 | 0.1925946
[5 empty] | 0.03577265 | 0.1941714
[5 empty] | 0.03555152 | 0.1957482
[5 empty] | 0.03533094 | 0.197325
[5 empty] | 0.03511092 | 0.1989018
[5 empty] | 0.03489146 | 0.2004786
[5 empty] | 0.03467256 | 0.2020554
[5 empty] | 0.03445421 | 0.2036322
[5 empty] | 0.03423642 | 0.205209
[5 empty] | 0.03401918 | 0.2067858
[5 empty] | 0.0338025 | 0.2083626
[5 empty] | 0.03358637 | 0.2099394
[5 empty] | 0.03337079 | 0.2115162