## 1
Общество с ограниченной ответственностью "Инженерная геология" (ООО "ИнжГео") | [11 empty] | Общество с ограниченной ответственностью "Инженерная геология" (ООО "ИнжГео")
Юр. адрес: 117279, г. Москва, ул. Миклухо-Маклая, 36 а, этаж 5, пом. XXIII к. 76-84 | [11 empty] | Юр. адрес: 117279, г. Москва, ул. Миклухо-Маклая, 36 а, этаж 5, пом. XXIII к. 76-84 | [8 empty] | нагр |  |  | X0 | Y0 | R |  | нагр |  |  |  | X0 | Y0 | R | нагр |  |  |  | X0 | Y0 | R |  | нагр |  |  |  | X0 | Y0 | R
Телефон/факс +7 (495) 132-30-00, Адрес электронной почты inbox@inj-geo.ru | [11 empty] | Телефон/факс +7 (495) 132-30-00, Адрес электронной почты inbox@inj-geo.ru | [12 empty] | 0 | [7 empty] | 0 | [6 empty] | 0 | [7 empty] | 0
[21 empty] | девиатор | [6 empty] | девиатор | [6 empty] | девиатор | [7 empty] | девиатор
Испытательная лаборатория ООО «ИнжГео» | [11 empty] | Испытательная лаборатория ООО «ИнжГео» | [8 empty] | x0 | Угол | X | Y |  |  |  | x0 |  | Угол | X | Y |  |  | x0 |  | Угол | X | Y |  |  |  | x0 |  | Угол | X | Y
Адрес места осуществления деятельности лаборатории: г. Москва, просп. Вернадского, д. 51, стр. 1 | [11 empty] | Адрес места осуществления деятельности лаборатории: г. Москва, просп. Вернадского, д. 51, стр. 1 | [9 empty] | 0 | [7 empty] | 0 | [6 empty] | 0 | [7 empty] | 0
Телефон +7(910)4557682, E-mail: slg85@mail.ru | [11 empty] | Телефон +7(910)4557682, E-mail: slg85@mail.ru | [9 empty] | 5 | [7 empty] | 5 | [6 empty] | 5 | [7 empty] | 5
[22 empty] | 10 | [7 empty] | 10 | [6 empty] | 10 | [7 empty] | 10
[12 empty] | Протокол испытаний № 13-63/55 от 23-12-2022 | [9 empty] | 15 | [7 empty] | 15 | [6 empty] | 15 | [7 empty] | 15
[22 empty] | 20 | [7 empty] | 20 | [6 empty] | 20 | [7 empty] | 20
[12 empty] | Наименование и адрес заказчика: Переход трубопровода через р. Енисей | [9 empty] | 25 | [7 empty] | 25 | [6 empty] | 25 | [7 empty] | 25
[12 empty] | Наименование объекта: ООО Регионстрой | [9 empty] | 30 | [7 empty] | 30 | [6 empty] | 30 | [7 empty] | 30
Наименование используемого метода/методики: ГОСТ 12248.4-2020 | [11 empty] | Наименование используемого метода/методики: ГОСТ 12248.3-2020 | [9 empty] | 35 | [7 empty] | 35 | [6 empty] | 35 | [7 empty] | 35
Условия проведения испытания: температура окружающей среды (18 - 25)0С, влажность воздуха (40 - 75)% | [11 empty] | Условия проведения испытания: температура окружающей среды (18 - 25)0С, влажность воздуха (40 - 75)% | [9 empty] | 40 | [7 empty] | 40 | [6 empty] | 40 | [7 empty] | 40
[12 empty] | Дата получение объекта подлежащего испытаниям: 26-11-2022 | [9 empty] | 45 | [7 empty] | 45 | [6 empty] | 45 | [7 empty] | 45
[12 empty] | Дата испытания: 25.10.2022-19.11.2055 | [9 empty] | 50 | [7 empty] | 50 | [6 empty] | 50 | [7 empty] | 50
[22 empty] | 55 | [7 empty] | 55 | [6 empty] | 55 | [7 empty] | 55
Испытание грунтов методом трехосного сжатия | [11 empty] | Испытание грунтов методом трехосного сжатия | [9 empty] | 60 | [7 empty] | 60 | [6 empty] | 60 | [7 empty] | 60
[22 empty] | 65 | [7 empty] | 65 | [6 empty] | 65 | [7 empty] | 65
Лабораторный номер: | [6 empty] | We, д.е. = |  |  |  |  | Лабораторный номер: |  | 1090 |  |  |  | We, д.е. = | 0.596223276 |  |  | 70 | [7 empty] | 70 | [6 empty] | 70 | [7 empty] | 70
Номер скважины: | [6 empty] | ρ, г/см3 = |  |  |  |  | Номер скважины: |  | BH-017 |  |  |  | ρ, г/см3 = | 1.61 |  |  | 75 | [7 empty] | 75 | [6 empty] | 75 | [7 empty] | 75
Глубина отбора, м: | [6 empty] | ρs, г/см3 = |  |  |  |  | Глубина отбора, м: |  | 0.9 |  |  |  | ρs, г/см3 = | 2.73 |  |  | 80 | [7 empty] | 80 | [6 empty] | 80 | [7 empty] | 80
Наименование грунта: | [6 empty] | e, д.е. = |  |  |  |  | Наименование грунта: |  | Суглинок, после оттаивания текучий, легкий песчанистый |  |  |  | e, д.е. = | 1.706639468 |  |  | 85 | [7 empty] | 85 | [6 empty] | 85 | [7 empty] | 85
Схема проведения опыта: | [6 empty] | IL, д.е. = |  |  |  |  | Схема проведения опыта: |  | КД |  |  |  | IL, д.е. = | 3.492 |  |  | 90 | [7 empty] | 90 | [6 empty] | 90 | [7 empty] | 90
[22 empty] | 95 | [7 empty] | 95 | [6 empty] | 95 | [7 empty] | 95
[22 empty] | 100 | [7 empty] | 100 | [6 empty] | 100 | [7 empty] | 100
Результаты испытаний | [11 empty] | Результаты испытаний | [9 empty] | 105 | [7 empty] | 105 | [6 empty] | 105 | [7 empty] | 105
[22 empty] | 110 | [7 empty] | 110 | [6 empty] | 110 | [7 empty] | 110
[22 empty] | 115 | [7 empty] | 115 | [6 empty] | 115 | [7 empty] | 115
[22 empty] | 120 | [7 empty] | 120 | [6 empty] | 120 | [7 empty] | 120
[22 empty] | 125 | [7 empty] | 125 | [6 empty] | 125 | [7 empty] | 125
[22 empty] | 130 | [7 empty] | 130 | [6 empty] | 130 | [7 empty] | 130
[22 empty] | 135 | [7 empty] | 135 | [6 empty] | 135 | [7 empty] | 135
[22 empty] | 140 | [7 empty] | 140 | [6 empty] | 140 | [7 empty] | 140
[22 empty] | 145 | [7 empty] | 145 | [6 empty] | 145 | [7 empty] | 145
[22 empty] | 150 | [7 empty] | 150 | [6 empty] | 150 | [7 empty] | 150
[22 empty] | 155 | [7 empty] | 155 | [6 empty] | 155 | [7 empty] | 155
[22 empty] | 160 | [7 empty] | 160 | [6 empty] | 160 | [7 empty] | 160
[22 empty] | 165 | [7 empty] | 165 | [6 empty] | 165 | [7 empty] | 165
[22 empty] | 170 | [7 empty] | 170 | [6 empty] | 170 | [7 empty] | 170
[22 empty] | 175 | [7 empty] | 175 | [6 empty] | 175 | [7 empty] | 175
[22 empty] | 180 | [7 empty] | 180 | [6 empty] | 180 | [7 empty] | 180
[13 empty] | Давление в камере, Мпа σ3 | Вертикальная нагрузка, Мпа σ1 | Поровое давление, Мпа u
| K0, д.е. | 0.7580781 |  |  |  |  | Коэфф. Точки | [5 empty] | 0.05 | 0.09471195 | [5 empty] | 1 | [6 empty] | σ3,кПа | σ1,кПа | u, кПа |  |  |  | 4
| q_zg, МПа | 0.03790391 | [10 empty] | 0.15 | 0.258537 | [27 empty] | δ3, Мпа | δ1-δ3, МПа | δ1, МПа | δ1, КПа
|  |  | Модуль деформации, МПа: | [9 empty] | 0.25 | 0.4223621 | [21 empty] | С, МПа:
|  |  | Е0= |  | Точки модуля (полное напр.), МПа |  |  |  | 0.03790391 | 0.06064625 | [25 empty] | φ, град:
|  |  | E50 = |  | qf (полное напр.), МПа |  |  |  | 0.08674234 | [26 empty] | E, Мпа
|  |  | Коэф. Поперечной деформации, ϑ = | [9 empty] | Эффективные значения угла внутреннего трения и удельного сцепления ϕ', С' | [13 empty] | x | 0
[13 empty] | ϕ', град. = | 14 | [12 empty] | y |  |  |  | С, кПа | φ,°
[13 empty] | С', МПа = | 0.005
| Исполнитель: | [6 empty] | Морозов Д.С. |  |  |  |  | Исполнитель: |  |  |  |  | Морозов Д.С.
| Начальник исп. лаборатории: | [6 empty] | Семиколенова Л.Г. |  |  |  |  | Начальник исп. лаборатории: |  |  |  |  | Семиколенова Л.Г.
Лист 1 , всего листов 2 | [11 empty] | Лист 2 , всего листов 2
Частичное воспроизведение протокола испытаний без письменного разрешения ООО «ИнжГео» ЗАПРЕЩАЕТСЯ | [11 empty] | Частичное воспроизведение протокола испытаний без письменного разрешения ООО «ИнжГео» ЗАПРЕЩАЕТСЯ
[5 empty] | второй график |  | первый график | [9 empty] | К Пуассона
dev50 | epsE50 | ind | devE0 | epsE0 | dev | eps | sigma |  | dev1 | eps1 | dev2 | eps2 | dev3 | eps3 |  | Глины
0.03674234 | 0.01837112 |  |  |  | 0 | 0 |  |  | 0 | 0 | 0 | 0 | 0 | 0 |  | < 0 | 0,20-0,30
ind |  |  |  |  | 0.00155222 | 0.0005893042 |  |  | 0.002034717 | 0.0007999144 | 0.005030741 | 0.0007906502 | 0.007134428 | 0.0007913434 |  | 0-0,25 | 0,30-0,38
2 |  |  |  |  | 0.003081906 | 0.001178608 |  |  | 0.004599914 | 0.001599829 | 0.01155085 | 0.0015813 | 0.015 | 0.001432274 |  | 0,25< | 0,38-0,45
E0 |  |  |  |  | 0.004588591 | 0.001767913 |  |  | 0.006764626 | 0.002399743 | 0.01594369 | 0.002371951 | 0.02230317 | 0.00237403 |  | Суглинки | 0,35-0,37
epsE0 | devE0 |  |  |  | 0.006071805 | 0.002357217 |  |  | 0.008997887 | 0.003199657 | 0.02 | 0.002985955 | 0.02702262 | 0.003165374 |  | Пески и супеси | 0,30-0,35
0.009880559 | 0.02274234 |  |  |  | 0.007531082 | 0.002946521 |  |  | 0.01076873 | 0.003999572 | 0.02365537 | 0.003953251 | 0.03377815 | 0.003956717
[5 empty] | 0.008965952 | 0.003535825 |  |  | 0.01264619 | 0.004799486 | 0.02716708 | 0.004743901 | 0.03808034 | 0.00474806
График E50 |  | График E |  |  | 0.01037595 | 0.00412513 |  |  | 0.0141993 | 0.005599401 | 0.03047304 | 0.005534551 | 0.04353979 | 0.005539404
eps | q | sigma |  |  | 0.0117606 | 0.004714434 |  |  | 0.01569709 | 0.006399315 | 0.0326896 | 0.006325202 | 0.04896707 | 0.006330747
Горизонтальная линия E50 |  | Касательная |  |  | 0.01311944 | 0.005303738 |  |  | 0.017 | 0.007385761 | 0.03553312 | 0.007115852 | 0.05387277 | 0.00712209
0 |  | a | b |  | 0.01445201 | 0.005893042 |  |  | 0.01756709 | 0.007999144 | 0.03871997 | 0.007906502 | 0.05836747 | 0.007913434
|  |  | 0 |  | 0.01575783 | 0.006482346 |  |  | 0.01821515 | 0.008799058 | 0.04046652 | 0.008697152 | 0.06296176 | 0.008704777
Вертикальная линия E50 |  | p1 и p2 |  |  | 0.01703643 | 0.007071651 |  |  | 0.01867588 | 0.009598972 | 0.04288912 | 0.009487802 | 0.06536622 | 0.009496121
| 0 | 0 |  |  | 0.01828735 | 0.007660955 |  |  | 0.01886686 | 0.01039889 | 0.04550414 | 0.01027845 | 0.07039144 | 0.01028746
[5 empty] | 0.01951012 | 0.008250259 |  |  | 0.01960569 | 0.0111988 | 0.04812794 | 0.0110691 | 0.07404799 | 0.01107881
Касательная линия E50 |  |  |  |  | 0.02070427 | 0.008839563 |  |  | 0.01990996 | 0.01199872 | 0.04967688 | 0.01185975 | 0.07754648 | 0.01187015
0 | 0 | Горизонтальная 1 |  |  | 0.02186933 | 0.009428868 |  |  | 0.02039728 | 0.01279863 | 0.05166734 | 0.0126504 | 0.08159747 | 0.01266149
[5 empty] | 0.02274234 | 0.009880559 |  |  | 0.02078523 | 0.01359854 | 0.0542685 | 0.01350361 | 0.08618103 | 0.01371499
Горизонтальная линия qкр |  |  |  |  | 0.0241222 | 0.01060748 |  |  | 0.02099141 | 0.01439846 | 0.05555587 | 0.0142317 | 0.08833159 | 0.01424418
Горизонтальная линия q |  | Горизонтальная 2 |  |  | 0.02522329 | 0.01119678 |  |  | 0.02153341 | 0.01519837 | 0.05771567 | 0.01502235 | 0.09136469 | 0.01503552
0 |  | 0 |  |  | 0.02630693 | 0.01178608 |  |  | 0.02235597 | 0.01618783 | 0.0596913 | 0.015813 | 0.09351316 | 0.01582687
[5 empty] | 0.02737148 | 0.01237539 |  |  | 0.02258683 | 0.0167982 | 0.06097881 | 0.01660365 | 0.09797111 | 0.01661821
Вертикальная линия q |  |  |  |  | 0.02841533 | 0.01296469 |  |  | 0.0230941 | 0.01759812 | 0.06307428 | 0.0173943 | 0.1000326 | 0.01740955
| 0 |  |  |  | 0.02943683 | 0.013554 |  |  | 0.02404606 | 0.01839803 | 0.06587376 | 0.01818495 | 0.1040918 | 0.0182009
[5 empty] | 0.03043437 | 0.0141433 |  |  | 0.02453873 | 0.01919794 | 0.06737333 | 0.0189756 | 0.1061428 | 0.01899224
[5 empty] | 0.03140631 | 0.01473261 |  |  | 0.02546812 | 0.01999786 | 0.06906905 | 0.01976625 | 0.1096797 | 0.01978358
[5 empty] | 0.03235104 | 0.01532191 |  |  | 0.02613027 | 0.02079777 | 0.07145698 | 0.0205569 | 0.1125966 | 0.02057493
[5 empty] | 0.03326692 | 0.01591121 |  |  | 0.02672118 | 0.02159769 | 0.07323319 | 0.02134756 | 0.1174875 | 0.02136627
[5 empty] | 0.03415233 | 0.01650052 |  |  | 0.02783688 | 0.0223976 | 0.07489375 | 0.02213821 | 0.1203466 | 0.02215761
[5 empty] | 0.03500563 | 0.01708982 |  |  | 0.02837338 | 0.02319752 | 0.07723473 | 0.02292886 | 0.123768 | 0.02294896
[5 empty] | 0.03582521 | 0.01767913 |  |  | 0.02952672 | 0.02399743 | 0.07915218 | 0.02371951 | 0.1251458 | 0.0237403
[5 empty] | 0.03674234 | 0.01837112 |  |  | 0.02999291 | 0.02479735 | 0.08124217 | 0.02451016 | 0.1287741 | 0.02453165
[5 empty] | 0.03737153 | 0.01885774 |  |  | 0.03126797 | 0.02559726 | 0.08250078 | 0.02530081 | 0.1311469 | 0.02532299
[5 empty] | 0.03813665 | 0.01944704 |  |  | 0.03194792 | 0.02639717 | 0.08472406 | 0.02609146 | 0.1349585 | 0.02611433
[5 empty] | 0.03890151 | 0.02003634 |  |  | 0.03282878 | 0.02719709 | 0.08670808 | 0.02688211 | 0.1371028 | 0.02690568
[5 empty] | 0.03966215 | 0.02062565 |  |  | 0.03360657 | 0.027997 | 0.08884891 | 0.02767276 | 0.139974 | 0.02769702
[5 empty] | 0.04041462 | 0.02121495 |  |  | 0.03437732 | 0.02879692 | 0.09004262 | 0.02846341 | 0.1437662 | 0.02848836
[5 empty] | 0.04115496 | 0.02180426 |  |  | 0.03563703 | 0.02959683 | 0.09208526 | 0.02925406 | 0.1460735 | 0.02927971
[5 empty] | 0.04187921 | 0.02239356 |  |  | 0.03648174 | 0.03039675 | 0.09307291 | 0.03004471 | 0.14899 | 0.03007105
[5 empty] | 0.04258341 | 0.02298286 |  |  | 0.03690747 | 0.03119666 | 0.09430163 | 0.03083536 | 0.1502098 | 0.03086239
[5 empty] | 0.04326362 | 0.02357217 |  |  | 0.03771022 | 0.03199657 | 0.09666749 | 0.03162601 | 0.153727 | 0.03165374
[5 empty] | 0.04391588 | 0.02416147 |  |  | 0.03888604 | 0.03279649 | 0.09716654 | 0.03241666 | 0.1552356 | 0.03244508
[5 empty] | 0.04453622 | 0.02475078 |  |  | 0.03933092 | 0.0335964 | 0.09909487 | 0.03320731 | 0.1579299 | 0.03323642
[5 empty] | 0.04512069 | 0.02534008 |  |  | 0.03994091 | 0.03439632 | 0.09984853 | 0.03399796 | 0.1596038 | 0.03402777
[5 empty] | 0.04566534 | 0.02592939 |  |  | 0.040712 | 0.03519623 | 0.1017236 | 0.03478861 | 0.1617516 | 0.03481911
[5 empty] | 0.04616621 | 0.02651869 |  |  | 0.04124024 | 0.03599615 | 0.1027161 | 0.03557926 | 0.1620672 | 0.03561045
[5 empty] | 0.04661934 | 0.02710799 |  |  | 0.04222163 | 0.03679606 | 0.1030222 | 0.03636991 | 0.1640449 | 0.0364018
[5 empty] | 0.04702077 | 0.0276973 |  |  | 0.0423522 | 0.03759597 | 0.1044378 | 0.03716056 | 0.1652786 | 0.03719314
[5 empty] | 0.04736656 | 0.0282866 |  |  | 0.04312796 | 0.03839589 | 0.1051592 | 0.03795121 | 0.1675626 | 0.03798448
[5 empty] | 0.04765376 | 0.02887591 |  |  | 0.04354494 | 0.0391958 | 0.1063822 | 0.03874186 | 0.1681908 | 0.03877583
[5 empty] | 0.04791816 | 0.02946521 |  |  | 0.04389916 | 0.03999572 | 0.107003 | 0.03953251 | 0.1685574 | 0.03956717
[5 empty] | 0.0481791 | 0.03005452 |  |  | 0.04388664 | 0.04079563 | 0.1072177 | 0.04032316 | 0.1703566 | 0.04035851
[5 empty] | 0.0484365 | 0.03064382 |  |  | 0.0441034 | 0.04159555 | 0.1079224 | 0.04111381 | 0.1705823 | 0.04114986
[5 empty] | 0.04869028 | 0.03123312 |  |  | 0.04444546 | 0.04239546 | 0.107613 | 0.04190446 | 0.1703288 | 0.0419412
[5 empty] | 0.04894036 | 0.03182243 |  |  | 0.04471195 | 0.04319538 | 0.108537 | 0.04269511 | 0.1723621 | 0.04273254
[5 empty] | 0.04918668 | 0.03241173 |  |  | 0.04450897 | 0.04399529 | 0.1084369 | 0.04348576 | 0.1723618 | 0.04352389
[5 empty] | 0.04942914 | 0.03300104 |  |  | 0.04459532 | 0.0447952 | 0.1075163 | 0.04427641 | 0.1720433 | 0.04431523
[5 empty] | 0.04966767 | 0.03359034 |  |  | 0.04467095 | 0.04559512 | 0.108062 | 0.04506706 | 0.1708964 | 0.04510657
[5 empty] | 0.0499022 | 0.03417965 |  |  | 0.04453624 | 0.04639503 | 0.1074752 | 0.04585771 | 0.171622 | 0.04589792
[5 empty] | 0.05013265 | 0.03476895 |  |  | 0.04429157 | 0.04719495 | 0.1078572 | 0.04664836 | 0.1721206 | 0.04668926
[5 empty] | 0.05035894 | 0.03535825 |  |  | 0.0442373 | 0.04799486 | 0.1077093 | 0.04743901 | 0.1709932 | 0.0474806
[5 empty] | 0.05058099 | 0.03594756 |  |  | 0.04447383 | 0.04879478 | 0.1069327 | 0.04822966 | 0.1712404 | 0.04827195
[5 empty] | 0.05079873 | 0.03653686 |  |  | 0.04430152 | 0.04959469 | 0.1077287 | 0.04902031 | 0.1707629 | 0.04906329
[5 empty] | 0.05101207 | 0.03712617 |  |  | 0.04422074 | 0.0503946 | 0.1068988 | 0.04981096 | 0.1714615 | 0.04985463
[5 empty] | 0.05122095 | 0.03771547 |  |  | 0.04423189 | 0.05119452 | 0.107044 | 0.05060161 | 0.1706371 | 0.05064598
[5 empty] | 0.05142527 | 0.03830477 |  |  | 0.04383532 | 0.05199443 | 0.1064657 | 0.05139226 | 0.1707902 | 0.05143732
[5 empty] | 0.05162497 | 0.03889408 |  |  | 0.04403143 | 0.05279435 | 0.1057653 | 0.05218291 | 0.1696217 | 0.05222866
[5 empty] | 0.05181997 | 0.03948338 |  |  | 0.04362058 | 0.05359426 | 0.1054439 | 0.05297356 | 0.1704322 | 0.05302001
[5 empty] | 0.05201019 | 0.04007269 |  |  | 0.04380315 | 0.05439418 | 0.1055029 | 0.05376421 | 0.1696227 | 0.05381135
[5 empty] | 0.05219556 | 0.04066199 |  |  | 0.04367951 | 0.05519409 | 0.1047436 | 0.05455486 | 0.1695937 | 0.05460269
[5 empty] | 0.05237598 | 0.0412513 |  |  | 0.04335005 | 0.05599401 | 0.1052672 | 0.05534551 | 0.168546 | 0.05539404
[5 empty] | 0.0525514 | 0.0418406 |  |  | 0.04311514 | 0.05679392 | 0.1047751 | 0.05613616 | 0.1680805 | 0.05618538
[5 empty] | 0.05272173 | 0.0424299 |  |  | 0.04307516 | 0.05759383 | 0.1036685 | 0.05692681 | 0.1682978 | 0.05697672
[5 empty] | 0.05288689 | 0.04301921 |  |  | 0.04283048 | 0.05839375 | 0.1032487 | 0.05771746 | 0.1678986 | 0.05776807
[5 empty] | 0.0530468 | 0.04360851 |  |  | 0.04268148 | 0.05919366 | 0.103317 | 0.05850811 | 0.1662838 | 0.05855941
[5 empty] | 0.05320139 | 0.04419782 |  |  | 0.04252853 | 0.05999358 | 0.1026747 | 0.05929876 | 0.166454 | 0.05935075
[5 empty] | 0.05335058 | 0.04478712 |  |  | 0.04257201 | 0.06079349 | 0.1017231 | 0.06008941 | 0.1654101 | 0.0601421
[5 empty] | 0.0534943 | 0.04537643 |  |  | 0.0422123 | 0.06159341 | 0.1019634 | 0.06088006 | 0.1665527 | 0.06093344
[5 empty] | 0.05363246 | 0.04596573 |  |  | 0.04204977 | 0.06239332 | 0.101197 | 0.06167071 | 0.1645827 | 0.06172478
[5 empty] | 0.05376499 | 0.04655503 |  |  | 0.0421848 | 0.06319323 | 0.1011252 | 0.06246136 | 0.1654007 | 0.06251613
[5 empty] | 0.05389181 | 0.04714434 |  |  | 0.04191777 | 0.06399315 | 0.1000491 | 0.06325202 | 0.1650074 | 0.06330747
[5 empty] | 0.05401284 | 0.04773364 |  |  | 0.04164905 | 0.06479306 | 0.09977019 | 0.06404267 | 0.1639038 | 0.06409881
[5 empty] | 0.05412801 | 0.04832295 |  |  | 0.04137902 | 0.06559298 | 0.09958966 | 0.06483332 | 0.1630904 | 0.06489016
[5 empty] | 0.05423723 | 0.04891225 |  |  | 0.04130805 | 0.06639289 | 0.09940882 | 0.06562397 | 0.1627681 | 0.0656815
[5 empty] | 0.05434044 | 0.04950155 |  |  | 0.04123652 | 0.06719281 | 0.09882896 | 0.06641462 | 0.1623376 | 0.06647284
[5 empty] | 0.05443755 | 0.05009086 |  |  | 0.04086482 | 0.06799272 | 0.09765136 | 0.06720527 | 0.1621995 | 0.06726419
[5 empty] | 0.05452849 | 0.05068016 |  |  | 0.0405933 | 0.06879263 | 0.09777731 | 0.06799592 | 0.1608548 | 0.06805553
[5 empty] | 0.05461317 | 0.05126947 |  |  | 0.04042235 | 0.06959255 | 0.0972081 | 0.06878657 | 0.1598041 | 0.06884687
[5 empty] | 0.05469152 | 0.05185877 |  |  | 0.04025235 | 0.07039246 | 0.09644502 | 0.06957722 | 0.1608482 | 0.06963822
[5 empty] | 0.05476347 | 0.05244808 |  |  | 0.04008367 | 0.07119238 | 0.09568935 | 0.07036787 | 0.1594878 | 0.07042956
[5 empty] | 0.05482893 | 0.05303738 |  |  | 0.04001669 | 0.07199229 | 0.09574239 | 0.07115852 | 0.1584236 | 0.0712209
[5 empty] | 0.05488783 | 0.05362668 |  |  | 0.04005179 | 0.07279221 | 0.09480541 | 0.07194917 | 0.1585565 | 0.07201225
[5 empty] | 0.05494009 | 0.05421599 |  |  | 0.03958933 | 0.07359212 | 0.09437971 | 0.07273982 | 0.1584871 | 0.07280359
[5 empty] | 0.05498564 | 0.05480529 |  |  | 0.0394247 | 0.07439204 | 0.09435974 | 0.07353047 | 0.1563781 | 0.07359494
[5 empty] | 0.05502439 | 0.0553946 |  |  | 0.03945003 | 0.07519195 | 0.09393473 | 0.07432112 | 0.1555699 | 0.07438628
[5 empty] | 0.05505627 | 0.0559839 |  |  | 0.03926581 | 0.07599186 | 0.09390454 | 0.07511177 | 0.1552674 | 0.07517762
[5 empty] | 0.0550812 | 0.05657321 |  |  | 0.03917265 | 0.07679178 | 0.09336923 | 0.07590242 | 0.1555766 | 0.07596897
[5 empty] | 0.0550991 | 0.05716251 |  |  | 0.03897119 | 0.07759169 | 0.09252884 | 0.07669307 | 0.1531036 | 0.07676031
[5 empty] | 0.0551099 | 0.05775181 |  |  | 0.03846203 | 0.07839161 | 0.09268342 | 0.07748372 | 0.1535542 | 0.07755165
[5 empty] | 0.05511351 | 0.05834112 |  |  | 0.03834581 | 0.07919152 | 0.09133301 | 0.07827437 | 0.1518344 | 0.078343
[5 empty] | 0.05511351 | 0.05834112 |  |  | 0.03802313 | 0.07999144 | 0.09177766 | 0.07906502 | 0.1512502 | 0.07913434
[5 empty] | 0.054205 | 0.05834085 |  |  | 0.03799461 | 0.08079135 | 0.09081741 | 0.07985567 | 0.1496075 | 0.07992568
[5 empty] | 0.05330646 | 0.05834058 |  |  | 0.03796089 | 0.08159126 | 0.09055231 | 0.08064632 | 0.1484124 | 0.08071703
[5 empty] | 0.05241833 | 0.05834031 |  |  | 0.03762257 | 0.08239118 | 0.0894824 | 0.08143697 | 0.1462708 | 0.08150837
[5 empty] | 0.05154105 | 0.05834004 |  |  | 0.03708029 | 0.08319109 | 0.08890773 | 0.08222762 | 0.1447886 | 0.08229971
[5 empty] | 0.05067503 | 0.05833978 |  |  | 0.03693464 | 0.08399101 | 0.08932835 | 0.08301827 | 0.1432719 | 0.08309106
[5 empty] | 0.04982072 | 0.05833951 |  |  | 0.03668627 | 0.08479092 | 0.08874429 | 0.08380892 | 0.1420265 | 0.0838824
[5 empty] | 0.04897856 | 0.05833924 |  |  | 0.03653578 | 0.08559084 | 0.08825561 | 0.08459957 | 0.1401585 | 0.08467374
[5 empty] | 0.04814896 | 0.05833897 |  |  | 0.03618381 | 0.08639075 | 0.08746236 | 0.08539022 | 0.1395738 | 0.08546509
[5 empty] | 0.04733237 | 0.0583387 |  |  | 0.03613095 | 0.08719066 | 0.08656456 | 0.08618087 | 0.1372785 | 0.08625643
[5 empty] | 0.04652921 | 0.05833843 |  |  | 0.03587785 | 0.08799058 | 0.08656228 | 0.08697152 | 0.1368783 | 0.08704777
[5 empty] | 0.04573992 | 0.05833816 |  |  | 0.03552511 | 0.08879049 | 0.08625555 | 0.08776217 | 0.1344795 | 0.08783912
[5 empty] | 0.04496494 | 0.0583379 |  |  | 0.03537336 | 0.08959041 | 0.08574443 | 0.08855282 | 0.1338878 | 0.08863046
[5 empty] | 0.04420468 | 0.05833763 |  |  | 0.03492321 | 0.09039032 | 0.08462895 | 0.08934347 | 0.1316092 | 0.0894218
[5 empty] | 0.0434596 | 0.05833736 |  |  | 0.03497529 | 0.09119024 | 0.08400917 | 0.09013412 | 0.1311499 | 0.09021315
[5 empty] | 0.04273011 | 0.05833709 |  |  | 0.03453022 | 0.09199015 | 0.08398512 | 0.09092477 | 0.1281156 | 0.09100449
[5 empty] | 0.04201666 | 0.05833682 |  |  | 0.03438861 | 0.09279007 | 0.08385686 | 0.09171542 | 0.1269123 | 0.09179583
[5 empty] | 0.04131967 | 0.05833655 |  |  | 0.03425109 | 0.09358998 | 0.08322442 | 0.09250607 | 0.1255461 | 0.09258718
[5 empty] | 0.04063957 | 0.05833628 |  |  | 0.03371828 | 0.09438989 | 0.08218786 | 0.09329672 | 0.124523 | 0.09337852
[5 empty] | 0.03997681 | 0.05833602 |  |  | 0.03369079 | 0.09518981 | 0.08194722 | 0.09408737 | 0.1242487 | 0.09416986
[5 empty] | 0.0393318 | 0.05833575 |  |  | 0.03316925 | 0.09598972 | 0.08080254 | 0.09487802 | 0.1229294 | 0.09496121
[5 empty] | 0.03870499 | 0.05833548 |  |  | 0.03295427 | 0.09678964 | 0.08065387 | 0.09566867 | 0.1207711 | 0.09575255
[5 empty] | 0.03809681 | 0.05833521 |  |  | 0.03314648 | 0.09758955 | 0.08020126 | 0.09645932 | 0.1200796 | 0.09654389
[5 empty] | 0.03750769 | 0.05833494 |  |  | 0.03264649 | 0.09838947 | 0.07914475 | 0.09724997 | 0.1184609 | 0.09733524
[5 empty] | 0.03693806 | 0.05833467 |  |  | 0.03265493 | 0.09918938 | 0.07858439 | 0.09804062 | 0.118321 | 0.09812658
[5 empty] | 0.03638658 | 0.05833441 |  |  | 0.03257242 | 0.09998929 | 0.07792022 | 0.09883127 | 0.1165659 | 0.09891792
[5 empty] | 0.0358431 | 0.05833414 |  |  | 0.03219956 | 0.1007892 | 0.07765228 | 0.09962192 | 0.1159016 | 0.09970927
[5 empty] | 0.03530628 | 0.05833387 |  |  | 0.032237 | 0.1015891 | 0.07758063 | 0.1004126 | 0.1156339 | 0.1005006
[5 empty] | 0.03477655 | 0.0583336 |  |  | 0.03208167 | 0.102389 | 0.07669443 | 0.1012032 | 0.1157352 | 0.101292
[5 empty] | 0.03425435 | 0.05833333 |  |  | 0.03182929 | 0.103189 | 0.07568111 | 0.1019939 | 0.1146636 | 0.1020833
[5 empty] | 0.03374011 | 0.05833306 |  |  | 0.03177975 | 0.1039889 | 0.07574248 | 0.1027845 | 0.1135176 | 0.1028746
[5 empty] | 0.03323426 | 0.05833279 |  |  | 0.03133297 | 0.1047888 | 0.07498041 | 0.1035752 | 0.1136958 | 0.103666
[5 empty] | 0.03273723 | 0.05833253 |  |  | 0.03108886 | 0.1055887 | 0.07399677 | 0.1043658 | 0.1123969 | 0.1044573
[5 empty] | 0.03224945 | 0.05833226 |  |  | 0.03134733 | 0.1063886 | 0.07309342 | 0.1051565 | 0.1118194 | 0.1052487
[5 empty] | 0.03177137 | 0.05833199 |  |  | 0.0311083 | 0.1071885 | 0.07217225 | 0.1059471 | 0.112462 | 0.10604
[5 empty] | 0.0313034 | 0.05833172 |  |  | 0.03107168 | 0.1079884 | 0.0721351 | 0.1067378 | 0.1116233 | 0.1068314
[5 empty] | 0.03084599 | 0.05833145 |  |  | 0.03093738 | 0.1087884 | 0.07148386 | 0.1075284 | 0.1114018 | 0.1076227
[5 empty] | 0.03039957 | 0.05833118 |  |  | 0.03080531 | 0.1095883 | 0.06992039 | 0.1083191 | 0.1100963 | 0.108414
[5 empty] | 0.02996456 | 0.05833091 |  |  | 0.0303754 | 0.1103882 | 0.06924656 | 0.1091097 | 0.1107052 | 0.1092054
[5 empty] | 0.0295414 | 0.05833065 |  |  | 0.03024754 | 0.1111881 | 0.06876424 | 0.1099004 | 0.1105273 | 0.1099967
[5 empty] | 0.02913052 | 0.05833038 |  |  | 0.03002166 | 0.111988 | 0.0678753 | 0.110691 | 0.1093612 | 0.1107881
[5 empty] | 0.02873237 | 0.05833011 |  |  | 0.02999767 | 0.1127879 | 0.0667816 | 0.1114817 | 0.1096054 | 0.1115794
[5 empty] | 0.02834735 | 0.05832984 |  |  | 0.02997548 | 0.1135878 | 0.06598502 | 0.1122723 | 0.1086585 | 0.1123708
[5 empty] | 0.02797592 | 0.05832957 |  |  | 0.029755 | 0.1143878 | 0.06598742 | 0.113063 | 0.1095193 | 0.1131621
[5 empty] | 0.02761851 | 0.0583293 |  |  | 0.02963615 | 0.1151877 | 0.06489067 | 0.1138536 | 0.1085862 | 0.1139534
[5 empty] | 0.02727554 | 0.05832903 |  |  | 0.02971884 | 0.1159876 | 0.06389663 | 0.1146443 | 0.107458 | 0.1147448
[5 empty] | 0.02694744 | 0.05832877 |  |  | 0.02940298 | 0.1167875 | 0.06380719 | 0.1154349 | 0.1081332 | 0.1155361
[5 empty] | 0.02663466 | 0.0583285 |  |  | 0.02928848 | 0.1175874 | 0.0628242 | 0.1162256 | 0.1079104 | 0.1163275
[5 empty] | 0.02633762 | 0.05832823 |  |  | 0.02947526 | 0.1183873 | 0.06124954 | 0.1170162 | 0.1069883 | 0.1171188
[5 empty] | 0.02605676 | 0.05832796 |  |  | 0.02926324 | 0.1191872 | 0.06088507 | 0.1178069 | 0.1061654 | 0.1179102
[5 empty] | 0.02605676 | 0.05832796 |  |  | 0.02895232 | 0.1199872 | 0.06053266 | 0.1185975 | 0.1063404 | 0.1187015
[5 empty] | 0.0254123 | 0.05823751 |  |  | 0.02894241 | 0.1207871 | 0.05989418 | 0.1193882 | 0.1053119 | 0.1194929
[5 empty] | 0.02477477 | 0.05814705 |  |  | 0.02903344 | 0.121587 | 0.05847151 | 0.1201788 | 0.1054785 | 0.1202842
[5 empty] | 0.02414443 | 0.0580566 |  |  | 0.02872531 | 0.1223869 | 0.05846649 | 0.1209695 | 0.1057388 | 0.1210755
[5 empty] | 0.02352157 | 0.05796615 |  |  | 0.02861793 | 0.1231868 | 0.05718102 | 0.1217601 | 0.1043914 | 0.1218669
[5 empty] | 0.02290645 | 0.0578757 |  |  | 0.02851122 | 0.1239867 | 0.05641695 | 0.1225508 | 0.105535 | 0.1226582
[5 empty] | 0.02229936 | 0.05778524 |  |  | 0.0283051 | 0.1247866 | 0.05637615 | 0.1233414 | 0.1035681 | 0.1234496
[5 empty] | 0.02170057 | 0.05769479 |  |  | 0.02849947 | 0.1255866 | 0.05516049 | 0.1241321 | 0.1046895 | 0.1242409
[5 empty] | 0.02111037 | 0.05760434 |  |  | 0.02839425 | 0.1263865 | 0.05477184 | 0.1249227 | 0.1043975 | 0.1250323
[5 empty] | 0.02052901 | 0.05751388 |  |  | 0.02788935 | 0.1271864 | 0.05401207 | 0.1257134 | 0.103691 | 0.1258236
[5 empty] | 0.01995679 | 0.05742343 |  |  | 0.02778469 | 0.1279863 | 0.05348304 | 0.126504 | 0.1032685 | 0.1266149
[5 empty] | 0.01939398 | 0.05733298 |  |  | 0.02768017 | 0.1287862 | 0.05288664 | 0.1272947 | 0.1025287 | 0.1274063
[5 empty] | 0.01884085 | 0.05724253 |  |  | 0.02797571 | 0.1295861 | 0.05232471 | 0.1280853 | 0.10207 | 0.1281976
[5 empty] | 0.01829769 | 0.05715207 |  |  | 0.02747123 | 0.130386 | 0.05269914 | 0.128876 | 0.1017912 | 0.128989
[5 empty] | 0.01776476 | 0.05706162 |  |  | 0.02766663 | 0.131186 | 0.05251178 | 0.1296666 | 0.1005909 | 0.1297803
[5 empty] | 0.01724235 | 0.05697117 |  |  | 0.02766183 | 0.1319859 | 0.05186425 | 0.1304573 | 0.1007677 | 0.1305717
[5 empty] | 0.01673073 | 0.05688071 |  |  | 0.02715731 | 0.1327858 | 0.05173317 | 0.1312479 | 0.1007248 | 0.131363
[5 empty] | 0.01623018 | 0.05679026 |  |  | 0.02735339 | 0.1335857 | 0.0506029 | 0.1320386 | 0.1000653 | 0.1321543
[5 empty] | 0.01574097 | 0.05669981 |  |  | 0.0269501 | 0.1343856 | 0.05017401 | 0.1328292 | 0.09898942 | 0.1329457
[5 empty] | 0.01526339 | 0.05660935 |  |  | 0.02714744 | 0.1351855 | 0.05084701 | 0.1336199 | 0.09789758 | 0.133737
[5 empty] | 0.0147977 | 0.0565189 |  |  | 0.0271454 | 0.1359854 | 0.04962248 | 0.1344105 | 0.09839003 | 0.1345284
[5 empty] | 0.01434419 | 0.05642845 |  |  | 0.02674401 | 0.1367854 | 0.04930094 | 0.1352012 | 0.0962671 | 0.1353197
[5 empty] | 0.01390313 | 0.056338 |  |  | 0.02674327 | 0.1375853 | 0.04928294 | 0.1359918 | 0.09652909 | 0.1361111
[5 empty] | 0.01347479 | 0.05624754 |  |  | 0.02664317 | 0.1383852 | 0.04856903 | 0.1367825 | 0.09547632 | 0.1369024
[5 empty] | 0.01305947 | 0.05615709 |  |  | 0.02664374 | 0.1391851 | 0.04905975 | 0.1375731 | 0.0949091 | 0.1376937
[5 empty] | 0.01265629 | 0.05606664 |  |  | 0.02634497 | 0.139985 | 0.04895566 | 0.1383638 | 0.09512774 | 0.1384851
[5 empty] | 0.01225876 | 0.05597618 |  |  | 0.02644688 | 0.1407849 | 0.04825728 | 0.1391544 | 0.09283256 | 0.1392764
[5 empty] | 0.01186604 | 0.05588573 |  |  | 0.02604946 | 0.1415848 | 0.04756517 | 0.1399451 | 0.09292386 | 0.1400678
[5 empty] | 0.01147839 | 0.05579528 |  |  | 0.02625273 | 0.1423848 | 0.04747987 | 0.1407357 | 0.09260196 | 0.1408591
[5 empty] | 0.01109609 | 0.05570483 |  |  | 0.02605669 | 0.1431847 | 0.04700192 | 0.1415264 | 0.09056718 | 0.1416505
[5 empty] | 0.01071942 | 0.05561437 |  |  | 0.02576134 | 0.1439846 | 0.04703188 | 0.142317 | 0.08991981 | 0.1424418
[5 empty] | 0.01034865 | 0.05552392 |  |  | 0.02596671 | 0.1447845 | 0.04727028 | 0.1431077 | 0.08906018 | 0.1432332
[5 empty] | 0.00998407 | 0.05543347 |  |  | 0.02567278 | 0.1455844 | 0.04611767 | 0.1438983 | 0.0891886 | 0.1440245
[5 empty] | 0.009625945 | 0.05534301 |  |  | 0.02577957 | 0.1463843 | 0.0460746 | 0.144689 | 0.08920538 | 0.1448158
[5 empty] | 0.009274556 | 0.05525256 |  |  | 0.02538708 | 0.1471842 | 0.04574161 | 0.1454796 | 0.08821083 | 0.1456072
[5 empty] | 0.008930178 | 0.05516211 |  |  | 0.02559532 | 0.1479842 | 0.04591924 | 0.1462703 | 0.08660527 | 0.1463985
[5 empty] | 0.008593088 | 0.05507165 |  |  | 0.0256043 | 0.1487841 | 0.04530804 | 0.1470609 | 0.086689 | 0.1471899
[5 empty] | 0.008263563 | 0.0549812 |  |  | 0.02511402 | 0.149584 | 0.04570855 | 0.1478516 | 0.08426234 | 0.1479812
[5 empty] | 0.00794188 | 0.05489075 |  |  | 0.02542449 | 0.1503839 | 0.04502132 | 0.1486422 | 0.0837256 | 0.1487726
[5 empty] | 0.007628314 | 0.0548003 |  |  | 0.02533572 | 0.1511838 | 0.0453469 | 0.1494329 | 0.08347909 | 0.1495639
[5 empty] | 0.007323144 | 0.05470984 |  |  | 0.0248477 | 0.1519837 | 0.04538582 | 0.1502235 | 0.08342313 | 0.1503552
[5 empty] | 0.007026644 | 0.05461939 |  |  | 0.02476046 | 0.1527836 | 0.04443863 | 0.1510142 | 0.08085802 | 0.1511466
[5 empty] | 0.006739092 | 0.05452894 |  |  | 0.02477399 | 0.1535836 | 0.04440589 | 0.1518048 | 0.07998408 | 0.1519379
[5 empty] | 0.006460764 | 0.05443848 |  |  | 0.0248883 | 0.1543835 | 0.04468812 | 0.1525955 | 0.07930163 | 0.1527293
[5 empty] | 0.006191938 | 0.05434803 |  |  | 0.0249034 | 0.1551834 | 0.04418588 | 0.1533861 | 0.07831097 | 0.1535206
[5 empty] | 0.005932889 | 0.05425758 |  |  | 0.0247193 | 0.1559833 | 0.04389972 | 0.1541768 | 0.07741241 | 0.154312
[5 empty] | 0.005683894 | 0.05416713 |  |  | 0.02443599 | 0.1567832 | 0.04393016 | 0.1549674 | 0.07640628 | 0.1551033
[5 empty] | 0.00544523 | 0.05407667 |  |  | 0.0246535 | 0.1575831 | 0.04397777 | 0.1557581 | 0.07679287 | 0.1558946
[5 empty] | 0.005217173 | 0.05398622 |  |  | 0.02417181 | 0.158383 | 0.04384309 | 0.1565487 | 0.07487251 | 0.156686
[5 empty] | 0.005 | 0.05389577 |  |  | 0.02419095 | 0.159183 | 0.04382666 | 0.1573394 | 0.0745455 | 0.1574773
[5 empty] | 0.005 | 0.05388261
[5 empty] | 0.005684994 | 0.05388288
[5 empty] | 0.006366425 | 0.05388315
[5 empty] | 0.007044259 | 0.05388341
[5 empty] | 0.007718456 | 0.05388368
[5 empty] | 0.00838898 | 0.05388395
[5 empty] | 0.009055795 | 0.05388422
[5 empty] | 0.009718863 | 0.05388449
[5 empty] | 0.01037815 | 0.05388476
[5 empty] | 0.01103361 | 0.05388503
[5 empty] | 0.01168521 | 0.05388529
[5 empty] | 0.01233292 | 0.05388556
[5 empty] | 0.0129767 | 0.05388583
[5 empty] | 0.01361651 | 0.0538861
[5 empty] | 0.01425231 | 0.05388637
[5 empty] | 0.01488407 | 0.05388664
[5 empty] | 0.01551175 | 0.05388691
[5 empty] | 0.01613531 | 0.05388717
[5 empty] | 0.01675471 | 0.05388744
[5 empty] | 0.01736993 | 0.05388771
[5 empty] | 0.01798091 | 0.05388798
[5 empty] | 0.01858763 | 0.05388825
[5 empty] | 0.01919005 | 0.05388852
[5 empty] | 0.01978813 | 0.05388879
[5 empty] | 0.02038183 | 0.05388905
[5 empty] | 0.02097126 | 0.05388932
[5 empty] | 0.02155731 | 0.05388959
[5 empty] | 0.02214008 | 0.05388986
[5 empty] | 0.02271953 | 0.05389013
[5 empty] | 0.02329564 | 0.0538904
[5 empty] | 0.02386835 | 0.05389066
[5 empty] | 0.02443764 | 0.05389093
[5 empty] | 0.02500346 | 0.0538912
[5 empty] | 0.02556579 | 0.05389147
[5 empty] | 0.02612457 | 0.05389174
[5 empty] | 0.02667979 | 0.05389201
[5 empty] | 0.02723139 | 0.05389228
[5 empty] | 0.02777935 | 0.05389254
[5 empty] | 0.02832361 | 0.05389281
[5 empty] | 0.02886416 | 0.05389308
[5 empty] | 0.02940095 | 0.05389335
[5 empty] | 0.02993394 | 0.05389362
[5 empty] | 0.0304631 | 0.05389389
[5 empty] | 0.03098839 | 0.05389416
[5 empty] | 0.03150977 | 0.05389442
[5 empty] | 0.0320272 | 0.05389469
[5 empty] | 0.03254066 | 0.05389496
[5 empty] | 0.03305009 | 0.05389523
[5 empty] | 0.03355547 | 0.0538955
[5 empty] | 0.03405676 | 0.05389577
[5 empty] | 0.03405676 | 0.05388261
[5 empty] | 0.03459764 | 0.0539736
[5 empty] | 0.03513383 | 0.05406459
[5 empty] | 0.03566524 | 0.05415558
[5 empty] | 0.03619175 | 0.05424657
[5 empty] | 0.03671326 | 0.05433756
[5 empty] | 0.03722964 | 0.05442855
[5 empty] | 0.0377408 | 0.05451954
[5 empty] | 0.03824662 | 0.05461053
[5 empty] | 0.038747 | 0.05470152
[5 empty] | 0.03924182 | 0.05479251
[5 empty] | 0.03973098 | 0.0548835
[5 empty] | 0.04021437 | 0.05497449
[5 empty] | 0.04069187 | 0.05506548
[5 empty] | 0.04116338 | 0.05515647
[5 empty] | 0.04162879 | 0.05524746
[5 empty] | 0.04208798 | 0.05533845
[5 empty] | 0.04254086 | 0.05542944
[5 empty] | 0.0429873 | 0.05552043
[5 empty] | 0.04342721 | 0.05561142
[5 empty] | 0.04386047 | 0.05570241
[5 empty] | 0.04428697 | 0.0557934
[5 empty] | 0.0447066 | 0.05588439
[5 empty] | 0.04511926 | 0.05597538
[5 empty] | 0.04552482 | 0.05606637
[5 empty] | 0.04592364 | 0.05615736
[5 empty] | 0.04631829 | 0.05624835
[5 empty] | 0.04670909 | 0.05633934
[5 empty] | 0.04709594 | 0.05643033
[5 empty] | 0.04747873 | 0.05652132
[5 empty] | 0.04785735 | 0.05661231
[5 empty] | 0.04823169 | 0.0567033
[5 empty] | 0.04860164 | 0.05679429
[5 empty] | 0.0489671 | 0.05688528
[5 empty] | 0.04932795 | 0.05697627
[5 empty] | 0.04968409 | 0.05706726
[5 empty] | 0.0500354 | 0.05715825
[5 empty] | 0.05038177 | 0.05724924
[5 empty] | 0.0507231 | 0.05734023
[5 empty] | 0.05105928 | 0.05743122
[5 empty] | 0.05139019 | 0.05752221
[5 empty] | 0.05171573 | 0.0576132
[5 empty] | 0.05203579 | 0.05770419
[5 empty] | 0.05235025 | 0.05779518
[5 empty] | 0.05265902 | 0.05788617
[5 empty] | 0.05296198 | 0.05797716
[5 empty] | 0.05325901 | 0.05806815
[5 empty] | 0.05355002 | 0.05815914
[5 empty] | 0.05383489 | 0.05825013
[5 empty] | 0.05411351 | 0.05834112
[5 empty] | 0.05074234 | 0.05834112
[5 empty] | 0.05422219 | 0.05996774
[5 empty] | 0.05432269 | 0.06159436
[5 empty] | 0.05441534 | 0.06322097
[5 empty] | 0.05450045 | 0.06484759
[5 empty] | 0.05457835 | 0.06647421
[5 empty] | 0.05464935 | 0.06810083
[5 empty] | 0.05471378 | 0.06972745
[5 empty] | 0.05477195 | 0.07135407
[5 empty] | 0.05482419 | 0.07298069
[5 empty] | 0.05487081 | 0.07460731
[5 empty] | 0.05491213 | 0.07623392
[5 empty] | 0.05494847 | 0.07786054
[5 empty] | 0.05498015 | 0.07948716
[5 empty] | 0.0550075 | 0.08111378
[5 empty] | 0.05503083 | 0.0827404
[5 empty] | 0.05505045 | 0.08436702
[5 empty] | 0.0550667 | 0.08599364
[5 empty] | 0.05507988 | 0.08762025
[5 empty] | 0.05509032 | 0.08924687
[5 empty] | 0.05509834 | 0.09087349
[5 empty] | 0.05510426 | 0.09250011
[5 empty] | 0.0551084 | 0.09412673
[5 empty] | 0.05511107 | 0.09575335
[5 empty] | 0.0551126 | 0.09737997
[5 empty] | 0.0551133 | 0.09900659
[5 empty] | 0.0551135 | 0.1006332
[5 empty] | 0.05510761 | 0.1022598
[5 empty] | 0.0550474 | 0.1038864
[5 empty] | 0.05492557 | 0.1055131
[5 empty] | 0.05474624 | 0.1071397
[5 empty] | 0.05451358 | 0.1087663
[5 empty] | 0.05423171 | 0.1103929
[5 empty] | 0.0539048 | 0.1120195
[5 empty] | 0.05353698 | 0.1136462
[5 empty] | 0.0531324 | 0.1152728
[5 empty] | 0.0526952 | 0.1168994
[5 empty] | 0.05222954 | 0.118526
[5 empty] | 0.05173955 | 0.1201526
[5 empty] | 0.05122939 | 0.1217792
[5 empty] | 0.05070319 | 0.1234059
[5 empty] | 0.05016511 | 0.1250325
[5 empty] | 0.04961929 | 0.1266591
[5 empty] | 0.04906987 | 0.1282857
[5 empty] | 0.048521 | 0.1299123
[5 empty] | 0.04797682 | 0.131539
[5 empty] | 0.04744149 | 0.1331656
[5 empty] | 0.04691915 | 0.1347922
[5 empty] | 0.04641394 | 0.1364188
[5 empty] | 0.04593 | 0.1380454
[5 empty] | 0.04547149 | 0.1396721
[5 empty] | 0.04502197 | 0.1412987
[5 empty] | 0.04453702 | 0.1429253
[5 empty] | 0.04401908 | 0.1445519
[5 empty] | 0.04347267 | 0.1461785
[5 empty] | 0.04290231 | 0.1478051
[5 empty] | 0.04231254 | 0.15
[5 empty] | 0.04170786 | 0.1510584
[5 empty] | 0.04109281 | 0.152685
[5 empty] | 0.04047191 | 0.1543116
[5 empty] | 0.03984968 | 0.1559382
[5 empty] | 0.03923064 | 0.1575649
[5 empty] | 0.03861932 | 0.1591915
[5 empty] | 0.03802023 | 0.1608181
[5 empty] | 0.03743791 | 0.1624447
[5 empty] | 0.03687687 | 0.1640713
[5 empty] | 0.03634164 | 0.165698
[5 empty] | 0.03583674 | 0.1673246
[5 empty] | 0.03536669 | 0.1689512
[5 empty] | 0.03493602 | 0.1705778
[5 empty] | 0.03454924 | 0.1722044
[5 empty] | 0.03421089 | 0.173831
[5 empty] | 0.03392548 | 0.1754577
[5 empty] | 0.03369754 | 0.1770843
[5 empty] | 0.03353159 | 0.1787109
[5 empty] | 0.03343215 | 0.1803375
[5 empty] | 0.03340325 | 0.1819641
[5 empty] | 0.03340331 | 0.1835908
[5 empty] | 0.03340363 | 0.1852174
[5 empty] | 0.03340448 | 0.186844
[5 empty] | 0.03340608 | 0.1884706
[5 empty] | 0.03340869 | 0.1900972
[5 empty] | 0.03341255 | 0.1917239
[5 empty] | 0.0334179 | 0.1933505
[5 empty] | 0.03342498 | 0.1949771
[5 empty] | 0.03343405 | 0.1966037
[5 empty] | 0.03344533 | 0.1982303
[5 empty] | 0.03345909 | 0.1998569
[5 empty] | 0.03347556 | 0.2014836
[5 empty] | 0.03349499 | 0.2031102
[5 empty] | 0.03351762 | 0.2047368
[5 empty] | 0.03354369 | 0.2063634
[5 empty] | 0.03357345 | 0.20799
[5 empty] | 0.03360714 | 0.2096167
[5 empty] | 0.03364501 | 0.2112433
[5 empty] | 0.0336873 | 0.2128699
[5 empty] | 0.03373425 | 0.2144965
[5 empty] | 0.03378612 | 0.2161231
[5 empty] | 0.03384313 | 0.2177497
[5 empty] | 0.03390554 | 0.2193764