## 1
Общество с ограниченной ответственностью "Инженерная геология" (ООО "ИнжГео") | [11 empty] | Общество с ограниченной ответственностью "Инженерная геология" (ООО "ИнжГео")
Юр. адрес: 117279, г. Москва, ул. Миклухо-Маклая, 36 а, этаж 5, пом. XXIII к. 76-84 | [11 empty] | Юр. адрес: 117279, г. Москва, ул. Миклухо-Маклая, 36 а, этаж 5, пом. XXIII к. 76-84 | [8 empty] | нагр |  |  | X0 | Y0 | R |  | нагр |  |  |  | X0 | Y0 | R | нагр |  |  |  | X0 | Y0 | R |  | нагр |  |  |  | X0 | Y0 | R
Телефон/факс +7 (495) 132-30-00, Адрес электронной почты inbox@inj-geo.ru | [11 empty] | Телефон/факс +7 (495) 132-30-00, Адрес электронной почты inbox@inj-geo.ru | [12 empty] | 0 | [7 empty] | 0 | [6 empty] | 0 | [7 empty] | 0
[21 empty] | девиатор | [6 empty] | девиатор | [6 empty] | девиатор | [7 empty] | девиатор
Испытательная лаборатория ООО «ИнжГео» | [11 empty] | Испытательная лаборатория ООО «ИнжГео» | [8 empty] | x0 | Угол | X | Y |  |  |  | x0 |  | Угол | X | Y |  |  | x0 |  | Угол | X | Y |  |  |  | x0 |  | Угол | X | Y
Адрес места осуществления деятельности лаборатории: г. Москва, просп. Вернадского, д. 51, стр. 1 | [11 empty] | Адрес места осуществления деятельности лаборатории: г. Москва, просп. Вернадского, д. 51, стр. 1 | [9 empty] | 0 | [7 empty] | 0 | [6 empty] | 0 | [7 empty] | 0
Телефон +7(910)4557682, E-mail: slg85@mail.ru | [11 empty] | Телефон +7(910)4557682, E-mail: slg85@mail.ru | [9 empty] | 5 | [7 empty] | 5 | [6 empty] | 5 | [7 empty] | 5
[22 empty] | 10 | [7 empty] | 10 | [6 empty] | 10 | [7 empty] | 10
[12 empty] | Протокол испытаний № 13-63/60 от 28-12-2022 | [9 empty] | 15 | [7 empty] | 15 | [6 empty] | 15 | [7 empty] | 15
[22 empty] | 20 | [7 empty] | 20 | [6 empty] | 20 | [7 empty] | 20
[12 empty] | Наименование и адрес заказчика: Переход трубопровода через р. Енисей | [9 empty] | 25 | [7 empty] | 25 | [6 empty] | 25 | [7 empty] | 25
[12 empty] | Наименование объекта: ООО Регионстрой | [9 empty] | 30 | [7 empty] | 30 | [6 empty] | 30 | [7 empty] | 30
Наименование используемого метода/методики: ГОСТ 12248.4-2020 | [11 empty] | Наименование используемого метода/методики: ГОСТ 12248.3-2020 | [9 empty] | 35 | [7 empty] | 35 | [6 empty] | 35 | [7 empty] | 35
Условия проведения испытания: температура окружающей среды (18 - 25)0С, влажность воздуха (40 - 75)% | [11 empty] | Условия проведения испытания: температура окружающей среды (18 - 25)0С, влажность воздуха (40 - 75)% | [9 empty] | 40 | [7 empty] | 40 | [6 empty] | 40 | [7 empty] | 40
[12 empty] | Дата получение объекта подлежащего испытаниям: 01-12-2022 | [9 empty] | 45 | [7 empty] | 45 | [6 empty] | 45 | [7 empty] | 45
[12 empty] | Дата испытания: 25.10.2022-19.11.2060 | [9 empty] | 50 | [7 empty] | 50 | [6 empty] | 50 | [7 empty] | 50
[22 empty] | 55 | [7 empty] | 55 | [6 empty] | 55 | [7 empty] | 55
Испытание грунтов методом трехосного сжатия | [11 empty] | Испытание грунтов методом трехосного сжатия | [9 empty] | 60 | [7 empty] | 60 | [6 empty] | 60 | [7 empty] | 60
[22 empty] | 65 | [7 empty] | 65 | [6 empty] | 65 | [7 empty] | 65
Лабораторный номер: | [6 empty] | We, д.е. = |  |  |  |  | Лабораторный номер: |  | 1095 |  |  |  | We, д.е. = | 0.574907045 |  |  | 70 | [7 empty] | 70 | [6 empty] | 70 | [7 empty] | 70
Номер скважины: | [6 empty] | ρ, г/см3 = |  |  |  |  | Номер скважины: |  | BH-019 |  |  |  | ρ, г/см3 = | 1.64 |  |  | 75 | [7 empty] | 75 | [6 empty] | 75 | [7 empty] | 75
Глубина отбора, м: | [6 empty] | ρs, г/см3 = |  |  |  |  | Глубина отбора, м: |  | 2 |  |  |  | ρs, г/см3 = | 2.7 |  |  | 80 | [7 empty] | 80 | [6 empty] | 80 | [7 empty] | 80
Наименование грунта: | [6 empty] | e, д.е. = |  |  |  |  | Наименование грунта: |  | Суглинок, после оттаивания текучий, легкий пылеватый |  |  |  | e, д.е. = | 1.592835 |  |  | 85 | [7 empty] | 85 | [6 empty] | 85 | [7 empty] | 85
Схема проведения опыта: | [6 empty] | IL, д.е. = |  |  |  |  | Схема проведения опыта: |  | КД |  |  |  | IL, д.е. = | 2.945 |  |  | 90 | [7 empty] | 90 | [6 empty] | 90 | [7 empty] | 90
[22 empty] | 95 | [7 empty] | 95 | [6 empty] | 95 | [7 empty] | 95
[22 empty] | 100 | [7 empty] | 100 | [6 empty] | 100 | [7 empty] | 100
Результаты испытаний | [11 empty] | Результаты испытаний | [9 empty] | 105 | [7 empty] | 105 | [6 empty] | 105 | [7 empty] | 105
[22 empty] | 110 | [7 empty] | 110 | [6 empty] | 110 | [7 empty] | 110
[22 empty] | 115 | [7 empty] | 115 | [6 empty] | 115 | [7 empty] | 115
[22 empty] | 120 | [7 empty] | 120 | [6 empty] | 120 | [7 empty] | 120
[22 empty] | 125 | [7 empty] | 125 | [6 empty] | 125 | [7 empty] | 125
[22 empty] | 130 | [7 empty] | 130 | [6 empty] | 130 | [7 empty] | 130
[22 empty] | 135 | [7 empty] | 135 | [6 empty] | 135 | [7 empty] | 135
[22 empty] | 140 | [7 empty] | 140 | [6 empty] | 140 | [7 empty] | 140
[22 empty] | 145 | [7 empty] | 145 | [6 empty] | 145 | [7 empty] | 145
[22 empty] | 150 | [7 empty] | 150 | [6 empty] | 150 | [7 empty] | 150
[22 empty] | 155 | [7 empty] | 155 | [6 empty] | 155 | [7 empty] | 155
[22 empty] | 160 | [7 empty] | 160 | [6 empty] | 160 | [7 empty] | 160
[22 empty] | 165 | [7 empty] | 165 | [6 empty] | 165 | [7 empty] | 165
[22 empty] | 170 | [7 empty] | 170 | [6 empty] | 170 | [7 empty] | 170
[22 empty] | 175 | [7 empty] | 175 | [6 empty] | 175 | [7 empty] | 175
[22 empty] | 180 | [7 empty] | 180 | [6 empty] | 180 | [7 empty] | 180
[13 empty] | Давление в камере, Мпа σ3 | Вертикальная нагрузка, Мпа σ1 | Поровое давление, Мпа u
| K0, д.е. | 0.809191 |  |  |  |  | Коэфф. Точки | [5 empty] | 0.05 | 0.08328499 | [5 empty] | 1 | [6 empty] | σ3,кПа | σ1,кПа | u, кПа |  |  |  | 4
| q_zg, МПа | 0.04045955 | [10 empty] | 0.15 | 0.2304454 | [27 empty] | δ3, Мпа | δ1-δ3, МПа | δ1, МПа | δ1, КПа
|  |  | Модуль деформации, МПа: | [9 empty] | 0.25 | 0.3776059 | [21 empty] | С, МПа:
|  |  | Е0= |  | Точки модуля (полное напр.), МПа |  |  |  | 0.04045955 | 0.06473528 | [25 empty] | φ, град:
|  |  | E50 = |  | qf (полное напр.), МПа |  |  |  | 0.08227573 | [26 empty] | E, Мпа
|  |  | Коэф. Поперечной деформации, ϑ = | [9 empty] | Эффективные значения угла внутреннего трения и удельного сцепления ϕ', С' | [13 empty] | x | 0
[13 empty] | ϕ', град. = | 11 | [12 empty] | y |  |  |  | С, кПа | φ,°
[13 empty] | С', МПа = | 0.004
| Исполнитель: | [6 empty] | Морозов Д.С. |  |  |  |  | Исполнитель: |  |  |  |  | Морозов Д.С.
| Начальник исп. лаборатории: | [6 empty] | Семиколенова Л.Г. |  |  |  |  | Начальник исп. лаборатории: |  |  |  |  | Семиколенова Л.Г.
Лист 1 , всего листов 2 | [11 empty] | Лист 2 , всего листов 2
Частичное воспроизведение протокола испытаний без письменного разрешения ООО «ИнжГео» ЗАПРЕЩАЕТСЯ | [11 empty] | Частичное воспроизведение протокола испытаний без письменного разрешения ООО «ИнжГео» ЗАПРЕЩАЕТСЯ
[5 empty] | второй график |  | первый график | [9 empty] | К Пуассона
dev50 | epsE50 | ind | devE0 | epsE0 | dev | eps | sigma |  | dev1 | eps1 | dev2 | eps2 | dev3 | eps3 |  | Глины
0.03227573 | 0.01863219 |  |  |  | 0 | 0 |  |  | 0 | 0 | 0 | 0 | 0 | 0 |  | < 0 | 0,20-0,30
ind |  |  |  |  | 0.001365861 | 0.0006928756 |  |  | 0.00133437 | 0.000797127 | 0.005160523 | 0.0007915619 | 0.004 | 0.0004674854 |  | 0-0,25 | 0,30-0,38
2 |  |  |  |  | 0.002717156 | 0.001385751 |  |  | 0.002932126 | 0.001594254 | 0.01031896 | 0.001583124 | 0.01091056 | 0.001574129 |  | 0,25< | 0,38-0,45
E0 |  |  |  |  | 0.004054196 | 0.002078627 |  |  | 0.004724586 | 0.002391381 | 0.01459464 | 0.002374686 | 0.01545075 | 0.002361194 |  | Суглинки | 0,35-0,37
epsE0 | devE0 |  |  |  | 0.00537729 | 0.002771502 |  |  | 0.005743066 | 0.003188508 | 0.01950688 | 0.003166248 | 0.02049889 | 0.003148258 |  | Пески и супеси | 0,30-0,35
0.0134764 | 0.02427573 |  |  |  | 0.006686748 | 0.003464378 |  |  | 0.007 | 0.003885972 | 0.02327502 | 0.003957809 | 0.02505447 | 0.003935323
[5 empty] | 0.007982879 | 0.004157254 |  |  | 0.007848426 | 0.004782762 | 0.02691839 | 0.004749371 | 0.029217 | 0.004722387
График E50 |  | График E |  |  | 0.009265994 | 0.004850129 |  |  | 0.008912801 | 0.005579889 | 0.02965631 | 0.005540933 | 0.03468595 | 0.005509452
eps | q | sigma |  |  | 0.0105364 | 0.005543005 |  |  | 0.00941967 | 0.006377016 | 0.03210811 | 0.006332495 | 0.03776083 | 0.006296516
Горизонтальная линия E50 |  | Касательная |  |  | 0.01179441 | 0.006235881 |  |  | 0.01037485 | 0.007174143 | 0.034 | 0.006990638 | 0.04144111 | 0.007083581
0 |  | a | b |  | 0.01304033 | 0.006928756 |  |  | 0.01118416 | 0.00797127 | 0.03466103 | 0.007915619 | 0.0463263 | 0.007870646
|  |  | 0 |  | 0.01427447 | 0.007621632 |  |  | 0.01165341 | 0.008768397 | 0.03552363 | 0.008707181 | 0.04881588 | 0.00865771
Вертикальная линия E50 |  | p1 и p2 |  |  | 0.01549715 | 0.008314507 |  |  | 0.01228841 | 0.009565524 | 0.03633799 | 0.009498743 | 0.05190934 | 0.009444775
| 0 | 0 |  |  | 0.01670866 | 0.009007383 |  |  | 0.01299499 | 0.01036265 | 0.03675287 | 0.0102903 | 0.05570618 | 0.01023184
[5 empty] | 0.01790933 | 0.009700259 |  |  | 0.01357897 | 0.01115978 | 0.03721702 | 0.01108187 | 0.05860588 | 0.0110189
Касательная линия E50 |  |  |  |  | 0.01909945 | 0.01039313 |  |  | 0.01414614 | 0.0119569 | 0.03787917 | 0.01187343 | 0.06060794 | 0.01180597
0 | 0 | Горизонтальная 1 |  |  | 0.02027935 | 0.01108601 |  |  | 0.01480234 | 0.01275403 | 0.03918808 | 0.01266499 | 0.06380293 | 0.01242789
[5 empty] | 0.02144932 | 0.01177889 |  |  | 0.01505338 | 0.01355116 | 0.04022271 | 0.01378345 | 0.06636051 | 0.0133801
Горизонтальная линия qкр |  |  |  |  | 0.02260969 | 0.01247176 |  |  | 0.01580507 | 0.01434829 | 0.04022536 | 0.01424811 | 0.06859954 | 0.01416716
Горизонтальная линия q |  | Горизонтальная 2 |  |  | 0.02427573 | 0.0134764 |  |  | 0.0166425 | 0.01539816 | 0.04154451 | 0.01503968 | 0.07123022 | 0.01495423
0 |  | 0 |  |  | 0.02491291 | 0.01385751 |  |  | 0.01673376 | 0.01594254 | 0.04213801 | 0.01583124 | 0.07384946 | 0.01574129
[5 empty] | 0.02610294 | 0.01455039 |  |  | 0.01761914 | 0.01673967 | 0.04320024 | 0.0166228 | 0.07635418 | 0.01652836
Вертикальная линия q |  |  |  |  | 0.02730564 | 0.01524326 |  |  | 0.01811766 | 0.01753679 | 0.04442556 | 0.01741436 | 0.0787413 | 0.01731542
| 0 |  |  |  | 0.02848792 | 0.01593614 |  |  | 0.01882748 | 0.01833392 | 0.04570832 | 0.01820592 | 0.08010776 | 0.01810248
[5 empty] | 0.0296167 | 0.01662901 |  |  | 0.01934677 | 0.01913105 | 0.04674289 | 0.01899749 | 0.08285046 | 0.01888955
[5 empty] | 0.03065888 | 0.01732189 |  |  | 0.01997367 | 0.01992817 | 0.04792363 | 0.01978905 | 0.08476634 | 0.01967661
[5 empty] | 0.03158139 | 0.01801477 |  |  | 0.02070634 | 0.0207253 | 0.04984489 | 0.02058061 | 0.08745232 | 0.02046368
[5 empty] | 0.03227573 | 0.01863219 |  |  | 0.02134295 | 0.02152243 | 0.05060105 | 0.02137217 | 0.08980531 | 0.02125074
[5 empty] | 0.03304294 | 0.01940052 |  |  | 0.02178163 | 0.02231956 | 0.05248645 | 0.02216373 | 0.09192224 | 0.02203781
[5 empty] | 0.03371444 | 0.02009339 |  |  | 0.02242056 | 0.02311668 | 0.05339547 | 0.02295529 | 0.09360004 | 0.02282487
[5 empty] | 0.0343661 | 0.02078627 |  |  | 0.02325789 | 0.02391381 | 0.05472246 | 0.02374686 | 0.09653562 | 0.02361194
[5 empty] | 0.0349974 | 0.02147914 |  |  | 0.02379177 | 0.02471094 | 0.05666179 | 0.02453842 | 0.09852592 | 0.024399
[5 empty] | 0.03560784 | 0.02217202 |  |  | 0.02432036 | 0.02550806 | 0.0581078 | 0.02532998 | 0.09986784 | 0.02518607
[5 empty] | 0.0361969 | 0.0228649 |  |  | 0.02504182 | 0.02630519 | 0.05895488 | 0.02612154 | 0.1018583 | 0.02597313
[5 empty] | 0.03676409 | 0.02355777 |  |  | 0.0257543 | 0.02710232 | 0.06109737 | 0.0269131 | 0.1048943 | 0.02676019
[5 empty] | 0.03730889 | 0.02425065 |  |  | 0.02635597 | 0.02789944 | 0.06252963 | 0.02770467 | 0.1058726 | 0.02754726
[5 empty] | 0.03783079 | 0.02494352 |  |  | 0.02684497 | 0.02869657 | 0.06364604 | 0.02849623 | 0.1074903 | 0.02833432
[5 empty] | 0.03832929 | 0.0256364 |  |  | 0.02741946 | 0.0294937 | 0.06514094 | 0.02928779 | 0.1096442 | 0.02912139
[5 empty] | 0.03880387 | 0.02632927 |  |  | 0.0280776 | 0.03029082 | 0.0661087 | 0.03007935 | 0.1114313 | 0.02990845
[5 empty] | 0.03925403 | 0.02702215 |  |  | 0.02841755 | 0.03108795 | 0.06734369 | 0.03087091 | 0.1131485 | 0.03069552
[5 empty] | 0.03967925 | 0.02771502 |  |  | 0.02893746 | 0.03188508 | 0.06944025 | 0.03166248 | 0.1149927 | 0.03148258
[5 empty] | 0.04007903 | 0.0284079 |  |  | 0.02933549 | 0.03268221 | 0.06999276 | 0.03245404 | 0.1160608 | 0.03226965
[5 empty] | 0.04045286 | 0.02910078 |  |  | 0.02990979 | 0.03347933 | 0.07169557 | 0.0332456 | 0.1179498 | 0.03305671
[5 empty] | 0.04080023 | 0.02979365 |  |  | 0.03055852 | 0.03427646 | 0.07264304 | 0.03403716 | 0.1193565 | 0.03384378
[5 empty] | 0.04112064 | 0.03048653 |  |  | 0.03077985 | 0.03507359 | 0.07402954 | 0.03482872 | 0.119478 | 0.03463084
[5 empty] | 0.04141356 | 0.0311794 |  |  | 0.03137192 | 0.03587071 | 0.07514943 | 0.03562029 | 0.1210111 | 0.03541791
[5 empty] | 0.0416785 | 0.03187228 |  |  | 0.03173288 | 0.03666784 | 0.07559706 | 0.03641185 | 0.1221527 | 0.03620497
[5 empty] | 0.04191494 | 0.03256515 |  |  | 0.03176091 | 0.03746497 | 0.0769668 | 0.03720341 | 0.1229998 | 0.03699203
[5 empty] | 0.04213082 | 0.03325803 |  |  | 0.03215415 | 0.03826209 | 0.07775301 | 0.03799497 | 0.1244493 | 0.0377791
[5 empty] | 0.04234381 | 0.03395091 |  |  | 0.03251076 | 0.03905922 | 0.07825004 | 0.03878653 | 0.1253981 | 0.03856616
[5 empty] | 0.04255442 | 0.03464378 |  |  | 0.03252889 | 0.03985635 | 0.07865227 | 0.03957809 | 0.1248432 | 0.03935323
[5 empty] | 0.04276257 | 0.03533666 |  |  | 0.03300671 | 0.04065348 | 0.07875405 | 0.04036966 | 0.1261814 | 0.04014029
[5 empty] | 0.04296821 | 0.03602953 |  |  | 0.03304237 | 0.0414506 | 0.07984974 | 0.04116122 | 0.1268097 | 0.04092736
[5 empty] | 0.04317124 | 0.03672241 |  |  | 0.03323402 | 0.04224773 | 0.07973371 | 0.04195278 | 0.127125 | 0.04171442
[5 empty] | 0.04337159 | 0.03741528 |  |  | 0.03328499 | 0.04304486 | 0.08044543 | 0.04274434 | 0.1276059 | 0.04250149
[5 empty] | 0.0435692 | 0.03810816 |  |  | 0.03298382 | 0.04384198 | 0.07964522 | 0.0435359 | 0.1276043 | 0.04328855
[5 empty] | 0.04376398 | 0.03880103 |  |  | 0.0330755 | 0.04463911 | 0.08023409 | 0.04432747 | 0.1263938 | 0.04407562
[5 empty] | 0.04395587 | 0.03949391 |  |  | 0.03325945 | 0.04543624 | 0.0798063 | 0.04511903 | 0.1265487 | 0.04486268
[5 empty] | 0.04414478 | 0.04018679 |  |  | 0.03303594 | 0.04623336 | 0.08026232 | 0.04591059 | 0.1270714 | 0.04564974
[5 empty] | 0.04433065 | 0.04087966 |  |  | 0.03290527 | 0.04703049 | 0.08000263 | 0.04670215 | 0.1264632 | 0.04643681
[5 empty] | 0.0445134 | 0.04157254 |  |  | 0.03306771 | 0.04782762 | 0.07942768 | 0.04749371 | 0.1267253 | 0.04722387
[5 empty] | 0.04469295 | 0.04226541 |  |  | 0.03282355 | 0.04862474 | 0.07953796 | 0.04828528 | 0.1268589 | 0.04801094
[5 empty] | 0.04486923 | 0.04295829 |  |  | 0.03297307 | 0.04942187 | 0.07923393 | 0.04907684 | 0.1256653 | 0.048798
[5 empty] | 0.04504217 | 0.04365116 |  |  | 0.03301657 | 0.050219 | 0.07961607 | 0.0498684 | 0.1255458 | 0.04958507
[5 empty] | 0.04521169 | 0.04434404 |  |  | 0.03285432 | 0.05101613 | 0.07938483 | 0.05065996 | 0.1259015 | 0.05037213
[5 empty] | 0.04537771 | 0.04503692 |  |  | 0.03268662 | 0.05181325 | 0.07904069 | 0.05145152 | 0.1261338 | 0.0511592
[5 empty] | 0.04554017 | 0.04572979 |  |  | 0.03271374 | 0.05261038 | 0.07898413 | 0.05224308 | 0.1248439 | 0.05194626
[5 empty] | 0.04569899 | 0.04642267 |  |  | 0.03253597 | 0.05340751 | 0.0792156 | 0.05303465 | 0.1249331 | 0.05273333
[5 empty] | 0.0458541 | 0.04711554 |  |  | 0.03235359 | 0.05420463 | 0.07853558 | 0.05382621 | 0.1248025 | 0.05352039
[5 empty] | 0.04600541 | 0.04780842 |  |  | 0.03256689 | 0.05500176 | 0.07814454 | 0.05461777 | 0.1245535 | 0.05430745
[5 empty] | 0.04615286 | 0.04850129 |  |  | 0.03247616 | 0.05579889 | 0.07864295 | 0.05540933 | 0.1234873 | 0.05509452
[5 empty] | 0.04629636 | 0.04919417 |  |  | 0.03238168 | 0.05659601 | 0.07773128 | 0.05620089 | 0.1236051 | 0.05588158
[5 empty] | 0.04643586 | 0.04988704 |  |  | 0.03218373 | 0.05739314 | 0.07751 | 0.05699246 | 0.1233082 | 0.05666865
[5 empty] | 0.04657127 | 0.05057992 |  |  | 0.03218261 | 0.05819027 | 0.07787957 | 0.05778402 | 0.1226978 | 0.05745571
[5 empty] | 0.04670252 | 0.0512728 |  |  | 0.03207858 | 0.0589874 | 0.07714047 | 0.05857558 | 0.1224752 | 0.05824278
[5 empty] | 0.04682953 | 0.05196567 |  |  | 0.03177195 | 0.05978452 | 0.07759317 | 0.05936714 | 0.1223417 | 0.05902984
[5 empty] | 0.04695223 | 0.05265855 |  |  | 0.03186299 | 0.06058165 | 0.07683813 | 0.0601587 | 0.1216984 | 0.05981691
[5 empty] | 0.04707054 | 0.05335142 |  |  | 0.03145199 | 0.06137878 | 0.07677583 | 0.06095027 | 0.1205467 | 0.06060397
[5 empty] | 0.0471844 | 0.0540443 |  |  | 0.03163923 | 0.0621759 | 0.07640674 | 0.06174183 | 0.1208877 | 0.06139104
[5 empty] | 0.04729372 | 0.05473717 |  |  | 0.031525 | 0.06297303 | 0.07593132 | 0.06253339 | 0.1200228 | 0.0621781
[5 empty] | 0.04739843 | 0.05543005 |  |  | 0.03140958 | 0.06377016 | 0.07615004 | 0.06332495 | 0.1192532 | 0.06296516
[5 empty] | 0.04749847 | 0.05612293 |  |  | 0.03099327 | 0.06456728 | 0.07566338 | 0.06411651 | 0.1195801 | 0.06375223
[5 empty] | 0.04759374 | 0.0568158 |  |  | 0.03107633 | 0.06536441 | 0.0756718 | 0.06490807 | 0.1185048 | 0.06453929
[5 empty] | 0.04768419 | 0.05750868 |  |  | 0.03105906 | 0.06616154 | 0.07477578 | 0.06569964 | 0.1177285 | 0.06532636
[5 empty] | 0.04776972 | 0.05820155 |  |  | 0.03074175 | 0.06695867 | 0.07457578 | 0.0664912 | 0.1180524 | 0.06611342
[5 empty] | 0.04785028 | 0.05889443 |  |  | 0.03062467 | 0.06775579 | 0.07467228 | 0.06728276 | 0.1166779 | 0.06690049
[5 empty] | 0.04792579 | 0.0595873 |  |  | 0.03060812 | 0.06855292 | 0.07426573 | 0.06807432 | 0.1168062 | 0.06768755
[5 empty] | 0.04799616 | 0.06028018 |  |  | 0.03039237 | 0.06935005 | 0.07365662 | 0.06886588 | 0.1165385 | 0.06847462
[5 empty] | 0.04806134 | 0.06097305 |  |  | 0.03017772 | 0.07014717 | 0.07354541 | 0.06965745 | 0.1163761 | 0.06926168
[5 empty] | 0.04812123 | 0.06166593 |  |  | 0.03026444 | 0.0709443 | 0.07353257 | 0.07044901 | 0.1154202 | 0.07004875
[5 empty] | 0.04817578 | 0.06235881 |  |  | 0.03005283 | 0.07174143 | 0.07261858 | 0.07124057 | 0.115372 | 0.07083581
[5 empty] | 0.0482249 | 0.06305168 |  |  | 0.02994316 | 0.07253855 | 0.07220389 | 0.07203213 | 0.1142329 | 0.07162287
[5 empty] | 0.04826852 | 0.06374456 |  |  | 0.02993572 | 0.07333568 | 0.07178898 | 0.07282369 | 0.1135041 | 0.07240994
[5 empty] | 0.04830656 | 0.06443743 |  |  | 0.02992915 | 0.07413281 | 0.07156162 | 0.07361526 | 0.1131833 | 0.073197
[5 empty] | 0.04833896 | 0.06513031 |  |  | 0.02972072 | 0.07492993 | 0.07110069 | 0.07440682 | 0.1133648 | 0.07398407
[5 empty] | 0.04836563 | 0.06582318 |  |  | 0.02961042 | 0.07572706 | 0.07100744 | 0.07519838 | 0.1125478 | 0.07477113
[5 empty] | 0.0483865 | 0.06651606 |  |  | 0.02939826 | 0.07652419 | 0.07088348 | 0.07598994 | 0.1119315 | 0.0755582
[5 empty] | 0.0484015 | 0.06720894 |  |  | 0.02928427 | 0.07732132 | 0.07053045 | 0.0767815 | 0.1124152 | 0.07634526
[5 empty] | 0.04841056 | 0.06790181 |  |  | 0.02926847 | 0.07811844 | 0.06975 | 0.07757307 | 0.1117982 | 0.07713233
[5 empty] | 0.0484136 | 0.06859469 |  |  | 0.02915087 | 0.07891557 | 0.06914375 | 0.07836463 | 0.1115797 | 0.07791939
[5 empty] | 0.0484136 | 0.06859469 |  |  | 0.0290315 | 0.0797127 | 0.06861334 | 0.07915619 | 0.110759 | 0.07870646
[5 empty] | 0.04758322 | 0.06859442 |  |  | 0.02881037 | 0.08050982 | 0.06776039 | 0.07994775 | 0.1099355 | 0.07949352
[5 empty] | 0.04676222 | 0.06859415 |  |  | 0.02858752 | 0.08130695 | 0.06758656 | 0.08073931 | 0.1093083 | 0.08028058
[5 empty] | 0.04595106 | 0.06859388 |  |  | 0.02866296 | 0.08210408 | 0.06689347 | 0.08153087 | 0.1092767 | 0.08106765
[5 empty] | 0.04515019 | 0.06859361 |  |  | 0.0286367 | 0.0829012 | 0.06648275 | 0.08232244 | 0.10944 | 0.08185471
[5 empty] | 0.04436008 | 0.06859334 |  |  | 0.02840878 | 0.08369833 | 0.06555605 | 0.083114 | 0.1081975 | 0.08264178
[5 empty] | 0.04358118 | 0.06859308 |  |  | 0.02827921 | 0.08449546 | 0.06471498 | 0.08390556 | 0.1075485 | 0.08342884
[5 empty] | 0.04281395 | 0.06859281 |  |  | 0.02814801 | 0.08529259 | 0.0641612 | 0.08469712 | 0.1079922 | 0.08421591
[5 empty] | 0.04205885 | 0.06859254 |  |  | 0.02791521 | 0.08608971 | 0.06349633 | 0.08548868 | 0.106628 | 0.08500297
[5 empty] | 0.04131634 | 0.06859227 |  |  | 0.02778082 | 0.08688684 | 0.06342201 | 0.08628025 | 0.1067549 | 0.08579004
[5 empty] | 0.04058687 | 0.068592 |  |  | 0.02754486 | 0.08768397 | 0.06273988 | 0.08707181 | 0.1065725 | 0.0865771
[5 empty] | 0.03987091 | 0.06859173 |  |  | 0.02760736 | 0.08848109 | 0.06205156 | 0.08786337 | 0.1062799 | 0.08736417
[5 empty] | 0.03916892 | 0.06859146 |  |  | 0.02746834 | 0.08927822 | 0.06065869 | 0.08865493 | 0.1046763 | 0.08815123
[5 empty] | 0.03848134 | 0.0685912 |  |  | 0.02722781 | 0.09007535 | 0.06066291 | 0.08944649 | 0.1046611 | 0.08893829
[5 empty] | 0.03780865 | 0.06859093 |  |  | 0.0271858 | 0.09087247 | 0.05976585 | 0.09023806 | 0.1041336 | 0.08972536
[5 empty] | 0.0371513 | 0.06859066 |  |  | 0.02694233 | 0.0916696 | 0.05926915 | 0.09102962 | 0.103893 | 0.09051242
[5 empty] | 0.03650975 | 0.06859039 |  |  | 0.02679742 | 0.09246673 | 0.05857443 | 0.09182118 | 0.1029386 | 0.09129949
[5 empty] | 0.03588445 | 0.06859012 |  |  | 0.02665108 | 0.09326386 | 0.05768335 | 0.09261274 | 0.1019696 | 0.09208655
[5 empty] | 0.03527587 | 0.06858985 |  |  | 0.02660335 | 0.09406098 | 0.05659752 | 0.0934043 | 0.1015854 | 0.09287362
[5 empty] | 0.03468446 | 0.06858958 |  |  | 0.02635424 | 0.09485811 | 0.05611858 | 0.09419586 | 0.1007852 | 0.09366068
[5 empty] | 0.03411069 | 0.06858932 |  |  | 0.02630377 | 0.09565524 | 0.05524817 | 0.09498743 | 0.1007683 | 0.09444775
[5 empty] | 0.03355501 | 0.06858905 |  |  | 0.02605196 | 0.09645236 | 0.05498792 | 0.09577899 | 0.09973391 | 0.09523481
[5 empty] | 0.03301787 | 0.06858878 |  |  | 0.02589884 | 0.09724949 | 0.05433947 | 0.09657055 | 0.09998137 | 0.09602188
[5 empty] | 0.03249975 | 0.06858851 |  |  | 0.02564441 | 0.09804662 | 0.05390446 | 0.09736211 | 0.09920993 | 0.09680894
[5 empty] | 0.03200109 | 0.06858824 |  |  | 0.02578872 | 0.09884374 | 0.0529845 | 0.09815367 | 0.09761886 | 0.097596
[5 empty] | 0.03152049 | 0.06858797 |  |  | 0.02543177 | 0.09964087 | 0.05218125 | 0.09894524 | 0.09750745 | 0.09838307
[5 empty] | 0.03104716 | 0.0685877 |  |  | 0.02537358 | 0.100438 | 0.05159634 | 0.0997368 | 0.09667495 | 0.09917013
[5 empty] | 0.0305797 | 0.06858744 |  |  | 0.02511418 | 0.1012351 | 0.05163139 | 0.1005284 | 0.09642065 | 0.0999572
[5 empty] | 0.03011855 | 0.06858717 |  |  | 0.02515116 | 0.1020323 | 0.05077537 | 0.1013199 | 0.09499106 | 0.1007443
[5 empty] | 0.02966419 | 0.0685869 |  |  | 0.02478184 | 0.1028294 | 0.0504129 | 0.1021115 | 0.09462574 | 0.1015313
[5 empty] | 0.02921706 | 0.06858663 |  |  | 0.02480658 | 0.1036265 | 0.04924465 | 0.102903 | 0.09313285 | 0.1023184
[5 empty] | 0.02877763 | 0.06858636 |  |  | 0.02452574 | 0.1044236 | 0.04877138 | 0.1036946 | 0.09152077 | 0.1031055
[5 empty] | 0.02834636 | 0.06858609 |  |  | 0.02443971 | 0.1052208 | 0.04829383 | 0.1044862 | 0.09019784 | 0.1038925
[5 empty] | 0.02792369 | 0.06858583 |  |  | 0.02414885 | 0.1060179 | 0.04761274 | 0.1052777 | 0.08887243 | 0.1046796
[5 empty] | 0.02751011 | 0.06858556 |  |  | 0.02375352 | 0.106815 | 0.04692885 | 0.1060693 | 0.0869529 | 0.1054667
[5 empty] | 0.02710605 | 0.06858529 |  |  | 0.02385412 | 0.1076121 | 0.04684292 | 0.1068609 | 0.08544759 | 0.1062537
[5 empty] | 0.02671198 | 0.06858502 |  |  | 0.02335099 | 0.1084093 | 0.04575568 | 0.1076524 | 0.08376488 | 0.1070408
[5 empty] | 0.02632836 | 0.06858475 |  |  | 0.02334452 | 0.1092064 | 0.04566788 | 0.108444 | 0.08291312 | 0.1078278
[5 empty] | 0.02595565 | 0.06858448 |  |  | 0.02323508 | 0.1100035 | 0.04508026 | 0.1092355 | 0.08060067 | 0.1086149
[5 empty] | 0.0255943 | 0.06858421 |  |  | 0.02292303 | 0.1108006 | 0.04439358 | 0.1100271 | 0.07903589 | 0.109402
[5 empty] | 0.02524477 | 0.06858395 |  |  | 0.02270875 | 0.1115978 | 0.04350856 | 0.1108187 | 0.07622713 | 0.110189
[5 empty] | 0.02490753 | 0.06858368 |  |  | 0.02249261 | 0.1123949 | 0.04272597 | 0.1116102 | 0.07448276 | 0.1109761
[5 empty] | 0.02458303 | 0.06858341 |  |  | 0.02207498 | 0.113192 | 0.04264654 | 0.1124018 | 0.07321113 | 0.1117632
[5 empty] | 0.02427173 | 0.06858314 |  |  | 0.02185622 | 0.1139892 | 0.04237101 | 0.1131934 | 0.07082061 | 0.1125502
[5 empty] | 0.02397409 | 0.06858287 |  |  | 0.02193672 | 0.1147863 | 0.04150014 | 0.1139849 | 0.06851955 | 0.1133373
[5 empty] | 0.02369056 | 0.0685826 |  |  | 0.02161685 | 0.1155834 | 0.04123466 | 0.1147765 | 0.06681631 | 0.1141244
[5 empty] | 0.02342161 | 0.06858233 |  |  | 0.02139696 | 0.1163805 | 0.04007532 | 0.115568 | 0.06491924 | 0.1149114
[5 empty] | 0.02316769 | 0.06858207 |  |  | 0.02117744 | 0.1171777 | 0.04012287 | 0.1163596 | 0.06293672 | 0.1156985
[5 empty] | 0.02292927 | 0.0685818 |  |  | 0.02095866 | 0.1179748 | 0.03947805 | 0.1171512 | 0.06047709 | 0.1164856
[5 empty] | 0.0227068 | 0.06858153 |  |  | 0.02074098 | 0.1187719 | 0.0382416 | 0.1179427 | 0.05954872 | 0.1172726
[5 empty] | 0.0227068 | 0.06858153 |  |  | 0.02042478 | 0.119569 | 0.03791427 | 0.1187343 | 0.05655996 | 0.1180597
[5 empty] | 0.02212694 | 0.06848569 |  |  | 0.02011043 | 0.1203662 | 0.03749681 | 0.1195258 | 0.05501917 | 0.1188467
[5 empty] | 0.0215537 | 0.06838986 |  |  | 0.01999829 | 0.1211633 | 0.03728995 | 0.1203174 | 0.05303471 | 0.1196338
[5 empty] | 0.02098741 | 0.06829402 |  |  | 0.01968875 | 0.1219604 | 0.03659444 | 0.121109 | 0.05181494 | 0.1204209
[5 empty] | 0.02042841 | 0.06819819 |  |  | 0.01958217 | 0.1227576 | 0.03591104 | 0.1219005 | 0.05036823 | 0.1212079
[5 empty] | 0.01987705 | 0.06810235 |  |  | 0.01957892 | 0.1235547 | 0.03604047 | 0.1226921 | 0.04890292 | 0.121995
[5 empty] | 0.01933365 | 0.06800652 |  |  | 0.01907937 | 0.1243518 | 0.03528349 | 0.1234837 | 0.04692737 | 0.1227821
[5 empty] | 0.01879857 | 0.06791068 |  |  | 0.0190839 | 0.1251489 | 0.03454084 | 0.1242752 | 0.04574995 | 0.1235691
[5 empty] | 0.01827214 | 0.06781485 |  |  | 0.01889287 | 0.1259461 | 0.03441327 | 0.1250668 | 0.04387902 | 0.1243562
[5 empty] | 0.0177547 | 0.06771901 |  |  | 0.01870666 | 0.1267432 | 0.03410151 | 0.1258583 | 0.04352292 | 0.1251433
[5 empty] | 0.0172466 | 0.06762318 |  |  | 0.01842563 | 0.1275403 | 0.03350632 | 0.1266499 | 0.04219003 | 0.1259303
[5 empty] | 0.01674816 | 0.06752734 |  |  | 0.01825016 | 0.1283374 | 0.03332844 | 0.1274415 | 0.04168869 | 0.1267174
[5 empty] | 0.01625974 | 0.06743151 |  |  | 0.01798062 | 0.1291346 | 0.03266861 | 0.128233 | 0.04052728 | 0.1275045
[5 empty] | 0.01578167 | 0.06733567 |  |  | 0.01791738 | 0.1299317 | 0.03272758 | 0.1290246 | 0.04041414 | 0.1282915
[5 empty] | 0.01531429 | 0.06723983 |  |  | 0.01796081 | 0.1307288 | 0.03210609 | 0.1298161 | 0.03995764 | 0.1290786
[5 empty] | 0.01485794 | 0.067144 |  |  | 0.01761125 | 0.1315259 | 0.03190478 | 0.1306077 | 0.03926526 | 0.1298657
[5 empty] | 0.01441296 | 0.06704816 |  |  | 0.0173653 | 0.1323231 | 0.03171274 | 0.1313993 | 0.03904424 | 0.1306527
[5 empty] | 0.01397969 | 0.06695233 |  |  | 0.0175206 | 0.1331202 | 0.03142262 | 0.1321908 | 0.03852798 | 0.1314398
[5 empty] | 0.01355847 | 0.06685649 |  |  | 0.01727719 | 0.1339173 | 0.03073472 | 0.1329824 | 0.03831658 | 0.1322268
[5 empty] | 0.01314964 | 0.06676066 |  |  | 0.01703513 | 0.1347145 | 0.03034935 | 0.133774 | 0.03901016 | 0.1330139
[5 empty] | 0.01275355 | 0.06666482 |  |  | 0.01689446 | 0.1355116 | 0.02996679 | 0.1345655 | 0.03880884 | 0.133801
[5 empty] | 0.01237052 | 0.06656899 |  |  | 0.01685521 | 0.1363087 | 0.02998737 | 0.1353571 | 0.03831273 | 0.134588
[5 empty] | 0.0120009 | 0.06647315 |  |  | 0.01671744 | 0.1371058 | 0.02971137 | 0.1361486 | 0.03792194 | 0.1353751
[5 empty] | 0.01164503 | 0.06637732 |  |  | 0.0163812 | 0.137903 | 0.02923911 | 0.1369402 | 0.03793658 | 0.1361622
[5 empty] | 0.01130325 | 0.06628148 |  |  | 0.01644652 | 0.1387001 | 0.02897088 | 0.1377318 | 0.03745677 | 0.1369492
[5 empty] | 0.01097451 | 0.06618565 |  |  | 0.01611346 | 0.1394972 | 0.02860699 | 0.1385233 | 0.03698263 | 0.1377363
[5 empty] | 0.01065083 | 0.06608981 |  |  | 0.01618205 | 0.1402943 | 0.02874774 | 0.1393149 | 0.03711425 | 0.1385234
[5 empty] | 0.01033116 | 0.06599398 |  |  | 0.01615235 | 0.1410915 | 0.02809343 | 0.1401065 | 0.03755177 | 0.1393104
[5 empty] | 0.01001583 | 0.06589814 |  |  | 0.01582439 | 0.1418886 | 0.02824436 | 0.140898 | 0.03619529 | 0.1400975
[5 empty] | 0.009705187 | 0.06580231 |  |  | 0.01569823 | 0.1426857 | 0.02770085 | 0.1416896 | 0.03674492 | 0.1408846
[5 empty] | 0.009399573 | 0.06570647 |  |  | 0.0154739 | 0.1434829 | 0.02756318 | 0.1424811 | 0.03590079 | 0.1416716
[5 empty] | 0.009099326 | 0.06561063 |  |  | 0.01545146 | 0.14428 | 0.02713167 | 0.1432727 | 0.03656299 | 0.1424587
[5 empty] | 0.008804785 | 0.0655148 |  |  | 0.01533095 | 0.1450771 | 0.02720661 | 0.1440643 | 0.03583166 | 0.1432457
[5 empty] | 0.00851629 | 0.06541896 |  |  | 0.01541242 | 0.1458742 | 0.02708831 | 0.1448558 | 0.03660689 | 0.1440328
[5 empty] | 0.008234182 | 0.06532313 |  |  | 0.0151959 | 0.1466714 | 0.02687708 | 0.1456474 | 0.0361888 | 0.1448199
[5 empty] | 0.007958799 | 0.06522729 |  |  | 0.01518145 | 0.1474685 | 0.0268732 | 0.1464389 | 0.03577751 | 0.1456069
[5 empty] | 0.007690483 | 0.06513146 |  |  | 0.01486911 | 0.1482656 | 0.02627699 | 0.1472305 | 0.03567313 | 0.146394
[5 empty] | 0.007429572 | 0.06503562 |  |  | 0.01475892 | 0.1490627 | 0.02618875 | 0.1480221 | 0.03587578 | 0.1471811
[5 empty] | 0.007176407 | 0.06493979 |  |  | 0.01485094 | 0.1498599 | 0.02650879 | 0.1488136 | 0.03558556 | 0.1479681
[5 empty] | 0.006931327 | 0.06484395 |  |  | 0.0144452 | 0.150657 | 0.02633739 | 0.1496052 | 0.03530259 | 0.1487552
[5 empty] | 0.006694673 | 0.06474812 |  |  | 0.01444175 | 0.1514541 | 0.02587487 | 0.1503968 | 0.03582698 | 0.1495423
[5 empty] | 0.006466784 | 0.06465228 |  |  | 0.01424064 | 0.1522513 | 0.02552153 | 0.1511883 | 0.03595885 | 0.1503293
[5 empty] | 0.006248 | 0.06455645 |  |  | 0.01414191 | 0.1530484 | 0.02527767 | 0.1519799 | 0.03469831 | 0.1511164
[5 empty] | 0.006038661 | 0.06446061 |  |  | 0.01424561 | 0.1538455 | 0.0251436 | 0.1527714 | 0.03534547 | 0.1519035
[5 empty] | 0.005839106 | 0.06436478 |  |  | 0.01405178 | 0.1546426 | 0.02551961 | 0.153563 | 0.03480046 | 0.1526905
[5 empty] | 0.005649677 | 0.06426894 |  |  | 0.01416047 | 0.1554398 | 0.02500602 | 0.1543546 | 0.03486337 | 0.1534776
[5 empty] | 0.005470711 | 0.06417311 |  |  | 0.01397171 | 0.1562369 | 0.02540311 | 0.1551461 | 0.03503433 | 0.1542647
[5 empty] | 0.00530255 | 0.06407727 |  |  | 0.01388557 | 0.157034 | 0.0249112 | 0.1559377 | 0.03511344 | 0.1550517
[5 empty] | 0.005145533 | 0.06398143 |  |  | 0.01370208 | 0.1578311 | 0.02473058 | 0.1567293 | 0.03550082 | 0.1558388
[5 empty] | 0.005 | 0.0638856 |  |  | 0.01372129 | 0.1586283 | 0.02456157 | 0.1575208 | 0.03539659 | 0.1566258
[5 empty] | 0.005 | 0.06387244
[5 empty] | 0.005618059 | 0.06387271
[5 empty] | 0.006232542 | 0.06387298
[5 empty] | 0.006843406 | 0.06387325
[5 empty] | 0.007450606 | 0.06387352
[5 empty] | 0.008054101 | 0.06387378
[5 empty] | 0.008653846 | 0.06387405
[5 empty] | 0.009249799 | 0.06387432
[5 empty] | 0.009841916 | 0.06387459
[5 empty] | 0.01043015 | 0.06387486
[5 empty] | 0.01101447 | 0.06387513
[5 empty] | 0.01159482 | 0.0638754
[5 empty] | 0.01217117 | 0.06387566
[5 empty] | 0.01274346 | 0.06387593
[5 empty] | 0.01331166 | 0.0638762
[5 empty] | 0.01387572 | 0.06387647
[5 empty] | 0.01443559 | 0.06387674
[5 empty] | 0.01499125 | 0.06387701
[5 empty] | 0.01554264 | 0.06387728
[5 empty] | 0.01608971 | 0.06387754
[5 empty] | 0.01663244 | 0.06387781
[5 empty] | 0.01717076 | 0.06387808
[5 empty] | 0.01770465 | 0.06387835
[5 empty] | 0.01823405 | 0.06387862
[5 empty] | 0.01875893 | 0.06387889
[5 empty] | 0.01927941 | 0.06387915
[5 empty] | 0.01979652 | 0.06387942
[5 empty] | 0.02031038 | 0.06387969
[5 empty] | 0.02082095 | 0.06387996
[5 empty] | 0.02132819 | 0.06388023
[5 empty] | 0.02183205 | 0.0638805
[5 empty] | 0.0223325 | 0.06388077
[5 empty] | 0.02282948 | 0.06388103
[5 empty] | 0.02332296 | 0.0638813
[5 empty] | 0.0238129 | 0.06388157
[5 empty] | 0.02429924 | 0.06388184
[5 empty] | 0.02478195 | 0.06388211
[5 empty] | 0.02526098 | 0.06388238
[5 empty] | 0.02573629 | 0.06388265
[5 empty] | 0.02620783 | 0.06388291
[5 empty] | 0.02667557 | 0.06388318
[5 empty] | 0.02713946 | 0.06388345
[5 empty] | 0.02759946 | 0.06388372
[5 empty] | 0.02805552 | 0.06388399
[5 empty] | 0.0285076 | 0.06388426
[5 empty] | 0.02895566 | 0.06388453
[5 empty] | 0.02939965 | 0.06388479
[5 empty] | 0.02983953 | 0.06388506
[5 empty] | 0.03027526 | 0.06388533
[5 empty] | 0.0307068 | 0.0638856
[5 empty] | 0.0307068 | 0.06387244
[5 empty] | 0.03117542 | 0.06396881
[5 empty] | 0.03163962 | 0.06406519
[5 empty] | 0.03209929 | 0.06416156
[5 empty] | 0.03255429 | 0.06425793
[5 empty] | 0.03300451 | 0.0643543
[5 empty] | 0.03344983 | 0.06445068
[5 empty] | 0.03389011 | 0.06454705
[5 empty] | 0.03432523 | 0.06464342
[5 empty] | 0.03475508 | 0.06473979
[5 empty] | 0.03517953 | 0.06483617
[5 empty] | 0.03559845 | 0.06493254
[5 empty] | 0.03601172 | 0.06502891
[5 empty] | 0.03641922 | 0.06512528
[5 empty] | 0.03682082 | 0.06522165
[5 empty] | 0.03721641 | 0.06531803
[5 empty] | 0.03760585 | 0.0654144
[5 empty] | 0.03798902 | 0.06551077
[5 empty] | 0.0383658 | 0.06560714
[5 empty] | 0.03873607 | 0.06570352
[5 empty] | 0.0390997 | 0.06579989
[5 empty] | 0.03945657 | 0.06589626
[5 empty] | 0.03980656 | 0.06599263
[5 empty] | 0.04014954 | 0.06608901
[5 empty] | 0.04048538 | 0.06618538
[5 empty] | 0.04081448 | 0.06628175
[5 empty] | 0.04113972 | 0.06637812
[5 empty] | 0.04146151 | 0.0664745
[5 empty] | 0.0417797 | 0.06657087
[5 empty] | 0.04209417 | 0.06666724
[5 empty] | 0.04240481 | 0.06676361
[5 empty] | 0.04271149 | 0.06685998
[5 empty] | 0.04301409 | 0.06695636
[5 empty] | 0.04331248 | 0.06705273
[5 empty] | 0.04360653 | 0.0671491
[5 empty] | 0.04389613 | 0.06724547
[5 empty] | 0.04418115 | 0.06734185
[5 empty] | 0.04446148 | 0.06743822
[5 empty] | 0.04473697 | 0.06753459
[5 empty] | 0.04500752 | 0.06763096
[5 empty] | 0.04527299 | 0.06772734
[5 empty] | 0.04553327 | 0.06782371
[5 empty] | 0.04578822 | 0.06792008
[5 empty] | 0.04603774 | 0.06801645
[5 empty] | 0.04628168 | 0.06811282
[5 empty] | 0.04651994 | 0.0682092
[5 empty] | 0.04675238 | 0.06830557
[5 empty] | 0.04697889 | 0.06840194
[5 empty] | 0.04719933 | 0.06849831
[5 empty] | 0.0474136 | 0.06859469
[5 empty] | 0.04027573 | 0.06859469
[5 empty] | 0.04752205 | 0.07051237
[5 empty] | 0.04762236 | 0.07243006
[5 empty] | 0.04771486 | 0.07434774
[5 empty] | 0.04779985 | 0.07626543
[5 empty] | 0.04787765 | 0.07818312
[5 empty] | 0.04794858 | 0.0801008
[5 empty] | 0.04801296 | 0.08201849
[5 empty] | 0.0480711 | 0.08393617
[5 empty] | 0.04812333 | 0.08585386
[5 empty] | 0.04816996 | 0.08777155
[5 empty] | 0.04821131 | 0.08968923
[5 empty] | 0.04824769 | 0.09160692
[5 empty] | 0.04827943 | 0.0935246
[5 empty] | 0.04830683 | 0.09544229
[5 empty] | 0.04833023 | 0.09735997
[5 empty] | 0.04834993 | 0.09927766
[5 empty] | 0.04836625 | 0.1011953
[5 empty] | 0.04837951 | 0.103113
[5 empty] | 0.04839004 | 0.1050307
[5 empty] | 0.04839813 | 0.1069484
[5 empty] | 0.04840412 | 0.1088661
[5 empty] | 0.04840832 | 0.1107838
[5 empty] | 0.04841105 | 0.1127015
[5 empty] | 0.04841263 | 0.1146191
[5 empty] | 0.04841336 | 0.1165368
[5 empty] | 0.04841358 | 0.1184545
[5 empty] | 0.04840901 | 0.1203722
[5 empty] | 0.04835069 | 0.1222899
[5 empty] | 0.04822915 | 0.1242076
[5 empty] | 0.04804921 | 0.1261253
[5 empty] | 0.04781568 | 0.1280429
[5 empty] | 0.04753341 | 0.1299606
[5 empty] | 0.04720719 | 0.1318783
[5 empty] | 0.04684187 | 0.133796
[5 empty] | 0.04644225 | 0.1357137
[5 empty] | 0.04601317 | 0.1376314
[5 empty] | 0.04555945 | 0.1395491
[5 empty] | 0.04508591 | 0.1414668
[5 empty] | 0.04459737 | 0.1433844
[5 empty] | 0.04409865 | 0.1453021
[5 empty] | 0.04359458 | 0.1472198
[5 empty] | 0.04308998 | 0.15
[5 empty] | 0.04258967 | 0.1510552
[5 empty] | 0.04209847 | 0.1529729
[5 empty] | 0.04162122 | 0.1548906
[5 empty] | 0.04116272 | 0.1568082
[5 empty] | 0.04072781 | 0.1587259
[5 empty] | 0.0403213 | 0.1606436
[5 empty] | 0.03994802 | 0.1625613
[5 empty] | 0.03961279 | 0.164479
[5 empty] | 0.03931145 | 0.1663967
[5 empty] | 0.03902168 | 0.1683144
[5 empty] | 0.03874138 | 0.170232
[5 empty] | 0.03846974 | 0.1721497
[5 empty] | 0.03820595 | 0.1740674
[5 empty] | 0.0379492 | 0.1759851
[5 empty] | 0.03769869 | 0.1779028
[5 empty] | 0.0374536 | 0.1798205
[5 empty] | 0.03721312 | 0.1817382
[5 empty] | 0.03697644 | 0.1836558
[5 empty] | 0.03674276 | 0.1855735
[5 empty] | 0.03651126 | 0.1874912
[5 empty] | 0.03628113 | 0.1894089
[5 empty] | 0.03605156 | 0.1913266
[5 empty] | 0.03582175 | 0.1932443
[5 empty] | 0.03559088 | 0.195162
[5 empty] | 0.03535815 | 0.1970796
[5 empty] | 0.03512274 | 0.1989973
[5 empty] | 0.03488384 | 0.200915
[5 empty] | 0.03464065 | 0.2028327
[5 empty] | 0.03439236 | 0.2047504
[5 empty] | 0.03413814 | 0.2066681
[5 empty] | 0.03387721 | 0.2085858
[5 empty] | 0.03360874 | 0.2105034
[5 empty] | 0.03333192 | 0.2124211
[5 empty] | 0.03304598 | 0.2143388
[5 empty] | 0.03275317 | 0.2162565
[5 empty] | 0.03245547 | 0.2181742
[5 empty] | 0.03215299 | 0.2200919
[5 empty] | 0.0318458 | 0.2220096
[5 empty] | 0.031534 | 0.2239272
[5 empty] | 0.03121767 | 0.2258449
[5 empty] | 0.03089692 | 0.2277626
[5 empty] | 0.03057182 | 0.2296803
[5 empty] | 0.03024246 | 0.231598
[5 empty] | 0.02990895 | 0.2335157
[5 empty] | 0.02957136 | 0.2354334
[5 empty] | 0.02922979 | 0.237351
[5 empty] | 0.02888433 | 0.2392687
[5 empty] | 0.02853507 | 0.2411864
[5 empty] | 0.02818209 | 0.2431041
[5 empty] | 0.0278255 | 0.2450218
[5 empty] | 0.02746537 | 0.2469395
[5 empty] | 0.0271018 | 0.2488572
[5 empty] | 0.02673488 | 0.2507748
[5 empty] | 0.02636469 | 0.2526925
[5 empty] | 0.02599134 | 0.2546102
[5 empty] | 0.0256149 | 0.2565279
[5 empty] | 0.02523548 | 0.2584456