## 1
Общество с ограниченной ответственностью "Инженерная геология" (ООО "ИнжГео") | [11 empty] | Общество с ограниченной ответственностью "Инженерная геология" (ООО "ИнжГео")
Юр. адрес: 117279, г. Москва, ул. Миклухо-Маклая, 36 а, этаж 5, пом. XXIII к. 76-84 | [11 empty] | Юр. адрес: 117279, г. Москва, ул. Миклухо-Маклая, 36 а, этаж 5, пом. XXIII к. 76-84 | [8 empty] | нагр |  |  | X0 | Y0 | R |  | нагр |  |  |  | X0 | Y0 | R | нагр |  |  |  | X0 | Y0 | R |  | нагр |  |  |  | X0 | Y0 | R
Телефон/факс +7 (495) 132-30-00, Адрес электронной почты inbox@inj-geo.ru | [11 empty] | Телефон/факс +7 (495) 132-30-00, Адрес электронной почты inbox@inj-geo.ru | [12 empty] | 0 | [7 empty] | 0 | [6 empty] | 0 | [7 empty] | 0
[21 empty] | девиатор | [6 empty] | девиатор | [6 empty] | девиатор | [7 empty] | девиатор
Испытательная лаборатория ООО «ИнжГео» | [11 empty] | Испытательная лаборатория ООО «ИнжГео» | [8 empty] | x0 | Угол | X | Y |  |  |  | x0 |  | Угол | X | Y |  |  | x0 |  | Угол | X | Y |  |  |  | x0 |  | Угол | X | Y
Адрес места осуществления деятельности лаборатории: г. Москва, просп. Вернадского, д. 51, стр. 1 | [11 empty] | Адрес места осуществления деятельности лаборатории: г. Москва, просп. Вернадского, д. 51, стр. 1 | [9 empty] | 0 | [7 empty] | 0 | [6 empty] | 0 | [7 empty] | 0
Телефон +7(910)4557682, E-mail: slg85@mail.ru | [11 empty] | Телефон +7(910)4557682, E-mail: slg85@mail.ru | [9 empty] | 5 | [7 empty] | 5 | [6 empty] | 5 | [7 empty] | 5
[22 empty] | 10 | [7 empty] | 10 | [6 empty] | 10 | [7 empty] | 10
[12 empty] | Протокол испытаний № 13-63/65 от 02-01-2023 | [9 empty] | 15 | [7 empty] | 15 | [6 empty] | 15 | [7 empty] | 15
[22 empty] | 20 | [7 empty] | 20 | [6 empty] | 20 | [7 empty] | 20
[12 empty] | Наименование и адрес заказчика: Переход трубопровода через р. Енисей | [9 empty] | 25 | [7 empty] | 25 | [6 empty] | 25 | [7 empty] | 25
[12 empty] | Наименование объекта: ООО Регионстрой | [9 empty] | 30 | [7 empty] | 30 | [6 empty] | 30 | [7 empty] | 30
Наименование используемого метода/методики: ГОСТ 12248.4-2020 | [11 empty] | Наименование используемого метода/методики: ГОСТ 12248.3-2020 | [9 empty] | 35 | [7 empty] | 35 | [6 empty] | 35 | [7 empty] | 35
Условия проведения испытания: температура окружающей среды (18 - 25)0С, влажность воздуха (40 - 75)% | [11 empty] | Условия проведения испытания: температура окружающей среды (18 - 25)0С, влажность воздуха (40 - 75)% | [9 empty] | 40 | [7 empty] | 40 | [6 empty] | 40 | [7 empty] | 40
[12 empty] | Дата получение объекта подлежащего испытаниям: 06-12-2022 | [9 empty] | 45 | [7 empty] | 45 | [6 empty] | 45 | [7 empty] | 45
[12 empty] | Дата испытания: 25.10.2022-19.11.2065 | [9 empty] | 50 | [7 empty] | 50 | [6 empty] | 50 | [7 empty] | 50
[22 empty] | 55 | [7 empty] | 55 | [6 empty] | 55 | [7 empty] | 55
Испытание грунтов методом трехосного сжатия | [11 empty] | Испытание грунтов методом трехосного сжатия | [9 empty] | 60 | [7 empty] | 60 | [6 empty] | 60 | [7 empty] | 60
[22 empty] | 65 | [7 empty] | 65 | [6 empty] | 65 | [7 empty] | 65
Лабораторный номер: | [6 empty] | We, д.е. = |  |  |  |  | Лабораторный номер: |  | 1100 |  |  |  | We, д.е. = | 0.472777183 |  |  | 70 | [7 empty] | 70 | [6 empty] | 70 | [7 empty] | 70
Номер скважины: | [6 empty] | ρ, г/см3 = |  |  |  |  | Номер скважины: |  | BH-022 |  |  |  | ρ, г/см3 = | 1.64 |  |  | 75 | [7 empty] | 75 | [6 empty] | 75 | [7 empty] | 75
Глубина отбора, м: | [6 empty] | ρs, г/см3 = |  |  |  |  | Глубина отбора, м: |  | 1 |  |  |  | ρs, г/см3 = | 2.73 |  |  | 80 | [7 empty] | 80 | [6 empty] | 80 | [7 empty] | 80
Наименование грунта: | [6 empty] | e, д.е. = |  |  |  |  | Наименование грунта: |  | Суглинок, после оттаивания текучий, тяжелый пылеватый |  |  |  | e, д.е. = | 1.451635 |  |  | 85 | [7 empty] | 85 | [6 empty] | 85 | [7 empty] | 85
Схема проведения опыта: | [6 empty] | IL, д.е. = |  |  |  |  | Схема проведения опыта: |  | КД |  |  |  | IL, д.е. = | 2.287 |  |  | 90 | [7 empty] | 90 | [6 empty] | 90 | [7 empty] | 90
[22 empty] | 95 | [7 empty] | 95 | [6 empty] | 95 | [7 empty] | 95
[22 empty] | 100 | [7 empty] | 100 | [6 empty] | 100 | [7 empty] | 100
Результаты испытаний | [11 empty] | Результаты испытаний | [9 empty] | 105 | [7 empty] | 105 | [6 empty] | 105 | [7 empty] | 105
[22 empty] | 110 | [7 empty] | 110 | [6 empty] | 110 | [7 empty] | 110
[22 empty] | 115 | [7 empty] | 115 | [6 empty] | 115 | [7 empty] | 115
[22 empty] | 120 | [7 empty] | 120 | [6 empty] | 120 | [7 empty] | 120
[22 empty] | 125 | [7 empty] | 125 | [6 empty] | 125 | [7 empty] | 125
[22 empty] | 130 | [7 empty] | 130 | [6 empty] | 130 | [7 empty] | 130
[22 empty] | 135 | [7 empty] | 135 | [6 empty] | 135 | [7 empty] | 135
[22 empty] | 140 | [7 empty] | 140 | [6 empty] | 140 | [7 empty] | 140
[22 empty] | 145 | [7 empty] | 145 | [6 empty] | 145 | [7 empty] | 145
[22 empty] | 150 | [7 empty] | 150 | [6 empty] | 150 | [7 empty] | 150
[22 empty] | 155 | [7 empty] | 155 | [6 empty] | 155 | [7 empty] | 155
[22 empty] | 160 | [7 empty] | 160 | [6 empty] | 160 | [7 empty] | 160
[22 empty] | 165 | [7 empty] | 165 | [6 empty] | 165 | [7 empty] | 165
[22 empty] | 170 | [7 empty] | 170 | [6 empty] | 170 | [7 empty] | 170
[22 empty] | 175 | [7 empty] | 175 | [6 empty] | 175 | [7 empty] | 175
[22 empty] | 180 | [7 empty] | 180 | [6 empty] | 180 | [7 empty] | 180
[13 empty] | Давление в камере, Мпа σ3 | Вертикальная нагрузка, Мпа σ1 | Поровое давление, Мпа u
| K0, д.е. | 0.8608269 |  |  |  |  | Коэфф. Точки | [5 empty] | 0.05 | 0.07306958 | [5 empty] | 1 | [6 empty] | σ3,кПа | σ1,кПа | u, кПа |  |  |  | 4
| q_zg, МПа | 0.04304134 | [10 empty] | 0.15 | 0.2054043 | [27 empty] | δ3, Мпа | δ1-δ3, МПа | δ1, МПа | δ1, КПа
|  |  | Модуль деформации, МПа: | [9 empty] | 0.25 | 0.3377391 | [21 empty] | С, МПа:
|  |  | Е0= |  | Точки модуля (полное напр.), МПа |  |  |  | 0.04304134 | 0.06886615 | [25 empty] | φ, град:
|  |  | E50 = |  | qf (полное напр.), МПа |  |  |  | 0.08582481 | [26 empty] | E, Мпа
|  |  | Коэф. Поперечной деформации, ϑ = | [9 empty] | Эффективные значения угла внутреннего трения и удельного сцепления ϕ', С' | [13 empty] | x | 0
[13 empty] | ϕ', град. = | 8 | [12 empty] | y |  |  |  | С, кПа | φ,°
[13 empty] | С', МПа = | 0.003
| Исполнитель: | [6 empty] | Морозов Д.С. |  |  |  |  | Исполнитель: |  |  |  |  | Морозов Д.С.
| Начальник исп. лаборатории: | [6 empty] | Семиколенова Л.Г. |  |  |  |  | Начальник исп. лаборатории: |  |  |  |  | Семиколенова Л.Г.
Лист 1 , всего листов 2 | [11 empty] | Лист 2 , всего листов 2
Частичное воспроизведение протокола испытаний без письменного разрешения ООО «ИнжГео» ЗАПРЕЩАЕТСЯ | [11 empty] | Частичное воспроизведение протокола испытаний без письменного разрешения ООО «ИнжГео» ЗАПРЕЩАЕТСЯ
[5 empty] | второй график |  | первый график | [9 empty] | К Пуассона
dev50 | epsE50 | ind | devE0 | epsE0 | dev | eps | sigma |  | dev1 | eps1 | dev2 | eps2 | dev3 | eps3 |  | Глины
0.03582481 | 0.02044216 |  |  |  | 0 | 0 |  |  | 0 | 0 | 0 | 0 | 0 | 0 |  | < 0 | 0,20-0,30
ind |  |  |  |  | 0.0006494901 | 0.0006102238 |  |  | 0.001298663 | 0.0007802631 | 0.003649652 | 0.0007753148 | 0.006457692 | 0.0007712831 |  | 0-0,25 | 0,30-0,38
2 |  |  |  |  | 0.001333434 | 0.001220448 |  |  | 0.002723289 | 0.001560526 | 0.007355034 | 0.00155063 | 0.013 | 0.001517553 |  | 0,25< | 0,38-0,45
E0 |  |  |  |  | 0.002050764 | 0.001830672 |  |  | 0.004245327 | 0.002340789 | 0.012 | 0.002629605 | 0.01774375 | 0.002313849 |  | Суглинки | 0,35-0,37
epsE0 | devE0 |  |  |  | 0.002800413 | 0.002440895 |  |  | 0.005336225 | 0.003121053 | 0.0134019 | 0.003101259 | 0.02306937 | 0.003085132 |  | Пески и супеси | 0,30-0,35
0.0161284 | 0.02582481 |  |  |  | 0.003581316 | 0.003051119 |  |  | 0.006267434 | 0.003901316 | 0.01584348 | 0.003876574 | 0.02773136 | 0.003856415
[5 empty] | 0.004392403 | 0.003661343 |  |  | 0.007 | 0.00437171875 | 0.01834654 | 0.004651889 | 0.03271216 | 0.004627698
График E50 |  | График E |  |  | 0.00523261 | 0.004271567 |  |  | 0.007984318 | 0.005461842 | 0.02058288 | 0.005427204 | 0.03629422 | 0.005398981
eps | q | sigma |  |  | 0.006100868 | 0.004881791 |  |  | 0.008783363 | 0.006242105 | 0.02252426 | 0.006202519 | 0.03955997 | 0.006170264
Горизонтальная линия E50 |  | Касательная |  |  | 0.00699611 | 0.005492015 |  |  | 0.009422473 | 0.007022368 | 0.02424249 | 0.006977834 | 0.04386954 | 0.007315861
0 |  | a | b |  | 0.00791727 | 0.006102238 |  |  | 0.009905497 | 0.007802631 | 0.02620935 | 0.007753148 | 0.04479086 | 0.007712831
|  |  | 0 |  | 0.008863281 | 0.006712462 |  |  | 0.01043629 | 0.008582894 | 0.02770217 | 0.008672114 | 0.0461554 | 0.008484114
Вертикальная линия E50 |  | p1 и p2 |  |  | 0.009833076 | 0.007322686 |  |  | 0.01081869 | 0.009363158 | 0.02827793 | 0.009303778 | 0.04768606 | 0.009255397
| 0 | 0 |  |  | 0.01082559 | 0.00793291 |  |  | 0.01153479 | 0.0102912 | 0.02924008 | 0.01007909 | 0.04988263 | 0.01002668
[5 empty] | 0.01183975 | 0.008543134 |  |  | 0.01186644 | 0.01092368 | 0.03048771 | 0.01085441 | 0.05084491 | 0.01079796
Касательная линия E50 |  |  |  |  | 0.01287449 | 0.009153358 |  |  | 0.01207509 | 0.01170395 | 0.03162035 | 0.01162972 | 0.05307268 | 0.01156925
0 | 0 | Горизонтальная 1 |  |  | 0.01392875 | 0.009763581 |  |  | 0.01268276 | 0.01248421 | 0.03253753 | 0.01240504 | 0.05456575 | 0.01234053
[5 empty] | 0.01500146 | 0.01037381 |  |  | 0.01308903 | 0.01326447 | 0.03333879 | 0.01318035 | 0.0556239 | 0.01311181
Горизонтальная линия qкр |  |  |  |  | 0.01609155 | 0.01098403 |  |  | 0.01329343 | 0.01404474 | 0.03422367 | 0.01395567 | 0.05784692 | 0.0138831
Горизонтальная линия q |  | Горизонтальная 2 |  |  | 0.01719795 | 0.01159425 |  |  | 0.01389553 | 0.014825 | 0.03539169 | 0.01473098 | 0.05923461 | 0.01465438
0 |  | 0 |  |  | 0.01831961 | 0.01220448 |  |  | 0.01409488 | 0.01560526 | 0.0364424 | 0.0155063 | 0.06068675 | 0.01542566
[5 empty] | 0.01945544 | 0.0128147 |  |  | 0.01459102 | 0.01638553 | 0.03717532 | 0.01628161 | 0.06230314 | 0.01619694
Вертикальная линия q |  |  |  |  | 0.02060439 | 0.01342492 |  |  | 0.01498352 | 0.01716579 | 0.03828999 | 0.01705693 | 0.06298358 | 0.01696823
| 0 |  |  |  | 0.02176538 | 0.01403515 |  |  | 0.01537192 | 0.01794605 | 0.03898595 | 0.01783224 | 0.06482785 | 0.01773951
[5 empty] | 0.02293736 | 0.01464537 |  |  | 0.01585579 | 0.01872632 | 0.04026272 | 0.01860756 | 0.06613574 | 0.01851079
[5 empty] | 0.02411925 | 0.0152556 |  |  | 0.01623466 | 0.01950658 | 0.04091985 | 0.01938287 | 0.06750705 | 0.01928208
[5 empty] | 0.02582481 | 0.0161284 |  |  | 0.01650811 | 0.02028684 | 0.04145686 | 0.02015819 | 0.06844157 | 0.02005336
[5 empty] | 0.02654618 | 0.01647604 |  |  | 0.01697567 | 0.0210671 | 0.04237329 | 0.0209335 | 0.07003909 | 0.02082464
[5 empty] | 0.02796649 | 0.01708627 |  |  | 0.0171369 | 0.02184737 | 0.04326868 | 0.02170882 | 0.07109941 | 0.02159593
[5 empty] | 0.02951274 | 0.01769649 |  |  | 0.01759136 | 0.02262763 | 0.04394256 | 0.02248413 | 0.0718223 | 0.02236721
[5 empty] | 0.03110271 | 0.01830672 |  |  | 0.0179386 | 0.02340789 | 0.04509447 | 0.02325945 | 0.07290758 | 0.02313849
[5 empty] | 0.03265423 | 0.01891694 |  |  | 0.01837817 | 0.02418816 | 0.04572393 | 0.02403476 | 0.07375502 | 0.02390977
[5 empty] | 0.03408508 | 0.01952716 |  |  | 0.01850963 | 0.02496842 | 0.04623048 | 0.02481007 | 0.07526443 | 0.02468106
[5 empty] | 0.03582481 | 0.02044216 |  |  | 0.01903252 | 0.02574868 | 0.04721366 | 0.02558539 | 0.07633558 | 0.02545234
[5 empty] | 0.03629584 | 0.02074761 |  |  | 0.0191464 | 0.02652895 | 0.047773 | 0.0263607 | 0.07656828 | 0.02622362
[5 empty] | 0.03721931 | 0.02135783 |  |  | 0.01955083 | 0.02730921 | 0.04830804 | 0.02713602 | 0.07776232 | 0.02699491
[5 empty] | 0.0381173 | 0.02196806 |  |  | 0.01974536 | 0.02808947 | 0.0486183 | 0.02791133 | 0.07881749 | 0.02776619
[5 empty] | 0.03898733 | 0.02257828 |  |  | 0.02012954 | 0.02886974 | 0.04960333 | 0.02868665 | 0.07973357 | 0.02853747
[5 empty] | 0.0398269 | 0.02318851 |  |  | 0.02050292 | 0.02965 | 0.04976265 | 0.02946196 | 0.08061037 | 0.02930876
[5 empty] | 0.04063351 | 0.02379873 |  |  | 0.02076506 | 0.03043026 | 0.05079581 | 0.03023728 | 0.08064767 | 0.03008004
[5 empty] | 0.04140468 | 0.02440895 |  |  | 0.02101551 | 0.03121053 | 0.05110233 | 0.03101259 | 0.08134527 | 0.03085132
[5 empty] | 0.04213791 | 0.02501918 |  |  | 0.02125382 | 0.03199079 | 0.05128175 | 0.03178791 | 0.08200296 | 0.03162261
[5 empty] | 0.0428307 | 0.0256294 |  |  | 0.02137955 | 0.03277105 | 0.05193361 | 0.03256322 | 0.08322052 | 0.03239389
[5 empty] | 0.04348057 | 0.02623963 |  |  | 0.02169225 | 0.03355131 | 0.05265743 | 0.03333854 | 0.08319776 | 0.03316517
[5 empty] | 0.04408502 | 0.02684985 |  |  | 0.02179148 | 0.03433158 | 0.05255276 | 0.03411385 | 0.08373446 | 0.03393645
[5 empty] | 0.04464155 | 0.02746007 |  |  | 0.02207678 | 0.03511184 | 0.05301913 | 0.03488917 | 0.08503041 | 0.03470774
[5 empty] | 0.04514768 | 0.0280703 |  |  | 0.02204771 | 0.0358921 | 0.05325606 | 0.03566448 | 0.08518542 | 0.03547902
[5 empty] | 0.0456009 | 0.02868052 |  |  | 0.02230382 | 0.03667237 | 0.0538631 | 0.0364398 | 0.08529926 | 0.0362503
[5 empty] | 0.04599873 | 0.02929074 |  |  | 0.02234467 | 0.03745263 | 0.05423978 | 0.03721511 | 0.08597174 | 0.03702159
[5 empty] | 0.04633868 | 0.02990097 |  |  | 0.02246981 | 0.03823289 | 0.05448563 | 0.03799043 | 0.08610263 | 0.03779287
[5 empty] | 0.04662109 | 0.03051119 |  |  | 0.02267879 | 0.03901316 | 0.05470019 | 0.03876574 | 0.08669175 | 0.03856415
[5 empty] | 0.04688591 | 0.03112142 |  |  | 0.02287117 | 0.03979342 | 0.05478299 | 0.03954106 | 0.08693887 | 0.03933544
[5 empty] | 0.04714668 | 0.03173164 |  |  | 0.02284649 | 0.04057368 | 0.05513357 | 0.04031637 | 0.08684378 | 0.04010672
[5 empty] | 0.04740333 | 0.03234186 |  |  | 0.02290432 | 0.04135395 | 0.05515146 | 0.04109169 | 0.08700629 | 0.040878
[5 empty] | 0.0476558 | 0.03295209 |  |  | 0.0230442 | 0.04213421 | 0.05493619 | 0.041867 | 0.08752619 | 0.04164929
[5 empty] | 0.04790403 | 0.03356231 |  |  | 0.02306958 | 0.04291447 | 0.05540433 | 0.04264232 | 0.08773908 | 0.04242057
[5 empty] | 0.04814797 | 0.03417253 |  |  | 0.0228691 | 0.04369474 | 0.05490433 | 0.04341763 | 0.08693729 | 0.04319185
[5 empty] | 0.04838756 | 0.03478276 |  |  | 0.02296274 | 0.044475 | 0.05519284 | 0.04419295 | 0.08702761 | 0.04396313
[5 empty] | 0.04862273 | 0.03539298 |  |  | 0.02304919 | 0.04525526 | 0.05505908 | 0.04496826 | 0.08737378 | 0.04473442
[5 empty] | 0.04885344 | 0.03600321 |  |  | 0.02302868 | 0.04603552 | 0.05490381 | 0.04574358 | 0.08737761 | 0.0455057
[5 empty] | 0.04907961 | 0.03661343 |  |  | 0.02300144 | 0.04681579 | 0.05482776 | 0.04651889 | 0.08704104 | 0.04627698
[5 empty] | 0.04930119 | 0.03722365 |  |  | 0.0227677 | 0.04759605 | 0.05473166 | 0.04729421 | 0.08676599 | 0.04704827
[5 empty] | 0.04951813 | 0.03783388 |  |  | 0.02292769 | 0.04837631 | 0.05491627 | 0.04806952 | 0.08625442 | 0.04781955
[5 empty] | 0.04973035 | 0.0384441 |  |  | 0.02288165 | 0.04915658 | 0.05488232 | 0.04884483 | 0.08630824 | 0.04859083
[5 empty] | 0.04993781 | 0.03905433 |  |  | 0.02272981 | 0.04993684 | 0.05443055 | 0.04962015 | 0.0857294 | 0.04936212
[5 empty] | 0.05014045 | 0.03966455 |  |  | 0.02257239 | 0.0507171 | 0.05456171 | 0.05039546 | 0.08601982 | 0.0501334
[5 empty] | 0.0503382 | 0.04027477 |  |  | 0.02270962 | 0.05149737 | 0.05417652 | 0.05117078 | 0.08528144 | 0.05090468
[5 empty] | 0.050531 | 0.040885 |  |  | 0.02254175 | 0.05227763 | 0.05367574 | 0.05194609 | 0.08471619 | 0.05167596
[5 empty] | 0.0507188 | 0.04149522 |  |  | 0.02256899 | 0.05305789 | 0.0535601 | 0.05272141 | 0.084826 | 0.05244725
[5 empty] | 0.05090155 | 0.04210544 |  |  | 0.02239159 | 0.05383816 | 0.05343034 | 0.05349672 | 0.08431282 | 0.05321853
[5 empty] | 0.05107916 | 0.04271567 |  |  | 0.02240976 | 0.05461842 | 0.05308721 | 0.05427204 | 0.08417857 | 0.05398981
[5 empty] | 0.0512516 | 0.04332589 |  |  | 0.02232375 | 0.05539868 | 0.05323144 | 0.05504735 | 0.08322518 | 0.0547611
[5 empty] | 0.05141881 | 0.04393612 |  |  | 0.02213378 | 0.05617895 | 0.05286378 | 0.05582267 | 0.08255459 | 0.05553238
[5 empty] | 0.05158071 | 0.04454634 |  |  | 0.02204008 | 0.05695921 | 0.05238496 | 0.05659798 | 0.08236874 | 0.05630366
[5 empty] | 0.05173725 | 0.04515656 |  |  | 0.02194289 | 0.05773947 | 0.05209573 | 0.0573733 | 0.08206955 | 0.05707495
[5 empty] | 0.05188838 | 0.04576679 |  |  | 0.02194244 | 0.05851973 | 0.05169682 | 0.05814861 | 0.08175895 | 0.05784623
[5 empty] | 0.05203404 | 0.04637701 |  |  | 0.02163895 | 0.0593 | 0.05168898 | 0.05892393 | 0.0808389 | 0.05861751
[5 empty] | 0.05217416 | 0.04698724 |  |  | 0.02153266 | 0.06008026 | 0.05147295 | 0.05969924 | 0.0800113 | 0.0593888
[5 empty] | 0.05230869 | 0.04759746 |  |  | 0.0216238 | 0.06086052 | 0.05074946 | 0.06047456 | 0.07987811 | 0.06016008
[5 empty] | 0.05243756 | 0.04820768 |  |  | 0.0214126 | 0.06164079 | 0.05061926 | 0.06124987 | 0.07934125 | 0.06093136
[5 empty] | 0.05256073 | 0.04881791 |  |  | 0.02129929 | 0.06242105 | 0.05008308 | 0.06202519 | 0.07900265 | 0.06170264
[5 empty] | 0.05267812 | 0.04942813 |  |  | 0.0210841 | 0.06320131 | 0.05014168 | 0.0628005 | 0.07816425 | 0.06247393
[5 empty] | 0.05278968 | 0.05003835 |  |  | 0.02096726 | 0.06398158 | 0.04939578 | 0.06357582 | 0.07762799 | 0.06324521
[5 empty] | 0.05289536 | 0.05064858 |  |  | 0.02104901 | 0.06476184 | 0.04894613 | 0.06435113 | 0.07709579 | 0.06401649
[5 empty] | 0.05299509 | 0.0512588 |  |  | 0.02092958 | 0.0655421 | 0.04909347 | 0.06512645 | 0.07666959 | 0.06478778
[5 empty] | 0.05308881 | 0.05186903 |  |  | 0.02080918 | 0.06632237 | 0.04863854 | 0.06590176 | 0.07655133 | 0.06555906
[5 empty] | 0.05317647 | 0.05247925 |  |  | 0.02048807 | 0.06710263 | 0.04818208 | 0.06667708 | 0.07584293 | 0.06633034
[5 empty] | 0.053258 | 0.05308947 |  |  | 0.02046646 | 0.06788289 | 0.04772483 | 0.06745239 | 0.07504632 | 0.06710163
[5 empty] | 0.05333335 | 0.0536997 |  |  | 0.0204446 | 0.06866316 | 0.04736753 | 0.06822771 | 0.07426346 | 0.06787291
[5 empty] | 0.05340246 | 0.05430992 |  |  | 0.0201227 | 0.06944342 | 0.04701092 | 0.06900302 | 0.07389626 | 0.06864419
[5 empty] | 0.05346527 | 0.05492015 |  |  | 0.020101 | 0.07022368 | 0.04685574 | 0.06977834 | 0.07344665 | 0.06941548
[5 empty] | 0.05352171 | 0.05553037 |  |  | 0.01987974 | 0.07100395 | 0.04610273 | 0.07055365 | 0.07291658 | 0.07018676
[5 empty] | 0.05357174 | 0.05614059 |  |  | 0.01985913 | 0.07178421 | 0.04575263 | 0.07132897 | 0.07290798 | 0.07095804
[5 empty] | 0.05361528 | 0.05675082 |  |  | 0.01973516 | 0.07256447 | 0.04539548 | 0.07210428 | 0.0723179 | 0.07172932
[5 empty] | 0.05365229 | 0.05736104 |  |  | 0.01960105 | 0.07334473 | 0.04551403 | 0.07287959 | 0.07213828 | 0.07250061
[5 empty] | 0.05368271 | 0.05797126 |  |  | 0.01955722 | 0.074125 | 0.04460921 | 0.07365491 | 0.07136808 | 0.07327189
[5 empty] | 0.05370646 | 0.05858149 |  |  | 0.0193042 | 0.07490526 | 0.04438224 | 0.07443022 | 0.07170639 | 0.07404317
[5 empty] | 0.05372351 | 0.05919171 |  |  | 0.01914252 | 0.07568552 | 0.04393436 | 0.07520554 | 0.07085231 | 0.07481446
[5 empty] | 0.05373377 | 0.05980194 |  |  | 0.01907273 | 0.07646579 | 0.04346681 | 0.07598085 | 0.07110494 | 0.07558574
[5 empty] | 0.05373721 | 0.06041216 |  |  | 0.01869535 | 0.07724605 | 0.04288081 | 0.07675617 | 0.07016336 | 0.07635702
[5 empty] | 0.05373721 | 0.06041216 |  |  | 0.01851093 | 0.07802631 | 0.04277759 | 0.07753148 | 0.07032667 | 0.07712831
[5 empty] | 0.0528261 | 0.06041189 |  |  | 0.01841998 | 0.07880658 | 0.04205839 | 0.0783068 | 0.06949396 | 0.07789959
[5 empty] | 0.05192523 | 0.06041162 |  |  | 0.01812305 | 0.07958684 | 0.04142445 | 0.07908211 | 0.06896433 | 0.07867087
[5 empty] | 0.0510351 | 0.06041135 |  |  | 0.01792067 | 0.0803671 | 0.04107699 | 0.07985743 | 0.06883687 | 0.07944216
[5 empty] | 0.05015619 | 0.06041109 |  |  | 0.01771338 | 0.08114737 | 0.04021724 | 0.08063274 | 0.06911067 | 0.08021344
[5 empty] | 0.049289 | 0.06041082 |  |  | 0.01750171 | 0.08192763 | 0.03984644 | 0.08140806 | 0.06878483 | 0.08098472
[5 empty] | 0.04843402 | 0.06041055 |  |  | 0.01748619 | 0.08270789 | 0.03896583 | 0.08218337 | 0.06785845 | 0.081756
[5 empty] | 0.04759173 | 0.06041028 |  |  | 0.01726736 | 0.08348816 | 0.03847662 | 0.08295869 | 0.06783061 | 0.08252729
[5 empty] | 0.04676263 | 0.06041001 |  |  | 0.01684575 | 0.08426842 | 0.03828006 | 0.083734 | 0.0678004 | 0.08329857
[5 empty] | 0.04594721 | 0.06040974 |  |  | 0.01682189 | 0.08504868 | 0.03737738 | 0.08450932 | 0.06736693 | 0.08406985
[5 empty] | 0.04514595 | 0.06040947 |  |  | 0.01639632 | 0.08582894 | 0.03666981 | 0.08528463 | 0.06672929 | 0.08484114
[5 empty] | 0.04435936 | 0.06040921 |  |  | 0.01636958 | 0.08660921 | 0.03645858 | 0.08605995 | 0.06658657 | 0.08561242
[5 empty] | 0.04358792 | 0.06040894 |  |  | 0.01614219 | 0.08738947 | 0.03534492 | 0.08683526 | 0.06623786 | 0.0863837
[5 empty] | 0.04283211 | 0.06040867 |  |  | 0.0158147 | 0.08816973 | 0.03493008 | 0.08761058 | 0.06558225 | 0.08715499
[5 empty] | 0.04209244 | 0.0604084 |  |  | 0.01558763 | 0.08895 | 0.03421527 | 0.08838589 | 0.06541885 | 0.08792627
[5 empty] | 0.04136939 | 0.06040813 |  |  | 0.01546152 | 0.08973026 | 0.03400173 | 0.08916121 | 0.06534675 | 0.08869755
[5 empty] | 0.04066345 | 0.06040786 |  |  | 0.0151369 | 0.09051052 | 0.0328907 | 0.08993652 | 0.06496503 | 0.08946883
[5 empty] | 0.03997512 | 0.0604076 |  |  | 0.01481431 | 0.09129079 | 0.0324834 | 0.09071184 | 0.06437279 | 0.09024012
[5 empty] | 0.03930487 | 0.06040733 |  |  | 0.01479429 | 0.09207105 | 0.03218107 | 0.09148715 | 0.06346913 | 0.0910114
[5 empty] | 0.03865321 | 0.06040706 |  |  | 0.01437735 | 0.09285131 | 0.03128494 | 0.09226247 | 0.06305315 | 0.09178268
[5 empty] | 0.03802063 | 0.06040679 |  |  | 0.01436405 | 0.09363158 | 0.03049625 | 0.09303778 | 0.06272392 | 0.09255397
[5 empty] | 0.03740761 | 0.06040652 |  |  | 0.01415491 | 0.09441184 | 0.03021622 | 0.0938131 | 0.06278055 | 0.09332525
[5 empty] | 0.03681465 | 0.06040625 |  |  | 0.01385047 | 0.0951921 | 0.02954609 | 0.09458841 | 0.06162213 | 0.09409653
[5 empty] | 0.03624223 | 0.06040598 |  |  | 0.01375126 | 0.09597237 | 0.02878709 | 0.09536373 | 0.06134776 | 0.09486782
[5 empty] | 0.03569084 | 0.06040572 |  |  | 0.01345781 | 0.09675263 | 0.02864045 | 0.09613904 | 0.06105652 | 0.0956391
[5 empty] | 0.03515899 | 0.06040545 |  |  | 0.01337067 | 0.09753289 | 0.02800741 | 0.09691435 | 0.06054752 | 0.09641038
[5 empty] | 0.03463512 | 0.06040518 |  |  | 0.01319036 | 0.09831315 | 0.02758919 | 0.09768967 | 0.05971984 | 0.09718167
[5 empty] | 0.03411775 | 0.06040491 |  |  | 0.01281741 | 0.09909342 | 0.02678704 | 0.09846498 | 0.05987259 | 0.09795295
[5 empty] | 0.03360734 | 0.06040464 |  |  | 0.01274927 | 0.09987368 | 0.02628976 | 0.0992403 | 0.05878239 | 0.09872423
[5 empty] | 0.0331044 | 0.06040437 |  |  | 0.01258228 | 0.1006539 | 0.02568328 | 0.1000156 | 0.05802349 | 0.09949551
[5 empty] | 0.03260942 | 0.0604041 |  |  | 0.01231643 | 0.1014342 | 0.02516853 | 0.1007909 | 0.05789947 | 0.1002668
[5 empty] | 0.03212288 | 0.06040384 |  |  | 0.01225173 | 0.1022145 | 0.02504652 | 0.1015662 | 0.05681403 | 0.1010381
[5 empty] | 0.03164527 | 0.06040357 |  |  | 0.01218819 | 0.1029947 | 0.02431824 | 0.1023416 | 0.05587085 | 0.1018094
[5 empty] | 0.0311771 | 0.0604033 |  |  | 0.01182581 | 0.103775 | 0.02368469 | 0.1031169 | 0.05507361 | 0.1025806
[5 empty] | 0.03071884 | 0.06040303 |  |  | 0.01166459 | 0.1045553 | 0.02334685 | 0.1038922 | 0.05392599 | 0.1033519
[5 empty] | 0.03027099 | 0.06040276 |  |  | 0.01170454 | 0.1053355 | 0.02300573 | 0.1046675 | 0.05323169 | 0.1041232
[5 empty] | 0.02983403 | 0.06040249 |  |  | 0.01144566 | 0.1061158 | 0.02236232 | 0.1054428 | 0.05189438 | 0.1048945
[5 empty] | 0.02940847 | 0.06040222 |  |  | 0.01138796 | 0.106896 | 0.02161761 | 0.1062181 | 0.05121775 | 0.1056658
[5 empty] | 0.02899479 | 0.06040196 |  |  | 0.01123144 | 0.1076763 | 0.0213726 | 0.1069934 | 0.04960548 | 0.1064371
[5 empty] | 0.02859347 | 0.06040169 |  |  | 0.01107611 | 0.1084566 | 0.02042828 | 0.1077688 | 0.04906126 | 0.1072083
[5 empty] | 0.02820502 | 0.06040142 |  |  | 0.01092198 | 0.1092368 | 0.01998565 | 0.1085441 | 0.04708876 | 0.1079796
[5 empty] | 0.02782992 | 0.06040115 |  |  | 0.01066904 | 0.1100171 | 0.0192457 | 0.1093194 | 0.04629168 | 0.1087509
[5 empty] | 0.02746865 | 0.06040088 |  |  | 0.01041731 | 0.1107974 | 0.01880943 | 0.1100947 | 0.04477369 | 0.1095222
[5 empty] | 0.02712173 | 0.06040061 |  |  | 0.01036678 | 0.1115776 | 0.01827782 | 0.11087 | 0.04383848 | 0.1102935
[5 empty] | 0.02678962 | 0.06040034 |  |  | 0.01031747 | 0.1123579 | 0.01785189 | 0.1116453 | 0.04228974 | 0.1110648
[5 empty] | 0.02647283 | 0.06040008 |  |  | 0.009969368 | 0.1131382 | 0.01763261 | 0.1124207 | 0.04103115 | 0.111836
[5 empty] | 0.02617184 | 0.06039981 |  |  | 0.009822492 | 0.1139184 | 0.01672099 | 0.113196 | 0.03986638 | 0.1126073
[5 empty] | 0.02588715 | 0.06039954 |  |  | 0.009676843 | 0.1146987 | 0.01641802 | 0.1139713 | 0.03899914 | 0.1133786
[5 empty] | 0.02561924 | 0.06039927 |  |  | 0.009732426 | 0.1154789 | 0.01592469 | 0.1147466 | 0.03783309 | 0.1141499
[5 empty] | 0.02536861 | 0.060399 |  |  | 0.009489245 | 0.1162592 | 0.015142 | 0.1155219 | 0.03587192 | 0.1149212
[5 empty] | 0.02536861 | 0.060399 |  |  | 0.009347305 | 0.1170395 | 0.01467094 | 0.1162972 | 0.03511932 | 0.1156925
[5 empty] | 0.02471878 | 0.06026977 |  |  | 0.009206611 | 0.1178197 | 0.01451252 | 0.1170725 | 0.03417897 | 0.1164637
[5 empty] | 0.02407623 | 0.06014054 |  |  | 0.008967169 | 0.1186 | 0.01416771 | 0.1178479 | 0.03235456 | 0.117235
[5 empty] | 0.02344128 | 0.06001131 |  |  | 0.009028981 | 0.1193803 | 0.01353752 | 0.1186232 | 0.03134976 | 0.1180063
[5 empty] | 0.02281428 | 0.05988208 |  |  | 0.008692055 | 0.1201605 | 0.01292295 | 0.1193985 | 0.03026826 | 0.1187776
[5 empty] | 0.02219556 | 0.05975285 |  |  | 0.008556394 | 0.1209408 | 0.01262497 | 0.1201738 | 0.02871375 | 0.1195489
[5 empty] | 0.02158547 | 0.05962363 |  |  | 0.008522003 | 0.121721 | 0.01224461 | 0.1209491 | 0.02768991 | 0.1203202
[5 empty] | 0.02098434 | 0.0594944 |  |  | 0.008388888 | 0.1225013 | 0.01188283 | 0.1217244 | 0.02670042 | 0.1210914
[5 empty] | 0.02039252 | 0.05936517 |  |  | 0.008157052 | 0.1232816 | 0.01144065 | 0.1224997 | 0.02594897 | 0.1218627
[5 empty] | 0.01981034 | 0.05923594 |  |  | 0.008226501 | 0.1240618 | 0.01121905 | 0.1232751 | 0.02453924 | 0.122634
[5 empty] | 0.01923815 | 0.05910671 |  |  | 0.007897239 | 0.1248421 | 0.01111903 | 0.1240504 | 0.02347491 | 0.1234053
[5 empty] | 0.01867627 | 0.05897748 |  |  | 0.007969272 | 0.1256224 | 0.01054158 | 0.1248257 | 0.02255967 | 0.1241766
[5 empty] | 0.01812506 | 0.05884825 |  |  | 0.007842604 | 0.1264026 | 0.01078771 | 0.125601 | 0.0220972 | 0.1249479
[5 empty] | 0.01758485 | 0.05871902 |  |  | 0.00761724 | 0.1271829 | 0.0102584 | 0.1263763 | 0.02089119 | 0.1257191
[5 empty] | 0.01705598 | 0.05858979 |  |  | 0.007393185 | 0.1279632 | 0.00985464 | 0.1271516 | 0.02084531 | 0.1264904
[5 empty] | 0.0165388 | 0.05846056 |  |  | 0.007370441 | 0.1287434 | 0.01017729 | 0.1279269 | 0.02016298 | 0.1272617
[5 empty] | 0.01603363 | 0.05833133 |  |  | 0.00714872 | 0.1295237 | 0.009911634 | 0.1287023 | 0.01951058 | 0.128033
[5 empty] | 0.01554082 | 0.0582021 |  |  | 0.007127839 | 0.1303039 | 0.009347511 | 0.1294776 | 0.0186634 | 0.1288043
[5 empty] | 0.01506072 | 0.05807287 |  |  | 0.007007811 | 0.1310842 | 0.009285133 | 0.1302529 | 0.01802192 | 0.1295756
[5 empty] | 0.01459365 | 0.05794364 |  |  | 0.00698865 | 0.1318645 | 0.00912471 | 0.1310282 | 0.01688662 | 0.1303468
[5 empty] | 0.01413996 | 0.05781441 |  |  | 0.006770368 | 0.1326447 | 0.008866451 | 0.1318035 | 0.016358 | 0.1311181
[5 empty] | 0.01369999 | 0.05768518 |  |  | 0.006652978 | 0.133425 | 0.008810567 | 0.1325788 | 0.01633653 | 0.1318894
[5 empty] | 0.01327407 | 0.05755595 |  |  | 0.006536494 | 0.1342053 | 0.008557268 | 0.1333542 | 0.0151227 | 0.1326607
[5 empty] | 0.01286256 | 0.05742672 |  |  | 0.006520929 | 0.1349855 | 0.008906762 | 0.1341295 | 0.014317 | 0.133432
[5 empty] | 0.01246578 | 0.05729749 |  |  | 0.006206295 | 0.1357658 | 0.00835926 | 0.1349048 | 0.01431992 | 0.1342033
[5 empty] | 0.01208269 | 0.05716827 |  |  | 0.006092606 | 0.136546 | 0.008214973 | 0.1356801 | 0.01393192 | 0.1349745
[5 empty] | 0.01170531 | 0.05703904 |  |  | 0.006079875 | 0.1373263 | 0.008174109 | 0.1364554 | 0.01275352 | 0.1357458
[5 empty] | 0.01133259 | 0.05690981 |  |  | 0.005868115 | 0.1381066 | 0.008236879 | 0.1372307 | 0.01258518 | 0.1365171
[5 empty] | 0.01096488 | 0.05678058 |  |  | 0.005957339 | 0.1388868 | 0.007903492 | 0.138006 | 0.01182739 | 0.1372884
[5 empty] | 0.01060251 | 0.05665135 |  |  | 0.00564756 | 0.1396671 | 0.007674159 | 0.1387814 | 0.01138064 | 0.1380597
[5 empty] | 0.01024582 | 0.05652212 |  |  | 0.005738791 | 0.1404474 | 0.007549089 | 0.1395567 | 0.01114541 | 0.138831
[5 empty] | 0.009895158 | 0.05639289 |  |  | 0.005631046 | 0.1412276 | 0.007828491 | 0.140332 | 0.0103222 | 0.1396022
[5 empty] | 0.009550854 | 0.05626366 |  |  | 0.005524337 | 0.1420079 | 0.007412577 | 0.1411073 | 0.009811473 | 0.1403735
[5 empty] | 0.009213251 | 0.05613443 |  |  | 0.005318677 | 0.1427882 | 0.007501556 | 0.1418826 | 0.009213729 | 0.1411448
[5 empty] | 0.008882689 | 0.0560052 |  |  | 0.00521408 | 0.1435684 | 0.007195637 | 0.1426579 | 0.008329449 | 0.1419161
[5 empty] | 0.008559507 | 0.05587597 |  |  | 0.005210558 | 0.1443487 | 0.006895031 | 0.1434332 | 0.008159118 | 0.1426874
[5 empty] | 0.008244044 | 0.05574674 |  |  | 0.004908125 | 0.1451289 | 0.006999948 | 0.1442086 | 0.007803222 | 0.1434586
[5 empty] | 0.00793664 | 0.05561751 |  |  | 0.004806793 | 0.1459092 | 0.006810596 | 0.1449839 | 0.007462247 | 0.1442299
[5 empty] | 0.007637635 | 0.05548828 |  |  | 0.004706577 | 0.1466895 | 0.006927187 | 0.1457592 | 0.007136676 | 0.1450012
[5 empty] | 0.007347368 | 0.05535905 |  |  | 0.004607488 | 0.1474697 | 0.006549929 | 0.1465345 | 0.006826996 | 0.1457725
[5 empty] | 0.007066179 | 0.05522982 |  |  | 0.00460954 | 0.14825 | 0.006579034 | 0.1473098 | 0.006233691 | 0.1465438
[5 empty] | 0.006794407 | 0.05510059 |  |  | 0.004512747 | 0.1490303 | 0.00661471 | 0.1480851 | 0.005757248 | 0.1473151
[5 empty] | 0.006532392 | 0.05497136 |  |  | 0.00451712 | 0.1498105 | 0.006357168 | 0.1488604 | 0.00499815 | 0.1480863
[5 empty] | 0.006280474 | 0.05484213 |  |  | 0.004322674 | 0.1505908 | 0.006806617 | 0.1496358 | 0.005356884 | 0.1488576
[5 empty] | 0.006038991 | 0.05471291 |  |  | 0.00422942 | 0.151371 | 0.006463267 | 0.1504111 | 0.005133935 | 0.1496289
[5 empty] | 0.005808284 | 0.05458368 |  |  | 0.004137374 | 0.1521513 | 0.006427329 | 0.1511864 | 0.004129787 | 0.1504002
[5 empty] | 0.005588692 | 0.05445445 |  |  | 0.004046546 | 0.1529316 | 0.006499011 | 0.1519617 | 0.003944926 | 0.1511715
[5 empty] | 0.005380554 | 0.05432522 |  |  | 0.003956951 | 0.1537118 | 0.006478525 | 0.152737 | 0.003979837 | 0.1519428
[5 empty] | 0.00518421 | 0.05419599 |  |  | 0.003768602 | 0.1544921 | 0.006466079 | 0.1535123 | 0.003335006 | 0.152714
[5 empty] | 0.005 | 0.05406676 |  |  | 0.003781511 | 0.1552724 | 0.006661883 | 0.1542877 | 0.003710918 | 0.1534853
[5 empty] | 0.005 | 0.0540536
[5 empty] | 0.005678645 | 0.05405387
[5 empty] | 0.006353463 | 0.05405414
[5 empty] | 0.007024409 | 0.05405441
[5 empty] | 0.007691438 | 0.05405467
[5 empty] | 0.008354507 | 0.05405494
[5 empty] | 0.009013569 | 0.05405521
[5 empty] | 0.009668582 | 0.05405548
[5 empty] | 0.0103195 | 0.05405575
[5 empty] | 0.01096628 | 0.05405602
[5 empty] | 0.01160887 | 0.05405629
[5 empty] | 0.01224724 | 0.05405655
[5 empty] | 0.01288133 | 0.05405682
[5 empty] | 0.01351111 | 0.05405709
[5 empty] | 0.01413653 | 0.05405736
[5 empty] | 0.01475753 | 0.05405763
[5 empty] | 0.01537409 | 0.0540579
[5 empty] | 0.01598615 | 0.05405817
[5 empty] | 0.01659367 | 0.05405843
[5 empty] | 0.01719661 | 0.0540587
[5 empty] | 0.01779492 | 0.05405897
[5 empty] | 0.01838855 | 0.05405924
[5 empty] | 0.01897746 | 0.05405951
[5 empty] | 0.01956162 | 0.05405978
[5 empty] | 0.02014096 | 0.05406004
[5 empty] | 0.02071563 | 0.05406031
[5 empty] | 0.02128669 | 0.05406058
[5 empty] | 0.02185425 | 0.05406085
[5 empty] | 0.02241829 | 0.05406112
[5 empty] | 0.02297875 | 0.05406139
[5 empty] | 0.02353559 | 0.05406166
[5 empty] | 0.02408876 | 0.05406192
[5 empty] | 0.02463823 | 0.05406219
[5 empty] | 0.02518395 | 0.05406246
[5 empty] | 0.02572586 | 0.05406273
[5 empty] | 0.02626394 | 0.054063
[5 empty] | 0.02679813 | 0.05406327
[5 empty] | 0.02732838 | 0.05406354
[5 empty] | 0.02785466 | 0.0540638
[5 empty] | 0.02837692 | 0.05406407
[5 empty] | 0.02889512 | 0.05406434
[5 empty] | 0.02940921 | 0.05406461
[5 empty] | 0.02991914 | 0.05406488
[5 empty] | 0.03042487 | 0.05406515
[5 empty] | 0.03092636 | 0.05406542
[5 empty] | 0.03142356 | 0.05406568
[5 empty] | 0.03191643 | 0.05406595
[5 empty] | 0.03240493 | 0.05406622
[5 empty] | 0.032889 | 0.05406649
[5 empty] | 0.03336861 | 0.05406676
[5 empty] | 0.03336861 | 0.0540536
[5 empty] | 0.03388088 | 0.05418337
[5 empty] | 0.03438838 | 0.05431313
[5 empty] | 0.03489098 | 0.0544429
[5 empty] | 0.03538855 | 0.05457267
[5 empty] | 0.03588096 | 0.05470243
[5 empty] | 0.03636808 | 0.0548322
[5 empty] | 0.03684977 | 0.05496197
[5 empty] | 0.03732591 | 0.05509173
[5 empty] | 0.03779637 | 0.0552215
[5 empty] | 0.03826102 | 0.05535127
[5 empty] | 0.03871973 | 0.05548103
[5 empty] | 0.03917236 | 0.0556108
[5 empty] | 0.03961879 | 0.05574057
[5 empty] | 0.04005889 | 0.05587033
[5 empty] | 0.04049252 | 0.0560001
[5 empty] | 0.04091956 | 0.05612986
[5 empty] | 0.04133988 | 0.05625963
[5 empty] | 0.04175334 | 0.0563894
[5 empty] | 0.04215982 | 0.05651916
[5 empty] | 0.04255918 | 0.05664893
[5 empty] | 0.0429513 | 0.0567787
[5 empty] | 0.04333605 | 0.05690846
[5 empty] | 0.04371329 | 0.05703823
[5 empty] | 0.04408289 | 0.057168
[5 empty] | 0.04444527 | 0.05729776
[5 empty] | 0.04480346 | 0.05742753
[5 empty] | 0.04515789 | 0.0575573
[5 empty] | 0.04550841 | 0.05768706
[5 empty] | 0.0458549 | 0.05781683
[5 empty] | 0.04619722 | 0.0579466
[5 empty] | 0.04653526 | 0.05807636
[5 empty] | 0.04686886 | 0.05820613
[5 empty] | 0.04719792 | 0.0583359
[5 empty] | 0.04752229 | 0.05846566
[5 empty] | 0.04784184 | 0.05859543
[5 empty] | 0.04815645 | 0.0587252
[5 empty] | 0.04846599 | 0.05885496
[5 empty] | 0.04877032 | 0.05898473
[5 empty] | 0.04906932 | 0.05911449
[5 empty] | 0.04936285 | 0.05924426
[5 empty] | 0.04965078 | 0.05937403
[5 empty] | 0.04993299 | 0.05950379
[5 empty] | 0.05020935 | 0.05963356
[5 empty] | 0.05047972 | 0.05976333
[5 empty] | 0.05074397 | 0.05989309
[5 empty] | 0.05100197 | 0.06002286
[5 empty] | 0.0512536 | 0.06015263
[5 empty] | 0.05149872 | 0.06028239
[5 empty] | 0.05173721 | 0.06041216
[5 empty] | 0.04582481 | 0.06041216
[5 empty] | 0.05195596 | 0.06208109
[5 empty] | 0.05215814 | 0.06375001
[5 empty] | 0.05234442 | 0.06541894
[5 empty] | 0.05251544 | 0.06708787
[5 empty] | 0.05267185 | 0.0687568
[5 empty] | 0.05281431 | 0.07042572
[5 empty] | 0.05294346 | 0.07209465
[5 empty] | 0.05305997 | 0.07376358
[5 empty] | 0.05316448 | 0.0754325
[5 empty] | 0.05325764 | 0.07710143
[5 empty] | 0.05334011 | 0.07877036
[5 empty] | 0.05341254 | 0.08043928
[5 empty] | 0.05347558 | 0.08210821
[5 empty] | 0.05352988 | 0.08377714
[5 empty] | 0.05357609 | 0.08544607
[5 empty] | 0.05361487 | 0.08711499
[5 empty] | 0.05364687 | 0.08878392
[5 empty] | 0.05367273 | 0.09045285
[5 empty] | 0.05369312 | 0.09212177
[5 empty] | 0.05370868 | 0.0937907
[5 empty] | 0.05372007 | 0.09545963
[5 empty] | 0.05372793 | 0.09712855
[5 empty] | 0.05373293 | 0.09879748
[5 empty] | 0.0537357 | 0.1004664
[5 empty] | 0.05373691 | 0.1021353
[5 empty] | 0.0537372 | 0.1038043
[5 empty] | 0.05372627 | 0.1054732
[5 empty] | 0.05366061 | 0.1071421
[5 empty] | 0.05353919 | 0.108811
[5 empty] | 0.05336609 | 0.11048
[5 empty] | 0.05314539 | 0.1121489
[5 empty] | 0.05288117 | 0.1138178
[5 empty] | 0.0525775 | 0.1154868
[5 empty] | 0.05223845 | 0.1171557
[5 empty] | 0.05186811 | 0.1188246
[5 empty] | 0.05147056 | 0.1204935
[5 empty] | 0.05104986 | 0.1221625
[5 empty] | 0.0506101 | 0.1238314
[5 empty] | 0.05015534 | 0.1255003
[5 empty] | 0.04968968 | 0.1271692
[5 empty] | 0.04921718 | 0.1288382
[5 empty] | 0.04874193 | 0.1305071
[5 empty] | 0.04826799 | 0.132176
[5 empty] | 0.04779945 | 0.1338449
[5 empty] | 0.04734038 | 0.1355139
[5 empty] | 0.04689485 | 0.1371828
[5 empty] | 0.04646695 | 0.1388517
[5 empty] | 0.04606076 | 0.1405207
[5 empty] | 0.04568034 | 0.1421896
[5 empty] | 0.04532978 | 0.1438585
[5 empty] | 0.04499961 | 0.1455274
[5 empty] | 0.0446701 | 0.1471964
[5 empty] | 0.04434118 | 0.1488653
[5 empty] | 0.04401302 | 0.15
[5 empty] | 0.04368581 | 0.1522031
[5 empty] | 0.04335974 | 0.1538721
[5 empty] | 0.04303497 | 0.155541
[5 empty] | 0.0427117 | 0.1572099
[5 empty] | 0.0423901 | 0.1588789
[5 empty] | 0.04207036 | 0.1605478
[5 empty] | 0.04175266 | 0.1622167
[5 empty] | 0.04143718 | 0.1638856
[5 empty] | 0.04112409 | 0.1655546
[5 empty] | 0.0408136 | 0.1672235
[5 empty] | 0.04050587 | 0.1688924
[5 empty] | 0.04020108 | 0.1705613
[5 empty] | 0.03989942 | 0.1722303
[5 empty] | 0.03960108 | 0.1738992
[5 empty] | 0.03930622 | 0.1755681
[5 empty] | 0.03901504 | 0.1772371
[5 empty] | 0.03872772 | 0.178906
[5 empty] | 0.03844443 | 0.1805749
[5 empty] | 0.03816536 | 0.1822438
[5 empty] | 0.03789069 | 0.1839128
[5 empty] | 0.0376206 | 0.1855817
[5 empty] | 0.03735524 | 0.1872506
[5 empty] | 0.03709312 | 0.1889195
[5 empty] | 0.03683344 | 0.1905885
[5 empty] | 0.03657625 | 0.1922574
[5 empty] | 0.03632157 | 0.1939263
[5 empty] | 0.03606947 | 0.1955952
[5 empty] | 0.03581998 | 0.1972642
[5 empty] | 0.03557314 | 0.1989331
[5 empty] | 0.035329 | 0.200602
[5 empty] | 0.03508761 | 0.202271
[5 empty] | 0.03484899 | 0.2039399
[5 empty] | 0.03461321 | 0.2056088
[5 empty] | 0.03438029 | 0.2072777
[5 empty] | 0.03415029 | 0.2089467
[5 empty] | 0.03392325 | 0.2106156
[5 empty] | 0.03369921 | 0.2122845
[5 empty] | 0.03347821 | 0.2139534
[5 empty] | 0.0332603 | 0.2156224
[5 empty] | 0.03304552 | 0.2172913
[5 empty] | 0.03283392 | 0.2189602
[5 empty] | 0.03262553 | 0.2206292
[5 empty] | 0.0324204 | 0.2222981
[5 empty] | 0.03221858 | 0.223967
[5 empty] | 0.0320201 | 0.2256359