## 1
Общество с ограниченной ответственностью "Инженерная геология" (ООО "ИнжГео") | [11 empty] | Общество с ограниченной ответственностью "Инженерная геология" (ООО "ИнжГео")
Юр. адрес: 117279, г. Москва, ул. Миклухо-Маклая, 36 а, этаж 5, пом. XXIII к. 76-84 | [11 empty] | Юр. адрес: 117279, г. Москва, ул. Миклухо-Маклая, 36 а, этаж 5, пом. XXIII к. 76-84 | [8 empty] | нагр |  |  | X0 | Y0 | R |  | нагр |  |  |  | X0 | Y0 | R | нагр |  |  |  | X0 | Y0 | R |  | нагр |  |  |  | X0 | Y0 | R
Телефон/факс +7 (495) 132-30-00, Адрес электронной почты inbox@inj-geo.ru | [11 empty] | Телефон/факс +7 (495) 132-30-00, Адрес электронной почты inbox@inj-geo.ru | [12 empty] | 0 | [7 empty] | 0 | [6 empty] | 0 | [7 empty] | 0
[21 empty] | девиатор | [6 empty] | девиатор | [6 empty] | девиатор | [7 empty] | девиатор
Испытательная лаборатория ООО «ИнжГео» | [11 empty] | Испытательная лаборатория ООО «ИнжГео» | [8 empty] | x0 | Угол | X | Y |  |  |  | x0 |  | Угол | X | Y |  |  | x0 |  | Угол | X | Y |  |  |  | x0 |  | Угол | X | Y
Адрес места осуществления деятельности лаборатории: г. Москва, просп. Вернадского, д. 51, стр. 1 | [11 empty] | Адрес места осуществления деятельности лаборатории: г. Москва, просп. Вернадского, д. 51, стр. 1 | [9 empty] | 0 | [7 empty] | 0 | [6 empty] | 0 | [7 empty] | 0
Телефон +7(910)4557682, E-mail: slg85@mail.ru | [11 empty] | Телефон +7(910)4557682, E-mail: slg85@mail.ru | [9 empty] | 5 | [7 empty] | 5 | [6 empty] | 5 | [7 empty] | 5
[22 empty] | 10 | [7 empty] | 10 | [6 empty] | 10 | [7 empty] | 10
[12 empty] | Протокол испытаний № 13-63/68 от 05-01-2023 | [9 empty] | 15 | [7 empty] | 15 | [6 empty] | 15 | [7 empty] | 15
[22 empty] | 20 | [7 empty] | 20 | [6 empty] | 20 | [7 empty] | 20
[12 empty] | Наименование и адрес заказчика: Переход трубопровода через р. Енисей | [9 empty] | 25 | [7 empty] | 25 | [6 empty] | 25 | [7 empty] | 25
[12 empty] | Наименование объекта: ООО Регионстрой | [9 empty] | 30 | [7 empty] | 30 | [6 empty] | 30 | [7 empty] | 30
Наименование используемого метода/методики: ГОСТ 12248.4-2020 | [11 empty] | Наименование используемого метода/методики: ГОСТ 12248.3-2020 | [9 empty] | 35 | [7 empty] | 35 | [6 empty] | 35 | [7 empty] | 35
Условия проведения испытания: температура окружающей среды (18 - 25)0С, влажность воздуха (40 - 75)% | [11 empty] | Условия проведения испытания: температура окружающей среды (18 - 25)0С, влажность воздуха (40 - 75)% | [9 empty] | 40 | [7 empty] | 40 | [6 empty] | 40 | [7 empty] | 40
[12 empty] | Дата получение объекта подлежащего испытаниям: 09-12-2022 | [9 empty] | 45 | [7 empty] | 45 | [6 empty] | 45 | [7 empty] | 45
[12 empty] | Дата испытания: 25.10.2022-19.11.2068 | [9 empty] | 50 | [7 empty] | 50 | [6 empty] | 50 | [7 empty] | 50
[22 empty] | 55 | [7 empty] | 55 | [6 empty] | 55 | [7 empty] | 55
Испытание грунтов методом трехосного сжатия | [11 empty] | Испытание грунтов методом трехосного сжатия | [9 empty] | 60 | [7 empty] | 60 | [6 empty] | 60 | [7 empty] | 60
[22 empty] | 65 | [7 empty] | 65 | [6 empty] | 65 | [7 empty] | 65
Лабораторный номер: | [6 empty] | We, д.е. = |  |  |  |  | Лабораторный номер: |  | 1103 |  |  |  | We, д.е. = | 0.523531488 |  |  | 70 | [7 empty] | 70 | [6 empty] | 70 | [7 empty] | 70
Номер скважины: | [6 empty] | ρ, г/см3 = |  |  |  |  | Номер скважины: |  | BH-024 |  |  |  | ρ, г/см3 = | 1.56 |  |  | 75 | [7 empty] | 75 | [6 empty] | 75 | [7 empty] | 75
Глубина отбора, м: | [6 empty] | ρs, г/см3 = |  |  |  |  | Глубина отбора, м: |  | 0.5 |  |  |  | ρs, г/см3 = | 2.72 |  |  | 80 | [7 empty] | 80 | [6 empty] | 80 | [7 empty] | 80
Наименование грунта: | [6 empty] | e, д.е. = |  |  |  |  | Наименование грунта: |  | Суглинок, после оттаивания текучий, легкий песчанистый |  |  |  | e, д.е. = | 1.656414 |  |  | 85 | [7 empty] | 85 | [6 empty] | 85 | [7 empty] | 85
Схема проведения опыта: | [6 empty] | IL, д.е. = |  |  |  |  | Схема проведения опыта: |  | КД |  |  |  | IL, д.е. = | 2.184 |  |  | 90 | [7 empty] | 90 | [6 empty] | 90 | [7 empty] | 90
[22 empty] | 95 | [7 empty] | 95 | [6 empty] | 95 | [7 empty] | 95
[22 empty] | 100 | [7 empty] | 100 | [6 empty] | 100 | [7 empty] | 100
Результаты испытаний | [11 empty] | Результаты испытаний | [9 empty] | 105 | [7 empty] | 105 | [6 empty] | 105 | [7 empty] | 105
[22 empty] | 110 | [7 empty] | 110 | [6 empty] | 110 | [7 empty] | 110
[22 empty] | 115 | [7 empty] | 115 | [6 empty] | 115 | [7 empty] | 115
[22 empty] | 120 | [7 empty] | 120 | [6 empty] | 120 | [7 empty] | 120
[22 empty] | 125 | [7 empty] | 125 | [6 empty] | 125 | [7 empty] | 125
[22 empty] | 130 | [7 empty] | 130 | [6 empty] | 130 | [7 empty] | 130
[22 empty] | 135 | [7 empty] | 135 | [6 empty] | 135 | [7 empty] | 135
[22 empty] | 140 | [7 empty] | 140 | [6 empty] | 140 | [7 empty] | 140
[22 empty] | 145 | [7 empty] | 145 | [6 empty] | 145 | [7 empty] | 145
[22 empty] | 150 | [7 empty] | 150 | [6 empty] | 150 | [7 empty] | 150
[22 empty] | 155 | [7 empty] | 155 | [6 empty] | 155 | [7 empty] | 155
[22 empty] | 160 | [7 empty] | 160 | [6 empty] | 160 | [7 empty] | 160
[22 empty] | 165 | [7 empty] | 165 | [6 empty] | 165 | [7 empty] | 165
[22 empty] | 170 | [7 empty] | 170 | [6 empty] | 170 | [7 empty] | 170
[22 empty] | 175 | [7 empty] | 175 | [6 empty] | 175 | [7 empty] | 175
[22 empty] | 180 | [7 empty] | 180 | [6 empty] | 180 | [7 empty] | 180
[13 empty] | Давление в камере, Мпа σ3 | Вертикальная нагрузка, Мпа σ1 | Поровое давление, Мпа u
| K0, д.е. | 0.809191 |  |  |  |  | Коэфф. Точки | [5 empty] | 0.05 | 0.08571119 | [5 empty] | 1 | [6 empty] | σ3,кПа | σ1,кПа | u, кПа |  |  |  | 4
| q_zg, МПа | 0.04045955 | [10 empty] | 0.15 | 0.2328716 | [27 empty] | δ3, Мпа | δ1-δ3, МПа | δ1, МПа | δ1, КПа
|  |  | Модуль деформации, МПа: | [9 empty] | 0.25 | 0.3800321 | [21 empty] | С, МПа:
|  |  | Е0= |  | Точки модуля (полное напр.), МПа |  |  |  | 0.04045955 | 0.06473528 | [25 empty] | φ, град:
|  |  | E50 = |  | qf (полное напр.), МПа |  |  |  | 0.08427573 | [26 empty] | E, Мпа
|  |  | Коэф. Поперечной деформации, ϑ = | [9 empty] | Эффективные значения угла внутреннего трения и удельного сцепления ϕ', С' | [13 empty] | x | 0
[13 empty] | ϕ', град. = | 11 | [12 empty] | y |  |  |  | С, кПа | φ,°
[13 empty] | С', МПа = | 0.005
| Исполнитель: | [6 empty] | Морозов Д.С. |  |  |  |  | Исполнитель: |  |  |  |  | Морозов Д.С.
| Начальник исп. лаборатории: | [6 empty] | Семиколенова Л.Г. |  |  |  |  | Начальник исп. лаборатории: |  |  |  |  | Семиколенова Л.Г.
Лист 1 , всего листов 2 | [11 empty] | Лист 2 , всего листов 2
Частичное воспроизведение протокола испытаний без письменного разрешения ООО «ИнжГео» ЗАПРЕЩАЕТСЯ | [11 empty] | Частичное воспроизведение протокола испытаний без письменного разрешения ООО «ИнжГео» ЗАПРЕЩАЕТСЯ
[5 empty] | второй график |  | первый график | [9 empty] | К Пуассона
dev50 | epsE50 | ind | devE0 | epsE0 | dev | eps | sigma |  | dev1 | eps1 | dev2 | eps2 | dev3 | eps3 |  | Глины
0.03427573 | 0.01975113 |  |  |  | 0 | 0 |  |  | 0 | 0 | 0 | 0 | 0 | 0 |  | < 0 | 0,20-0,30
ind |  |  |  |  | 0.0008345255 | 0.000704178 |  |  | 0.001377142 | 0.000799027 | 0.00385075 | 0.0007867662 | 0.006 | 0.0006813068 |  | 0-0,25 | 0,30-0,38
2 |  |  |  |  | 0.001706311 | 0.001408356 |  |  | 0.002819168 | 0.001598054 | 0.007562134 | 0.001573532 | 0.01200397 | 0.001562158 |  | 0,25< | 0,38-0,45
E0 |  |  |  |  | 0.002614018 | 0.002112534 |  |  | 0.004307951 | 0.002397081 | 0.01186526 | 0.002360299 | 0.01736723 | 0.002343237 |  | Суглинки | 0,35-0,37
epsE0 | devE0 |  |  |  | 0.003556307 | 0.002816712 |  |  | 0.005325365 | 0.003196108 | 0.015 | 0.00312265625 | 0.02280801 | 0.003124316 |  | Пески и супеси | 0,30-0,35
0.01516095 | 0.02427573 |  |  |  | 0.00453184 | 0.00352089 |  |  | 0.006553282 | 0.003995135 | 0.01798284 | 0.003933831 | 0.02839245 | 0.003905395
[5 empty] | 0.005539278 | 0.004225068 |  |  | 0.007973577 | 0.004794162 | 0.02016063 | 0.004720597 | 0.03478665 | 0.004686474
График E50 |  | График E |  |  | 0.006577281 | 0.004929246 |  |  | 0.009 | 0.00562078125 | 0.02292327 | 0.005507363 | 0.03875673 | 0.005467553
eps | q | sigma |  |  | 0.007644512 | 0.005633424 |  |  | 0.009861783 | 0.006392216 | 0.02516921 | 0.006294129 | 0.04336882 | 0.006248632
Горизонтальная линия E50 |  | Касательная |  |  | 0.00873963 | 0.006337602 |  |  | 0.01050082 | 0.007191243 | 0.02839686 | 0.007080896 | 0.04808901 | 0.007029711
0 |  | a | b |  | 0.009861298 | 0.00704178 |  |  | 0.01129077 | 0.00799027 | 0.03050465 | 0.007867662 | 0.05268343 | 0.00781079
|  |  | 0 |  | 0.01100818 | 0.007745958 |  |  | 0.01193708 | 0.008789298 | 0.032191 | 0.008654428 | 0.0566182 | 0.008591869
Вертикальная линия E50 |  | p1 и p2 |  |  | 0.01217892 | 0.008450137 |  |  | 0.01274524 | 0.009588325 | 0.03425433 | 0.009441194 | 0.06015943 | 0.009372948
| 0 | 0 |  |  | 0.01337221 | 0.009154315 |  |  | 0.01362071 | 0.01038735 | 0.03659308 | 0.01022796 | 0.06287324 | 0.01015403
[5 empty] | 0.01458668 | 0.009858493 |  |  | 0.01426897 | 0.01118638 | 0.03850566 | 0.01101473 | 0.06501603 | 0.01054663
Касательная линия E50 |  |  |  |  | 0.01582101 | 0.01056267 |  |  | 0.01479548 | 0.01198541 | 0.0402905 | 0.01180149 | 0.06761217 | 0.01171619
0 | 0 | Горизонтальная 1 |  |  | 0.01707386 | 0.01126685 |  |  | 0.01520573 | 0.01278443 | 0.04143581 | 0.01232284 | 0.07001649 | 0.01249726
[5 empty] | 0.01834388 | 0.01197103 |  |  | 0.01600517 | 0.01358346 | 0.04329048 | 0.01337503 | 0.07289392 | 0.01327834
Горизонтальная линия qкр |  |  |  |  | 0.01962974 | 0.0126752 |  |  | 0.01649928 | 0.01438249 | 0.0445283 | 0.01416179 | 0.07544263 | 0.01405942
Горизонтальная линия q |  | Горизонтальная 2 |  |  | 0.0209301 | 0.01337938 |  |  | 0.01729354 | 0.01518151 | 0.04616495 | 0.01494856 | 0.07806082 | 0.0148405
0 |  | 0 |  |  | 0.02224362 | 0.01408356 |  |  | 0.01785559 | 0.01593054 | 0.04729827 | 0.01573532 | 0.08034665 | 0.01562158
[5 empty] | 0.02356897 | 0.01478774 |  |  | 0.01840823 | 0.01677957 | 0.0488261 | 0.01652209 | 0.08269831 | 0.01640266
Вертикальная линия q |  |  |  |  | 0.02427573 | 0.01516095 |  |  | 0.01894104 | 0.0175786 | 0.05074628 | 0.01730886 | 0.08451397 | 0.01718374
| 0 |  |  |  | 0.02653222 | 0.0161961 |  |  | 0.01958964 | 0.01837762 | 0.05235665 | 0.01809562 | 0.08749181 | 0.01796482
[5 empty] | 0.02827459 | 0.01690027 |  |  | 0.02025183 | 0.01917665 | 0.05405505 | 0.01888239 | 0.09003002 | 0.0187459
[5 empty] | 0.03004064 | 0.01760445 |  |  | 0.02092541 | 0.01997568 | 0.05533931 | 0.01966915 | 0.09172676 | 0.01952698
[5 empty] | 0.03170568 | 0.01830863 |  |  | 0.02170816 | 0.0207747 | 0.05700727 | 0.02045592 | 0.09358022 | 0.02030805
[5 empty] | 0.03314503 | 0.01901281 |  |  | 0.0221979 | 0.02157373 | 0.05805677 | 0.02124269 | 0.09648858 | 0.02108913
[5 empty] | 0.03427573 | 0.01975113 |  |  | 0.02309241 | 0.02237276 | 0.05998564 | 0.02202945 | 0.09845002 | 0.02187021
[5 empty] | 0.03506681 | 0.02042116 |  |  | 0.02358949 | 0.02317178 | 0.06089174 | 0.02281622 | 0.1004627 | 0.02265129
[5 empty] | 0.03586237 | 0.02112534 |  |  | 0.02438694 | 0.02397081 | 0.06227288 | 0.02360299 | 0.1025248 | 0.02343237
[5 empty] | 0.0366218 | 0.02182952 |  |  | 0.02528256 | 0.02476984 | 0.06382692 | 0.02438975 | 0.1034346 | 0.02421345
[5 empty] | 0.03734571 | 0.0225337 |  |  | 0.02587414 | 0.02556887 | 0.06515169 | 0.02517652 | 0.1062901 | 0.02499453
[5 empty] | 0.0380347 | 0.02323788 |  |  | 0.02645948 | 0.02636789 | 0.06674502 | 0.02596328 | 0.1081896 | 0.02577561
[5 empty] | 0.03868939 | 0.02394205 |  |  | 0.02703637 | 0.02716692 | 0.06780476 | 0.02675005 | 0.1087312 | 0.02655669
[5 empty] | 0.03931038 | 0.02464623 |  |  | 0.02800262 | 0.02796595 | 0.06922875 | 0.02753682 | 0.1105131 | 0.02733777
[5 empty] | 0.03989827 | 0.02535041 |  |  | 0.02855602 | 0.02876497 | 0.07031482 | 0.02832358 | 0.1122336 | 0.02811884
[5 empty] | 0.04045368 | 0.02605459 |  |  | 0.02919436 | 0.029564 | 0.0714608 | 0.02911035 | 0.1144908 | 0.02889992
[5 empty] | 0.04097722 | 0.02675877 |  |  | 0.02971545 | 0.03036303 | 0.07226455 | 0.02989711 | 0.1150828 | 0.029681
[5 empty] | 0.04146948 | 0.02746294 |  |  | 0.03031708 | 0.03116205 | 0.07352389 | 0.03068388 | 0.1172078 | 0.03046208
[5 empty] | 0.04193107 | 0.02816712 |  |  | 0.03089704 | 0.03196108 | 0.07463667 | 0.03147065 | 0.1187641 | 0.03124316
[5 empty] | 0.04236261 | 0.0288713 |  |  | 0.03135314 | 0.03276011 | 0.07520071 | 0.03225741 | 0.1196497 | 0.03202424
[5 empty] | 0.0427647 | 0.02957548 |  |  | 0.03218317 | 0.03355914 | 0.07601387 | 0.03304418 | 0.1216629 | 0.03280532
[5 empty] | 0.04313795 | 0.03027966 |  |  | 0.03238493 | 0.03435816 | 0.07717398 | 0.03383095 | 0.1216019 | 0.0335864
[5 empty] | 0.04348296 | 0.03098383 |  |  | 0.03295621 | 0.03515719 | 0.07757887 | 0.03461771 | 0.1227648 | 0.03436748
[5 empty] | 0.04380035 | 0.03168801 |  |  | 0.03349481 | 0.03595622 | 0.07832639 | 0.03540448 | 0.1242498 | 0.03514856
[5 empty] | 0.04409071 | 0.03239219 |  |  | 0.03379853 | 0.03675524 | 0.07901437 | 0.03619124 | 0.1250552 | 0.03592963
[5 empty] | 0.04435466 | 0.03309637 |  |  | 0.03406516 | 0.03755427 | 0.08024065 | 0.03697801 | 0.1255789 | 0.03671071
[5 empty] | 0.04459425 | 0.03380055 |  |  | 0.03439251 | 0.0383533 | 0.08090307 | 0.03776478 | 0.1265194 | 0.03749179
[5 empty] | 0.04482649 | 0.03450472 |  |  | 0.03477836 | 0.03915233 | 0.08119947 | 0.03855154 | 0.1270746 | 0.03827287
[5 empty] | 0.04505607 | 0.0352089 |  |  | 0.03522051 | 0.03995135 | 0.08112768 | 0.03933831 | 0.1283428 | 0.03905395
[5 empty] | 0.04528291 | 0.03591308 |  |  | 0.03541677 | 0.04075038 | 0.08218555 | 0.04012508 | 0.1284223 | 0.03983503
[5 empty] | 0.04550692 | 0.03661726 |  |  | 0.03536493 | 0.04154941 | 0.08197091 | 0.04091184 | 0.1281111 | 0.04061611
[5 empty] | 0.04572804 | 0.03732144 |  |  | 0.03556278 | 0.04234843 | 0.08218159 | 0.04169861 | 0.1284074 | 0.04139719
[5 empty] | 0.04594618 | 0.03802561 |  |  | 0.03571119 | 0.04314746 | 0.08287162 | 0.04248537 | 0.1286094 | 0.04217827
[5 empty] | 0.04616126 | 0.03872979 |  |  | 0.03560932 | 0.04394649 | 0.0823703 | 0.04327214 | 0.1300321 | 0.04295935
[5 empty] | 0.04637321 | 0.03943397 |  |  | 0.03549967 | 0.04474551 | 0.08245905 | 0.04405891 | 0.1288292 | 0.04374042
[5 empty] | 0.04658194 | 0.04013815 |  |  | 0.03538205 | 0.04554454 | 0.08281061 | 0.04484567 | 0.1290995 | 0.0445215
[5 empty] | 0.04678739 | 0.04084233 |  |  | 0.03565673 | 0.04634357 | 0.08222735 | 0.04563244 | 0.1297386 | 0.04530258
[5 empty] | 0.04698947 | 0.0415465 |  |  | 0.035324 | 0.0471426 | 0.08231092 | 0.0464192 | 0.1296476 | 0.04608366
[5 empty] | 0.0471881 | 0.04225068 |  |  | 0.03548415 | 0.04794162 | 0.081663 | 0.04720597 | 0.1294276 | 0.04686474
[5 empty] | 0.04738321 | 0.04295486 |  |  | 0.03523745 | 0.04874065 | 0.08168523 | 0.04799274 | 0.1288799 | 0.04764582
[5 empty] | 0.04757472 | 0.04365904 |  |  | 0.03528419 | 0.04953968 | 0.08137928 | 0.0487795 | 0.1288057 | 0.0484269
[5 empty] | 0.04776254 | 0.04436322 |  |  | 0.03522466 | 0.0503387 | 0.08124681 | 0.04956627 | 0.1280059 | 0.04920798
[5 empty] | 0.0479466 | 0.04506739 |  |  | 0.03525913 | 0.05113773 | 0.08078947 | 0.05035304 | 0.128982 | 0.04998906
[5 empty] | 0.04812683 | 0.04577157 |  |  | 0.03498788 | 0.05193676 | 0.08060894 | 0.0511398 | 0.1277349 | 0.05077014
[5 empty] | 0.04830315 | 0.04647575 |  |  | 0.03501121 | 0.05273579 | 0.08050687 | 0.05192657 | 0.1273659 | 0.05155121
[5 empty] | 0.04847547 | 0.04717993 |  |  | 0.03512939 | 0.05353481 | 0.08068491 | 0.05271333 | 0.1280761 | 0.05233229
[5 empty] | 0.04864371 | 0.04788411 |  |  | 0.0349427 | 0.05433384 | 0.07964473 | 0.0535001 | 0.1270668 | 0.05311337
[5 empty] | 0.04880781 | 0.04858829 |  |  | 0.03485144 | 0.05513287 | 0.07918799 | 0.05428687 | 0.126239 | 0.05389445
[5 empty] | 0.04896768 | 0.04929246 |  |  | 0.03475588 | 0.05593189 | 0.07881635 | 0.05507363 | 0.1267939 | 0.05467553
[5 empty] | 0.04912325 | 0.04999664 |  |  | 0.0347563 | 0.05673092 | 0.07863148 | 0.0558604 | 0.1258327 | 0.05545661
[5 empty] | 0.04927443 | 0.05070082 |  |  | 0.03445299 | 0.05752995 | 0.07823502 | 0.05664716 | 0.1252566 | 0.05623769
[5 empty] | 0.04942115 | 0.051405 |  |  | 0.03424622 | 0.05832897 | 0.07802864 | 0.05743393 | 0.1258666 | 0.05701877
[5 empty] | 0.04956332 | 0.05210918 |  |  | 0.0341363 | 0.059128 | 0.077714 | 0.0582207 | 0.1248641 | 0.05779985
[5 empty] | 0.04970088 | 0.05281335 |  |  | 0.03422348 | 0.05992703 | 0.07739276 | 0.05900746 | 0.1242502 | 0.05858093
[5 empty] | 0.04983375 | 0.05351753 |  |  | 0.03400807 | 0.06072606 | 0.07676658 | 0.05979423 | 0.1246259 | 0.059362
[5 empty] | 0.04996184 | 0.05422171 |  |  | 0.03379034 | 0.06152508 | 0.07653712 | 0.060581 | 0.1234926 | 0.06014308
[5 empty] | 0.05008507 | 0.05492589 |  |  | 0.03387057 | 0.06232411 | 0.07580604 | 0.06136776 | 0.1238512 | 0.06092416
[5 empty] | 0.05020337 | 0.05563007 |  |  | 0.03364905 | 0.06312314 | 0.075075 | 0.06215453 | 0.1224031 | 0.06170524
[5 empty] | 0.05031667 | 0.05633424 |  |  | 0.03352606 | 0.06392216 | 0.07474567 | 0.06294129 | 0.1230494 | 0.06248632
[5 empty] | 0.05042488 | 0.05703842 |  |  | 0.03330188 | 0.06472119 | 0.07421969 | 0.06372806 | 0.1217912 | 0.0632674
[5 empty] | 0.05052792 | 0.0577426 |  |  | 0.0331768 | 0.06552022 | 0.07429873 | 0.06451483 | 0.1214298 | 0.06404848
[5 empty] | 0.05062572 | 0.05844678 |  |  | 0.0331511 | 0.06631925 | 0.07358446 | 0.06530159 | 0.1205662 | 0.06482956
[5 empty] | 0.05071819 | 0.05915096 |  |  | 0.03312506 | 0.06711827 | 0.07337853 | 0.06608836 | 0.1212016 | 0.06561064
[5 empty] | 0.05080527 | 0.05985513 |  |  | 0.03279896 | 0.0679173 | 0.0726826 | 0.06687513 | 0.1198372 | 0.06639172
[5 empty] | 0.05088687 | 0.06055931 |  |  | 0.03267309 | 0.06871633 | 0.07279833 | 0.06766189 | 0.1202743 | 0.06717279
[5 empty] | 0.05096291 | 0.06126349 |  |  | 0.03264773 | 0.06951535 | 0.07192738 | 0.06844866 | 0.1192138 | 0.06795387
[5 empty] | 0.05103332 | 0.06196767 |  |  | 0.03252316 | 0.07031438 | 0.07147142 | 0.06923542 | 0.118857 | 0.06873495
[5 empty] | 0.05109802 | 0.06267185 |  |  | 0.03239966 | 0.07111341 | 0.0711321 | 0.07002219 | 0.1186051 | 0.06951603
[5 empty] | 0.05115692 | 0.06337602 |  |  | 0.03227753 | 0.07191243 | 0.07151107 | 0.07080896 | 0.1179593 | 0.07029711
[5 empty] | 0.05120996 | 0.0640802 |  |  | 0.03225704 | 0.07271146 | 0.07101002 | 0.07159572 | 0.1172206 | 0.07107819
[5 empty] | 0.05125705 | 0.06478438 |  |  | 0.03193847 | 0.07351049 | 0.07033058 | 0.07238249 | 0.1166903 | 0.07185927
[5 empty] | 0.05129811 | 0.06548856 |  |  | 0.03212022 | 0.07430952 | 0.07056886 | 0.07316925 | 0.1171641 | 0.07264035
[5 empty] | 0.05133307 | 0.06619274 |  |  | 0.03199933 | 0.07510854 | 0.0698161 | 0.07395602 | 0.1162333 | 0.07342143
[5 empty] | 0.05136185 | 0.06689691 |  |  | 0.03157578 | 0.07590757 | 0.06977155 | 0.07474279 | 0.1156975 | 0.07420251
[5 empty] | 0.05138437 | 0.06760109 |  |  | 0.0314496 | 0.0767066 | 0.0693346 | 0.07552955 | 0.1152564 | 0.07498358
[5 empty] | 0.05140056 | 0.06830527 |  |  | 0.03152081 | 0.07750562 | 0.06980464 | 0.07631632 | 0.1143097 | 0.07576466
[5 empty] | 0.05141032 | 0.06900945 |  |  | 0.03128945 | 0.07830465 | 0.06908106 | 0.07710309 | 0.1136571 | 0.07654574
[5 empty] | 0.0514136 | 0.06971363 |  |  | 0.03105553 | 0.07910368 | 0.06926325 | 0.07788985 | 0.1142986 | 0.07732682
[5 empty] | 0.0514136 | 0.06971363 |  |  | 0.03091909 | 0.0799027 | 0.06855059 | 0.07867662 | 0.1136337 | 0.0781079
[5 empty] | 0.05054361 | 0.06971336 |  |  | 0.03108015 | 0.08070173 | 0.06854247 | 0.07946338 | 0.1133621 | 0.07888898
[5 empty] | 0.04968337 | 0.06971309 |  |  | 0.03073874 | 0.08150076 | 0.06823828 | 0.08025015 | 0.1118838 | 0.07967006
[5 empty] | 0.04883333 | 0.06971282 |  |  | 0.03049488 | 0.08229979 | 0.06823741 | 0.08103692 | 0.1118983 | 0.08045114
[5 empty] | 0.04799396 | 0.06971255 |  |  | 0.03044861 | 0.08309881 | 0.06753925 | 0.08182368 | 0.1111055 | 0.08123222
[5 empty] | 0.04716572 | 0.06971228 |  |  | 0.03029994 | 0.08389784 | 0.06814318 | 0.08261045 | 0.1111051 | 0.0820133
[5 empty] | 0.04634907 | 0.06971202 |  |  | 0.03024891 | 0.08469687 | 0.06764858 | 0.08339721 | 0.1099968 | 0.08279437
[5 empty] | 0.04554445 | 0.06971175 |  |  | 0.03019555 | 0.08549589 | 0.06745486 | 0.08418398 | 0.1103803 | 0.08357545
[5 empty] | 0.04475234 | 0.06971148 |  |  | 0.02973987 | 0.08629492 | 0.06756139 | 0.08497075 | 0.1093555 | 0.08435653
[5 empty] | 0.0439732 | 0.06971121 |  |  | 0.02958191 | 0.08709395 | 0.06686757 | 0.08575751 | 0.108522 | 0.08513761
[5 empty] | 0.04320747 | 0.06971094 |  |  | 0.02942169 | 0.08789298 | 0.06697277 | 0.08654428 | 0.1084796 | 0.08591869
[5 empty] | 0.04245563 | 0.06971067 |  |  | 0.02945924 | 0.088692 | 0.0669764 | 0.08733105 | 0.107328 | 0.08669977
[5 empty] | 0.04171813 | 0.0697104 |  |  | 0.02919459 | 0.08949103 | 0.06667783 | 0.08811781 | 0.107567 | 0.08748085
[5 empty] | 0.04099543 | 0.06971014 |  |  | 0.02912776 | 0.09029006 | 0.06597646 | 0.08890458 | 0.1067963 | 0.08826193
[5 empty] | 0.04028799 | 0.06970987 |  |  | 0.02875879 | 0.09108908 | 0.06617167 | 0.08969134 | 0.1062157 | 0.08904301
[5 empty] | 0.03959627 | 0.0697096 |  |  | 0.02888769 | 0.09188811 | 0.06606285 | 0.09047811 | 0.1051248 | 0.08982409
[5 empty] | 0.03892072 | 0.06970933 |  |  | 0.02861449 | 0.09268714 | 0.06514939 | 0.09126488 | 0.1042235 | 0.09060516
[5 empty] | 0.03826182 | 0.06970906 |  |  | 0.02843923 | 0.09348616 | 0.06543067 | 0.09205164 | 0.1036115 | 0.09138624
[5 empty] | 0.03762001 | 0.06970879 |  |  | 0.02826192 | 0.09428519 | 0.06530609 | 0.09283841 | 0.1030886 | 0.09216732
[5 empty] | 0.03699575 | 0.06970852 |  |  | 0.0279826 | 0.09508422 | 0.06447503 | 0.09362518 | 0.1025544 | 0.0929484
[5 empty] | 0.03638952 | 0.06970826 |  |  | 0.02800129 | 0.09588325 | 0.06423688 | 0.09441194 | 0.1030087 | 0.09372948
[5 empty] | 0.03580175 | 0.06970799 |  |  | 0.02751801 | 0.09668227 | 0.06399102 | 0.09519871 | 0.1013512 | 0.09451056
[5 empty] | 0.03523293 | 0.06970772 |  |  | 0.02763281 | 0.0974813 | 0.06403685 | 0.09598547 | 0.1009818 | 0.09529164
[5 empty] | 0.03468349 | 0.06970745 |  |  | 0.02714569 | 0.09828033 | 0.06417375 | 0.09677224 | 0.1003 | 0.09607272
[5 empty] | 0.03415391 | 0.06970718 |  |  | 0.02725669 | 0.09907935 | 0.06390112 | 0.09755901 | 0.09900579 | 0.0968538
[5 empty] | 0.03364277 | 0.06970691 |  |  | 0.02686584 | 0.09987838 | 0.06301833 | 0.09834577 | 0.09909878 | 0.09763488
[5 empty] | 0.03313926 | 0.06970664 |  |  | 0.02677316 | 0.1006774 | 0.06322477 | 0.09913254 | 0.09827872 | 0.09841595
[5 empty] | 0.03264199 | 0.06970638 |  |  | 0.02667867 | 0.1014764 | 0.06241984 | 0.0999193 | 0.09804537 | 0.09919703
[5 empty] | 0.0321514 | 0.06970611 |  |  | 0.02647591 | 0.1022755 | 0.06199384 | 0.1007061 | 0.09697403 | 0.09997811
[5 empty] | 0.03166795 | 0.06970584 |  |  | 0.0259576 | 0.1030745 | 0.06193621 | 0.1014928 | 0.09613756 | 0.1007592
[5 empty] | 0.03119211 | 0.06970557 |  |  | 0.02582479 | 0.1038735 | 0.06184873 | 0.1022796 | 0.09523975 | 0.1015403
[5 empty] | 0.03072433 | 0.0697053 |  |  | 0.02567855 | 0.1046725 | 0.0610332 | 0.1030664 | 0.09408447 | 0.1023213
[5 empty] | 0.03026508 | 0.06970503 |  |  | 0.02551993 | 0.1054716 | 0.06049145 | 0.1038531 | 0.09297556 | 0.1031024
[5 empty] | 0.0298148 | 0.06970477 |  |  | 0.02494999 | 0.1062706 | 0.06002529 | 0.1046399 | 0.0919169 | 0.1038835
[5 empty] | 0.02937397 | 0.0697045 |  |  | 0.02476981 | 0.1070696 | 0.05953654 | 0.1054267 | 0.09071233 | 0.1046646
[5 empty] | 0.02894304 | 0.06970423 |  |  | 0.02438043 | 0.1078687 | 0.05912702 | 0.1062134 | 0.08966572 | 0.1054457
[5 empty] | 0.02852247 | 0.06970396 |  |  | 0.02408293 | 0.1086677 | 0.05879854 | 0.1070002 | 0.08818091 | 0.1062267
[5 empty] | 0.02811271 | 0.06970369 |  |  | 0.02377837 | 0.1094667 | 0.05805292 | 0.107787 | 0.08676178 | 0.1070078
[5 empty] | 0.02771424 | 0.06970342 |  |  | 0.0235678 | 0.1102657 | 0.05789197 | 0.1085737 | 0.08591218 | 0.1077889
[5 empty] | 0.0273275 | 0.06970315 |  |  | 0.02325229 | 0.1110648 | 0.05741751 | 0.1093605 | 0.08483597 | 0.10857
[5 empty] | 0.02695297 | 0.06970289 |  |  | 0.0228329 | 0.1118638 | 0.05683136 | 0.1101473 | 0.083637 | 0.1093511
[5 empty] | 0.02659109 | 0.06970262 |  |  | 0.02261069 | 0.1126628 | 0.05553533 | 0.110934 | 0.08281913 | 0.1101321
[5 empty] | 0.02624232 | 0.06970235 |  |  | 0.02248673 | 0.1134618 | 0.05563124 | 0.1117208 | 0.08028623 | 0.1109132
[5 empty] | 0.02590713 | 0.06970208 |  |  | 0.02196207 | 0.1142609 | 0.05482091 | 0.1125076 | 0.07944215 | 0.1116943
[5 empty] | 0.02558598 | 0.06970181 |  |  | 0.02173779 | 0.1150599 | 0.05430615 | 0.1132943 | 0.07809074 | 0.1124754
[5 empty] | 0.02527931 | 0.06970154 |  |  | 0.02131493 | 0.1158589 | 0.05348878 | 0.1140811 | 0.07693587 | 0.1132565
[5 empty] | 0.02498761 | 0.06970127 |  |  | 0.02089457 | 0.1166579 | 0.05267061 | 0.1148679 | 0.0749814 | 0.1140375
[5 empty] | 0.02471131 | 0.06970101 |  |  | 0.02067776 | 0.117457 | 0.05215347 | 0.1156546 | 0.07463118 | 0.1148186
[5 empty] | 0.02445089 | 0.06970074 |  |  | 0.02036556 | 0.118256 | 0.05173916 | 0.1164414 | 0.07228907 | 0.1155997
[5 empty] | 0.0242068 | 0.06970047 |  |  | 0.02025905 | 0.119055 | 0.05122951 | 0.1172282 | 0.07145893 | 0.1163808
[5 empty] | 0.0242068 | 0.06970047 |  |  | 0.01985927 | 0.1198541 | 0.05032633 | 0.1180149 | 0.07024462 | 0.1171619
[5 empty] | 0.0235934 | 0.0695803 |  |  | 0.0195673 | 0.1206531 | 0.04993144 | 0.1188017 | 0.06904999 | 0.1179429
[5 empty] | 0.02298687 | 0.06946012 |  |  | 0.01938419 | 0.1214521 | 0.04964665 | 0.1195885 | 0.06727891 | 0.118724
[5 empty] | 0.02238753 | 0.06933995 |  |  | 0.01901101 | 0.1222511 | 0.04887378 | 0.1203752 | 0.06583523 | 0.1195051
[5 empty] | 0.02179569 | 0.06921978 |  |  | 0.01854881 | 0.1230502 | 0.04841464 | 0.121162 | 0.0653228 | 0.1202862
[5 empty] | 0.02121169 | 0.0690996 |  |  | 0.01839867 | 0.1238492 | 0.04717106 | 0.1219488 | 0.0639455 | 0.1210672
[5 empty] | 0.02063584 | 0.06897943 |  |  | 0.01826164 | 0.1246482 | 0.04704484 | 0.1227355 | 0.06260718 | 0.1218483
[5 empty] | 0.02006847 | 0.06885926 |  |  | 0.01803878 | 0.1254472 | 0.04663782 | 0.1235223 | 0.06171168 | 0.1226294
[5 empty] | 0.01950989 | 0.06873908 |  |  | 0.01763116 | 0.1262463 | 0.04615179 | 0.1243091 | 0.06076289 | 0.1234105
[5 empty] | 0.01896043 | 0.06861891 |  |  | 0.01773984 | 0.1270453 | 0.04588858 | 0.1250958 | 0.05956464 | 0.1241916
[5 empty] | 0.01842042 | 0.06849874 |  |  | 0.01746587 | 0.1278443 | 0.04475 | 0.1258826 | 0.0591208 | 0.1249726
[5 empty] | 0.01789017 | 0.06837857 |  |  | 0.01731033 | 0.1286434 | 0.04443788 | 0.1266694 | 0.05723523 | 0.1257537
[5 empty] | 0.01737 | 0.06825839 |  |  | 0.01727427 | 0.1294424 | 0.04455402 | 0.1274561 | 0.05671178 | 0.1265348
[5 empty] | 0.01686025 | 0.06813822 |  |  | 0.01715876 | 0.1302414 | 0.04400025 | 0.1282429 | 0.05635432 | 0.1273159
[5 empty] | 0.01636122 | 0.06801805 |  |  | 0.01686486 | 0.1310404 | 0.04367837 | 0.1290297 | 0.0560667 | 0.128097
[5 empty] | 0.01587324 | 0.06789787 |  |  | 0.01669348 | 0.1318395 | 0.04369002 | 0.1298164 | 0.05525225 | 0.128878
[5 empty] | 0.01539664 | 0.0677777 |  |  | 0.0169319 | 0.1326385 | 0.04291628 | 0.1306032 | 0.05436845 | 0.1296591
[5 empty] | 0.01493174 | 0.06765753 |  |  | 0.01677134 | 0.1334375 | 0.04304396 | 0.13139 | 0.05348717 | 0.1304402
[5 empty] | 0.01447885 | 0.06753736 |  |  | 0.01681186 | 0.1342365 | 0.0428734 | 0.1321767 | 0.05260921 | 0.1312213
[5 empty] | 0.0140383 | 0.06741718 |  |  | 0.0164535 | 0.1350356 | 0.04200494 | 0.1329635 | 0.05193538 | 0.1320024
[5 empty] | 0.01361041 | 0.06729701 |  |  | 0.01659633 | 0.1358346 | 0.04233894 | 0.1337503 | 0.0519665 | 0.1327834
[5 empty] | 0.01319551 | 0.06717684 |  |  | 0.01644038 | 0.1366336 | 0.04167573 | 0.134537 | 0.05100339 | 0.1335645
[5 empty] | 0.01279392 | 0.06705666 |  |  | 0.01648571 | 0.1374327 | 0.04121567 | 0.1353238 | 0.05114685 | 0.1343456
[5 empty] | 0.01240595 | 0.06693649 |  |  | 0.01653237 | 0.1382317 | 0.0408591 | 0.1361105 | 0.0496977 | 0.1351267
[5 empty] | 0.01203193 | 0.06681632 |  |  | 0.01648041 | 0.1390307 | 0.04140636 | 0.1368973 | 0.05025676 | 0.1359077
[5 empty] | 0.01167087 | 0.06669614 |  |  | 0.01642987 | 0.1398297 | 0.0405578 | 0.1376841 | 0.04932483 | 0.1366888
[5 empty] | 0.0113152 | 0.06657597 |  |  | 0.01628081 | 0.1406288 | 0.04071377 | 0.1384708 | 0.04840274 | 0.1374699
[5 empty] | 0.01096392 | 0.0664558 |  |  | 0.01613328 | 0.1414278 | 0.04047461 | 0.1392576 | 0.04869128 | 0.138251
[5 empty] | 0.01061736 | 0.06633563 |  |  | 0.01608732 | 0.1422268 | 0.04044067 | 0.1400444 | 0.04819129 | 0.1390321
[5 empty] | 0.01027585 | 0.06621545 |  |  | 0.01604299 | 0.1430258 | 0.04021229 | 0.1408311 | 0.04720356 | 0.1398131
[5 empty] | 0.009939696 | 0.06609528 |  |  | 0.01590034 | 0.1438249 | 0.03958982 | 0.1416179 | 0.04652892 | 0.1405942
[5 empty] | 0.009609228 | 0.06597511 |  |  | 0.01595941 | 0.1446239 | 0.0397736 | 0.1424047 | 0.04606818 | 0.1413753
[5 empty] | 0.009284766 | 0.06585493 |  |  | 0.01592026 | 0.1454229 | 0.03896399 | 0.1431914 | 0.04652215 | 0.1421564
[5 empty] | 0.008966634 | 0.06573476 |  |  | 0.01598294 | 0.1462219 | 0.03886132 | 0.1439782 | 0.04569164 | 0.1429375
[5 empty] | 0.008655152 | 0.06561459 |  |  | 0.01584749 | 0.147021 | 0.03856594 | 0.144765 | 0.04477747 | 0.1437185
[5 empty] | 0.008350643 | 0.06549441 |  |  | 0.01591397 | 0.14782 | 0.0389782 | 0.1455517 | 0.04408046 | 0.1444996
[5 empty] | 0.008053429 | 0.06537424 |  |  | 0.01578242 | 0.148619 | 0.03829844 | 0.1463385 | 0.0441014 | 0.1452807
[5 empty] | 0.007763832 | 0.06525407 |  |  | 0.0156529 | 0.1494181 | 0.038027 | 0.1471253 | 0.04374113 | 0.1460618
[5 empty] | 0.007482174 | 0.0651339 |  |  | 0.01592545 | 0.1502171 | 0.03766425 | 0.147912 | 0.04370045 | 0.1468429
[5 empty] | 0.007208776 | 0.06501372 |  |  | 0.01580013 | 0.1510161 | 0.03781051 | 0.1486988 | 0.04268017 | 0.1476239
[5 empty] | 0.006943962 | 0.06489355 |  |  | 0.01567698 | 0.1518151 | 0.03796613 | 0.1494856 | 0.04318111 | 0.148405
[5 empty] | 0.006688053 | 0.06477338 |  |  | 0.01585606 | 0.1526142 | 0.03803147 | 0.1502723 | 0.04310408 | 0.1491861
[5 empty] | 0.00644137 | 0.0646532 |  |  | 0.01583742 | 0.1534132 | 0.03790686 | 0.1510591 | 0.0430499 | 0.1499672
[5 empty] | 0.006204237 | 0.06453303 |  |  | 0.01562109 | 0.1542122 | 0.03709266 | 0.1518459 | 0.04271938 | 0.1507482
[5 empty] | 0.005976975 | 0.06441286 |  |  | 0.01570714 | 0.1550112 | 0.0368892 | 0.1526326 | 0.04131333 | 0.1515293
[5 empty] | 0.005759906 | 0.06429268 |  |  | 0.01559562 | 0.1558103 | 0.03689684 | 0.1534194 | 0.04233256 | 0.1523104
[5 empty] | 0.005553351 | 0.06417251 |  |  | 0.01548657 | 0.1566093 | 0.03721591 | 0.1542062 | 0.0411779 | 0.1530915
[5 empty] | 0.005357634 | 0.06405234 |  |  | 0.01578005 | 0.1574083 | 0.03704677 | 0.1549929 | 0.04155014 | 0.1538726
[5 empty] | 0.005173077 | 0.06393217 |  |  | 0.01557609 | 0.1582074 | 0.03658976 | 0.1557797 | 0.04095012 | 0.1546536
[5 empty] | 0.005 | 0.06381199 |  |  | 0.01567476 | 0.1590064 | 0.03724522 | 0.1565665 | 0.04137863 | 0.1554347
[5 empty] | 0.005 | 0.06379883
[5 empty] | 0.005649866 | 0.0637991
[5 empty] | 0.006296096 | 0.06379937
[5 empty] | 0.006938648 | 0.06379964
[5 empty] | 0.007577481 | 0.06379991
[5 empty] | 0.008212552 | 0.06380018
[5 empty] | 0.00884382 | 0.06380045
[5 empty] | 0.009471242 | 0.06380071
[5 empty] | 0.01009478 | 0.06380098
[5 empty] | 0.01071438 | 0.06380125
[5 empty] | 0.01133002 | 0.06380152
[5 empty] | 0.01194164 | 0.06380179
[5 empty] | 0.01254921 | 0.06380206
[5 empty] | 0.01315268 | 0.06380233
[5 empty] | 0.01375202 | 0.06380259
[5 empty] | 0.01434717 | 0.06380286
[5 empty] | 0.0149381 | 0.06380313
[5 empty] | 0.01552477 | 0.0638034
[5 empty] | 0.01610714 | 0.06380367
[5 empty] | 0.01668515 | 0.06380394
[5 empty] | 0.01725878 | 0.06380421
[5 empty] | 0.01782797 | 0.06380447
[5 empty] | 0.0183927 | 0.06380474
[5 empty] | 0.0189529 | 0.06380501
[5 empty] | 0.01950855 | 0.06380528
[5 empty] | 0.02005978 | 0.06380555
[5 empty] | 0.02060756 | 0.06380582
[5 empty] | 0.02115202 | 0.06380609
[5 empty] | 0.02169313 | 0.06380635
[5 empty] | 0.02223084 | 0.06380662
[5 empty] | 0.0227651 | 0.06380689
[5 empty] | 0.02329589 | 0.06380716
[5 empty] | 0.02382315 | 0.06380743
[5 empty] | 0.02434684 | 0.0638077
[5 empty] | 0.02486693 | 0.06380796
[5 empty] | 0.02538337 | 0.06380823
[5 empty] | 0.02589611 | 0.0638085
[5 empty] | 0.02640512 | 0.06380877
[5 empty] | 0.02691036 | 0.06380904
[5 empty] | 0.02741177 | 0.06380931
[5 empty] | 0.02790933 | 0.06380958
[5 empty] | 0.02840299 | 0.06380984
[5 empty] | 0.02889271 | 0.06381011
[5 empty] | 0.02937844 | 0.06381038
[5 empty] | 0.02986014 | 0.06381065
[5 empty] | 0.03033778 | 0.06381092
[5 empty] | 0.0308113 | 0.06381119
[5 empty] | 0.03128068 | 0.06381146
[5 empty] | 0.03174585 | 0.06381172
[5 empty] | 0.0322068 | 0.06381199
[5 empty] | 0.0322068 | 0.06379883
[5 empty] | 0.03268842 | 0.06391954
[5 empty] | 0.03316553 | 0.06404026
[5 empty] | 0.033638 | 0.06416097
[5 empty] | 0.0341057 | 0.06428168
[5 empty] | 0.0345685 | 0.06440239
[5 empty] | 0.03502629 | 0.0645231
[5 empty] | 0.03547893 | 0.06464381
[5 empty] | 0.0359263 | 0.06476452
[5 empty] | 0.03636828 | 0.06488523
[5 empty] | 0.03680473 | 0.06500594
[5 empty] | 0.03723554 | 0.06512665
[5 empty] | 0.03766058 | 0.06524736
[5 empty] | 0.03807973 | 0.06536807
[5 empty] | 0.03849285 | 0.06548878
[5 empty] | 0.03889983 | 0.06560949
[5 empty] | 0.03930053 | 0.0657302
[5 empty] | 0.03969484 | 0.06585091
[5 empty] | 0.04008262 | 0.06597162
[5 empty] | 0.04046376 | 0.06609233
[5 empty] | 0.04083813 | 0.06621304
[5 empty] | 0.04120559 | 0.06633375
[5 empty] | 0.04156604 | 0.06645446
[5 empty] | 0.04191933 | 0.06657517
[5 empty] | 0.04226535 | 0.06669588
[5 empty] | 0.04260448 | 0.06681659
[5 empty] | 0.04293967 | 0.0669373
[5 empty] | 0.0432713 | 0.06705801
[5 empty] | 0.04359925 | 0.06717872
[5 empty] | 0.04392339 | 0.06729943
[5 empty] | 0.04424359 | 0.06742014
[5 empty] | 0.04455974 | 0.06754085
[5 empty] | 0.04487171 | 0.06766156
[5 empty] | 0.04517936 | 0.06778227
[5 empty] | 0.04548259 | 0.06790298
[5 empty] | 0.04578125 | 0.06802369
[5 empty] | 0.04607522 | 0.0681444
[5 empty] | 0.04636439 | 0.06826511
[5 empty] | 0.04664862 | 0.06838582
[5 empty] | 0.04692779 | 0.06850653
[5 empty] | 0.04720178 | 0.06862724
[5 empty] | 0.04747045 | 0.06874795
[5 empty] | 0.04773369 | 0.06886866
[5 empty] | 0.04799136 | 0.06898937
[5 empty] | 0.04824335 | 0.06911008
[5 empty] | 0.04848953 | 0.06923079
[5 empty] | 0.04872976 | 0.0693515
[5 empty] | 0.04896394 | 0.06947221
[5 empty] | 0.04919192 | 0.06959292
[5 empty] | 0.0494136 | 0.06971363
[5 empty] | 0.04427573 | 0.06971363
[5 empty] | 0.04962924 | 0.07167925
[5 empty] | 0.0498288 | 0.07364488
[5 empty] | 0.0500129 | 0.07561051
[5 empty] | 0.05018216 | 0.07757614
[5 empty] | 0.0503372 | 0.07954177
[5 empty] | 0.05047865 | 0.08150739
[5 empty] | 0.05060713 | 0.08347302
[5 empty] | 0.05072326 | 0.08543865
[5 empty] | 0.05082768 | 0.08740428
[5 empty] | 0.05092099 | 0.0893699
[5 empty] | 0.05100384 | 0.09133553
[5 empty] | 0.05107683 | 0.09330116
[5 empty] | 0.05114059 | 0.09526679
[5 empty] | 0.05119575 | 0.09723241
[5 empty] | 0.05124293 | 0.09919804
[5 empty] | 0.05128275 | 0.1011637
[5 empty] | 0.05131584 | 0.1031293
[5 empty] | 0.05134282 | 0.1050949
[5 empty] | 0.05136431 | 0.1070606
[5 empty] | 0.05138095 | 0.1090262
[5 empty] | 0.05139334 | 0.1109918
[5 empty] | 0.05140212 | 0.1129574
[5 empty] | 0.0514079 | 0.1149231
[5 empty] | 0.05141132 | 0.1168887
[5 empty] | 0.05141299 | 0.1188543
[5 empty] | 0.05141354 | 0.1208199
[5 empty] | 0.05141193 | 0.1227856
[5 empty] | 0.05135618 | 0.1247512
[5 empty] | 0.05122558 | 0.1267168
[5 empty] | 0.05102595 | 0.1286825
[5 empty] | 0.05076309 | 0.1306481
[5 empty] | 0.0504428 | 0.1326137
[5 empty] | 0.05007088 | 0.1345793
[5 empty] | 0.04965313 | 0.136545
[5 empty] | 0.04919536 | 0.1385106
[5 empty] | 0.04870337 | 0.1404762
[5 empty] | 0.04818296 | 0.1424419
[5 empty] | 0.04763993 | 0.1444075
[5 empty] | 0.04708009 | 0.1463731
[5 empty] | 0.04650924 | 0.1483387
[5 empty] | 0.04593317 | 0.15
[5 empty] | 0.0453577 | 0.15227
[5 empty] | 0.04478862 | 0.1542356
[5 empty] | 0.04423174 | 0.1562012
[5 empty] | 0.04369286 | 0.1581669
[5 empty] | 0.04317777 | 0.1601325
[5 empty] | 0.04269229 | 0.1620981
[5 empty] | 0.04224221 | 0.1640638
[5 empty] | 0.04183335 | 0.1660294
[5 empty] | 0.04147149 | 0.167995
[5 empty] | 0.04115239 | 0.1699606
[5 empty] | 0.04083965 | 0.1719263
[5 empty] | 0.04052964 | 0.1738919
[5 empty] | 0.04022273 | 0.1758575
[5 empty] | 0.03991927 | 0.1778232
[5 empty] | 0.03961962 | 0.1797888
[5 empty] | 0.03932414 | 0.1817544
[5 empty] | 0.0390332 | 0.18372
[5 empty] | 0.03874714 | 0.1856857
[5 empty] | 0.03846633 | 0.1876513
[5 empty] | 0.03819113 | 0.1896169
[5 empty] | 0.0379219 | 0.1915825
[5 empty] | 0.037659 | 0.1935482
[5 empty] | 0.03740278 | 0.1955138
[5 empty] | 0.0371536 | 0.1974794
[5 empty] | 0.03691183 | 0.1994451
[5 empty] | 0.03667782 | 0.2014107
[5 empty] | 0.03645193 | 0.2033763
[5 empty] | 0.03623452 | 0.2053419
[5 empty] | 0.03602595 | 0.2073076
[5 empty] | 0.03582658 | 0.2092732
[5 empty] | 0.03563677 | 0.2112388
[5 empty] | 0.03545687 | 0.2132044
[5 empty] | 0.03528725 | 0.2151701
[5 empty] | 0.03512827 | 0.2171357
[5 empty] | 0.03498027 | 0.2191013
[5 empty] | 0.03483808 | 0.221067
[5 empty] | 0.03469739 | 0.2230326
[5 empty] | 0.0345585 | 0.2249982
[5 empty] | 0.03442174 | 0.2269638
[5 empty] | 0.03428744 | 0.2289295
[5 empty] | 0.03415591 | 0.2308951
[5 empty] | 0.03402746 | 0.2328607
[5 empty] | 0.03390242 | 0.2348264
[5 empty] | 0.03378112 | 0.236792
[5 empty] | 0.03366385 | 0.2387576
[5 empty] | 0.03355096 | 0.2407232
[5 empty] | 0.03344275 | 0.2426889
[5 empty] | 0.03333955 | 0.2446545
[5 empty] | 0.03324167 | 0.2466201
[5 empty] | 0.03314944 | 0.2485857
[5 empty] | 0.03306317 | 0.2505514
[5 empty] | 0.03298318 | 0.252517
[5 empty] | 0.0329098 | 0.2544826
[5 empty] | 0.03284334 | 0.2564483
[5 empty] | 0.03278412 | 0.2584139
[5 empty] | 0.03273246 | 0.2603795
[5 empty] | 0.03268868 | 0.2623451
[5 empty] | 0.0326531 | 0.2643108