## 1
Общество с ограниченной ответственностью "Инженерная геология" (ООО "ИнжГео") | [11 empty] | Общество с ограниченной ответственностью "Инженерная геология" (ООО "ИнжГео")
Юр. адрес: 117279, г. Москва, ул. Миклухо-Маклая, 36 а, этаж 5, пом. XXIII к. 76-84 | [11 empty] | Юр. адрес: 117279, г. Москва, ул. Миклухо-Маклая, 36 а, этаж 5, пом. XXIII к. 76-84 | [8 empty] | нагр |  |  | X0 | Y0 | R |  | нагр |  |  |  | X0 | Y0 | R | нагр |  |  |  | X0 | Y0 | R |  | нагр |  |  |  | X0 | Y0 | R
Телефон/факс +7 (495) 132-30-00, Адрес электронной почты inbox@inj-geo.ru | [11 empty] | Телефон/факс +7 (495) 132-30-00, Адрес электронной почты inbox@inj-geo.ru | [12 empty] | 0 | [7 empty] | 0 | [6 empty] | 0 | [7 empty] | 0
[21 empty] | девиатор | [6 empty] | девиатор | [6 empty] | девиатор | [7 empty] | девиатор
Испытательная лаборатория ООО «ИнжГео» | [11 empty] | Испытательная лаборатория ООО «ИнжГео» | [8 empty] | x0 | Угол | X | Y |  |  |  | x0 |  | Угол | X | Y |  |  | x0 |  | Угол | X | Y |  |  |  | x0 |  | Угол | X | Y
Адрес места осуществления деятельности лаборатории: г. Москва, просп. Вернадского, д. 51, стр. 1 | [11 empty] | Адрес места осуществления деятельности лаборатории: г. Москва, просп. Вернадского, д. 51, стр. 1 | [9 empty] | 0 | [7 empty] | 0 | [6 empty] | 0 | [7 empty] | 0
Телефон +7(910)4557682, E-mail: slg85@mail.ru | [11 empty] | Телефон +7(910)4557682, E-mail: slg85@mail.ru | [9 empty] | 5 | [7 empty] | 5 | [6 empty] | 5 | [7 empty] | 5
[22 empty] | 10 | [7 empty] | 10 | [6 empty] | 10 | [7 empty] | 10
[12 empty] | Протокол испытаний № 13-63/77 от 14-01-2023 | [9 empty] | 15 | [7 empty] | 15 | [6 empty] | 15 | [7 empty] | 15
[22 empty] | 20 | [7 empty] | 20 | [6 empty] | 20 | [7 empty] | 20
[12 empty] | Наименование и адрес заказчика: Переход трубопровода через р. Енисей | [9 empty] | 25 | [7 empty] | 25 | [6 empty] | 25 | [7 empty] | 25
[12 empty] | Наименование объекта: ООО Регионстрой | [9 empty] | 30 | [7 empty] | 30 | [6 empty] | 30 | [7 empty] | 30
Наименование используемого метода/методики: ГОСТ 12248.4-2020 | [11 empty] | Наименование используемого метода/методики: ГОСТ 12248.3-2020 | [9 empty] | 35 | [7 empty] | 35 | [6 empty] | 35 | [7 empty] | 35
Условия проведения испытания: температура окружающей среды (18 - 25)0С, влажность воздуха (40 - 75)% | [11 empty] | Условия проведения испытания: температура окружающей среды (18 - 25)0С, влажность воздуха (40 - 75)% | [9 empty] | 40 | [7 empty] | 40 | [6 empty] | 40 | [7 empty] | 40
[12 empty] | Дата получение объекта подлежащего испытаниям: 18-12-2022 | [9 empty] | 45 | [7 empty] | 45 | [6 empty] | 45 | [7 empty] | 45
[12 empty] | Дата испытания: 25.10.2022-19.11.2077 | [9 empty] | 50 | [7 empty] | 50 | [6 empty] | 50 | [7 empty] | 50
[22 empty] | 55 | [7 empty] | 55 | [6 empty] | 55 | [7 empty] | 55
Испытание грунтов методом трехосного сжатия | [11 empty] | Испытание грунтов методом трехосного сжатия | [9 empty] | 60 | [7 empty] | 60 | [6 empty] | 60 | [7 empty] | 60
[22 empty] | 65 | [7 empty] | 65 | [6 empty] | 65 | [7 empty] | 65
Лабораторный номер: | [6 empty] | We, д.е. = |  |  |  |  | Лабораторный номер: |  | 1112 |  |  |  | We, д.е. = | 0.583066768 |  |  | 70 | [7 empty] | 70 | [6 empty] | 70 | [7 empty] | 70
Номер скважины: | [6 empty] | ρ, г/см3 = |  |  |  |  | Номер скважины: |  | BH-029 |  |  |  | ρ, г/см3 = | 1.57 |  |  | 75 | [7 empty] | 75 | [6 empty] | 75 | [7 empty] | 75
Глубина отбора, м: | [6 empty] | ρs, г/см3 = |  |  |  |  | Глубина отбора, м: |  | 0.5 |  |  |  | ρs, г/см3 = | 2.72 |  |  | 80 | [7 empty] | 80 | [6 empty] | 80 | [7 empty] | 80
Наименование грунта: | [6 empty] | e, д.е. = |  |  |  |  | Наименование грунта: |  | Суглинок, после оттаивания текучий, легкий пылеватый |  |  |  | e, д.е. = | 1.742638 |  |  | 85 | [7 empty] | 85 | [6 empty] | 85 | [7 empty] | 85
Схема проведения опыта: | [6 empty] | IL, д.е. = |  |  |  |  | Схема проведения опыта: |  | КД |  |  |  | IL, д.е. = | 3.798 |  |  | 90 | [7 empty] | 90 | [6 empty] | 90 | [7 empty] | 90
[22 empty] | 95 | [7 empty] | 95 | [6 empty] | 95 | [7 empty] | 95
[22 empty] | 100 | [7 empty] | 100 | [6 empty] | 100 | [7 empty] | 100
Результаты испытаний | [11 empty] | Результаты испытаний | [9 empty] | 105 | [7 empty] | 105 | [6 empty] | 105 | [7 empty] | 105
[22 empty] | 110 | [7 empty] | 110 | [6 empty] | 110 | [7 empty] | 110
[22 empty] | 115 | [7 empty] | 115 | [6 empty] | 115 | [7 empty] | 115
[22 empty] | 120 | [7 empty] | 120 | [6 empty] | 120 | [7 empty] | 120
[22 empty] | 125 | [7 empty] | 125 | [6 empty] | 125 | [7 empty] | 125
[22 empty] | 130 | [7 empty] | 130 | [6 empty] | 130 | [7 empty] | 130
[22 empty] | 135 | [7 empty] | 135 | [6 empty] | 135 | [7 empty] | 135
[22 empty] | 140 | [7 empty] | 140 | [6 empty] | 140 | [7 empty] | 140
[22 empty] | 145 | [7 empty] | 145 | [6 empty] | 145 | [7 empty] | 145
[22 empty] | 150 | [7 empty] | 150 | [6 empty] | 150 | [7 empty] | 150
[22 empty] | 155 | [7 empty] | 155 | [6 empty] | 155 | [7 empty] | 155
[22 empty] | 160 | [7 empty] | 160 | [6 empty] | 160 | [7 empty] | 160
[22 empty] | 165 | [7 empty] | 165 | [6 empty] | 165 | [7 empty] | 165
[22 empty] | 170 | [7 empty] | 170 | [6 empty] | 170 | [7 empty] | 170
[22 empty] | 175 | [7 empty] | 175 | [6 empty] | 175 | [7 empty] | 175
[22 empty] | 180 | [7 empty] | 180 | [6 empty] | 180 | [7 empty] | 180
[13 empty] | Давление в камере, Мпа σ3 | Вертикальная нагрузка, Мпа σ1 | Поровое давление, Мпа u
| K0, д.е. | 0.8781307 |  |  |  |  | Коэфф. Точки | [5 empty] | 0.05 | 0.07066004 | [5 empty] | 1 | [6 empty] | σ3,кПа | σ1,кПа | u, кПа |  |  |  | 4
| q_zg, МПа | 0.04390653 | [10 empty] | 0.15 | 0.1984166 | [27 empty] | δ3, Мпа | δ1-δ3, МПа | δ1, МПа | δ1, КПа
|  |  | Модуль деформации, МПа: | [9 empty] | 0.25 | 0.3261731 | [21 empty] | С, МПа:
|  |  | Е0= |  | Точки модуля (полное напр.), МПа |  |  |  | 0.04390653 | 0.07025045 | [25 empty] | φ, град:
|  |  | E50 = |  | qf (полное напр.), МПа |  |  |  | 0.08734392 | [26 empty] | E, Мпа
|  |  | Коэф. Поперечной деформации, ϑ = | [9 empty] | Эффективные значения угла внутреннего трения и удельного сцепления ϕ', С' | [13 empty] | x | 0
[13 empty] | ϕ', град. = | 7 | [12 empty] | y |  |  |  | С, кПа | φ,°
[13 empty] | С', МПа = | 0.003
| Исполнитель: | [6 empty] | Морозов Д.С. |  |  |  |  | Исполнитель: |  |  |  |  | Морозов Д.С.
| Начальник исп. лаборатории: | [6 empty] | Семиколенова Л.Г. |  |  |  |  | Начальник исп. лаборатории: |  |  |  |  | Семиколенова Л.Г.
Лист 1 , всего листов 2 | [11 empty] | Лист 2 , всего листов 2
Частичное воспроизведение протокола испытаний без письменного разрешения ООО «ИнжГео» ЗАПРЕЩАЕТСЯ | [11 empty] | Частичное воспроизведение протокола испытаний без письменного разрешения ООО «ИнжГео» ЗАПРЕЩАЕТСЯ
[5 empty] | второй график |  | первый график | [9 empty] | К Пуассона
dev50 | epsE50 | ind | devE0 | epsE0 | dev | eps | sigma |  | dev1 | eps1 | dev2 | eps2 | dev3 | eps3 |  | Глины
0.03734392 | 0.02875456 |  |  |  | 0 | 0 |  |  | 0 | 0 | 0 | 0 | 0 | 0 |  | < 0 | 0,20-0,30
ind |  |  |  |  | 0.001101538 | 0.0006941875 |  |  | 0.001140064 | 0.0007866169 | 0.003220379 | 0.0007772765 | 0.005534611 | 0.0007749267 |  | 0-0,25 | 0,30-0,38
2 |  |  |  |  | 0.002192558 | 0.001388375 |  |  | 0.00242639 | 0.001573234 | 0.006 | 0.001385922 | 0.009 | 0.001212028 |  | 0,25< | 0,38-0,45
E0 |  |  |  |  | 0.003273137 | 0.002082562 |  |  | 0.003264702 | 0.002359851 | 0.008565632 | 0.00233183 | 0.01498809 | 0.00232478 |  | Суглинки | 0,35-0,37
epsE0 | devE0 |  |  |  | 0.004343351 | 0.00277675 |  |  | 0.004 | 0.002855 | 0.01096003 | 0.003109106 | 0.01868469 | 0.003099707 |  | Пески и супеси | 0,30-0,35
0.01880297 | 0.02634392 |  |  |  | 0.005403273 | 0.003470937 |  |  | 0.004996503 | 0.003933084 | 0.01311912 | 0.003886383 | 0.02223286 | 0.003874633
[5 empty] | 0.006452981 | 0.004165125 |  |  | 0.005466791 | 0.004719701 | 0.01523662 | 0.004663659 | 0.02561177 | 0.00464956
График E50 |  | График E |  |  | 0.007492548 | 0.004859312 |  |  | 0.0060928 | 0.005506318 | 0.01720629 | 0.005440936 | 0.02890061 | 0.005424487
eps | q | sigma |  |  | 0.008522052 | 0.0055535 |  |  | 0.006777774 | 0.006292935 | 0.01872184 | 0.006218212 | 0.03137856 | 0.006199413
Горизонтальная линия E50 |  | Касательная |  |  | 0.009541566 | 0.006247687 |  |  | 0.007424958 | 0.007079552 | 0.02057701 | 0.006995489 | 0.03372479 | 0.00697434
0 |  | a | b |  | 0.01055117 | 0.006941875 |  |  | 0.007737597 | 0.007866169 | 0.02186554 | 0.007772765 | 0.03621849 | 0.007749267
|  |  | 0 |  | 0.01155093 | 0.007636062 |  |  | 0.008418936 | 0.008652786 | 0.02278116 | 0.008550042 | 0.03808656 | 0.008548516
Вертикальная линия E50 |  | p1 и p2 |  |  | 0.01254093 | 0.00833025 |  |  | 0.008772219 | 0.009439402 | 0.02420829 | 0.009319669 | 0.03924309 | 0.00929912
| 0 | 0 |  |  | 0.01352124 | 0.009024437 |  |  | 0.009300691 | 0.01022602 | 0.02515858 | 0.01010459 | 0.04052492 | 0.01007405
[5 empty] | 0.01449195 | 0.009718625 |  |  | 0.009607597 | 0.01101264 | 0.02588824 | 0.01088187 | 0.04198395 | 0.01084897
Касательная линия E50 |  |  |  |  | 0.01545311 | 0.01041281 |  |  | 0.009996182 | 0.01179925 | 0.02670608 | 0.01165915 | 0.04341967 | 0.0116239
0 | 0 | Горизонтальная 1 |  |  | 0.01640482 | 0.011107 |  |  | 0.01033002 | 0.01228842 | 0.02761162 | 0.01243642 | 0.04503155 | 0.01239883
[5 empty] | 0.01734714 | 0.01180119 |  |  | 0.01074401 | 0.01337249 | 0.02880437 | 0.0132137 | 0.04601905 | 0.01317375
Горизонтальная линия qкр |  |  |  |  | 0.01828015 | 0.01249537 |  |  | 0.01121849 | 0.0141591 | 0.02968384 | 0.01399098 | 0.04758165 | 0.01394868
Горизонтальная линия q |  | Горизонтальная 2 |  |  | 0.01920392 | 0.01318956 |  |  | 0.01149361 | 0.01494572 | 0.03034952 | 0.01476825 | 0.04891881 | 0.01472361
0 |  | 0 |  |  | 0.02011854 | 0.01388375 |  |  | 0.01196879 | 0.01573234 | 0.03110095 | 0.01554553 | 0.05013001 | 0.01549853
[5 empty] | 0.02102407 | 0.01457794 |  |  | 0.01224345 | 0.01651895 | 0.03223762 | 0.01632281 | 0.05151472 | 0.01627346
Вертикальная линия q |  |  |  |  | 0.0219206 | 0.01527212 |  |  | 0.01251702 | 0.01730557 | 0.03305905 | 0.01710008 | 0.05297241 | 0.01704839
| 0 |  |  |  | 0.02280819 | 0.01596631 |  |  | 0.01308892 | 0.01809219 | 0.03346474 | 0.01787736 | 0.05430254 | 0.01782331
[5 empty] | 0.02368692 | 0.0166605 |  |  | 0.01325857 | 0.0188788 | 0.0345542 | 0.01865464 | 0.05510459 | 0.01859824
[5 empty] | 0.02455688 | 0.01735469 |  |  | 0.0136254 | 0.01966542 | 0.03522695 | 0.01943191 | 0.05617803 | 0.01937317
[5 empty] | 0.02541812 | 0.01804887 |  |  | 0.01408883 | 0.02045204 | 0.0357825 | 0.02020919 | 0.05782233 | 0.02014809
[5 empty] | 0.02634392 | 0.01880297 |  |  | 0.01434829 | 0.02123866 | 0.03662034 | 0.02098647 | 0.05873695 | 0.02092302
[5 empty] | 0.02710372 | 0.01943725 |  |  | 0.0149032 | 0.02202527 | 0.03754 | 0.02176374 | 0.05952137 | 0.02169795
[5 empty] | 0.02790498 | 0.02013144 |  |  | 0.01515297 | 0.02281189 | 0.03794099 | 0.02254102 | 0.06097507 | 0.02247287
[5 empty] | 0.02867975 | 0.02082562 |  |  | 0.01549705 | 0.02359851 | 0.03882281 | 0.0233183 | 0.0620975 | 0.0232478
[5 empty] | 0.02943337 | 0.02151981 |  |  | 0.01593484 | 0.02438512 | 0.03948496 | 0.02409557 | 0.06288815 | 0.02402273
[5 empty] | 0.03017118 | 0.022214 |  |  | 0.01616578 | 0.02517174 | 0.03992698 | 0.02487285 | 0.06424647 | 0.02479765
[5 empty] | 0.03089851 | 0.02290819 |  |  | 0.01658929 | 0.02595836 | 0.04064835 | 0.02565012 | 0.06477194 | 0.02557258
[5 empty] | 0.0316207 | 0.02360237 |  |  | 0.01690479 | 0.02674497 | 0.0411486 | 0.0264274 | 0.06586404 | 0.02634751
[5 empty] | 0.03234309 | 0.02429656 |  |  | 0.0172117 | 0.02753159 | 0.04172722 | 0.02720468 | 0.06622222 | 0.02712243
[5 empty] | 0.03307101 | 0.02499075 |  |  | 0.01750945 | 0.02831821 | 0.04238374 | 0.02798195 | 0.06754597 | 0.02789736
[5 empty] | 0.03380981 | 0.02568494 |  |  | 0.01769747 | 0.02910482 | 0.04301766 | 0.02875923 | 0.06843475 | 0.02867229
[5 empty] | 0.0345648 | 0.02637912 |  |  | 0.01787517 | 0.02989144 | 0.04352849 | 0.02953651 | 0.06888803 | 0.02944721
[5 empty] | 0.03534135 | 0.02707331 |  |  | 0.01834198 | 0.03067806 | 0.04421574 | 0.03031378 | 0.06990529 | 0.03022214
[5 empty] | 0.03614477 | 0.0277675 |  |  | 0.01849732 | 0.03146467 | 0.04447892 | 0.03109106 | 0.06998598 | 0.03099707
[5 empty] | 0.03734392 | 0.02875456 |  |  | 0.01864062 | 0.03225129 | 0.04481754 | 0.03186834 | 0.07072959 | 0.03177199
[5 empty] | 0.03787264 | 0.02915587 |  |  | 0.0190713 | 0.03303791 | 0.04523111 | 0.03264561 | 0.07143558 | 0.03254692
[5 empty] | 0.03889377 | 0.02985006 |  |  | 0.01928879 | 0.03382453 | 0.04571914 | 0.03342289 | 0.07200343 | 0.03332185
[5 empty] | 0.04001779 | 0.03054425 |  |  | 0.01949251 | 0.03461114 | 0.04618114 | 0.03420017 | 0.0730326 | 0.03409677
[5 empty] | 0.04120726 | 0.03123844 |  |  | 0.01958188 | 0.03539776 | 0.04621662 | 0.03497744 | 0.07312257 | 0.0348717
[5 empty] | 0.04242476 | 0.03193262 |  |  | 0.01965632 | 0.03618438 | 0.04672508 | 0.03575472 | 0.07337279 | 0.03564663
[5 empty] | 0.04363285 | 0.03262681 |  |  | 0.01991526 | 0.03697099 | 0.04690604 | 0.036532 | 0.07438276 | 0.03642155
[5 empty] | 0.04479412 | 0.033321 |  |  | 0.01995813 | 0.03775761 | 0.04715901 | 0.03730927 | 0.07455193 | 0.03719648
[5 empty] | 0.04587112 | 0.03401519 |  |  | 0.02018435 | 0.03854423 | 0.0476835 | 0.03808655 | 0.07477977 | 0.03797141
[5 empty] | 0.04682644 | 0.03470937 |  |  | 0.02029333 | 0.03933084 | 0.04747902 | 0.03886383 | 0.07486576 | 0.03874633
[5 empty] | 0.04762263 | 0.03540356 |  |  | 0.02048451 | 0.04011746 | 0.04794507 | 0.0396411 | 0.07540937 | 0.03952126
[5 empty] | 0.04822229 | 0.03609775 |  |  | 0.02035731 | 0.04090408 | 0.04798117 | 0.04041838 | 0.07521006 | 0.04029619
[5 empty] | 0.0486029 | 0.03679194 |  |  | 0.02051116 | 0.04169069 | 0.04798683 | 0.04119565 | 0.07526731 | 0.04107111
[5 empty] | 0.04892365 | 0.03748612 |  |  | 0.02066004 | 0.04247731 | 0.04826155 | 0.04197293 | 0.07578059 | 0.04184604
[5 empty] | 0.04923722 | 0.03818031 |  |  | 0.02065966 | 0.04326393 | 0.04841658 | 0.04275021 | 0.07617312 | 0.04262097
[5 empty] | 0.04954362 | 0.0388745 |  |  | 0.02055792 | 0.04405054 | 0.04801636 | 0.04352748 | 0.0760731 | 0.04339589
[5 empty] | 0.04984285 | 0.03956869 |  |  | 0.02044957 | 0.04483716 | 0.04810364 | 0.04430476 | 0.07545395 | 0.04417082
[5 empty] | 0.05013492 | 0.04026287 |  |  | 0.02063509 | 0.04562378 | 0.04837175 | 0.04508204 | 0.07539569 | 0.04494575
[5 empty] | 0.05041984 | 0.04095706 |  |  | 0.02041472 | 0.04641039 | 0.0480214 | 0.04585931 | 0.0757999 | 0.04572067
[5 empty] | 0.0506976 | 0.04165125 |  |  | 0.02048867 | 0.04719701 | 0.04815328 | 0.04663659 | 0.07566818 | 0.0464956
[5 empty] | 0.05096823 | 0.04234544 |  |  | 0.02055718 | 0.04798363 | 0.04796809 | 0.04741387 | 0.07500212 | 0.04727053
[5 empty] | 0.05123171 | 0.04303962 |  |  | 0.02052045 | 0.04877025 | 0.04786652 | 0.04819114 | 0.07490332 | 0.04804545
[5 empty] | 0.05148807 | 0.04373381 |  |  | 0.02037872 | 0.04955686 | 0.04774926 | 0.04896842 | 0.07507336 | 0.04882038
[5 empty] | 0.0517373 | 0.044428 |  |  | 0.02023222 | 0.05034348 | 0.04761703 | 0.0497457 | 0.07501385 | 0.04959531
[5 empty] | 0.05197941 | 0.04512219 |  |  | 0.02038116 | 0.0511301 | 0.0472705 | 0.05052297 | 0.07472636 | 0.05037023
[5 empty] | 0.0522144 | 0.04581637 |  |  | 0.02032576 | 0.05191671 | 0.04711038 | 0.05130025 | 0.0739125 | 0.05114516
[5 empty] | 0.05244229 | 0.04651056 |  |  | 0.02006627 | 0.05270333 | 0.04693736 | 0.05207753 | 0.07377385 | 0.05192009
[5 empty] | 0.05266307 | 0.04720475 |  |  | 0.02000289 | 0.05348995 | 0.04695213 | 0.0528548 | 0.07371201 | 0.05269501
[5 empty] | 0.05287676 | 0.04789894 |  |  | 0.02013585 | 0.05427656 | 0.04665541 | 0.05363208 | 0.07262856 | 0.05346994
[5 empty] | 0.05308335 | 0.04859312 |  |  | 0.02006538 | 0.05506318 | 0.04674787 | 0.05440936 | 0.07282511 | 0.05424487
[5 empty] | 0.05328286 | 0.04928731 |  |  | 0.01989171 | 0.0558498 | 0.04653021 | 0.05518663 | 0.07180325 | 0.05501979
[5 empty] | 0.05347529 | 0.0499815 |  |  | 0.01981504 | 0.05663641 | 0.04590314 | 0.05596391 | 0.07136456 | 0.05579472
[5 empty] | 0.05366065 | 0.05067569 |  |  | 0.01963562 | 0.05742303 | 0.04586734 | 0.05674118 | 0.07101064 | 0.05656965
[5 empty] | 0.05383894 | 0.05136987 |  |  | 0.01975366 | 0.05820965 | 0.04552352 | 0.05751846 | 0.07064307 | 0.05734457
[5 empty] | 0.05401017 | 0.05206406 |  |  | 0.01946939 | 0.05899626 | 0.04537236 | 0.05829574 | 0.06996347 | 0.0581195
[5 empty] | 0.05417433 | 0.05275825 |  |  | 0.01958303 | 0.05978288 | 0.04521457 | 0.05907301 | 0.0697734 | 0.05889443
[5 empty] | 0.05433145 | 0.05345244 |  |  | 0.0192948 | 0.0605695 | 0.04495084 | 0.05985029 | 0.06907448 | 0.05966935
[5 empty] | 0.05448153 | 0.05414662 |  |  | 0.01920494 | 0.06135612 | 0.04468187 | 0.06062757 | 0.06906828 | 0.06044428
[5 empty] | 0.05462456 | 0.05484081 |  |  | 0.01911366 | 0.06214273 | 0.04430834 | 0.06140484 | 0.0682564 | 0.06121921
[5 empty] | 0.05476056 | 0.055535 |  |  | 0.01922119 | 0.06292935 | 0.04393097 | 0.06218212 | 0.06754044 | 0.06199413
[5 empty] | 0.05488953 | 0.05622919 |  |  | 0.01892775 | 0.06371597 | 0.04395043 | 0.0629594 | 0.06752199 | 0.06276906
[5 empty] | 0.05501149 | 0.05692337 |  |  | 0.01883357 | 0.06450258 | 0.04346744 | 0.06373667 | 0.06710263 | 0.06354399
[5 empty] | 0.05512642 | 0.05761756 |  |  | 0.01893887 | 0.0652892 | 0.04298268 | 0.06451395 | 0.06618396 | 0.06431891
[5 empty] | 0.05523434 | 0.05831175 |  |  | 0.01884388 | 0.06607582 | 0.04279686 | 0.06529123 | 0.06546758 | 0.06509384
[5 empty] | 0.05533526 | 0.05900594 |  |  | 0.01864881 | 0.06686243 | 0.04251065 | 0.0660685 | 0.06515507 | 0.06586877
[5 empty] | 0.05542918 | 0.05970012 |  |  | 0.0185539 | 0.06764905 | 0.04212478 | 0.06684578 | 0.06474803 | 0.06664369
[5 empty] | 0.05551611 | 0.06039431 |  |  | 0.01845937 | 0.06843567 | 0.04203992 | 0.06762306 | 0.06424804 | 0.06741862
[5 empty] | 0.05559605 | 0.0610885 |  |  | 0.01846544 | 0.06922228 | 0.04175677 | 0.06840033 | 0.06375671 | 0.06819355
[5 empty] | 0.05566901 | 0.06178269 |  |  | 0.01827234 | 0.0700089 | 0.04127604 | 0.06917761 | 0.06357562 | 0.06896847
[5 empty] | 0.05573499 | 0.06247687 |  |  | 0.01808029 | 0.07079552 | 0.04119841 | 0.06995489 | 0.06280637 | 0.0697434
[5 empty] | 0.05579401 | 0.06317106 |  |  | 0.01818951 | 0.07158213 | 0.04102458 | 0.07073216 | 0.06255055 | 0.07051833
[5 empty] | 0.05584606 | 0.06386525 |  |  | 0.01800023 | 0.07236875 | 0.04065525 | 0.07150944 | 0.06210974 | 0.07129325
[5 empty] | 0.05589115 | 0.06455944 |  |  | 0.0180111 | 0.07315537 | 0.04048571 | 0.07228671 | 0.06158099 | 0.07206818
[5 empty] | 0.05592928 | 0.06525362 |  |  | 0.01791961 | 0.07394199 | 0.04020731 | 0.07306399 | 0.06065681 | 0.07284311
[5 empty] | 0.05596047 | 0.06594781 |  |  | 0.01772577 | 0.0747286 | 0.03982021 | 0.07384127 | 0.06043641 | 0.07361803
[5 empty] | 0.05598472 | 0.066642 |  |  | 0.01752964 | 0.07551522 | 0.03932474 | 0.07461854 | 0.06021908 | 0.07439296
[5 empty] | 0.05600204 | 0.06733619 |  |  | 0.01763128 | 0.07630184 | 0.03942122 | 0.07539582 | 0.05940415 | 0.07516789
[5 empty] | 0.05601242 | 0.06803037 |  |  | 0.01743074 | 0.07708845 | 0.03890996 | 0.0761731 | 0.05969093 | 0.07594281
[5 empty] | 0.05601588 | 0.06872456 |  |  | 0.01732808 | 0.07787507 | 0.0385913 | 0.07695037 | 0.05867872 | 0.07671774
[5 empty] | 0.05601588 | 0.06872456 |  |  | 0.01722336 | 0.07866169 | 0.03816554 | 0.07772765 | 0.05866685 | 0.07749267
[5 empty] | 0.05507118 | 0.06872429 |  |  | 0.01711662 | 0.0794483 | 0.038033 | 0.07850493 | 0.05785462 | 0.07826759
[5 empty] | 0.05413708 | 0.06872402 |  |  | 0.01710794 | 0.08023492 | 0.03769402 | 0.0792822 | 0.05734135 | 0.07904252
[5 empty] | 0.05321407 | 0.06872375 |  |  | 0.01689736 | 0.08102154 | 0.03734891 | 0.08005948 | 0.05732634 | 0.07981745
[5 empty] | 0.05230266 | 0.06872349 |  |  | 0.01688494 | 0.08180815 | 0.03699799 | 0.08083676 | 0.05710892 | 0.08059237
[5 empty] | 0.05140335 | 0.06872322 |  |  | 0.01677074 | 0.08259477 | 0.03654158 | 0.08161403 | 0.05618839 | 0.0813673
[5 empty] | 0.05051664 | 0.06872295 |  |  | 0.01645481 | 0.08338139 | 0.03598 | 0.08239131 | 0.05566407 | 0.08214223
[5 empty] | 0.04964303 | 0.06872268 |  |  | 0.01633721 | 0.084168 | 0.03601357 | 0.08316859 | 0.05563527 | 0.08291715
[5 empty] | 0.04878303 | 0.06872241 |  |  | 0.016218 | 0.08495462 | 0.03524261 | 0.08394586 | 0.0552013 | 0.08369208
[5 empty] | 0.04793713 | 0.06872214 |  |  | 0.01609723 | 0.08574124 | 0.03516745 | 0.08472314 | 0.05436147 | 0.08446701
[5 empty] | 0.04710584 | 0.06872188 |  |  | 0.01617495 | 0.08652786 | 0.0345884 | 0.08550042 | 0.0542151 | 0.08524193
[5 empty] | 0.04628966 | 0.06872161 |  |  | 0.01595123 | 0.08731447 | 0.03450579 | 0.08627769 | 0.0540615 | 0.08601686
[5 empty] | 0.04548909 | 0.06872134 |  |  | 0.01592612 | 0.08810109 | 0.03401993 | 0.08705497 | 0.05329998 | 0.08679179
[5 empty] | 0.04470462 | 0.06872107 |  |  | 0.01569968 | 0.08888771 | 0.03353114 | 0.08783224 | 0.05302985 | 0.08756671
[5 empty] | 0.04393677 | 0.0687208 |  |  | 0.01557196 | 0.08967432 | 0.03333975 | 0.08860952 | 0.05255043 | 0.08834164
[5 empty] | 0.04318604 | 0.06872053 |  |  | 0.01534302 | 0.09046094 | 0.03294607 | 0.0893868 | 0.05216103 | 0.08911657
[5 empty] | 0.04245292 | 0.06872026 |  |  | 0.01531292 | 0.09124756 | 0.03255044 | 0.09016407 | 0.05106096 | 0.08989149
[5 empty] | 0.04173792 | 0.06872 |  |  | 0.01508171 | 0.09203417 | 0.03205316 | 0.09094135 | 0.05064953 | 0.09066642
[5 empty] | 0.04104153 | 0.06871973 |  |  | 0.01504944 | 0.09282079 | 0.03145455 | 0.09171863 | 0.05072606 | 0.09144135
[5 empty] | 0.04036427 | 0.06871946 |  |  | 0.01491618 | 0.09360741 | 0.03135495 | 0.0924959 | 0.04988986 | 0.09221627
[5 empty] | 0.03970662 | 0.06871919 |  |  | 0.01468198 | 0.09439402 | 0.03065466 | 0.09327318 | 0.04914024 | 0.0929912
[5 empty] | 0.0390691 | 0.06871892 |  |  | 0.0147469 | 0.09518064 | 0.03045402 | 0.09405046 | 0.04907651 | 0.09376613
[5 empty] | 0.03845221 | 0.06871865 |  |  | 0.01461099 | 0.09596726 | 0.02995333 | 0.09482773 | 0.04779799 | 0.09454105
[5 empty] | 0.03785644 | 0.06871838 |  |  | 0.01437431 | 0.09675387 | 0.02965292 | 0.09560501 | 0.04790399 | 0.09531598
[5 empty] | 0.03728229 | 0.06871812 |  |  | 0.01433691 | 0.09754049 | 0.02935311 | 0.09638229 | 0.04729382 | 0.09609091
[5 empty] | 0.03672823 | 0.06871785 |  |  | 0.01409886 | 0.09832711 | 0.02895423 | 0.09715956 | 0.04656679 | 0.09686583
[5 empty] | 0.03618246 | 0.06871758 |  |  | 0.0139602 | 0.09911372 | 0.02825659 | 0.09793684 | 0.04592221 | 0.09764076
[5 empty] | 0.03564345 | 0.06871731 |  |  | 0.013921 | 0.09990034 | 0.0280605 | 0.09871412 | 0.04495941 | 0.09841569
[5 empty] | 0.03511169 | 0.06871704 |  |  | 0.01367991 | 0.100687 | 0.02766003 | 0.09949139 | 0.04413912 | 0.09919061
[5 empty] | 0.03458768 | 0.06871677 |  |  | 0.01363527 | 0.1014736 | 0.02724799 | 0.1002687 | 0.04341618 | 0.09996554
[5 empty] | 0.03407192 | 0.0687165 |  |  | 0.01328726 | 0.1022602 | 0.0268252 | 0.1010459 | 0.04249714 | 0.1007405
[5 empty] | 0.03356492 | 0.06871624 |  |  | 0.01333604 | 0.1030468 | 0.02609245 | 0.1018232 | 0.04148869 | 0.1015154
[5 empty] | 0.03306718 | 0.06871597 |  |  | 0.0130818 | 0.1038334 | 0.02595057 | 0.1026005 | 0.04029755 | 0.1022903
[5 empty] | 0.0325792 | 0.0687157 |  |  | 0.01292469 | 0.10462 | 0.02560038 | 0.1033778 | 0.03963041 | 0.1030652
[5 empty] | 0.03210148 | 0.06871543 |  |  | 0.0127649 | 0.1054067 | 0.02474268 | 0.1041551 | 0.037894 | 0.1038402
[5 empty] | 0.03163452 | 0.06871516 |  |  | 0.01270261 | 0.1061933 | 0.02427829 | 0.1049323 | 0.03649501 | 0.1046151
[5 empty] | 0.03117882 | 0.06871489 |  |  | 0.01243798 | 0.1069799 | 0.02410802 | 0.1057096 | 0.03554015 | 0.10539
[5 empty] | 0.03073489 | 0.06871463 |  |  | 0.01217118 | 0.1077665 | 0.0237327 | 0.1064869 | 0.03363614 | 0.106165
[5 empty] | 0.03030323 | 0.06871436 |  |  | 0.0122024 | 0.1085531 | 0.02325313 | 0.1072642 | 0.03258967 | 0.1069399
[5 empty] | 0.02988433 | 0.06871409 |  |  | 0.01193181 | 0.1093397 | 0.02277013 | 0.1080414 | 0.03130745 | 0.1077148
[5 empty] | 0.02947871 | 0.06871382 |  |  | 0.01185958 | 0.1101264 | 0.02208451 | 0.1088187 | 0.0297962 | 0.1084897
[5 empty] | 0.02908685 | 0.06871355 |  |  | 0.01168588 | 0.110913 | 0.02149709 | 0.109596 | 0.02836261 | 0.1092647
[5 empty] | 0.02870927 | 0.06871328 |  |  | 0.01141089 | 0.1116996 | 0.02110869 | 0.1103733 | 0.0262134 | 0.1100396
[5 empty] | 0.02834646 | 0.06871301 |  |  | 0.01113478 | 0.1124862 | 0.02062012 | 0.1111505 | 0.02495527 | 0.1108145
[5 empty] | 0.02799893 | 0.06871275 |  |  | 0.01105773 | 0.1132728 | 0.02033218 | 0.1119278 | 0.02329493 | 0.1115894
[5 empty] | 0.02766717 | 0.06871248 |  |  | 0.0109799 | 0.1140594 | 0.01964571 | 0.1127051 | 0.02163908 | 0.1123644
[5 empty] | 0.02735169 | 0.06871221 |  |  | 0.01070148 | 0.1148461 | 0.01916151 | 0.1134824 | 0.02029445 | 0.1131393
[5 empty] | 0.02705299 | 0.06871194 |  |  | 0.01062264 | 0.1156327 | 0.01858039 | 0.1142596 | 0.01906772 | 0.1139142
[5 empty] | 0.02677157 | 0.06871167 |  |  | 0.01024355 | 0.1164193 | 0.01810318 | 0.1150369 | 0.01706561 | 0.1146891
[5 empty] | 0.02650794 | 0.0687114 |  |  | 0.01016439 | 0.1172059 | 0.01753068 | 0.1158142 | 0.01559483 | 0.1154641
[5 empty] | 0.02650794 | 0.0687114 |  |  | 0.009985321 | 0.1179925 | 0.01716372 | 0.1165915 | 0.01396207 | 0.116239
[5 empty] | 0.02582914 | 0.06858641 |  |  | 0.009906528 | 0.1187791 | 0.0170031 | 0.1173688 | 0.01297406 | 0.1170139
[5 empty] | 0.02515785 | 0.06846142 |  |  | 0.009628183 | 0.1195658 | 0.01624964 | 0.118146 | 0.0117375 | 0.1177889
[5 empty] | 0.02449443 | 0.06833643 |  |  | 0.009550458 | 0.1203524 | 0.01590416 | 0.1189233 | 0.009959089 | 0.1185638
[5 empty] | 0.0238392 | 0.06821144 |  |  | 0.009273528 | 0.121139 | 0.01546747 | 0.1197006 | 0.009145541 | 0.1193387
[5 empty] | 0.0231925 | 0.06808645 |  |  | 0.009097566 | 0.1219256 | 0.01504038 | 0.1204779 | 0.00780356 | 0.1201136
[5 empty] | 0.02255467 | 0.06796145 |  |  | 0.008922747 | 0.1227122 | 0.01442371 | 0.1212551 | 0.007039855 | 0.1208886
[5 empty] | 0.02192606 | 0.06783646 |  |  | 0.008749245 | 0.1234988 | 0.01431828 | 0.1220324 | 0.005861133 | 0.1216635
[5 empty] | 0.02130698 | 0.06771147 |  |  | 0.008677232 | 0.1242855 | 0.01402489 | 0.1228097 | 0.004674101 | 0.1224384
[5 empty] | 0.02069779 | 0.06758648 |  |  | 0.008506884 | 0.1250721 | 0.01334437 | 0.123587 | 0.003985466 | 0.1232133
[5 empty] | 0.02009882 | 0.06746149 |  |  | 0.008138374 | 0.1258587 | 0.01307753 | 0.1243642 | 0.003601936 | 0.1239883
[5 empty] | 0.01951041 | 0.0673365 |  |  | 0.008071876 | 0.1266453 | 0.01252518 | 0.1251415 | 0.003230216 | 0.1247632
[5 empty] | 0.01893289 | 0.06721151 |  |  | 0.008007563 | 0.1274319 | 0.01238813 | 0.1259188 | 0.002577015 | 0.1255381
[5 empty] | 0.01836661 | 0.06708652 |  |  | 0.00784561 | 0.1282185 | 0.01226721 | 0.1266961 | 0.00234904 | 0.126313
[5 empty] | 0.0178119 | 0.06696152 |  |  | 0.007686191 | 0.1290052 | 0.01186323 | 0.1274733 | 0.002252998 | 0.127088
[5 empty] | 0.01726909 | 0.06683653 |  |  | 0.007329466 | 0.1297918 | 0.01157689 | 0.1282506 | 0.001794905 | 0.1278629
[5 empty] | 0.01673854 | 0.06671154 |  |  | 0.007174227 | 0.1305784 | 0.01109898 | 0.1290279 | 0.001694933 | 0.1286378
[5 empty] | 0.01622056 | 0.06658655 |  |  | 0.007219583 | 0.131365 | 0.01072337 | 0.1298052 | 0.001795095 | 0.1294128
[5 empty] | 0.01571551 | 0.06646156 |  |  | 0.006965537 | 0.1321516 | 0.01065024 | 0.1305825 | 0.001595517 | 0.1301877
[5 empty] | 0.01522372 | 0.06633657 |  |  | 0.00671209 | 0.1329382 | 0.01037979 | 0.1313597 | 0.002196321 | 0.1309626
[5 empty] | 0.01474552 | 0.06621158 |  |  | 0.006659245 | 0.1337249 | 0.0101122 | 0.132137 | 0.00189763 | 0.1317375
[5 empty] | 0.01428126 | 0.06608658 |  |  | 0.006407005 | 0.1345115 | 0.01004765 | 0.1329143 | 0.001799569 | 0.1325125
[5 empty] | 0.01383127 | 0.06596159 |  |  | 0.006355372 | 0.1352981 | 0.009686322 | 0.1336916 | 0.00230226 | 0.1332874
[5 empty] | 0.01339589 | 0.0658366 |  |  | 0.006104348 | 0.1360847 | 0.009228409 | 0.1344688 | 0.002305827 | 0.1340623
[5 empty] | 0.01297545 | 0.06571161 |  |  | 0.005953935 | 0.1368713 | 0.008874092 | 0.1352461 | 0.001910393 | 0.1348372
[5 empty] | 0.01256892 | 0.06558662 |  |  | 0.005904137 | 0.137658 | 0.008823557 | 0.1360234 | 0.001716083 | 0.1356122
[5 empty] | 0.01216837 | 0.06546163 |  |  | 0.005854954 | 0.1384446 | 0.008376989 | 0.1368007 | 0.001623018 | 0.1363871
[5 empty] | 0.01177274 | 0.06533664 |  |  | 0.005606391 | 0.1392312 | 0.008534572 | 0.1375779 | 0.001731323 | 0.137162
[5 empty] | 0.01138239 | 0.06521164 |  |  | 0.005358449 | 0.1400178 | 0.007996492 | 0.1383552 | 0.001941121 | 0.1379369
[5 empty] | 0.01099764 | 0.06508665 |  |  | 0.00541113 | 0.1408044 | 0.007862933 | 0.1391325 | 0.002252536 | 0.1387119
[5 empty] | 0.01061884 | 0.06496166 |  |  | 0.005064437 | 0.141591 | 0.00763408 | 0.1399098 | 0.00226569 | 0.1394868
[5 empty] | 0.01024631 | 0.06483667 |  |  | 0.005018372 | 0.1423777 | 0.007310119 | 0.140687 | 0.002380708 | 0.1402617
[5 empty] | 0.009880412 | 0.06471168 |  |  | 0.004872938 | 0.1431643 | 0.006991233 | 0.1414643 | 0.001897712 | 0.1410367
[5 empty] | 0.009521467 | 0.06458669 |  |  | 0.004828137 | 0.1439509 | 0.006777609 | 0.1422416 | 0.002316827 | 0.1418116
[5 empty] | 0.009169817 | 0.0644617 |  |  | 0.004583971 | 0.1447375 | 0.006969431 | 0.1430189 | 0.001838175 | 0.1425865
[5 empty] | 0.008825799 | 0.06433671 |  |  | 0.004540443 | 0.1455241 | 0.006366884 | 0.1437962 | 0.00236188 | 0.1433614
[5 empty] | 0.008489751 | 0.06421171 |  |  | 0.004197554 | 0.1463107 | 0.006470152 | 0.1445734 | 0.001888065 | 0.1441364
[5 empty] | 0.00816201 | 0.06408672 |  |  | 0.004155309 | 0.1470974 | 0.006279422 | 0.1453507 | 0.001916854 | 0.1449113
[5 empty] | 0.007842915 | 0.06396173 |  |  | 0.004013708 | 0.147884 | 0.006094877 | 0.146128 | 0.00184837 | 0.1456862
[5 empty] | 0.007532803 | 0.06383674 |  |  | 0.003972754 | 0.1486706 | 0.005616703 | 0.1469053 | 0.002082737 | 0.1464611
[5 empty] | 0.00723201 | 0.06371175 |  |  | 0.00373245 | 0.1494572 | 0.005845085 | 0.1476825 | 0.002420078 | 0.1472361
[5 empty] | 0.006940876 | 0.06358676 |  |  | 0.003692797 | 0.1502438 | 0.005480207 | 0.1484598 | 0.002460516 | 0.148011
[5 empty] | 0.006659737 | 0.06346177 |  |  | 0.003353799 | 0.1510304 | 0.005422255 | 0.1492371 | 0.002004175 | 0.1487859
[5 empty] | 0.006388932 | 0.06333677 |  |  | 0.003415458 | 0.1518171 | 0.005371413 | 0.1500144 | 0.002751178 | 0.1495608
[5 empty] | 0.006128797 | 0.06321178 |  |  | 0.003077775 | 0.1526037 | 0.005227867 | 0.1507916 | 0.002801649 | 0.1503358
[5 empty] | 0.005879671 | 0.06308679 |  |  | 0.003140754 | 0.1533903 | 0.004691801 | 0.1515689 | 0.002255711 | 0.1511107
[5 empty] | 0.00564189 | 0.0629618 |  |  | 0.002904397 | 0.1541769 | 0.0047634 | 0.1523462 | 0.002413488 | 0.1518856
[5 empty] | 0.005415793 | 0.06283681 |  |  | 0.002868706 | 0.1549635 | 0.004742849 | 0.1531235 | 0.002475102 | 0.1526606
[5 empty] | 0.005201717 | 0.06271182 |  |  | 0.002633683 | 0.1557501 | 0.004630333 | 0.1539007 | 0.002940678 | 0.1534355
[5 empty] | 0.005 | 0.06258683 |  |  | 0.002399331 | 0.1565368 | 0.004326038 | 0.154678 | 0.002710338 | 0.1542104
[5 empty] | 0.005 | 0.06257367
[5 empty] | 0.005704193 | 0.06257394
[5 empty] | 0.006404465 | 0.06257421
[5 empty] | 0.007100771 | 0.06257447
[5 empty] | 0.007793066 | 0.06257474
[5 empty] | 0.008481306 | 0.06257501
[5 empty] | 0.009165445 | 0.06257528
[5 empty] | 0.00984544 | 0.06257555
[5 empty] | 0.01052124 | 0.06257582
[5 empty] | 0.01119281 | 0.06257609
[5 empty] | 0.0118601 | 0.06257635
[5 empty] | 0.01252307 | 0.06257662
[5 empty] | 0.01318167 | 0.06257689
[5 empty] | 0.01383585 | 0.06257716
[5 empty] | 0.01448557 | 0.06257743
[5 empty] | 0.01513079 | 0.0625777
[5 empty] | 0.01577146 | 0.06257797
[5 empty] | 0.01640754 | 0.06257823
[5 empty] | 0.01703898 | 0.0625785
[5 empty] | 0.01766573 | 0.06257877
[5 empty] | 0.01828776 | 0.06257904
[5 empty] | 0.01890502 | 0.06257931
[5 empty] | 0.01951746 | 0.06257958
[5 empty] | 0.02012503 | 0.06257984
[5 empty] | 0.0207277 | 0.06258011
[5 empty] | 0.0213256 | 0.06258038
[5 empty] | 0.02191978 | 0.06258065
[5 empty] | 0.02251039 | 0.06258092
[5 empty] | 0.02309737 | 0.06258119
[5 empty] | 0.02368069 | 0.06258146
[5 empty] | 0.0242603 | 0.06258172
[5 empty] | 0.02483615 | 0.06258199
[5 empty] | 0.02540819 | 0.06258226
[5 empty] | 0.02597639 | 0.06258253
[5 empty] | 0.02654071 | 0.0625828
[5 empty] | 0.02710108 | 0.06258307
[5 empty] | 0.02765747 | 0.06258334
[5 empty] | 0.02820984 | 0.0625836
[5 empty] | 0.02875814 | 0.06258387
[5 empty] | 0.02930232 | 0.06258414
[5 empty] | 0.02984234 | 0.06258441
[5 empty] | 0.03037816 | 0.06258468
[5 empty] | 0.03090973 | 0.06258495
[5 empty] | 0.031437 | 0.06258522
[5 empty] | 0.03195993 | 0.06258548
[5 empty] | 0.03247848 | 0.06258575
[5 empty] | 0.0329926 | 0.06258602
[5 empty] | 0.03350225 | 0.06258629
[5 empty] | 0.03400738 | 0.06258656
[5 empty] | 0.03450794 | 0.06258683
[5 empty] | 0.03450794 | 0.06257367
[5 empty] | 0.03504758 | 0.0626992
[5 empty] | 0.03558228 | 0.06282473
[5 empty] | 0.0361119 | 0.06295025
[5 empty] | 0.03663633 | 0.06307578
[5 empty] | 0.03715541 | 0.06320131
[5 empty] | 0.03766904 | 0.06332684
[5 empty] | 0.03817707 | 0.06345237
[5 empty] | 0.03867937 | 0.0635779
[5 empty] | 0.03917583 | 0.06370342
[5 empty] | 0.0396663 | 0.06382895
[5 empty] | 0.04015065 | 0.06395448
[5 empty] | 0.04062876 | 0.06408001
[5 empty] | 0.0411005 | 0.06420554
[5 empty] | 0.04156573 | 0.06433107
[5 empty] | 0.04202433 | 0.06445659
[5 empty] | 0.04247617 | 0.06458212
[5 empty] | 0.04292111 | 0.06470765
[5 empty] | 0.04335902 | 0.06483318
[5 empty] | 0.04378979 | 0.06495871
[5 empty] | 0.04421326 | 0.06508424
[5 empty] | 0.04462933 | 0.06520977
[5 empty] | 0.04503784 | 0.06533529
[5 empty] | 0.04543869 | 0.06546082
[5 empty] | 0.04583173 | 0.06558635
[5 empty] | 0.04621736 | 0.06571188
[5 empty] | 0.04659865 | 0.06583741
[5 empty] | 0.04697599 | 0.06596294
[5 empty] | 0.04734926 | 0.06608846
[5 empty] | 0.04771832 | 0.06621399
[5 empty] | 0.04808304 | 0.06633952
[5 empty] | 0.0484433 | 0.06646505
[5 empty] | 0.04879895 | 0.06659058
[5 empty] | 0.04914989 | 0.06671611
[5 empty] | 0.04949597 | 0.06684163
[5 empty] | 0.04983706 | 0.06696716
[5 empty] | 0.05017303 | 0.06709269
[5 empty] | 0.05050376 | 0.06721822
[5 empty] | 0.0508291 | 0.06734375
[5 empty] | 0.05114895 | 0.06746928
[5 empty] | 0.05146315 | 0.0675948
[5 empty] | 0.05177159 | 0.06772033
[5 empty] | 0.05207413 | 0.06784586
[5 empty] | 0.05237065 | 0.06797139
[5 empty] | 0.05266101 | 0.06809692
[5 empty] | 0.05294507 | 0.06822245
[5 empty] | 0.05322273 | 0.06834798
[5 empty] | 0.05349383 | 0.0684735
[5 empty] | 0.05375826 | 0.06859903
[5 empty] | 0.05401588 | 0.06872456
[5 empty] | 0.04834392 | 0.06872456
[5 empty] | 0.05423266 | 0.07064761
[5 empty] | 0.05443318 | 0.07257065
[5 empty] | 0.05461807 | 0.0744937
[5 empty] | 0.05478797 | 0.07641674
[5 empty] | 0.05494352 | 0.07833979
[5 empty] | 0.05508534 | 0.08026284
[5 empty] | 0.05521407 | 0.08218588
[5 empty] | 0.05533034 | 0.08410893
[5 empty] | 0.0554348 | 0.08603197
[5 empty] | 0.05552806 | 0.08795502
[5 empty] | 0.05561077 | 0.08987807
[5 empty] | 0.05568356 | 0.09180111
[5 empty] | 0.05574706 | 0.09372416
[5 empty] | 0.05580191 | 0.0956472
[5 empty] | 0.05584874 | 0.09757025
[5 empty] | 0.05588818 | 0.09949329
[5 empty] | 0.05592087 | 0.1014163
[5 empty] | 0.05594745 | 0.1033394
[5 empty] | 0.05596854 | 0.1052624
[5 empty] | 0.05598478 | 0.1071855
[5 empty] | 0.0559968 | 0.1091085
[5 empty] | 0.05600524 | 0.1110316
[5 empty] | 0.05601073 | 0.1129546
[5 empty] | 0.05601391 | 0.1148777
[5 empty] | 0.0560154 | 0.1168007
[5 empty] | 0.05601585 | 0.1187238
[5 empty] | 0.05601213 | 0.1206468
[5 empty] | 0.05596059 | 0.1225698
[5 empty] | 0.05585158 | 0.1244929
[5 empty] | 0.05568895 | 0.1264159
[5 empty] | 0.05547652 | 0.128339
[5 empty] | 0.05521814 | 0.130262
[5 empty] | 0.05491764 | 0.1321851
[5 empty] | 0.05457886 | 0.1341081
[5 empty] | 0.05420563 | 0.1360312
[5 empty] | 0.05380179 | 0.1379542
[5 empty] | 0.05337119 | 0.1398773
[5 empty] | 0.05291765 | 0.1418003
[5 empty] | 0.05244501 | 0.1437233
[5 empty] | 0.05195711 | 0.1456464
[5 empty] | 0.05145779 | 0.1475694
[5 empty] | 0.05095088 | 0.15
[5 empty] | 0.05044022 | 0.1514155
[5 empty] | 0.04992965 | 0.1533386
[5 empty] | 0.049423 | 0.1552616
[5 empty] | 0.04892412 | 0.1571847
[5 empty] | 0.04843683 | 0.1591077
[5 empty] | 0.04796498 | 0.1610308
[5 empty] | 0.0475124 | 0.1629538
[5 empty] | 0.04708293 | 0.1648769
[5 empty] | 0.04666357 | 0.1667999
[5 empty] | 0.04621112 | 0.1687229
[5 empty] | 0.04572702 | 0.170646
[5 empty] | 0.04521556 | 0.172569
[5 empty] | 0.04468103 | 0.1744921
[5 empty] | 0.04412771 | 0.1764151
[5 empty] | 0.04355991 | 0.1783382
[5 empty] | 0.0429819 | 0.1802612
[5 empty] | 0.04239797 | 0.1821843
[5 empty] | 0.04181242 | 0.1841073
[5 empty] | 0.04122953 | 0.1860304
[5 empty] | 0.04065359 | 0.1879534
[5 empty] | 0.04008889 | 0.1898764
[5 empty] | 0.03953972 | 0.1917995
[5 empty] | 0.03901037 | 0.1937225
[5 empty] | 0.03850512 | 0.1956456
[5 empty] | 0.03802826 | 0.1975686
[5 empty] | 0.03758409 | 0.1994917
[5 empty] | 0.03717689 | 0.2014147
[5 empty] | 0.03681095 | 0.2033378
[5 empty] | 0.03649056 | 0.2052608
[5 empty] | 0.03622001 | 0.2071839
[5 empty] | 0.03600358 | 0.2091069
[5 empty] | 0.03584557 | 0.21103
[5 empty] | 0.03575026 | 0.212953
[5 empty] | 0.03572164 | 0.214876
[5 empty] | 0.03572174 | 0.2167991
[5 empty] | 0.03572239 | 0.2187221
[5 empty] | 0.03572406 | 0.2206452
[5 empty] | 0.03572726 | 0.2225682
[5 empty] | 0.03573246 | 0.2244913
[5 empty] | 0.03574017 | 0.2264143
[5 empty] | 0.03575088 | 0.2283374
[5 empty] | 0.03576508 | 0.2302604
[5 empty] | 0.03578325 | 0.2321835
[5 empty] | 0.03580589 | 0.2341065
[5 empty] | 0.0358335 | 0.2360296
[5 empty] | 0.03586656 | 0.2379526
[5 empty] | 0.03590557 | 0.2398756
[5 empty] | 0.03595102 | 0.2417987
[5 empty] | 0.03600339 | 0.2437217
[5 empty] | 0.03606319 | 0.2456448
[5 empty] | 0.0361309 | 0.2475678
[5 empty] | 0.03620701 | 0.2494909
[5 empty] | 0.03629202 | 0.2514139
[5 empty] | 0.03638642 | 0.253337
[5 empty] | 0.03649069 | 0.25526
[5 empty] | 0.03660534 | 0.2571831
[5 empty] | 0.03673085 | 0.2591061