## 1
Общество с ограниченной ответственностью "Инженерная геология" (ООО "ИнжГео") | [11 empty] | Общество с ограниченной ответственностью "Инженерная геология" (ООО "ИнжГео")
Юр. адрес: 117279, г. Москва, ул. Миклухо-Маклая, 36 а, этаж 5, пом. XXIII к. 76-84 | [11 empty] | Юр. адрес: 117279, г. Москва, ул. Миклухо-Маклая, 36 а, этаж 5, пом. XXIII к. 76-84 | [8 empty] | нагр |  |  | X0 | Y0 | R |  | нагр |  |  |  | X0 | Y0 | R | нагр |  |  |  | X0 | Y0 | R |  | нагр |  |  |  | X0 | Y0 | R
Телефон/факс +7 (495) 132-30-00, Адрес электронной почты inbox@inj-geo.ru | [11 empty] | Телефон/факс +7 (495) 132-30-00, Адрес электронной почты inbox@inj-geo.ru | [12 empty] | 0 | [7 empty] | 0 | [6 empty] | 0 | [7 empty] | 0
[21 empty] | девиатор | [6 empty] | девиатор | [6 empty] | девиатор | [7 empty] | девиатор
Испытательная лаборатория ООО «ИнжГео» | [11 empty] | Испытательная лаборатория ООО «ИнжГео» | [8 empty] | x0 | Угол | X | Y |  |  |  | x0 |  | Угол | X | Y |  |  | x0 |  | Угол | X | Y |  |  |  | x0 |  | Угол | X | Y
Адрес места осуществления деятельности лаборатории: г. Москва, просп. Вернадского, д. 51, стр. 1 | [11 empty] | Адрес места осуществления деятельности лаборатории: г. Москва, просп. Вернадского, д. 51, стр. 1 | [9 empty] | 0 | [7 empty] | 0 | [6 empty] | 0 | [7 empty] | 0
Телефон +7(910)4557682, E-mail: slg85@mail.ru | [11 empty] | Телефон +7(910)4557682, E-mail: slg85@mail.ru | [9 empty] | 5 | [7 empty] | 5 | [6 empty] | 5 | [7 empty] | 5
[22 empty] | 10 | [7 empty] | 10 | [6 empty] | 10 | [7 empty] | 10
[12 empty] | Протокол испытаний № 13-63/79 от 16-01-2023 | [9 empty] | 15 | [7 empty] | 15 | [6 empty] | 15 | [7 empty] | 15
[22 empty] | 20 | [7 empty] | 20 | [6 empty] | 20 | [7 empty] | 20
[12 empty] | Наименование и адрес заказчика: Переход трубопровода через р. Енисей | [9 empty] | 25 | [7 empty] | 25 | [6 empty] | 25 | [7 empty] | 25
[12 empty] | Наименование объекта: ООО Регионстрой | [9 empty] | 30 | [7 empty] | 30 | [6 empty] | 30 | [7 empty] | 30
Наименование используемого метода/методики: ГОСТ 12248.4-2020 | [11 empty] | Наименование используемого метода/методики: ГОСТ 12248.3-2020 | [9 empty] | 35 | [7 empty] | 35 | [6 empty] | 35 | [7 empty] | 35
Условия проведения испытания: температура окружающей среды (18 - 25)0С, влажность воздуха (40 - 75)% | [11 empty] | Условия проведения испытания: температура окружающей среды (18 - 25)0С, влажность воздуха (40 - 75)% | [9 empty] | 40 | [7 empty] | 40 | [6 empty] | 40 | [7 empty] | 40
[12 empty] | Дата получение объекта подлежащего испытаниям: 20-12-2022 | [9 empty] | 45 | [7 empty] | 45 | [6 empty] | 45 | [7 empty] | 45
[12 empty] | Дата испытания: 25.10.2022-19.11.2079 | [9 empty] | 50 | [7 empty] | 50 | [6 empty] | 50 | [7 empty] | 50
[22 empty] | 55 | [7 empty] | 55 | [6 empty] | 55 | [7 empty] | 55
Испытание грунтов методом трехосного сжатия | [11 empty] | Испытание грунтов методом трехосного сжатия | [9 empty] | 60 | [7 empty] | 60 | [6 empty] | 60 | [7 empty] | 60
[22 empty] | 65 | [7 empty] | 65 | [6 empty] | 65 | [7 empty] | 65
Лабораторный номер: | [6 empty] | We, д.е. = |  |  |  |  | Лабораторный номер: |  | 1114 |  |  |  | We, д.е. = | 0.51016955 |  |  | 70 | [7 empty] | 70 | [6 empty] | 70 | [7 empty] | 70
Номер скважины: | [6 empty] | ρ, г/см3 = |  |  |  |  | Номер скважины: |  | BH-030 |  |  |  | ρ, г/см3 = | 1.56 |  |  | 75 | [7 empty] | 75 | [6 empty] | 75 | [7 empty] | 75
Глубина отбора, м: | [6 empty] | ρs, г/см3 = |  |  |  |  | Глубина отбора, м: |  | 0.9 |  |  |  | ρs, г/см3 = | 2.73 |  |  | 80 | [7 empty] | 80 | [6 empty] | 80 | [7 empty] | 80
Наименование грунта: | [6 empty] | e, д.е. = |  |  |  |  | Наименование грунта: |  | Суглинок, после оттаивания текучий, легкий пылеватый |  |  |  | e, д.е. = | 1.642797 |  |  | 85 | [7 empty] | 85 | [6 empty] | 85 | [7 empty] | 85
Схема проведения опыта: | [6 empty] | IL, д.е. = |  |  |  |  | Схема проведения опыта: |  | КД |  |  |  | IL, д.е. = | 3.035 |  |  | 90 | [7 empty] | 90 | [6 empty] | 90 | [7 empty] | 90
[22 empty] | 95 | [7 empty] | 95 | [6 empty] | 95 | [7 empty] | 95
[22 empty] | 100 | [7 empty] | 100 | [6 empty] | 100 | [7 empty] | 100
Результаты испытаний | [11 empty] | Результаты испытаний | [9 empty] | 105 | [7 empty] | 105 | [6 empty] | 105 | [7 empty] | 105
[22 empty] | 110 | [7 empty] | 110 | [6 empty] | 110 | [7 empty] | 110
[22 empty] | 115 | [7 empty] | 115 | [6 empty] | 115 | [7 empty] | 115
[22 empty] | 120 | [7 empty] | 120 | [6 empty] | 120 | [7 empty] | 120
[22 empty] | 125 | [7 empty] | 125 | [6 empty] | 125 | [7 empty] | 125
[22 empty] | 130 | [7 empty] | 130 | [6 empty] | 130 | [7 empty] | 130
[22 empty] | 135 | [7 empty] | 135 | [6 empty] | 135 | [7 empty] | 135
[22 empty] | 140 | [7 empty] | 140 | [6 empty] | 140 | [7 empty] | 140
[22 empty] | 145 | [7 empty] | 145 | [6 empty] | 145 | [7 empty] | 145
[22 empty] | 150 | [7 empty] | 150 | [6 empty] | 150 | [7 empty] | 150
[22 empty] | 155 | [7 empty] | 155 | [6 empty] | 155 | [7 empty] | 155
[22 empty] | 160 | [7 empty] | 160 | [6 empty] | 160 | [7 empty] | 160
[22 empty] | 165 | [7 empty] | 165 | [6 empty] | 165 | [7 empty] | 165
[22 empty] | 170 | [7 empty] | 170 | [6 empty] | 170 | [7 empty] | 170
[22 empty] | 175 | [7 empty] | 175 | [6 empty] | 175 | [7 empty] | 175
[22 empty] | 180 | [7 empty] | 180 | [6 empty] | 180 | [7 empty] | 180
[13 empty] | Давление в камере, Мпа σ3 | Вертикальная нагрузка, Мпа σ1 | Поровое давление, Мпа u
| K0, д.е. | 0.8781307 |  |  |  |  | Коэфф. Точки | [5 empty] | 0.05 | 0.07292063 | [5 empty] | 1 | [6 empty] | σ3,кПа | σ1,кПа | u, кПа |  |  |  | 4
| q_zg, МПа | 0.04390653 | [10 empty] | 0.15 | 0.2006772 | [27 empty] | δ3, Мпа | δ1-δ3, МПа | δ1, МПа | δ1, КПа
|  |  | Модуль деформации, МПа: | [9 empty] | 0.25 | 0.3284337 | [21 empty] | С, МПа:
|  |  | Е0= |  | Точки модуля (полное напр.), МПа |  |  |  | 0.04390653 | 0.07025045 | [25 empty] | φ, град:
|  |  | E50 = |  | qf (полное напр.), МПа |  |  |  | 0.09134392 | [26 empty] | E, Мпа
|  |  | Коэф. Поперечной деформации, ϑ = | [9 empty] | Эффективные значения угла внутреннего трения и удельного сцепления ϕ', С' | [13 empty] | x | 0
[13 empty] | ϕ', град. = | 7 | [12 empty] | y |  |  |  | С, кПа | φ,°
[13 empty] | С', МПа = | 0.004
| Исполнитель: | [6 empty] | Морозов Д.С. |  |  |  |  | Исполнитель: |  |  |  |  | Морозов Д.С.
| Начальник исп. лаборатории: | [6 empty] | Семиколенова Л.Г. |  |  |  |  | Начальник исп. лаборатории: |  |  |  |  | Семиколенова Л.Г.
Лист 1 , всего листов 2 | [11 empty] | Лист 2 , всего листов 2
Частичное воспроизведение протокола испытаний без письменного разрешения ООО «ИнжГео» ЗАПРЕЩАЕТСЯ | [11 empty] | Частичное воспроизведение протокола испытаний без письменного разрешения ООО «ИнжГео» ЗАПРЕЩАЕТСЯ
[5 empty] | второй график |  | первый график | [9 empty] | К Пуассона
dev50 | epsE50 | ind | devE0 | epsE0 | dev | eps | sigma |  | dev1 | eps1 | dev2 | eps2 | dev3 | eps3 |  | Глины
0.04134392 | 0.02759885 |  |  |  | 0 | 0 |  |  | 0 | 0 | 0 | 0 | 0 | 0 |  | < 0 | 0,20-0,30
ind |  |  |  |  | 0.001331143 | 0.0006825137 |  |  | 0.001281714 | 0.0007831948 | 0.004481276 | 0.0007723475 | 0.008544074 | 0.0007707193 |  | 0-0,25 | 0,30-0,38
2 |  |  |  |  | 0.00264756 | 0.001365027 |  |  | 0.002869484 | 0.00156639 | 0.009045475 | 0.001544695 | 0.01612124 | 0.001541439 |  | 0,25< | 0,38-0,45
E0 |  |  |  |  | 0.003949113 | 0.002047541 |  |  | 0.004 | 0.002351176 | 0.012 | 0.002177015 | 0.02275284 | 0.002312158 |  | Суглинки | 0,35-0,37
epsE0 | devE0 |  |  |  | 0.005235664 | 0.002730055 |  |  | 0.004912058 | 0.003132779 | 0.01459062 | 0.00308939 | 0.026 | 0.00283012 |  | Пески и супеси | 0,30-0,35
0.0154848 | 0.02634392 |  |  |  | 0.006507075 | 0.003412568 |  |  | 0.00566918 | 0.003915974 | 0.01703861 | 0.003861738 | 0.03039582 | 0.003853597
[5 empty] | 0.007763208 | 0.004095082 |  |  | 0.006571821 | 0.004699169 | 0.01923847 | 0.004634085 | 0.03300973 | 0.004624316
График E50 |  | График E |  |  | 0.009003926 | 0.004777596 |  |  | 0.007322352 | 0.005482363 | 0.02108819 | 0.005406433 | 0.03518489 | 0.005395035
eps | q | sigma |  |  | 0.01022909 | 0.005460109 |  |  | 0.007823148 | 0.006265558 | 0.02258576 | 0.00617878 | 0.03708764 | 0.006165755
Горизонтальная линия E50 |  | Касательная |  |  | 0.01143856 | 0.006142623 |  |  | 0.008576579 | 0.007048753 | 0.02412916 | 0.006951128 | 0.03921685 | 0.007114641
0 |  | a | b |  | 0.01263221 | 0.006825137 |  |  | 0.009085019 | 0.007831948 | 0.02533858 | 0.007661456 | 0.04029834 | 0.007707193
|  |  | 0 |  | 0.01380989 | 0.00750765 |  |  | 0.009650839 | 0.008615143 | 0.02598836 | 0.008495823 | 0.04129225 | 0.008477913
Вертикальная линия E50 |  | p1 и p2 |  |  | 0.01497146 | 0.008190164 |  |  | 0.01027641 | 0.009398337 | 0.02724553 | 0.00926817 | 0.0428711 | 0.009248632
| 0 | 0 |  |  | 0.01611679 | 0.008872678 |  |  | 0.01076411 | 0.01018153 | 0.02808837 | 0.01004052 | 0.04393421 | 0.01001935
[5 empty] | 0.01724574 | 0.009555191 |  |  | 0.01146031 | 0.01122717 | 0.02921655 | 0.01081287 | 0.04578088 | 0.01079007
Касательная линия E50 |  |  |  |  | 0.01835817 | 0.01023771 |  |  | 0.01164226 | 0.01174792 | 0.02972975 | 0.01158521 | 0.04671044 | 0.01156079
0 | 0 | Горизонтальная 1 |  |  | 0.01945394 | 0.01092022 |  |  | 0.01206551 | 0.01253112 | 0.03062764 | 0.01235756 | 0.0483222 | 0.01233151
[5 empty] | 0.02053293 | 0.01160273 |  |  | 0.01238739 | 0.01331431 | 0.03190991 | 0.01312991 | 0.04931547 | 0.01310223
Горизонтальная линия qкр |  |  |  |  | 0.02159497 | 0.01228525 |  |  | 0.01280742 | 0.01409751 | 0.03267621 | 0.01390226 | 0.05098957 | 0.01387295
Горизонтальная линия q |  | Горизонтальная 2 |  |  | 0.02263995 | 0.01296776 |  |  | 0.01342514 | 0.0148807 | 0.03332624 | 0.0146746 | 0.05174382 | 0.01464367
0 |  | 0 |  |  | 0.02366773 | 0.01365027 |  |  | 0.01364006 | 0.0156639 | 0.03445967 | 0.01544695 | 0.05287752 | 0.01541439
[5 empty] | 0.02467815 | 0.01433279 |  |  | 0.01405172 | 0.01644709 | 0.03507618 | 0.0162193 | 0.05409 | 0.01618511
Вертикальная линия q |  |  |  |  | 0.0256711 | 0.0150153 |  |  | 0.01445963 | 0.01723029 | 0.03557543 | 0.01699165 | 0.05518057 | 0.01695583
| 0 |  |  |  | 0.02634392 | 0.0154848 |  |  | 0.01496333 | 0.01801348 | 0.03645712 | 0.01776399 | 0.05674854 | 0.01772654
[5 empty] | 0.02758741 | 0.01638033 |  |  | 0.01546234 | 0.01879667 | 0.0373209 | 0.01853634 | 0.05749324 | 0.01849726
[5 empty] | 0.02849601 | 0.01706284 |  |  | 0.01575618 | 0.01957987 | 0.03826647 | 0.01930869 | 0.05911396 | 0.01926798
[5 empty] | 0.02937535 | 0.01774536 |  |  | 0.01614439 | 0.02036306 | 0.0388935 | 0.02008104 | 0.06041003 | 0.0200387
[5 empty] | 0.03022959 | 0.01842787 |  |  | 0.01652648 | 0.02114626 | 0.03970166 | 0.02085338 | 0.06078077 | 0.02080942
[5 empty] | 0.03106288 | 0.01911038 |  |  | 0.01700199 | 0.02192945 | 0.04019062 | 0.02162573 | 0.06192549 | 0.02158014
[5 empty] | 0.03187937 | 0.0197929 |  |  | 0.01717044 | 0.02271265 | 0.04116008 | 0.02239808 | 0.06314349 | 0.02235086
[5 empty] | 0.03268319 | 0.02047541 |  |  | 0.01753136 | 0.02349584 | 0.0417097 | 0.02317043 | 0.06403411 | 0.02312158
[5 empty] | 0.03347851 | 0.02115792 |  |  | 0.01788426 | 0.02427904 | 0.04193915 | 0.02394277 | 0.06539665 | 0.0238923
[5 empty] | 0.03426947 | 0.02184044 |  |  | 0.01842869 | 0.02506223 | 0.04284812 | 0.02471512 | 0.06633043 | 0.02466302
[5 empty] | 0.03506022 | 0.02252295 |  |  | 0.01876415 | 0.02584543 | 0.04353629 | 0.02548747 | 0.06683476 | 0.02543374
[5 empty] | 0.03585491 | 0.02320546 |  |  | 0.01899019 | 0.02662862 | 0.04370332 | 0.02625982 | 0.06780896 | 0.02620446
[5 empty] | 0.03665768 | 0.02388798 |  |  | 0.01920632 | 0.02741182 | 0.04454889 | 0.02703216 | 0.06865234 | 0.02697518
[5 empty] | 0.03747269 | 0.02457049 |  |  | 0.01961207 | 0.02819501 | 0.04507269 | 0.02780451 | 0.06986422 | 0.0277459
[5 empty] | 0.03830409 | 0.02525301 |  |  | 0.01990697 | 0.02897821 | 0.04577438 | 0.02857686 | 0.07064391 | 0.02851661
[5 empty] | 0.03915601 | 0.02593552 |  |  | 0.02009054 | 0.0297614 | 0.04575365 | 0.02934921 | 0.07089073 | 0.02928733
[5 empty] | 0.04003262 | 0.02661803 |  |  | 0.02036231 | 0.0305446 | 0.04671016 | 0.03012155 | 0.07150399 | 0.03005805
[5 empty] | 0.04134392 | 0.02759885 |  |  | 0.02062181 | 0.03132779 | 0.0470436 | 0.0308939 | 0.072583 | 0.03082877
[5 empty] | 0.04189316 | 0.02798306 |  |  | 0.02106855 | 0.03211099 | 0.04755365 | 0.03166625 | 0.07282709 | 0.03159949
[5 empty] | 0.04296543 | 0.02866557 |  |  | 0.02120207 | 0.03289418 | 0.04753997 | 0.0324386 | 0.07353557 | 0.03237021
[5 empty] | 0.04413306 | 0.02934809 |  |  | 0.0213219 | 0.03367738 | 0.04800225 | 0.03321094 | 0.07440775 | 0.03314093
[5 empty] | 0.04536299 | 0.0300306 |  |  | 0.02172755 | 0.03446057 | 0.04814016 | 0.03398329 | 0.07494294 | 0.03391165
[5 empty] | 0.04662217 | 0.03071312 |  |  | 0.02191855 | 0.03524377 | 0.04895338 | 0.03475564 | 0.07544047 | 0.03468237
[5 empty] | 0.04787753 | 0.03139563 |  |  | 0.02199444 | 0.03602696 | 0.04874158 | 0.03552799 | 0.07569964 | 0.03545309
[5 empty] | 0.04909602 | 0.03207814 |  |  | 0.02205473 | 0.03681015 | 0.04940444 | 0.03630033 | 0.07601978 | 0.03622381
[5 empty] | 0.05024458 | 0.03276066 |  |  | 0.02229895 | 0.03759335 | 0.04934164 | 0.03707268 | 0.07650019 | 0.03699453
[5 empty] | 0.05129017 | 0.03344317 |  |  | 0.02232663 | 0.03837654 | 0.04995285 | 0.03784503 | 0.07714019 | 0.03776525
[5 empty] | 0.05219971 | 0.03412568 |  |  | 0.02253729 | 0.03915974 | 0.05003776 | 0.03861738 | 0.0772391 | 0.03853597
[5 empty] | 0.05294015 | 0.0348082 |  |  | 0.02253046 | 0.03994293 | 0.04989603 | 0.03938972 | 0.07779623 | 0.03930669
[5 empty] | 0.05347845 | 0.03549071 |  |  | 0.02260567 | 0.04072613 | 0.05042734 | 0.04016207 | 0.0773109 | 0.0400774
[5 empty] | 0.05384353 | 0.03617322 |  |  | 0.02276244 | 0.04150932 | 0.05033137 | 0.04093442 | 0.07748241 | 0.04084812
[5 empty] | 0.05419143 | 0.03685574 |  |  | 0.02292063 | 0.04229252 | 0.05010779 | 0.04170677 | 0.07781009 | 0.04161884
[5 empty] | 0.05453192 | 0.03753825 |  |  | 0.02281876 | 0.04307571 | 0.05067717 | 0.04247911 | 0.07843371 | 0.04238956
[5 empty] | 0.05486499 | 0.03822077 |  |  | 0.0229183 | 0.04385891 | 0.05067653 | 0.04325146 | 0.07813122 | 0.04316028
[5 empty] | 0.05519063 | 0.03890328 |  |  | 0.02280321 | 0.0446421 | 0.05027079 | 0.04402381 | 0.07822095 | 0.043931
[5 empty] | 0.05550882 | 0.03958579 |  |  | 0.02287464 | 0.0454253 | 0.0504448 | 0.04479616 | 0.07785565 | 0.04470172
[5 empty] | 0.05581956 | 0.04026831 |  |  | 0.02283326 | 0.04620849 | 0.0501995 | 0.0455685 | 0.07793694 | 0.04547244
[5 empty] | 0.05612283 | 0.04095082 |  |  | 0.02257972 | 0.04699169 | 0.05023561 | 0.04634085 | 0.07766704 | 0.04624316
[5 empty] | 0.05641863 | 0.04163333 |  |  | 0.02251469 | 0.04777488 | 0.05005388 | 0.0471132 | 0.07764819 | 0.04701388
[5 empty] | 0.05670694 | 0.04231585 |  |  | 0.02243882 | 0.04855808 | 0.05005504 | 0.04788555 | 0.07728261 | 0.0477846
[5 empty] | 0.05698776 | 0.04299836 |  |  | 0.02255277 | 0.04934127 | 0.05013982 | 0.04865789 | 0.07657254 | 0.04855532
[5 empty] | 0.05726107 | 0.04368088 |  |  | 0.02235721 | 0.05012447 | 0.05010897 | 0.04943024 | 0.0765202 | 0.04932604
[5 empty] | 0.05752686 | 0.04436339 |  |  | 0.02225279 | 0.05090766 | 0.04976322 | 0.05020259 | 0.07652782 | 0.05009676
[5 empty] | 0.05778513 | 0.0450459 |  |  | 0.02204017 | 0.05169086 | 0.0493033 | 0.05097494 | 0.07549763 | 0.05086748
[5 empty] | 0.05803586 | 0.04572842 |  |  | 0.02202002 | 0.05247405 | 0.04912997 | 0.05174729 | 0.07503187 | 0.05163819
[5 empty] | 0.05827903 | 0.04641093 |  |  | 0.02179298 | 0.05325724 | 0.04924395 | 0.05251963 | 0.07453275 | 0.05240891
[5 empty] | 0.05851465 | 0.04709344 |  |  | 0.02185972 | 0.05404044 | 0.04894598 | 0.05329198 | 0.07450252 | 0.05317963
[5 empty] | 0.0587427 | 0.04777596 |  |  | 0.0216209 | 0.05482363 | 0.0486368 | 0.05406433 | 0.07404339 | 0.05395035
[5 empty] | 0.05896317 | 0.04845847 |  |  | 0.02157718 | 0.05560683 | 0.04841714 | 0.05483668 | 0.07335761 | 0.05472107
[5 empty] | 0.05917605 | 0.04914098 |  |  | 0.02122921 | 0.05639002 | 0.04808775 | 0.05560902 | 0.07214739 | 0.05549179
[5 empty] | 0.05938132 | 0.0498235 |  |  | 0.02107766 | 0.05717322 | 0.04794935 | 0.05638137 | 0.07161496 | 0.05626251
[5 empty] | 0.05957899 | 0.05050601 |  |  | 0.02102318 | 0.05795641 | 0.0476027 | 0.05715372 | 0.07096257 | 0.05703323
[5 empty] | 0.05976903 | 0.05118853 |  |  | 0.02076645 | 0.05873961 | 0.04734852 | 0.05792607 | 0.07029243 | 0.05780395
[5 empty] | 0.05995144 | 0.05187104 |  |  | 0.0207081 | 0.0595228 | 0.04718755 | 0.05869841 | 0.07010678 | 0.05857467
[5 empty] | 0.0601262 | 0.05255355 |  |  | 0.02064881 | 0.060306 | 0.04692053 | 0.05947076 | 0.06920784 | 0.05934539
[5 empty] | 0.06029331 | 0.05323607 |  |  | 0.02038923 | 0.06108919 | 0.04654819 | 0.06024311 | 0.06879785 | 0.06011611
[5 empty] | 0.06045276 | 0.05391858 |  |  | 0.02013002 | 0.06187239 | 0.04667128 | 0.06101546 | 0.06787903 | 0.06088683
[5 empty] | 0.06060453 | 0.05460109 |  |  | 0.01997184 | 0.06265558 | 0.04639054 | 0.0617878 | 0.06735361 | 0.06165755
[5 empty] | 0.06074861 | 0.05528361 |  |  | 0.01991535 | 0.06343878 | 0.04580668 | 0.06256015 | 0.06622383 | 0.06242827
[5 empty] | 0.060885 | 0.05596612 |  |  | 0.01966122 | 0.06422197 | 0.04582047 | 0.0633325 | 0.06589191 | 0.06319898
[5 empty] | 0.06101368 | 0.05664864 |  |  | 0.01951009 | 0.06500517 | 0.04553263 | 0.06410485 | 0.06456008 | 0.0639697
[5 empty] | 0.06113465 | 0.05733115 |  |  | 0.01956263 | 0.06578836 | 0.0452439 | 0.06487719 | 0.06393057 | 0.06474042
[5 empty] | 0.06124789 | 0.05801366 |  |  | 0.0193195 | 0.06657156 | 0.04475501 | 0.06564954 | 0.06350561 | 0.06551114
[5 empty] | 0.06135338 | 0.05869618 |  |  | 0.01908135 | 0.06735475 | 0.04426671 | 0.06642189 | 0.06288743 | 0.06628186
[5 empty] | 0.06145113 | 0.05937869 |  |  | 0.01894885 | 0.06813795 | 0.04427973 | 0.06719424 | 0.06207826 | 0.06705258
[5 empty] | 0.06154112 | 0.0600612 |  |  | 0.01902266 | 0.06892114 | 0.04369481 | 0.06796658 | 0.06108033 | 0.0678233
[5 empty] | 0.06162334 | 0.06074372 |  |  | 0.01870343 | 0.06970434 | 0.04371269 | 0.06873893 | 0.06039586 | 0.06859402
[5 empty] | 0.06169778 | 0.06142623 |  |  | 0.01879182 | 0.07048753 | 0.0435341 | 0.06951128 | 0.0597271 | 0.06936474
[5 empty] | 0.06176443 | 0.06210874 |  |  | 0.0185885 | 0.07127072 | 0.04335978 | 0.07028363 | 0.05917626 | 0.07013546
[5 empty] | 0.06182328 | 0.06279126 |  |  | 0.01859412 | 0.07205392 | 0.04269047 | 0.07105597 | 0.05864557 | 0.07090618
[5 empty] | 0.06187431 | 0.06347377 |  |  | 0.01840721 | 0.07283711 | 0.04272277 | 0.07182832 | 0.05792115 | 0.0716769
[5 empty] | 0.06191753 | 0.06415629 |  |  | 0.01832436 | 0.07362031 | 0.0420499 | 0.07260067 | 0.05697766 | 0.07244762
[5 empty] | 0.06195291 | 0.0648388 |  |  | 0.01834523 | 0.0744035 | 0.04207176 | 0.07337302 | 0.056916 | 0.07321834
[5 empty] | 0.06198044 | 0.06552131 |  |  | 0.01806954 | 0.0751867 | 0.04188837 | 0.07414536 | 0.05563752 | 0.07398905
[5 empty] | 0.06200012 | 0.06620383 |  |  | 0.01819702 | 0.07596989 | 0.04119976 | 0.07491771 | 0.05524353 | 0.07475977
[5 empty] | 0.06201194 | 0.06688634 |  |  | 0.01792739 | 0.07675309 | 0.04120594 | 0.07569006 | 0.05473537 | 0.07553049
[5 empty] | 0.06201588 | 0.06756885 |  |  | 0.01806037 | 0.07753628 | 0.04060693 | 0.07646241 | 0.05371438 | 0.07630121
[5 empty] | 0.06201588 | 0.06756885 |  |  | 0.01799569 | 0.07831948 | 0.04030276 | 0.07723475 | 0.05298188 | 0.07707193
[5 empty] | 0.06099195 | 0.06756859 |  |  | 0.01773306 | 0.07910267 | 0.04049344 | 0.0780071 | 0.05223921 | 0.07784265
[5 empty] | 0.05997935 | 0.06756832 |  |  | 0.01777221 | 0.07988587 | 0.04017899 | 0.07877945 | 0.05158769 | 0.07861337
[5 empty] | 0.05897857 | 0.06756805 |  |  | 0.01761286 | 0.08066906 | 0.03935944 | 0.0795518 | 0.05082866 | 0.07938409
[5 empty] | 0.05799012 | 0.06756778 |  |  | 0.01765473 | 0.08145226 | 0.03913481 | 0.08032414 | 0.05036345 | 0.08015481
[5 empty] | 0.05701451 | 0.06756751 |  |  | 0.01759755 | 0.08223545 | 0.03870512 | 0.08109649 | 0.04949339 | 0.08092553
[5 empty] | 0.05605224 | 0.06756724 |  |  | 0.01754103 | 0.08301865 | 0.03887038 | 0.08186884 | 0.04851981 | 0.08169625
[5 empty] | 0.05510382 | 0.06756697 |  |  | 0.01738491 | 0.08380184 | 0.03843062 | 0.08264119 | 0.04804404 | 0.08246697
[5 empty] | 0.05416974 | 0.06756671 |  |  | 0.01742889 | 0.08458504 | 0.03778586 | 0.08341353 | 0.04726742 | 0.08323769
[5 empty] | 0.05325052 | 0.06756644 |  |  | 0.01727272 | 0.08536823 | 0.03733612 | 0.08418588 | 0.04599127 | 0.08400841
[5 empty] | 0.05234666 | 0.06756617 |  |  | 0.01731609 | 0.08615143 | 0.03698142 | 0.08495823 | 0.04541693 | 0.08477913
[5 empty] | 0.05145866 | 0.0675659 |  |  | 0.01725875 | 0.08693462 | 0.03682177 | 0.08573058 | 0.04444573 | 0.08554984
[5 empty] | 0.05058703 | 0.06756563 |  |  | 0.01720041 | 0.08771782 | 0.03625721 | 0.08650292 | 0.043979 | 0.08632056
[5 empty] | 0.04973228 | 0.06756536 |  |  | 0.01704079 | 0.08850101 | 0.03628775 | 0.08727527 | 0.04351807 | 0.08709128
[5 empty] | 0.0488949 | 0.06756509 |  |  | 0.01697962 | 0.0892842 | 0.03561341 | 0.08804762 | 0.04236427 | 0.087862
[5 empty] | 0.0480754 | 0.06756483 |  |  | 0.01701662 | 0.0900674 | 0.03523422 | 0.08881997 | 0.04171893 | 0.08863272
[5 empty] | 0.04727429 | 0.06756456 |  |  | 0.0169515 | 0.09085059 | 0.03515019 | 0.08959231 | 0.04058339 | 0.08940344
[5 empty] | 0.04649207 | 0.06756429 |  |  | 0.016784 | 0.09163379 | 0.03486134 | 0.09036466 | 0.03995898 | 0.09017416
[5 empty] | 0.04572924 | 0.06756402 |  |  | 0.01691383 | 0.09241698 | 0.03396769 | 0.09113701 | 0.03964702 | 0.09094488
[5 empty] | 0.04498632 | 0.06756375 |  |  | 0.01684073 | 0.09320018 | 0.03376927 | 0.09190936 | 0.03844885 | 0.0917156
[5 empty] | 0.0442638 | 0.06756348 |  |  | 0.0167644 | 0.09398337 | 0.03316609 | 0.0926817 | 0.0381658 | 0.09248632
[5 empty] | 0.04356218 | 0.06756321 |  |  | 0.01658457 | 0.09476657 | 0.03315818 | 0.09345405 | 0.0374992 | 0.09325704
[5 empty] | 0.04288199 | 0.06756295 |  |  | 0.01660096 | 0.09554976 | 0.03264556 | 0.0942264 | 0.03655039 | 0.09402776
[5 empty] | 0.04222371 | 0.06756268 |  |  | 0.01651331 | 0.09633296 | 0.03242824 | 0.09499875 | 0.03642068 | 0.09479848
[5 empty] | 0.04158785 | 0.06756241 |  |  | 0.01622132 | 0.09711615 | 0.03190625 | 0.09577109 | 0.03591143 | 0.0955692
[5 empty] | 0.04097286 | 0.06756214 |  |  | 0.01632472 | 0.09789935 | 0.03157961 | 0.09654344 | 0.03462395 | 0.09633992
[5 empty] | 0.04036688 | 0.06756187 |  |  | 0.01602323 | 0.09868254 | 0.03074834 | 0.09731579 | 0.03425957 | 0.09711063
[5 empty] | 0.03976835 | 0.0675616 |  |  | 0.01591659 | 0.09946574 | 0.03061245 | 0.09808814 | 0.03361964 | 0.09788135
[5 empty] | 0.03917779 | 0.06756134 |  |  | 0.0157947 | 0.1002489 | 0.03015484 | 0.09886048 | 0.03310127 | 0.09865207
[5 empty] | 0.03859568 | 0.06756107 |  |  | 0.01564611 | 0.1010321 | 0.02965641 | 0.09963283 | 0.03299929 | 0.09942279
[5 empty] | 0.03802255 | 0.0675608 |  |  | 0.01547241 | 0.1018153 | 0.02901995 | 0.1004052 | 0.03241278 | 0.1001935
[5 empty] | 0.03745889 | 0.06756053 |  |  | 0.01527525 | 0.1025985 | 0.02824833 | 0.1011775 | 0.03214083 | 0.1009642
[5 empty] | 0.0369052 | 0.06756026 |  |  | 0.01525629 | 0.1033817 | 0.02804442 | 0.1019499 | 0.03138253 | 0.101735
[5 empty] | 0.036362 | 0.06755999 |  |  | 0.01491717 | 0.1041649 | 0.02741107 | 0.1027222 | 0.03123697 | 0.1025057
[5 empty] | 0.03582978 | 0.06755972 |  |  | 0.01465955 | 0.1049481 | 0.02675115 | 0.1034946 | 0.03040325 | 0.1032764
[5 empty] | 0.03530905 | 0.06755946 |  |  | 0.01448507 | 0.1057313 | 0.02596752 | 0.1042669 | 0.03048045 | 0.1040471
[5 empty] | 0.03480032 | 0.06755919 |  |  | 0.01419538 | 0.1065145 | 0.02496305 | 0.1050393 | 0.02956767 | 0.1048178
[5 empty] | 0.03430409 | 0.06755892 |  |  | 0.01389213 | 0.1072977 | 0.02464059 | 0.1058116 | 0.029664 | 0.1055885
[5 empty] | 0.03382086 | 0.06755865 |  |  | 0.01347698 | 0.1080809 | 0.023603 | 0.106584 | 0.02916852 | 0.1063593
[5 empty] | 0.03335114 | 0.06755838 |  |  | 0.01305156 | 0.1088641 | 0.02285316 | 0.1073563 | 0.02818034 | 0.10713
[5 empty] | 0.03289543 | 0.06755811 |  |  | 0.01281754 | 0.1096473 | 0.02209392 | 0.1081287 | 0.02799854 | 0.1079007
[5 empty] | 0.03245424 | 0.06755784 |  |  | 0.01237656 | 0.1104305 | 0.02112815 | 0.108901 | 0.02782222 | 0.1086714
[5 empty] | 0.03202808 | 0.06755758 |  |  | 0.01203026 | 0.1112137 | 0.02065871 | 0.1096734 | 0.02725046 | 0.1094421
[5 empty] | 0.03161744 | 0.06755731 |  |  | 0.01178031 | 0.1119969 | 0.01998845 | 0.1104457 | 0.02738235 | 0.1102129
[5 empty] | 0.03122284 | 0.06755704 |  |  | 0.01152834 | 0.11278 | 0.01912025 | 0.111218 | 0.02631699 | 0.1109836
[5 empty] | 0.03084477 | 0.06755677 |  |  | 0.01097602 | 0.1135632 | 0.01845697 | 0.1119904 | 0.02665348 | 0.1117543
[5 empty] | 0.03048374 | 0.0675565 |  |  | 0.01062498 | 0.1143464 | 0.01750146 | 0.1127627 | 0.02589089 | 0.112525
[5 empty] | 0.03014025 | 0.06755623 |  |  | 0.01027688 | 0.1151296 | 0.01665659 | 0.1135351 | 0.02562832 | 0.1132957
[5 empty] | 0.02981482 | 0.06755596 |  |  | 0.01003336 | 0.1159128 | 0.01622522 | 0.1143074 | 0.02536487 | 0.1140665
[5 empty] | 0.02950794 | 0.0675557 |  |  | 0.009596085 | 0.116696 | 0.01521022 | 0.1150798 | 0.02459962 | 0.1148372
[5 empty] | 0.02950794 | 0.0675557 |  |  | 0.009366695 | 0.1174792 | 0.01481445 | 0.1158521 | 0.02473167 | 0.1156079
[5 empty] | 0.02876202 | 0.06740664 |  |  | 0.00914684 | 0.1182624 | 0.01404077 | 0.1166245 | 0.0244601 | 0.1163786
[5 empty] | 0.02802405 | 0.06725759 |  |  | 0.008838171 | 0.1190456 | 0.01309204 | 0.1173968 | 0.02378402 | 0.1171493
[5 empty] | 0.02729436 | 0.06710853 |  |  | 0.008442336 | 0.1198288 | 0.01297112 | 0.1181692 | 0.0237025 | 0.1179201
[5 empty] | 0.02657325 | 0.06695948 |  |  | 0.008260986 | 0.120612 | 0.01208089 | 0.1189415 | 0.02271464 | 0.1186908
[5 empty] | 0.02586102 | 0.06681042 |  |  | 0.007795771 | 0.1213952 | 0.01142419 | 0.1197139 | 0.02291954 | 0.1194615
[5 empty] | 0.025158 | 0.06666137 |  |  | 0.007748339 | 0.1221784 | 0.01110389 | 0.1204862 | 0.02231628 | 0.1202322
[5 empty] | 0.0244645 | 0.06651231 |  |  | 0.007520341 | 0.1229616 | 0.01042286 | 0.1212586 | 0.02160395 | 0.1210029
[5 empty] | 0.02378082 | 0.06636326 |  |  | 0.007313425 | 0.1237448 | 0.01018396 | 0.1220309 | 0.02128165 | 0.1217737
[5 empty] | 0.02310728 | 0.0662142 |  |  | 0.007129242 | 0.124528 | 0.009990044 | 0.1228033 | 0.02074847 | 0.1225444
[5 empty] | 0.02244419 | 0.06606515 |  |  | 0.00696944 | 0.1253112 | 0.009443982 | 0.1235756 | 0.0203035 | 0.1233151
[5 empty] | 0.02179185 | 0.06591609 |  |  | 0.006835671 | 0.1260944 | 0.008848634 | 0.124348 | 0.01984583 | 0.1240858
[5 empty] | 0.02115059 | 0.06576704 |  |  | 0.006729582 | 0.1268776 | 0.008606864 | 0.1251203 | 0.01937455 | 0.1248565
[5 empty] | 0.02052071 | 0.06561798 |  |  | 0.006452824 | 0.1276607 | 0.008421532 | 0.1258926 | 0.01898875 | 0.1256272
[5 empty] | 0.01990253 | 0.06546893 |  |  | 0.006607047 | 0.1284439 | 0.008795503 | 0.126665 | 0.01858753 | 0.126398
[5 empty] | 0.01929635 | 0.06531987 |  |  | 0.006593697 | 0.1292271 | 0.008431232 | 0.1274373 | 0.01777 | 0.1271687
[5 empty] | 0.01870249 | 0.06517082 |  |  | 0.006393763 | 0.1300103 | 0.008692688 | 0.1282097 | 0.01733825 | 0.1279394
[5 empty] | 0.01812125 | 0.06502176 |  |  | 0.006494152 | 0.1307935 | 0.008255124 | 0.128982 | 0.01709417 | 0.1287101
[5 empty] | 0.01755296 | 0.06487271 |  |  | 0.006495155 | 0.1315767 | 0.00851855 | 0.1297544 | 0.01653794 | 0.1294808
[5 empty] | 0.01699791 | 0.06472365 |  |  | 0.006397062 | 0.1323599 | 0.008482977 | 0.1305267 | 0.0159698 | 0.1302516
[5 empty] | 0.01645643 | 0.0645746 |  |  | 0.006600165 | 0.1331431 | 0.008348414 | 0.1312991 | 0.01538994 | 0.1310223
[5 empty] | 0.01592882 | 0.06442554 |  |  | 0.006404756 | 0.1339263 | 0.008214874 | 0.1320714 | 0.01439858 | 0.131793
[5 empty] | 0.0154154 | 0.06427649 |  |  | 0.006511124 | 0.1347095 | 0.008482366 | 0.1328438 | 0.01429592 | 0.1325637
[5 empty] | 0.01491647 | 0.06412743 |  |  | 0.006619562 | 0.1354927 | 0.0080509 | 0.1336161 | 0.01338217 | 0.1333344
[5 empty] | 0.01443235 | 0.06397838 |  |  | 0.00653036 | 0.1362759 | 0.008420488 | 0.1343885 | 0.01285754 | 0.1341052
[5 empty] | 0.01396208 | 0.06382932 |  |  | 0.00644381 | 0.1370591 | 0.00839114 | 0.1351608 | 0.01222224 | 0.1348759
[5 empty] | 0.01349834 | 0.06368027 |  |  | 0.006460201 | 0.1378423 | 0.008362866 | 0.1359332 | 0.01187648 | 0.1356466
[5 empty] | 0.01304017 | 0.06353122 |  |  | 0.006479827 | 0.1386255 | 0.007935676 | 0.1367055 | 0.01112047 | 0.1364173
[5 empty] | 0.01258788 | 0.06338216 |  |  | 0.006502977 | 0.1394087 | 0.007809583 | 0.1374779 | 0.01055442 | 0.137188
[5 empty] | 0.01214179 | 0.06323311 |  |  | 0.006729942 | 0.1401919 | 0.007884595 | 0.1382502 | 0.009178533 | 0.1379588
[5 empty] | 0.0117022 | 0.06308405 |  |  | 0.006561014 | 0.1409751 | 0.007860723 | 0.1390226 | 0.008493021 | 0.1387295
[5 empty] | 0.01126942 | 0.062935 |  |  | 0.006696485 | 0.1417583 | 0.007937978 | 0.1397949 | 0.008498092 | 0.1395002
[5 empty] | 0.01084378 | 0.06278594 |  |  | 0.006736644 | 0.1425414 | 0.008216371 | 0.1405673 | 0.007693957 | 0.1402709
[5 empty] | 0.01042557 | 0.06263689 |  |  | 0.006681782 | 0.1433246 | 0.008195912 | 0.1413396 | 0.006980823 | 0.1410416
[5 empty] | 0.01001511 | 0.06248783 |  |  | 0.006832193 | 0.1441078 | 0.008176611 | 0.1421119 | 0.0059589 | 0.1418124
[5 empty] | 0.009612717 | 0.06233878 |  |  | 0.006988165 | 0.144891 | 0.007858479 | 0.1428843 | 0.005228397 | 0.1425831
[5 empty] | 0.009218694 | 0.06218972 |  |  | 0.00694999 | 0.1456742 | 0.007841527 | 0.1436566 | 0.004489522 | 0.1433538
[5 empty] | 0.008833355 | 0.06204067 |  |  | 0.00711796 | 0.1464574 | 0.007625765 | 0.144429 | 0.004142485 | 0.1441245
[5 empty] | 0.008457012 | 0.06189161 |  |  | 0.007092365 | 0.1472406 | 0.007711203 | 0.1452013 | 0.003287494 | 0.1448952
[5 empty] | 0.008089976 | 0.06174256 |  |  | 0.007273496 | 0.1480238 | 0.007897852 | 0.1459737 | 0.002124759 | 0.145666
[5 empty] | 0.007732559 | 0.0615935 |  |  | 0.007161645 | 0.148807 | 0.007685723 | 0.146746 | 0.001854488 | 0.1464367
[5 empty] | 0.007385071 | 0.06144445 |  |  | 0.007357103 | 0.1495902 | 0.007974826 | 0.1475184 | 0.0008768905 | 0.1472074
[5 empty] | 0.007047824 | 0.06129539 |  |  | 0.00756016 | 0.1503734 | 0.007665172 | 0.1482907 | -0.0002078248 | 0.1479781
[5 empty] | 0.00672113 | 0.06114634 |  |  | 0.007671108 | 0.1511566 | 0.00755677 | 0.1490631 | -0.0008994488 | 0.1487488
[5 empty] | 0.006405299 | 0.06099728 |  |  | 0.007690237 | 0.1519398 | 0.008049633 | 0.1498354 | -0.001997773 | 0.1495195
[5 empty] | 0.006100644 | 0.06084823 |  |  | 0.00771784 | 0.152723 | 0.007643769 | 0.1506078 | -0.002102587 | 0.1502903
[5 empty] | 0.005807475 | 0.06069917 |  |  | 0.007854207 | 0.1535062 | 0.007839191 | 0.1513801 | -0.003413684 | 0.151061
[5 empty] | 0.005526103 | 0.06055012 |  |  | 0.007999629 | 0.1542894 | 0.007635907 | 0.1521525 | -0.004130854 | 0.1518317
[5 empty] | 0.005256841 | 0.06040106 |  |  | 0.008254397 | 0.1550726 | 0.007533929 | 0.1529248 | -0.005053888 | 0.1526024
[5 empty] | 0.005 | 0.06025201 |  |  | 0.008418802 | 0.1558558 | 0.007533267 | 0.1536972 | -0.005882576 | 0.1533731
[5 empty] | 0.005 | 0.06023885
[5 empty] | 0.005767808 | 0.06023912
[5 empty] | 0.006531579 | 0.06023939
[5 empty] | 0.00729127 | 0.06023966
[5 empty] | 0.00804684 | 0.06023992
[5 empty] | 0.008798245 | 0.06024019
[5 empty] | 0.009545443 | 0.06024046
[5 empty] | 0.01028839 | 0.06024073
[5 empty] | 0.01102705 | 0.060241
[5 empty] | 0.01176137 | 0.06024127
[5 empty] | 0.01249131 | 0.06024154
[5 empty] | 0.01321683 | 0.0602418
[5 empty] | 0.01393789 | 0.06024207
[5 empty] | 0.01465444 | 0.06024234
[5 empty] | 0.01536645 | 0.06024261
[5 empty] | 0.01607386 | 0.06024288
[5 empty] | 0.01677665 | 0.06024315
[5 empty] | 0.01747475 | 0.06024342
[5 empty] | 0.01816814 | 0.06024368
[5 empty] | 0.01885676 | 0.06024395
[5 empty] | 0.01954058 | 0.06024422
[5 empty] | 0.02021955 | 0.06024449
[5 empty] | 0.02089364 | 0.06024476
[5 empty] | 0.02156279 | 0.06024503
[5 empty] | 0.02222697 | 0.0602453
[5 empty] | 0.0228863 | 0.06024556
[5 empty] | 0.0235418 | 0.06024583
[5 empty] | 0.02419358 | 0.0602461
[5 empty] | 0.02484161 | 0.06024637
[5 empty] | 0.02548585 | 0.06024664
[5 empty] | 0.02612625 | 0.06024691
[5 empty] | 0.02676276 | 0.06024717
[5 empty] | 0.02739536 | 0.06024744
[5 empty] | 0.02802399 | 0.06024771
[5 empty] | 0.02864861 | 0.06024798
[5 empty] | 0.02926918 | 0.06024825
[5 empty] | 0.02988566 | 0.06024852
[5 empty] | 0.030498 | 0.06024879
[5 empty] | 0.03110616 | 0.06024905
[5 empty] | 0.0317101 | 0.06024932
[5 empty] | 0.03230977 | 0.06024959
[5 empty] | 0.03290514 | 0.06024986
[5 empty] | 0.03349616 | 0.06025013
[5 empty] | 0.03408279 | 0.0602504
[5 empty] | 0.03466498 | 0.06025067
[5 empty] | 0.0352427 | 0.06025093
[5 empty] | 0.0358159 | 0.0602512
[5 empty] | 0.03638453 | 0.06025147
[5 empty] | 0.03694856 | 0.06025174
[5 empty] | 0.03750794 | 0.06025201
[5 empty] | 0.03750794 | 0.06023885
[5 empty] | 0.03813717 | 0.06038844
[5 empty] | 0.03876106 | 0.06053803
[5 empty] | 0.03937948 | 0.06068763
[5 empty] | 0.03999232 | 0.06083722
[5 empty] | 0.04059945 | 0.06098681
[5 empty] | 0.04120076 | 0.0611364
[5 empty] | 0.04179611 | 0.06128599
[5 empty] | 0.0423854 | 0.06143559
[5 empty] | 0.0429685 | 0.06158518
[5 empty] | 0.04354529 | 0.06173477
[5 empty] | 0.04411565 | 0.06188436
[5 empty] | 0.04467946 | 0.06203395
[5 empty] | 0.0452366 | 0.06218355
[5 empty] | 0.04578695 | 0.06233314
[5 empty] | 0.04633039 | 0.06248273
[5 empty] | 0.04686679 | 0.06263232
[5 empty] | 0.04739604 | 0.06278191
[5 empty] | 0.04791802 | 0.0629315
[5 empty] | 0.04843261 | 0.0630811
[5 empty] | 0.04893968 | 0.06323069
[5 empty] | 0.04943912 | 0.06338028
[5 empty] | 0.0499308 | 0.06352987
[5 empty] | 0.0504146 | 0.06367946
[5 empty] | 0.05089041 | 0.06382906
[5 empty] | 0.05135859 | 0.06397865
[5 empty] | 0.05182199 | 0.06412824
[5 empty] | 0.05228096 | 0.06427783
[5 empty] | 0.05273538 | 0.06442742
[5 empty] | 0.05318515 | 0.06457702
[5 empty] | 0.05363014 | 0.06472661
[5 empty] | 0.05407022 | 0.0648762
[5 empty] | 0.05450528 | 0.06502579
[5 empty] | 0.05493519 | 0.06517538
[5 empty] | 0.05535984 | 0.06532498
[5 empty] | 0.0557791 | 0.06547457
[5 empty] | 0.05619286 | 0.06562416
[5 empty] | 0.056601 | 0.06577375
[5 empty] | 0.05700338 | 0.06592334
[5 empty] | 0.0573999 | 0.06607293
[5 empty] | 0.05779043 | 0.06622253
[5 empty] | 0.05817485 | 0.06637212
[5 empty] | 0.05855305 | 0.06652171
[5 empty] | 0.05892489 | 0.0666713
[5 empty] | 0.05929027 | 0.06682089
[5 empty] | 0.05964905 | 0.06697049
[5 empty] | 0.06000113 | 0.06712008
[5 empty] | 0.06034637 | 0.06726967
[5 empty] | 0.06068466 | 0.06741926
[5 empty] | 0.06101588 | 0.06756885
[5 empty] | 0.05634392 | 0.06756885
[5 empty] | 0.0611248 | 0.0694462
[5 empty] | 0.06122552 | 0.07132355
[5 empty] | 0.06131834 | 0.0732009
[5 empty] | 0.0614036 | 0.07507825
[5 empty] | 0.06148161 | 0.07695559
[5 empty] | 0.06155269 | 0.07883294
[5 empty] | 0.06161717 | 0.08071029
[5 empty] | 0.06167538 | 0.08258764
[5 empty] | 0.06172762 | 0.08446499
[5 empty] | 0.06177422 | 0.08634233
[5 empty] | 0.06181551 | 0.08821968
[5 empty] | 0.06185181 | 0.09009703
[5 empty] | 0.06188344 | 0.09197438
[5 empty] | 0.06191071 | 0.09385173
[5 empty] | 0.06193396 | 0.09572908
[5 empty] | 0.0619535 | 0.09760642
[5 empty] | 0.06196966 | 0.09948377
[5 empty] | 0.06198275 | 0.1013611
[5 empty] | 0.0619931 | 0.1032385
[5 empty] | 0.06200104 | 0.1051158
[5 empty] | 0.06200688 | 0.1069932
[5 empty] | 0.06201094 | 0.1088705
[5 empty] | 0.06201355 | 0.1107479
[5 empty] | 0.06201503 | 0.1126252
[5 empty] | 0.06201569 | 0.1145026
[5 empty] | 0.06201587 | 0.1163799
[5 empty] | 0.0620059 | 0.1182573
[5 empty] | 0.06192415 | 0.1201346
[5 empty] | 0.06176497 | 0.1220119
[5 empty] | 0.06153428 | 0.1238893
[5 empty] | 0.06123803 | 0.1257666
[5 empty] | 0.06088216 | 0.127644
[5 empty] | 0.06047261 | 0.1295213
[5 empty] | 0.06001532 | 0.1313987
[5 empty] | 0.05951625 | 0.133276
[5 empty] | 0.05898132 | 0.1351534
[5 empty] | 0.05841648 | 0.1370307
[5 empty] | 0.05782767 | 0.1389081
[5 empty] | 0.05722083 | 0.1407854
[5 empty] | 0.05660191 | 0.1426628
[5 empty] | 0.05597685 | 0.1445401
[5 empty] | 0.05535159 | 0.1464175
[5 empty] | 0.05473207 | 0.1482948
[5 empty] | 0.05412423 | 0.15
[5 empty] | 0.05353401 | 0.1520495
[5 empty] | 0.05296737 | 0.1539269
[5 empty] | 0.05243023 | 0.1558042
[5 empty] | 0.05192854 | 0.1576816
[5 empty] | 0.05146824 | 0.1595589
[5 empty] | 0.05105528 | 0.1614363
[5 empty] | 0.05067669 | 0.1633136
[5 empty] | 0.05029672 | 0.165191
[5 empty] | 0.04991516 | 0.1670683
[5 empty] | 0.04953296 | 0.1689457
[5 empty] | 0.04915107 | 0.170823
[5 empty] | 0.04877044 | 0.1727003
[5 empty] | 0.04839203 | 0.1745777
[5 empty] | 0.04801678 | 0.176455
[5 empty] | 0.04764565 | 0.1783324
[5 empty] | 0.04727958 | 0.1802097
[5 empty] | 0.04691953 | 0.1820871
[5 empty] | 0.04656646 | 0.1839644
[5 empty] | 0.0462213 | 0.1858418
[5 empty] | 0.04588501 | 0.1877191
[5 empty] | 0.04555854 | 0.1895965
[5 empty] | 0.04524285 | 0.1914738
[5 empty] | 0.04493888 | 0.1933512
[5 empty] | 0.04464759 | 0.1952285
[5 empty] | 0.04436992 | 0.1971059
[5 empty] | 0.04410682 | 0.1989832
[5 empty] | 0.04385926 | 0.2008606
[5 empty] | 0.04362817 | 0.2027379
[5 empty] | 0.04341452 | 0.2046153
[5 empty] | 0.04321924 | 0.2064926
[5 empty] | 0.0430433 | 0.20837
[5 empty] | 0.04288745 | 0.2102473
[5 empty] | 0.04273963 | 0.2121247
[5 empty] | 0.04259262 | 0.214002
[5 empty] | 0.04244694 | 0.2158794
[5 empty] | 0.04230314 | 0.2177567
[5 empty] | 0.04216174 | 0.2196341
[5 empty] | 0.04202329 | 0.2215114
[5 empty] | 0.04188833 | 0.2233887
[5 empty] | 0.04175738 | 0.2252661
[5 empty] | 0.041631 | 0.2271434
[5 empty] | 0.0415097 | 0.2290208
[5 empty] | 0.04139404 | 0.2308981
[5 empty] | 0.04128455 | 0.2327755
[5 empty] | 0.04118176 | 0.2346528
[5 empty] | 0.04108621 | 0.2365302
[5 empty] | 0.04099844 | 0.2384075
[5 empty] | 0.04091899 | 0.2402849
[5 empty] | 0.04084839 | 0.2421622
[5 empty] | 0.04078718 | 0.2440396
[5 empty] | 0.04073589 | 0.2459169
[5 empty] | 0.04069507 | 0.2477943
[5 empty] | 0.04066524 | 0.2496716
[5 empty] | 0.04064695 | 0.251549
[5 empty] | 0.04064074 | 0.2534263