## 1
Общество с ограниченной ответственностью "Инженерная геология" (ООО "ИнжГео") | [11 empty] | Общество с ограниченной ответственностью "Инженерная геология" (ООО "ИнжГео")
Юр. адрес: 117279, г. Москва, ул. Миклухо-Маклая, 36 а, этаж 5, пом. XXIII к. 76-84 | [11 empty] | Юр. адрес: 117279, г. Москва, ул. Миклухо-Маклая, 36 а, этаж 5, пом. XXIII к. 76-84 | [8 empty] | нагр |  |  | X0 | Y0 | R |  | нагр |  |  |  | X0 | Y0 | R | нагр |  |  |  | X0 | Y0 | R |  | нагр |  |  |  | X0 | Y0 | R
Телефон/факс +7 (495) 132-30-00, Адрес электронной почты inbox@inj-geo.ru | [11 empty] | Телефон/факс +7 (495) 132-30-00, Адрес электронной почты inbox@inj-geo.ru | [12 empty] | 0 | [7 empty] | 0 | [6 empty] | 0 | [7 empty] | 0
[21 empty] | девиатор | [6 empty] | девиатор | [6 empty] | девиатор | [7 empty] | девиатор
Испытательная лаборатория ООО «ИнжГео» | [11 empty] | Испытательная лаборатория ООО «ИнжГео» | [8 empty] | x0 | Угол | X | Y |  |  |  | x0 |  | Угол | X | Y |  |  | x0 |  | Угол | X | Y |  |  |  | x0 |  | Угол | X | Y
Адрес места осуществления деятельности лаборатории: г. Москва, просп. Вернадского, д. 51, стр. 1 | [11 empty] | Адрес места осуществления деятельности лаборатории: г. Москва, просп. Вернадского, д. 51, стр. 1 | [9 empty] | 0 | [7 empty] | 0 | [6 empty] | 0 | [7 empty] | 0
Телефон +7(910)4557682, E-mail: slg85@mail.ru | [11 empty] | Телефон +7(910)4557682, E-mail: slg85@mail.ru | [9 empty] | 5 | [7 empty] | 5 | [6 empty] | 5 | [7 empty] | 5
[22 empty] | 10 | [7 empty] | 10 | [6 empty] | 10 | [7 empty] | 10
[12 empty] | Протокол испытаний № 13-63/86 от 23-01-2023 | [9 empty] | 15 | [7 empty] | 15 | [6 empty] | 15 | [7 empty] | 15
[22 empty] | 20 | [7 empty] | 20 | [6 empty] | 20 | [7 empty] | 20
[12 empty] | Наименование и адрес заказчика: Переход трубопровода через р. Енисей | [9 empty] | 25 | [7 empty] | 25 | [6 empty] | 25 | [7 empty] | 25
[12 empty] | Наименование объекта: ООО Регионстрой | [9 empty] | 30 | [7 empty] | 30 | [6 empty] | 30 | [7 empty] | 30
Наименование используемого метода/методики: ГОСТ 12248.4-2020 | [11 empty] | Наименование используемого метода/методики: ГОСТ 12248.3-2020 | [9 empty] | 35 | [7 empty] | 35 | [6 empty] | 35 | [7 empty] | 35
Условия проведения испытания: температура окружающей среды (18 - 25)0С, влажность воздуха (40 - 75)% | [11 empty] | Условия проведения испытания: температура окружающей среды (18 - 25)0С, влажность воздуха (40 - 75)% | [9 empty] | 40 | [7 empty] | 40 | [6 empty] | 40 | [7 empty] | 40
[12 empty] | Дата получение объекта подлежащего испытаниям: 27-12-2022 | [9 empty] | 45 | [7 empty] | 45 | [6 empty] | 45 | [7 empty] | 45
[12 empty] | Дата испытания: 25.10.2022-19.11.2086 | [9 empty] | 50 | [7 empty] | 50 | [6 empty] | 50 | [7 empty] | 50
[22 empty] | 55 | [7 empty] | 55 | [6 empty] | 55 | [7 empty] | 55
Испытание грунтов методом трехосного сжатия | [11 empty] | Испытание грунтов методом трехосного сжатия | [9 empty] | 60 | [7 empty] | 60 | [6 empty] | 60 | [7 empty] | 60
[22 empty] | 65 | [7 empty] | 65 | [6 empty] | 65 | [7 empty] | 65
Лабораторный номер: | [6 empty] | We, д.е. = |  |  |  |  | Лабораторный номер: |  | 1121 |  |  |  | We, д.е. = | 0.593877242 |  |  | 70 | [7 empty] | 70 | [6 empty] | 70 | [7 empty] | 70
Номер скважины: | [6 empty] | ρ, г/см3 = |  |  |  |  | Номер скважины: |  | BH-034 |  |  |  | ρ, г/см3 = | 1.52 |  |  | 75 | [7 empty] | 75 | [6 empty] | 75 | [7 empty] | 75
Глубина отбора, м: | [6 empty] | ρs, г/см3 = |  |  |  |  | Глубина отбора, м: |  | 4.6 |  |  |  | ρs, г/см3 = | 2.74 |  |  | 80 | [7 empty] | 80 | [6 empty] | 80 | [7 empty] | 80
Наименование грунта: | [6 empty] | e, д.е. = |  |  |  |  | Наименование грунта: |  | Суглинок, после оттаивания текучий, легкий пылеватый |  |  |  | e, д.е. = | 1.873173 |  |  | 85 | [7 empty] | 85 | [6 empty] | 85 | [7 empty] | 85
Схема проведения опыта: | [6 empty] | IL, д.е. = |  |  |  |  | Схема проведения опыта: |  | КД |  |  |  | IL, д.е. = | 3.671 |  |  | 90 | [7 empty] | 90 | [6 empty] | 90 | [7 empty] | 90
[22 empty] | 95 | [7 empty] | 95 | [6 empty] | 95 | [7 empty] | 95
[22 empty] | 100 | [7 empty] | 100 | [6 empty] | 100 | [7 empty] | 100
Результаты испытаний | [11 empty] | Результаты испытаний | [9 empty] | 105 | [7 empty] | 105 | [6 empty] | 105 | [7 empty] | 105
[22 empty] | 110 | [7 empty] | 110 | [6 empty] | 110 | [7 empty] | 110
[22 empty] | 115 | [7 empty] | 115 | [6 empty] | 115 | [7 empty] | 115
[22 empty] | 120 | [7 empty] | 120 | [6 empty] | 120 | [7 empty] | 120
[22 empty] | 125 | [7 empty] | 125 | [6 empty] | 125 | [7 empty] | 125
[22 empty] | 130 | [7 empty] | 130 | [6 empty] | 130 | [7 empty] | 130
[22 empty] | 135 | [7 empty] | 135 | [6 empty] | 135 | [7 empty] | 135
[22 empty] | 140 | [7 empty] | 140 | [6 empty] | 140 | [7 empty] | 140
[22 empty] | 145 | [7 empty] | 145 | [6 empty] | 145 | [7 empty] | 145
[22 empty] | 150 | [7 empty] | 150 | [6 empty] | 150 | [7 empty] | 150
[22 empty] | 155 | [7 empty] | 155 | [6 empty] | 155 | [7 empty] | 155
[22 empty] | 160 | [7 empty] | 160 | [6 empty] | 160 | [7 empty] | 160
[22 empty] | 165 | [7 empty] | 165 | [6 empty] | 165 | [7 empty] | 165
[22 empty] | 170 | [7 empty] | 170 | [6 empty] | 170 | [7 empty] | 170
[22 empty] | 175 | [7 empty] | 175 | [6 empty] | 175 | [7 empty] | 175
[22 empty] | 180 | [7 empty] | 180 | [6 empty] | 180 | [7 empty] | 180
[13 empty] | Давление в камере, Мпа σ3 | Вертикальная нагрузка, Мпа σ1 | Поровое давление, Мпа u
| K0, д.е. | 0.8781307 |  |  |  |  | Коэфф. Точки | [5 empty] | 0.0685216 | 0.1033649 | [5 empty] | 1 | [6 empty] | σ3,кПа | σ1,кПа | u, кПа |  |  |  | 4
| q_zg, МПа | 0.06017092 | [10 empty] | 0.1685216 | 0.2311215 | [27 empty] | δ3, Мпа | δ1-δ3, МПа | δ1, МПа | δ1, КПа
|  |  | Модуль деформации, МПа: | [9 empty] | 0.2685216 | 0.358878 | [21 empty] | С, МПа:
|  |  | Е0= |  | Точки модуля (полное напр.), МПа |  |  |  | 0.06017092 | 0.09627347 | [25 empty] | φ, град:
|  |  | E50 = |  | qf (полное напр.), МПа |  |  |  | 0.1106242 | [26 empty] | E, Мпа
|  |  | Коэф. Поперечной деформации, ϑ = | [9 empty] | Эффективные значения угла внутреннего трения и удельного сцепления ϕ', С' | [13 empty] | x | 0
[13 empty] | ϕ', град. = | 7 | [12 empty] | y |  |  |  | С, кПа | φ,°
[13 empty] | С', МПа = | 0.007
| Исполнитель: | [6 empty] | Морозов Д.С. |  |  |  |  | Исполнитель: |  |  |  |  | Морозов Д.С.
| Начальник исп. лаборатории: | [6 empty] | Семиколенова Л.Г. |  |  |  |  | Начальник исп. лаборатории: |  |  |  |  | Семиколенова Л.Г.
Лист 1 , всего листов 2 | [11 empty] | Лист 2 , всего листов 2
Частичное воспроизведение протокола испытаний без письменного разрешения ООО «ИнжГео» ЗАПРЕЩАЕТСЯ | [11 empty] | Частичное воспроизведение протокола испытаний без письменного разрешения ООО «ИнжГео» ЗАПРЕЩАЕТСЯ
[5 empty] | второй график |  | первый график | [9 empty] | К Пуассона
dev50 | epsE50 | ind | devE0 | epsE0 | dev | eps | sigma |  | dev1 | eps1 | dev2 | eps2 | dev3 | eps3 |  | Глины
0.04210255 | 0.02503462 |  |  |  | 0 | 0 |  |  | 0 | 0 | 0 | 0 | 0 | 0 |  | < 0 | 0,20-0,30
ind |  |  |  |  | 0.0005913003 | 0.0006566123 |  |  | 0.00112719 | 0.0008070334 | 0.002639914 | 0.0007942122 | 0.004376994 | 0.0007886855 |  | 0-0,25 | 0,30-0,38
2 |  |  |  |  | 0.001220897 | 0.001313225 |  |  | 0.002730668 | 0.001614067 | 0.0054784 | 0.001528757 | 0.0104784 | 0.00179562 |  | 0,25< | 0,38-0,45
E0 |  |  |  |  | 0.001887799 | 0.001969837 |  |  | 0.004130577 | 0.0024211 | 0.007479562 | 0.002382637 | 0.01263752 | 0.002366057 |  | Суглинки | 0,35-0,37
epsE0 | devE0 |  |  |  | 0.002591012 | 0.002626449 |  |  | 0.0054784 | 0.003421432 | 0.00952103 | 0.003176849 | 0.01619404 | 0.003154742 |  | Пески и супеси | 0,30-0,35
0.02254717 | 0.03610255 |  |  |  | 0.003329545 | 0.003283062 |  |  | 0.005972023 | 0.004035167 | 0.01177178 | 0.003971061 | 0.01888987 | 0.003943428
[5 empty] | 0.004102405 | 0.003939674 |  |  | 0.006738275 | 0.0048422 | 0.01303631 | 0.004765273 | 0.02183142 | 0.004732113
График E50 |  | График E |  |  | 0.0049086 | 0.004596286 |  |  | 0.007556259 | 0.005649234 | 0.01481909 | 0.005559486 | 0.02462507 | 0.005520799
eps | q | sigma |  |  | 0.005747138 | 0.005252899 |  |  | 0.0085301 | 0.006456267 | 0.01662462 | 0.006353698 | 0.02757722 | 0.006309484
Горизонтальная линия E50 |  | Касательная |  |  | 0.006617027 | 0.005909511 |  |  | 0.009163923 | 0.0072633 | 0.01815738 | 0.00714791 | 0.02999428 | 0.00709817
0 |  | a | b |  | 0.007517273 | 0.006566123 |  |  | 0.009761853 | 0.008070334 | 0.02002186 | 0.007942122 | 0.03228264 | 0.007886855
|  |  | 0 |  | 0.008446884 | 0.007222736 |  |  | 0.01072802 | 0.008877367 | 0.02172255 | 0.008736335 | 0.03444869 | 0.008675541
Вертикальная линия E50 |  | p1 и p2 |  |  | 0.009404869 | 0.007879348 |  |  | 0.01136654 | 0.009684401 | 0.02326393 | 0.009530547 | 0.03629883 | 0.009464226
| 0 | 0 |  |  | 0.01039024 | 0.00853596 |  |  | 0.01178154 | 0.01049143 | 0.02455049 | 0.01032476 | 0.03903946 | 0.01025291
[5 empty] | 0.01140199 | 0.009192573 |  |  | 0.01257716 | 0.01129847 | 0.02568672 | 0.01111897 | 0.04047699 | 0.0110416
Касательная линия E50 |  |  |  |  | 0.01243914 | 0.009849185 |  |  | 0.0129575 | 0.0121055 | 0.0269771 | 0.01191318 | 0.04231779 | 0.01183028
0 | 0 | Горизонтальная 1 |  |  | 0.0135007 | 0.0105058 |  |  | 0.01362671 | 0.01291253 | 0.02822613 | 0.0127074 | 0.04517821 | 0.0129032
[5 empty] | 0.01458566 | 0.01116241 |  |  | 0.0140889 | 0.01371957 | 0.02973828 | 0.01350161 | 0.04535271 | 0.01340765
Горизонтальная линия qкр |  |  |  |  | 0.01569305 | 0.01181902 |  |  | 0.0145482 | 0.0145266 | 0.03129994 | 0.01455717 | 0.04783725 | 0.01419634
Горизонтальная линия q |  | Горизонтальная 2 |  |  | 0.01682186 | 0.01247563 |  |  | 0.01540874 | 0.01533363 | 0.03177887 | 0.01509003 | 0.04902513 | 0.01498503
0 |  | 0 |  |  | 0.01797111 | 0.01313225 |  |  | 0.01587464 | 0.01614067 | 0.03265066 | 0.01588424 | 0.05081372 | 0.01577371
[5 empty] | 0.01913979 | 0.01378886 |  |  | 0.01635003 | 0.0169477 | 0.03443313 | 0.01667846 | 0.05270036 | 0.0165624
Вертикальная линия q |  |  |  |  | 0.02032693 | 0.01444547 |  |  | 0.01742167 | 0.01813397 | 0.0353237 | 0.01747267 | 0.05438243 | 0.01735108
| 0 |  |  |  | 0.02153153 | 0.01510208 |  |  | 0.01754691 | 0.01856177 | 0.03641979 | 0.01826688 | 0.05585729 | 0.01813977
[5 empty] | 0.02275259 | 0.0157587 |  |  | 0.01828114 | 0.0193688 | 0.03761883 | 0.01906109 | 0.05722229 | 0.01892845
[5 empty] | 0.02398913 | 0.01641531 |  |  | 0.01883978 | 0.02017583 | 0.03921824 | 0.01985531 | 0.0591748 | 0.01971714
[5 empty] | 0.02524014 | 0.01707192 |  |  | 0.01951973 | 0.02098287 | 0.04031544 | 0.02064952 | 0.06111219 | 0.02050582
[5 empty] | 0.02650464 | 0.01772853 |  |  | 0.02031791 | 0.0217899 | 0.04130786 | 0.02144373 | 0.0622318 | 0.02129451
[5 empty] | 0.02778164 | 0.01838515 |  |  | 0.02103121 | 0.02259693 | 0.04279292 | 0.02223794 | 0.06393101 | 0.02208319
[5 empty] | 0.02907014 | 0.01904176 |  |  | 0.02165654 | 0.02340397 | 0.04376805 | 0.02303216 | 0.06520718 | 0.02287188
[5 empty] | 0.03036916 | 0.01969837 |  |  | 0.0223908 | 0.024211 | 0.04513067 | 0.02382637 | 0.06705767 | 0.02366057
[5 empty] | 0.03167769 | 0.02035498 |  |  | 0.0231309 | 0.02501803 | 0.04627821 | 0.02462058 | 0.06847983 | 0.02444925
[5 empty] | 0.03299475 | 0.02101159 |  |  | 0.02407374 | 0.02582507 | 0.04710808 | 0.02541479 | 0.06997104 | 0.02523794
[5 empty] | 0.03431934 | 0.02166821 |  |  | 0.02481621 | 0.0266321 | 0.04851771 | 0.026209 | 0.07192865 | 0.02602662
[5 empty] | 0.03610255 | 0.02254717 |  |  | 0.02535524 | 0.02743914 | 0.04960453 | 0.02700322 | 0.07325003 | 0.02681531
[5 empty] | 0.03706982 | 0.02298143 |  |  | 0.02628771 | 0.02824617 | 0.05066596 | 0.02779743 | 0.07403253 | 0.02760399
[5 empty] | 0.03873921 | 0.02363804 |  |  | 0.02671054 | 0.0290532 | 0.05169942 | 0.02859164 | 0.07547352 | 0.02839268
[5 empty] | 0.04044311 | 0.02429466 |  |  | 0.02742062 | 0.02986024 | 0.05210234 | 0.02938585 | 0.07667036 | 0.02918136
[5 empty] | 0.04210255 | 0.02503462 |  |  | 0.02811487 | 0.03066727 | 0.05327214 | 0.03018007 | 0.07822042 | 0.02997005
[5 empty] | 0.04319775 | 0.02560788 |  |  | 0.02909018 | 0.0314743 | 0.05410625 | 0.03097428 | 0.08002105 | 0.03075874
[5 empty] | 0.04444805 | 0.02626449 |  |  | 0.02974345 | 0.03228134 | 0.05510209 | 0.03176849 | 0.08086961 | 0.03154742
[5 empty] | 0.04568316 | 0.02692111 |  |  | 0.0302716 | 0.03308837 | 0.05585708 | 0.0325627 | 0.08166347 | 0.03233611
[5 empty] | 0.04689186 | 0.02757772 |  |  | 0.03087152 | 0.0338954 | 0.05666864 | 0.03335691 | 0.08329999 | 0.03312479
[5 empty] | 0.04806291 | 0.02823433 |  |  | 0.03124012 | 0.03470244 | 0.05743421 | 0.03415113 | 0.08417653 | 0.03391348
[5 empty] | 0.04918509 | 0.02889094 |  |  | 0.0319743 | 0.03550947 | 0.0583512 | 0.03494534 | 0.08509046 | 0.03470216
[5 empty] | 0.05024716 | 0.02954756 |  |  | 0.03237097 | 0.0363165 | 0.05881704 | 0.03573955 | 0.08603912 | 0.03549085
[5 empty] | 0.0512379 | 0.03020417 |  |  | 0.03282702 | 0.03712354 | 0.05972915 | 0.03653376 | 0.0867199 | 0.03627953
[5 empty] | 0.05214606 | 0.03086078 |  |  | 0.03333937 | 0.03793057 | 0.06018497 | 0.03732798 | 0.08743014 | 0.03706822
[5 empty] | 0.05296043 | 0.03151739 |  |  | 0.03350492 | 0.0387376 | 0.0608819 | 0.03812219 | 0.08816721 | 0.03785691
[5 empty] | 0.05366978 | 0.032174 |  |  | 0.03412056 | 0.03954464 | 0.06091737 | 0.0389164 | 0.08782848 | 0.03864559
[5 empty] | 0.05426286 | 0.03283062 |  |  | 0.03438321 | 0.04035167 | 0.06138881 | 0.03971061 | 0.08911129 | 0.03943428
[5 empty] | 0.05472846 | 0.03348723 |  |  | 0.03458976 | 0.0411587 | 0.06179365 | 0.04050482 | 0.08951302 | 0.04022296
[5 empty] | 0.05507852 | 0.03414384 |  |  | 0.03443713 | 0.04196574 | 0.0621293 | 0.04129904 | 0.08953103 | 0.04101165
[5 empty] | 0.05540994 | 0.03480045 |  |  | 0.03484335 | 0.04277277 | 0.0624932 | 0.04209325 | 0.08966267 | 0.04180033
[5 empty] | 0.05573479 | 0.03545707 |  |  | 0.03484319 | 0.0435798 | 0.06259989 | 0.04288746 | 0.09035643 | 0.04258902
[5 empty] | 0.05605304 | 0.03611368 |  |  | 0.03463793 | 0.04438684 | 0.0620975 | 0.04368167 | 0.09005633 | 0.0433777
[5 empty] | 0.05636466 | 0.03677029 |  |  | 0.03472538 | 0.04519387 | 0.06196288 | 0.04447589 | 0.08954407 | 0.04416639
[5 empty] | 0.05666964 | 0.0374269 |  |  | 0.03450573 | 0.0460009 | 0.06248844 | 0.0452701 | 0.09020516 | 0.04495508
[5 empty] | 0.05696794 | 0.03808352 |  |  | 0.03447919 | 0.04680794 | 0.06197597 | 0.04606431 | 0.09004053 | 0.04574376
[5 empty] | 0.05725954 | 0.03874013 |  |  | 0.03474594 | 0.04761497 | 0.06172721 | 0.04685852 | 0.08955102 | 0.04653245
[5 empty] | 0.05754443 | 0.03939674 |  |  | 0.03470618 | 0.048422 | 0.06174394 | 0.04765273 | 0.08923751 | 0.04732113
[5 empty] | 0.05782257 | 0.04005335 |  |  | 0.03436011 | 0.04922904 | 0.06122793 | 0.04844695 | 0.08950085 | 0.04810982
[5 empty] | 0.05809394 | 0.04070997 |  |  | 0.03450793 | 0.05003607 | 0.06098094 | 0.04924116 | 0.08944189 | 0.0488985
[5 empty] | 0.05835851 | 0.04136658 |  |  | 0.03454983 | 0.0508431 | 0.06130473 | 0.05003537 | 0.0895615 | 0.04968719
[5 empty] | 0.05861627 | 0.04202319 |  |  | 0.034486 | 0.05165014 | 0.06060108 | 0.05082958 | 0.08866053 | 0.05047587
[5 empty] | 0.05886718 | 0.0426798 |  |  | 0.03431665 | 0.05245717 | 0.06057174 | 0.0516238 | 0.08873984 | 0.05126456
[5 empty] | 0.05911123 | 0.04333641 |  |  | 0.03424198 | 0.0532642 | 0.05981849 | 0.05241801 | 0.08860029 | 0.05205325
[5 empty] | 0.05934838 | 0.04399303 |  |  | 0.03426217 | 0.05407124 | 0.0599431 | 0.05321222 | 0.08804274 | 0.05284193
[5 empty] | 0.05957862 | 0.04464964 |  |  | 0.03417742 | 0.05487827 | 0.05914732 | 0.05400643 | 0.08786805 | 0.05363062
[5 empty] | 0.05980192 | 0.04530625 |  |  | 0.03378794 | 0.0556853 | 0.05863293 | 0.05480064 | 0.08807706 | 0.0544193
[5 empty] | 0.06001826 | 0.04596286 |  |  | 0.03379391 | 0.05649234 | 0.05840169 | 0.05559486 | 0.08747065 | 0.05520799
[5 empty] | 0.06022761 | 0.04661948 |  |  | 0.03379553 | 0.05729937 | 0.05805537 | 0.05638907 | 0.08664968 | 0.05599667
[5 empty] | 0.06042995 | 0.04727609 |  |  | 0.033493 | 0.0581064 | 0.05739573 | 0.05718328 | 0.08681498 | 0.05678536
[5 empty] | 0.06062525 | 0.0479327 |  |  | 0.03338652 | 0.05891344 | 0.05692454 | 0.05797749 | 0.08676744 | 0.05757404
[5 empty] | 0.06081349 | 0.04858931 |  |  | 0.03327628 | 0.05972047 | 0.05624356 | 0.05877171 | 0.0861079 | 0.05836273
[5 empty] | 0.06099464 | 0.04924593 |  |  | 0.03326248 | 0.0605275 | 0.05585457 | 0.05956592 | 0.08543722 | 0.05915142
[5 empty] | 0.06116869 | 0.04990254 |  |  | 0.03314532 | 0.06133454 | 0.05545933 | 0.06036013 | 0.08545626 | 0.0599401
[5 empty] | 0.0613356 | 0.05055915 |  |  | 0.03312498 | 0.06214157 | 0.05485961 | 0.06115434 | 0.08526589 | 0.06072879
[5 empty] | 0.06149536 | 0.05121576 |  |  | 0.03290168 | 0.0629486 | 0.05485716 | 0.06194855 | 0.08436694 | 0.06151747
[5 empty] | 0.06164793 | 0.05187237 |  |  | 0.0326756 | 0.06375564 | 0.05395377 | 0.06274277 | 0.0837603 | 0.06230616
[5 empty] | 0.06179329 | 0.05252899 |  |  | 0.03274693 | 0.06456267 | 0.05375118 | 0.06353698 | 0.08374681 | 0.06309484
[5 empty] | 0.06193143 | 0.0531856 |  |  | 0.03271589 | 0.0653697 | 0.05325118 | 0.06433119 | 0.08322733 | 0.06388353
[5 empty] | 0.06206231 | 0.05384221 |  |  | 0.03228266 | 0.06617674 | 0.05275553 | 0.0651254 | 0.08240272 | 0.06467221
[5 empty] | 0.06218591 | 0.05449882 |  |  | 0.03234744 | 0.06698377 | 0.05186599 | 0.06591962 | 0.08247383 | 0.0654609
[5 empty] | 0.06230221 | 0.05515544 |  |  | 0.03221042 | 0.0677908 | 0.05168433 | 0.06671383 | 0.08164154 | 0.06624958
[5 empty] | 0.06241118 | 0.05581205 |  |  | 0.03197181 | 0.06859784 | 0.05111231 | 0.06750804 | 0.08160668 | 0.06703827
[5 empty] | 0.0625128 | 0.05646866 |  |  | 0.03193179 | 0.06940487 | 0.05055171 | 0.06830225 | 0.08107013 | 0.06782696
[5 empty] | 0.06260705 | 0.05712527 |  |  | 0.03179057 | 0.0702119 | 0.04990428 | 0.06909647 | 0.08053274 | 0.06861564
[5 empty] | 0.06269389 | 0.05778189 |  |  | 0.03154835 | 0.07101894 | 0.0496718 | 0.06989068 | 0.07979537 | 0.06940433
[5 empty] | 0.06277331 | 0.0584385 |  |  | 0.03150531 | 0.07182597 | 0.04905603 | 0.07068489 | 0.07935888 | 0.07019301
[5 empty] | 0.06284528 | 0.05909511 |  |  | 0.03116165 | 0.072633 | 0.04905874 | 0.0714791 | 0.07922412 | 0.0709817
[5 empty] | 0.06290978 | 0.05975172 |  |  | 0.03121758 | 0.07344004 | 0.0488817 | 0.07227331 | 0.07839195 | 0.07177038
[5 empty] | 0.06296678 | 0.06040834 |  |  | 0.03087328 | 0.07424707 | 0.04852666 | 0.07306753 | 0.07866324 | 0.07255907
[5 empty] | 0.06301626 | 0.06106495 |  |  | 0.03072172 | 0.0750541 | 0.04818988 | 0.07386174 | 0.07753144 | 0.07334775
[5 empty] | 0.06305819 | 0.06172156 |  |  | 0.03055147 | 0.07586114 | 0.04736241 | 0.07465595 | 0.07738432 | 0.07413644
[5 empty] | 0.06309256 | 0.06237817 |  |  | 0.03056336 | 0.07666817 | 0.04704341 | 0.07545016 | 0.07722181 | 0.07492513
[5 empty] | 0.06311932 | 0.06303478 |  |  | 0.03045843 | 0.0774752 | 0.04663219 | 0.07624438 | 0.07704409 | 0.07571381
[5 empty] | 0.06313848 | 0.0636914 |  |  | 0.02993771 | 0.07828224 | 0.04632806 | 0.07703859 | 0.07565132 | 0.0765025
[5 empty] | 0.06314998 | 0.06434801 |  |  | 0.02990223 | 0.07908927 | 0.04663033 | 0.0778328 | 0.07524367 | 0.07729118
[5 empty] | 0.06315383 | 0.06500462 |  |  | 0.02955302 | 0.0798963 | 0.04573829 | 0.07862701 | 0.0752213 | 0.07807987
[5 empty] | 0.06315383 | 0.06500462 |  |  | 0.02949111 | 0.08070334 | 0.04595125 | 0.07942122 | 0.07488438 | 0.07886855
[5 empty] | 0.06204907 | 0.06500435 |  |  | 0.02911754 | 0.08151037 | 0.04516853 | 0.08021544 | 0.07353307 | 0.07965724
[5 empty] | 0.06095705 | 0.06500408 |  |  | 0.02883333 | 0.08231741 | 0.04518943 | 0.08100965 | 0.07386754 | 0.08044592
[5 empty] | 0.0598785 | 0.06500382 |  |  | 0.02843951 | 0.08312444 | 0.04491326 | 0.08180386 | 0.07238795 | 0.08123461
[5 empty] | 0.0588141 | 0.06500355 |  |  | 0.02833712 | 0.08393147 | 0.04463932 | 0.08259807 | 0.07179447 | 0.0820233
[5 empty] | 0.05776456 | 0.06500328 |  |  | 0.02782718 | 0.08473851 | 0.04426691 | 0.08339229 | 0.07168726 | 0.08281198
[5 empty] | 0.05673058 | 0.06500301 |  |  | 0.02771074 | 0.08554554 | 0.04389536 | 0.0841865 | 0.0709665 | 0.08360067
[5 empty] | 0.05571287 | 0.06500274 |  |  | 0.02728881 | 0.08635257 | 0.04402395 | 0.08498071 | 0.07073233 | 0.08438935
[5 empty] | 0.05471213 | 0.06500247 |  |  | 0.02696243 | 0.08715961 | 0.04325201 | 0.08577492 | 0.07008494 | 0.08517804
[5 empty] | 0.05372906 | 0.0650022 |  |  | 0.02653263 | 0.08796664 | 0.04347883 | 0.08656913 | 0.06922448 | 0.08596672
[5 empty] | 0.05276437 | 0.06500194 |  |  | 0.02640044 | 0.08877367 | 0.04280372 | 0.08736335 | 0.06815112 | 0.08675541
[5 empty] | 0.05181876 | 0.06500167 |  |  | 0.02586689 | 0.08958071 | 0.04292599 | 0.08815756 | 0.06736503 | 0.08754409
[5 empty] | 0.05089293 | 0.0650014 |  |  | 0.02543301 | 0.09038774 | 0.04234494 | 0.08895177 | 0.06736637 | 0.08833278
[5 empty] | 0.04998758 | 0.06500113 |  |  | 0.02539984 | 0.09119477 | 0.04245989 | 0.08974598 | 0.06615531 | 0.08912147
[5 empty] | 0.04910343 | 0.06500086 |  |  | 0.02476841 | 0.09200181 | 0.04207013 | 0.0905402 | 0.065432 | 0.08991015
[5 empty] | 0.04824117 | 0.06500059 |  |  | 0.02473973 | 0.09280884 | 0.04187498 | 0.09133441 | 0.06519663 | 0.09069884
[5 empty] | 0.0474015 | 0.06500033 |  |  | 0.02421486 | 0.09361587 | 0.04137375 | 0.09212862 | 0.06424934 | 0.09148752
[5 empty] | 0.04658514 | 0.06500006 |  |  | 0.02389481 | 0.09442291 | 0.04096573 | 0.09292283 | 0.06319032 | 0.09227621
[5 empty] | 0.04579278 | 0.06499979 |  |  | 0.02348062 | 0.09522994 | 0.04095023 | 0.09371704 | 0.06271972 | 0.09306489
[5 empty] | 0.04502512 | 0.06499952 |  |  | 0.02347332 | 0.09603697 | 0.04032657 | 0.09451126 | 0.0614377 | 0.09385358
[5 empty] | 0.04428287 | 0.06499925 |  |  | 0.02317394 | 0.09684401 | 0.03979404 | 0.09530547 | 0.06094444 | 0.09464226
[5 empty] | 0.04356674 | 0.06499898 |  |  | 0.02258351 | 0.09765104 | 0.03945196 | 0.09609968 | 0.0605401 | 0.09543095
[5 empty] | 0.04287742 | 0.06499871 |  |  | 0.02240306 | 0.09845807 | 0.03949963 | 0.09689389 | 0.05912484 | 0.09621964
[5 empty] | 0.04221562 | 0.06499845 |  |  | 0.02223362 | 0.09926511 | 0.03893635 | 0.09768811 | 0.05859884 | 0.09700832
[5 empty] | 0.04158204 | 0.06499818 |  |  | 0.02197623 | 0.1000721 | 0.03826144 | 0.09848232 | 0.05726224 | 0.09779701
[5 empty] | 0.04097452 | 0.06499791 |  |  | 0.02153191 | 0.1008792 | 0.0381742 | 0.09927653 | 0.05691523 | 0.09858569
[5 empty] | 0.04037652 | 0.06499764 |  |  | 0.0215017 | 0.1016862 | 0.03757394 | 0.1000707 | 0.05625797 | 0.09937438
[5 empty] | 0.03978588 | 0.06499737 |  |  | 0.02118662 | 0.1024932 | 0.03705997 | 0.100865 | 0.05509061 | 0.1001631
[5 empty] | 0.0392033 | 0.0649971 |  |  | 0.02098019 | 0.1033003 | 0.03681678 | 0.1016592 | 0.05376895 | 0.1009517
[5 empty] | 0.03862949 | 0.06499683 |  |  | 0.02077358 | 0.1041073 | 0.03672792 | 0.1024534 | 0.05274327 | 0.1017404
[5 empty] | 0.03806515 | 0.06499657 |  |  | 0.02056698 | 0.1049143 | 0.03579616 | 0.1032476 | 0.05212051 | 0.1025291
[5 empty] | 0.03751097 | 0.0649963 |  |  | 0.02046059 | 0.1057214 | 0.0352243 | 0.1040418 | 0.05130777 | 0.1033178
[5 empty] | 0.03696767 | 0.06499603 |  |  | 0.02015465 | 0.1065284 | 0.03461515 | 0.104836 | 0.04971212 | 0.1041065
[5 empty] | 0.03643595 | 0.06499576 |  |  | 0.01994937 | 0.1073354 | 0.03377151 | 0.1056302 | 0.04804064 | 0.1048952
[5 empty] | 0.03591652 | 0.06499549 |  |  | 0.01994495 | 0.1081425 | 0.03329618 | 0.1064244 | 0.04710042 | 0.1056839
[5 empty] | 0.03541006 | 0.06499522 |  |  | 0.01944164 | 0.1089495 | 0.03249198 | 0.1072187 | 0.04559853 | 0.1064725
[5 empty] | 0.03491729 | 0.06499495 |  |  | 0.01933963 | 0.1097565 | 0.0318617 | 0.1080129 | 0.04364207 | 0.1072612
[5 empty] | 0.03443892 | 0.06499469 |  |  | 0.01923914 | 0.1105636 | 0.03140815 | 0.1088071 | 0.04183811 | 0.1080499
[5 empty] | 0.03397564 | 0.06499442 |  |  | 0.0189404 | 0.1113706 | 0.03063415 | 0.1096013 | 0.04039374 | 0.1088386
[5 empty] | 0.03352815 | 0.06499415 |  |  | 0.01884362 | 0.1121776 | 0.02964248 | 0.1103955 | 0.03831604 | 0.1096273
[5 empty] | 0.03309717 | 0.06499388 |  |  | 0.01864902 | 0.1129847 | 0.02883596 | 0.1111897 | 0.03691208 | 0.110416
[5 empty] | 0.03268339 | 0.06499361 |  |  | 0.01835682 | 0.1137917 | 0.0277174 | 0.1119839 | 0.03488896 | 0.1112047
[5 empty] | 0.03228752 | 0.06499334 |  |  | 0.01806722 | 0.1145987 | 0.02738959 | 0.1127781 | 0.03355376 | 0.1119933
[5 empty] | 0.03191026 | 0.06499307 |  |  | 0.01788046 | 0.1154058 | 0.02655535 | 0.1135724 | 0.03181355 | 0.112782
[5 empty] | 0.03155232 | 0.06499281 |  |  | 0.01779674 | 0.1162128 | 0.02541747 | 0.1143666 | 0.03047542 | 0.1135707
[5 empty] | 0.03121439 | 0.06499254 |  |  | 0.01761629 | 0.1170198 | 0.02467877 | 0.1151608 | 0.02814645 | 0.1143594
[5 empty] | 0.03089718 | 0.06499227 |  |  | 0.01753932 | 0.1178269 | 0.02354205 | 0.115955 | 0.02713373 | 0.1151481
[5 empty] | 0.0306014 | 0.064992 |  |  | 0.01746605 | 0.1186339 | 0.02321011 | 0.1167492 | 0.02524434 | 0.1159368
[5 empty] | 0.03032774 | 0.06499173 |  |  | 0.01709669 | 0.1194409 | 0.02248576 | 0.1175434 | 0.02368535 | 0.1167255
[5 empty] | 0.03007691 | 0.06499146 |  |  | 0.01703147 | 0.120248 | 0.02167181 | 0.1183376 | 0.02126385 | 0.1175141
[5 empty] | 0.03007691 | 0.06499146 |  |  | 0.0169706 | 0.121055 | 0.02087106 | 0.1191318 | 0.01998693 | 0.1183028
[5 empty] | 0.02925251 | 0.06486393 |  |  | 0.01671429 | 0.121862 | 0.01998631 | 0.119926 | 0.01826167 | 0.1190915
[5 empty] | 0.02843753 | 0.0647364 |  |  | 0.01666277 | 0.1226691 | 0.01892037 | 0.1207203 | 0.01719514 | 0.1198802
[5 empty] | 0.02763246 | 0.06460887 |  |  | 0.01621625 | 0.1234761 | 0.01817605 | 0.1215145 | 0.01559443 | 0.1206689
[5 empty] | 0.02683781 | 0.06448134 |  |  | 0.01637495 | 0.1242831 | 0.01725615 | 0.1223087 | 0.01456663 | 0.1214576
[5 empty] | 0.02605405 | 0.06435381 |  |  | 0.01623909 | 0.1250902 | 0.01706348 | 0.1231029 | 0.01301881 | 0.1222463
[5 empty] | 0.02528169 | 0.06422628 |  |  | 0.01590888 | 0.1258972 | 0.01610083 | 0.1238971 | 0.01155806 | 0.1230349
[5 empty] | 0.0245212 | 0.06409875 |  |  | 0.01588455 | 0.1267042 | 0.01567103 | 0.1246913 | 0.01069146 | 0.1238236
[5 empty] | 0.02377309 | 0.06397122 |  |  | 0.0155663 | 0.1275113 | 0.01507686 | 0.1254855 | 0.009926085 | 0.1246123
[5 empty] | 0.02303785 | 0.06384369 |  |  | 0.01545435 | 0.1283183 | 0.01462115 | 0.1262797 | 0.00896903 | 0.125401
[5 empty] | 0.02231596 | 0.06371616 |  |  | 0.01554893 | 0.1291253 | 0.01400668 | 0.127074 | 0.008127371 | 0.1261897
[5 empty] | 0.02160791 | 0.06358863 |  |  | 0.01555025 | 0.1299324 | 0.01363627 | 0.1278682 | 0.007808192 | 0.1269784
[5 empty] | 0.02091421 | 0.06346109 |  |  | 0.01545853 | 0.1307394 | 0.01321273 | 0.1286624 | 0.007218573 | 0.1277671
[5 empty] | 0.02023533 | 0.06333356 |  |  | 0.01507398 | 0.1315464 | 0.01263885 | 0.1294566 | 0.006665599 | 0.1285557
[5 empty] | 0.01957177 | 0.06320603 |  |  | 0.01499682 | 0.1323535 | 0.01201745 | 0.1302508 | 0.00695635 | 0.1293444
[5 empty] | 0.01892403 | 0.0630785 |  |  | 0.01502722 | 0.1331605 | 0.012051 | 0.131045 | 0.006696725 | 0.1301331
[5 empty] | 0.01829259 | 0.06295097 |  |  | 0.01506087 | 0.1339675 | 0.01190851 | 0.1318392 | 0.007096848 | 0.1309218
[5 empty] | 0.01767794 | 0.06282344 |  |  | 0.01489497 | 0.1347746 | 0.01186836 | 0.1326334 | 0.006997563 | 0.1317105
[5 empty] | 0.01708058 | 0.06269591 |  |  | 0.01482962 | 0.1355816 | 0.01123086 | 0.1334277 | 0.006699393 | 0.1324992
[5 empty] | 0.01650099 | 0.06256838 |  |  | 0.01486491 | 0.1363886 | 0.01129629 | 0.1342219 | 0.006502864 | 0.1332879
[5 empty] | 0.01593968 | 0.06244085 |  |  | 0.01490093 | 0.1371957 | 0.01066498 | 0.1350161 | 0.006308503 | 0.1340765
[5 empty] | 0.01539712 | 0.06231332 |  |  | 0.01463779 | 0.1380027 | 0.0108372 | 0.1358103 | 0.006316835 | 0.1348652
[5 empty] | 0.01487381 | 0.06218579 |  |  | 0.01467556 | 0.1388097 | 0.01071328 | 0.1366045 | 0.006728386 | 0.1356539
[5 empty] | 0.01437025 | 0.06205826 |  |  | 0.01451435 | 0.1396168 | 0.009993503 | 0.1373987 | 0.006643681 | 0.1364426
[5 empty] | 0.01388691 | 0.06193072 |  |  | 0.01445426 | 0.1404238 | 0.009878178 | 0.1381929 | 0.006663246 | 0.1372313
[5 empty] | 0.0134223 | 0.06180319 |  |  | 0.01459536 | 0.1412308 | 0.009767604 | 0.1389871 | 0.006787607 | 0.13802
[5 empty] | 0.01296486 | 0.06167566 |  |  | 0.01423777 | 0.1420379 | 0.009762085 | 0.1397814 | 0.00631729 | 0.1388087
[5 empty] | 0.01251308 | 0.06154813 |  |  | 0.01418157 | 0.1428449 | 0.009661919 | 0.1405756 | 0.007052819 | 0.1395973
[5 empty] | 0.01206745 | 0.0614206 |  |  | 0.01442685 | 0.1436519 | 0.00946741 | 0.1413698 | 0.006394722 | 0.140386
[5 empty] | 0.01162846 | 0.06129307 |  |  | 0.01437372 | 0.144459 | 0.008878859 | 0.142164 | 0.007043523 | 0.1411747
[5 empty] | 0.0111966 | 0.06116554 |  |  | 0.01412226 | 0.145266 | 0.008496567 | 0.1429582 | 0.006999749 | 0.1419634
[5 empty] | 0.01077237 | 0.06103801 |  |  | 0.01417257 | 0.146073 | 0.008320836 | 0.1437524 | 0.006663925 | 0.1427521
[5 empty] | 0.01035626 | 0.06091048 |  |  | 0.01412475 | 0.1468801 | 0.008151966 | 0.1445466 | 0.007236576 | 0.1435408
[5 empty] | 0.009948749 | 0.06078295 |  |  | 0.01397888 | 0.1476871 | 0.008490261 | 0.1453408 | 0.007218229 | 0.1443295
[5 empty] | 0.009550338 | 0.06065542 |  |  | 0.01413506 | 0.1484941 | 0.00843602 | 0.1461351 | 0.007209409 | 0.1451181
[5 empty] | 0.009161517 | 0.06052789 |  |  | 0.01399339 | 0.1493012 | 0.008189545 | 0.1469293 | 0.007410642 | 0.1459068
[5 empty] | 0.008782777 | 0.06040036 |  |  | 0.01405396 | 0.1501082 | 0.007851138 | 0.1477235 | 0.007622453 | 0.1466955
[5 empty] | 0.008414608 | 0.06027282 |  |  | 0.01401686 | 0.1509152 | 0.007521101 | 0.1485177 | 0.007645369 | 0.1474842
[5 empty] | 0.008057503 | 0.06014529 |  |  | 0.01398219 | 0.1517223 | 0.007699734 | 0.1493119 | 0.008179914 | 0.1482729
[5 empty] | 0.007711951 | 0.06001776 |  |  | 0.01385004 | 0.1525293 | 0.007787339 | 0.1501061 | 0.007926616 | 0.1490616
[5 empty] | 0.007378446 | 0.05989023 |  |  | 0.0137205 | 0.1533363 | 0.007684218 | 0.1509003 | 0.008485998 | 0.1498503
[5 empty] | 0.007057477 | 0.0597627 |  |  | 0.01359368 | 0.1541434 | 0.007090672 | 0.1516945 | 0.008158588 | 0.1506389
[5 empty] | 0.006749536 | 0.05963517 |  |  | 0.01376965 | 0.1549504 | 0.006907003 | 0.1524888 | 0.00794491 | 0.1514276
[5 empty] | 0.006455115 | 0.05950764 |  |  | 0.01354853 | 0.1557574 | 0.007333511 | 0.153283 | 0.008745491 | 0.1522163
[5 empty] | 0.006174704 | 0.05938011 |  |  | 0.0136304 | 0.1565645 | 0.006770499 | 0.1540772 | 0.008660855 | 0.153005
[5 empty] | 0.005908794 | 0.05925258 |  |  | 0.01371535 | 0.1573715 | 0.007118267 | 0.1548714 | 0.00919153 | 0.1537937
[5 empty] | 0.005657878 | 0.05912505 |  |  | 0.01360349 | 0.1581785 | 0.006777118 | 0.1556656 | 0.00913804 | 0.1545824
[5 empty] | 0.005422446 | 0.05899752 |  |  | 0.01379489 | 0.1589856 | 0.007247353 | 0.1564598 | 0.009200912 | 0.1553711
[5 empty] | 0.00520299 | 0.05886999 |  |  | 0.01378967 | 0.1597926 | 0.006729272 | 0.157254 | 0.00978067 | 0.1561597
[5 empty] | 0.005 | 0.05874245 |  |  | 0.01378791 | 0.1605996 | 0.006923178 | 0.1580482 | 0.009777841 | 0.1569484
[5 empty] | 0.005 | 0.0587293
[5 empty] | 0.005805978 | 0.05872957
[5 empty] | 0.006606982 | 0.05872983
[5 empty] | 0.007402948 | 0.0587301
[5 empty] | 0.00819381 | 0.05873037
[5 empty] | 0.008979501 | 0.05873064
[5 empty] | 0.009759955 | 0.05873091
[5 empty] | 0.01053511 | 0.05873118
[5 empty] | 0.01130489 | 0.05873145
[5 empty] | 0.01206924 | 0.05873171
[5 empty] | 0.01282809 | 0.05873198
[5 empty] | 0.01358138 | 0.05873225
[5 empty] | 0.01432903 | 0.05873252
[5 empty] | 0.01507098 | 0.05873279
[5 empty] | 0.01580717 | 0.05873306
[5 empty] | 0.01653754 | 0.05873333
[5 empty] | 0.017262 | 0.05873359
[5 empty] | 0.01798051 | 0.05873386
[5 empty] | 0.01869299 | 0.05873413
[5 empty] | 0.01939937 | 0.0587344
[5 empty] | 0.0200996 | 0.05873467
[5 empty] | 0.0207936 | 0.05873494
[5 empty] | 0.02148132 | 0.0587352
[5 empty] | 0.02216267 | 0.05873547
[5 empty] | 0.02283761 | 0.05873574
[5 empty] | 0.02350632 | 0.05873601
[5 empty] | 0.02417036 | 0.05873628
[5 empty] | 0.02482994 | 0.05873655
[5 empty] | 0.02548498 | 0.05873682
[5 empty] | 0.02613542 | 0.05873708
[5 empty] | 0.0267812 | 0.05873735
[5 empty] | 0.02742225 | 0.05873762
[5 empty] | 0.0280585 | 0.05873789
[5 empty] | 0.02868988 | 0.05873816
[5 empty] | 0.02931634 | 0.05873843
[5 empty] | 0.0299378 | 0.0587387
[5 empty] | 0.0305542 | 0.05873896
[5 empty] | 0.03116548 | 0.05873923
[5 empty] | 0.03177156 | 0.0587395
[5 empty] | 0.03237238 | 0.05873977
[5 empty] | 0.03296788 | 0.05874004
[5 empty] | 0.03355799 | 0.05874031
[5 empty] | 0.03414264 | 0.05874058
[5 empty] | 0.03472177 | 0.05874084
[5 empty] | 0.03529532 | 0.05874111
[5 empty] | 0.03586321 | 0.05874138
[5 empty] | 0.03642538 | 0.05874165
[5 empty] | 0.03698176 | 0.05874192
[5 empty] | 0.0375323 | 0.05874219
[5 empty] | 0.03807691 | 0.05874245
[5 empty] | 0.03807691 | 0.0587293
[5 empty] | 0.03874531 | 0.05885736
[5 empty] | 0.03940754 | 0.05898543
[5 empty] | 0.04006343 | 0.0591135
[5 empty] | 0.04071283 | 0.05924157
[5 empty] | 0.04135557 | 0.05936964
[5 empty] | 0.04199148 | 0.0594977
[5 empty] | 0.04262039 | 0.05962577
[5 empty] | 0.04324215 | 0.05975384
[5 empty] | 0.04385659 | 0.05988191
[5 empty] | 0.04446354 | 0.06000998
[5 empty] | 0.04506284 | 0.06013804
[5 empty] | 0.04565432 | 0.06026611
[5 empty] | 0.04623782 | 0.06039418
[5 empty] | 0.04681318 | 0.06052225
[5 empty] | 0.04738022 | 0.06065031
[5 empty] | 0.04793879 | 0.06077838
[5 empty] | 0.04848872 | 0.06090645
[5 empty] | 0.04902984 | 0.06103452
[5 empty] | 0.04956199 | 0.06116259
[5 empty] | 0.050085 | 0.06129065
[5 empty] | 0.05059872 | 0.06141872
[5 empty] | 0.05110297 | 0.06154679
[5 empty] | 0.05159758 | 0.06167486
[5 empty] | 0.05208241 | 0.06180293
[5 empty] | 0.05255794 | 0.06193099
[5 empty] | 0.05302807 | 0.06205906
[5 empty] | 0.05349329 | 0.06218713
[5 empty] | 0.05395344 | 0.0623152
[5 empty] | 0.05440836 | 0.06244326
[5 empty] | 0.05485788 | 0.06257133
[5 empty] | 0.05530184 | 0.0626994
[5 empty] | 0.05574007 | 0.06282747
[5 empty] | 0.05617241 | 0.06295554
[5 empty] | 0.05659869 | 0.0630836
[5 empty] | 0.05701874 | 0.06321167
[5 empty] | 0.05743241 | 0.06333974
[5 empty] | 0.05783953 | 0.06346781
[5 empty] | 0.05823993 | 0.06359588
[5 empty] | 0.05863345 | 0.06372394
[5 empty] | 0.05901992 | 0.06385201
[5 empty] | 0.05939918 | 0.06398008
[5 empty] | 0.05977106 | 0.06410815
[5 empty] | 0.0601354 | 0.06423621
[5 empty] | 0.06049203 | 0.06436428
[5 empty] | 0.06084079 | 0.06449235
[5 empty] | 0.06118152 | 0.06462042
[5 empty] | 0.06151404 | 0.06474849
[5 empty] | 0.0618382 | 0.06487655
[5 empty] | 0.06215383 | 0.06500462
[5 empty] | 0.04810255 | 0.06500462
[5 empty] | 0.06226346 | 0.06679407
[5 empty] | 0.06236478 | 0.06858352
[5 empty] | 0.0624581 | 0.07037298
[5 empty] | 0.06254375 | 0.07216243
[5 empty] | 0.06262208 | 0.07395188
[5 empty] | 0.06269339 | 0.07574133
[5 empty] | 0.06275802 | 0.07753078
[5 empty] | 0.06281631 | 0.07932023
[5 empty] | 0.06286857 | 0.08110969
[5 empty] | 0.06291514 | 0.08289914
[5 empty] | 0.06295634 | 0.08468859
[5 empty] | 0.0629925 | 0.08647804
[5 empty] | 0.06302396 | 0.08826749
[5 empty] | 0.06305103 | 0.09005694
[5 empty] | 0.06307406 | 0.0918464
[5 empty] | 0.06309336 | 0.09363585
[5 empty] | 0.06310926 | 0.0954253
[5 empty] | 0.0631221 | 0.09721475
[5 empty] | 0.0631322 | 0.0990042
[5 empty] | 0.06313989 | 0.1007937
[5 empty] | 0.0631455 | 0.1025831
[5 empty] | 0.06314936 | 0.1043726
[5 empty] | 0.06315179 | 0.106162
[5 empty] | 0.06315313 | 0.1079515
[5 empty] | 0.06315369 | 0.1097409
[5 empty] | 0.06315382 | 0.1115304
[5 empty] | 0.06313732 | 0.1133198
[5 empty] | 0.06305217 | 0.1151093
[5 empty] | 0.06289891 | 0.1168987
[5 empty] | 0.06268248 | 0.1186882
[5 empty] | 0.06240781 | 0.1204776
[5 empty] | 0.06207983 | 0.1222671
[5 empty] | 0.06170346 | 0.1240565
[5 empty] | 0.06128363 | 0.125846
[5 empty] | 0.06082529 | 0.1276354
[5 empty] | 0.06033334 | 0.1294249
[5 empty] | 0.05981274 | 0.1312143
[5 empty] | 0.05926839 | 0.1330038
[5 empty] | 0.05870524 | 0.1347932
[5 empty] | 0.05812821 | 0.1365827
[5 empty] | 0.05754224 | 0.1383721
[5 empty] | 0.05695225 | 0.1401616
[5 empty] | 0.05636316 | 0.141951
[5 empty] | 0.05577993 | 0.1437405
[5 empty] | 0.05520746 | 0.1455299
[5 empty] | 0.05465069 | 0.1473194
[5 empty] | 0.05411455 | 0.15
[5 empty] | 0.05360397 | 0.1508983
[5 empty] | 0.05312388 | 0.1526878
[5 empty] | 0.05267921 | 0.1544772
[5 empty] | 0.05225461 | 0.1562667
[5 empty] | 0.05182529 | 0.1580561
[5 empty] | 0.05139194 | 0.1598456
[5 empty] | 0.05095538 | 0.161635
[5 empty] | 0.05051646 | 0.1634245
[5 empty] | 0.05007599 | 0.1652139
[5 empty] | 0.04963481 | 0.1670034
[5 empty] | 0.04919374 | 0.1687928
[5 empty] | 0.04875361 | 0.1705823
[5 empty] | 0.04831526 | 0.1723717
[5 empty] | 0.0478795 | 0.1741612
[5 empty] | 0.04744717 | 0.1759506
[5 empty] | 0.04701911 | 0.1777401
[5 empty] | 0.04659612 | 0.1795295
[5 empty] | 0.04617905 | 0.181319
[5 empty] | 0.04576873 | 0.1831084
[5 empty] | 0.04536598 | 0.1848979
[5 empty] | 0.04497163 | 0.1866873
[5 empty] | 0.04458651 | 0.1884768
[5 empty] | 0.04421144 | 0.1902662
[5 empty] | 0.04384727 | 0.1920557
[5 empty] | 0.04349481 | 0.1938451
[5 empty] | 0.04315489 | 0.1956346
[5 empty] | 0.04282835 | 0.197424
[5 empty] | 0.04251601 | 0.1992135
[5 empty] | 0.04221847 | 0.2010029
[5 empty] | 0.04192842 | 0.2027924
[5 empty] | 0.04164218 | 0.2045818
[5 empty] | 0.04135998 | 0.2063713
[5 empty] | 0.04108204 | 0.2081608
[5 empty] | 0.04080859 | 0.2099502
[5 empty] | 0.04053985 | 0.2117397
[5 empty] | 0.04027605 | 0.2135291
[5 empty] | 0.04001741 | 0.2153186
[5 empty] | 0.03976416 | 0.217108
[5 empty] | 0.03951652 | 0.2188975
[5 empty] | 0.03927471 | 0.2206869
[5 empty] | 0.03903897 | 0.2224764
[5 empty] | 0.03880952 | 0.2242658
[5 empty] | 0.03858658 | 0.2260553
[5 empty] | 0.03837038 | 0.2278447
[5 empty] | 0.03816114 | 0.2296342
[5 empty] | 0.03795909 | 0.2314236
[5 empty] | 0.03776445 | 0.2332131
[5 empty] | 0.03757745 | 0.2350025
[5 empty] | 0.03739831 | 0.236792
[5 empty] | 0.03722726 | 0.2385814
[5 empty] | 0.03706452 | 0.2403709
[5 empty] | 0.03691032 | 0.2421603