## 1
Общество с ограниченной ответственностью "Инженерная геология" (ООО "ИнжГео") | [11 empty] | Общество с ограниченной ответственностью "Инженерная геология" (ООО "ИнжГео")
Юр. адрес: 117279, г. Москва, ул. Миклухо-Маклая, 36 а, этаж 5, пом. XXIII к. 76-84 | [11 empty] | Юр. адрес: 117279, г. Москва, ул. Миклухо-Маклая, 36 а, этаж 5, пом. XXIII к. 76-84 | [8 empty] | нагр |  |  | X0 | Y0 | R |  | нагр |  |  |  | X0 | Y0 | R | нагр |  |  |  | X0 | Y0 | R |  | нагр |  |  |  | X0 | Y0 | R
Телефон/факс +7 (495) 132-30-00, Адрес электронной почты inbox@inj-geo.ru | [11 empty] | Телефон/факс +7 (495) 132-30-00, Адрес электронной почты inbox@inj-geo.ru | [12 empty] | 0 | [7 empty] | 0 | [6 empty] | 0 | [7 empty] | 0
[21 empty] | девиатор | [6 empty] | девиатор | [6 empty] | девиатор | [7 empty] | девиатор
Испытательная лаборатория ООО «ИнжГео» | [11 empty] | Испытательная лаборатория ООО «ИнжГео» | [8 empty] | x0 | Угол | X | Y |  |  |  | x0 |  | Угол | X | Y |  |  | x0 |  | Угол | X | Y |  |  |  | x0 |  | Угол | X | Y
Адрес места осуществления деятельности лаборатории: г. Москва, просп. Вернадского, д. 51, стр. 1 | [11 empty] | Адрес места осуществления деятельности лаборатории: г. Москва, просп. Вернадского, д. 51, стр. 1 | [9 empty] | 0 | [7 empty] | 0 | [6 empty] | 0 | [7 empty] | 0
Телефон +7(910)4557682, E-mail: slg85@mail.ru | [11 empty] | Телефон +7(910)4557682, E-mail: slg85@mail.ru | [9 empty] | 5 | [7 empty] | 5 | [6 empty] | 5 | [7 empty] | 5
[22 empty] | 10 | [7 empty] | 10 | [6 empty] | 10 | [7 empty] | 10
[12 empty] | Протокол испытаний № 13-63/93 от 30-01-2023 | [9 empty] | 15 | [7 empty] | 15 | [6 empty] | 15 | [7 empty] | 15
[22 empty] | 20 | [7 empty] | 20 | [6 empty] | 20 | [7 empty] | 20
[12 empty] | Наименование и адрес заказчика: Переход трубопровода через р. Енисей | [9 empty] | 25 | [7 empty] | 25 | [6 empty] | 25 | [7 empty] | 25
[12 empty] | Наименование объекта: ООО Регионстрой | [9 empty] | 30 | [7 empty] | 30 | [6 empty] | 30 | [7 empty] | 30
Наименование используемого метода/методики: ГОСТ 12248.4-2020 | [11 empty] | Наименование используемого метода/методики: ГОСТ 12248.3-2020 | [9 empty] | 35 | [7 empty] | 35 | [6 empty] | 35 | [7 empty] | 35
Условия проведения испытания: температура окружающей среды (18 - 25)0С, влажность воздуха (40 - 75)% | [11 empty] | Условия проведения испытания: температура окружающей среды (18 - 25)0С, влажность воздуха (40 - 75)% | [9 empty] | 40 | [7 empty] | 40 | [6 empty] | 40 | [7 empty] | 40
[12 empty] | Дата получение объекта подлежащего испытаниям: 03-01-2023 | [9 empty] | 45 | [7 empty] | 45 | [6 empty] | 45 | [7 empty] | 45
[12 empty] | Дата испытания: 25.10.2022-19.11.2093 | [9 empty] | 50 | [7 empty] | 50 | [6 empty] | 50 | [7 empty] | 50
[22 empty] | 55 | [7 empty] | 55 | [6 empty] | 55 | [7 empty] | 55
Испытание грунтов методом трехосного сжатия | [11 empty] | Испытание грунтов методом трехосного сжатия | [9 empty] | 60 | [7 empty] | 60 | [6 empty] | 60 | [7 empty] | 60
[22 empty] | 65 | [7 empty] | 65 | [6 empty] | 65 | [7 empty] | 65
Лабораторный номер: | [6 empty] | We, д.е. = |  |  |  |  | Лабораторный номер: |  | 1128 |  |  |  | We, д.е. = | 0.455006415 |  |  | 70 | [7 empty] | 70 | [6 empty] | 70 | [7 empty] | 70
Номер скважины: | [6 empty] | ρ, г/см3 = |  |  |  |  | Номер скважины: |  | BH-039 |  |  |  | ρ, г/см3 = | 1.59 |  |  | 75 | [7 empty] | 75 | [6 empty] | 75 | [7 empty] | 75
Глубина отбора, м: | [6 empty] | ρs, г/см3 = |  |  |  |  | Глубина отбора, м: |  | 0.9 |  |  |  | ρs, г/см3 = | 2.74 |  |  | 80 | [7 empty] | 80 | [6 empty] | 80 | [7 empty] | 80
Наименование грунта: | [6 empty] | e, д.е. = |  |  |  |  | Наименование грунта: |  | Суглинок, после оттаивания текучий, легкий песчанистый |  |  |  | e, д.е. = | 1.50737 |  |  | 85 | [7 empty] | 85 | [6 empty] | 85 | [7 empty] | 85
Схема проведения опыта: | [6 empty] | IL, д.е. = |  |  |  |  | Схема проведения опыта: |  | КД |  |  |  | IL, д.е. = | 2.445 |  |  | 90 | [7 empty] | 90 | [6 empty] | 90 | [7 empty] | 90
[22 empty] | 95 | [7 empty] | 95 | [6 empty] | 95 | [7 empty] | 95
[22 empty] | 100 | [7 empty] | 100 | [6 empty] | 100 | [7 empty] | 100
Результаты испытаний | [11 empty] | Результаты испытаний | [9 empty] | 105 | [7 empty] | 105 | [6 empty] | 105 | [7 empty] | 105
[22 empty] | 110 | [7 empty] | 110 | [6 empty] | 110 | [7 empty] | 110
[22 empty] | 115 | [7 empty] | 115 | [6 empty] | 115 | [7 empty] | 115
[22 empty] | 120 | [7 empty] | 120 | [6 empty] | 120 | [7 empty] | 120
[22 empty] | 125 | [7 empty] | 125 | [6 empty] | 125 | [7 empty] | 125
[22 empty] | 130 | [7 empty] | 130 | [6 empty] | 130 | [7 empty] | 130
[22 empty] | 135 | [7 empty] | 135 | [6 empty] | 135 | [7 empty] | 135
[22 empty] | 140 | [7 empty] | 140 | [6 empty] | 140 | [7 empty] | 140
[22 empty] | 145 | [7 empty] | 145 | [6 empty] | 145 | [7 empty] | 145
[22 empty] | 150 | [7 empty] | 150 | [6 empty] | 150 | [7 empty] | 150
[22 empty] | 155 | [7 empty] | 155 | [6 empty] | 155 | [7 empty] | 155
[22 empty] | 160 | [7 empty] | 160 | [6 empty] | 160 | [7 empty] | 160
[22 empty] | 165 | [7 empty] | 165 | [6 empty] | 165 | [7 empty] | 165
[22 empty] | 170 | [7 empty] | 170 | [6 empty] | 170 | [7 empty] | 170
[22 empty] | 175 | [7 empty] | 175 | [6 empty] | 175 | [7 empty] | 175
[22 empty] | 180 | [7 empty] | 180 | [6 empty] | 180 | [7 empty] | 180
[13 empty] | Давление в камере, Мпа σ3 | Вертикальная нагрузка, Мпа σ1 | Поровое давление, Мпа u
| K0, д.е. | 0.809191 |  |  |  |  | Коэфф. Точки | [5 empty] | 0.05 | 0.0808588 | [5 empty] | 1 | [6 empty] | σ3,кПа | σ1,кПа | u, кПа |  |  |  | 4
| q_zg, МПа | 0.04045955 | [10 empty] | 0.15 | 0.2280192 | [27 empty] | δ3, Мпа | δ1-δ3, МПа | δ1, МПа | δ1, КПа
|  |  | Модуль деформации, МПа: | [9 empty] | 0.25 | 0.3751797 | [21 empty] | С, МПа:
|  |  | Е0= |  | Точки модуля (полное напр.), МПа |  |  |  | 0.04045955 | 0.06473528 | [25 empty] | φ, град:
|  |  | E50 = |  | qf (полное напр.), МПа |  |  |  | 0.08727573 | [26 empty] | E, Мпа
|  |  | Коэф. Поперечной деформации, ϑ = | [9 empty] | Эффективные значения угла внутреннего трения и удельного сцепления ϕ', С' | [13 empty] | x | 0
[13 empty] | ϕ', град. = | 11 | [12 empty] | y |  |  |  | С, кПа | φ,°
[13 empty] | С', МПа = | 0.003
| Исполнитель: | [6 empty] | Морозов Д.С. |  |  |  |  | Исполнитель: |  |  |  |  | Морозов Д.С.
| Начальник исп. лаборатории: | [6 empty] | Семиколенова Л.Г. |  |  |  |  | Начальник исп. лаборатории: |  |  |  |  | Семиколенова Л.Г.
Лист 1 , всего листов 2 | [11 empty] | Лист 2 , всего листов 2
Частичное воспроизведение протокола испытаний без письменного разрешения ООО «ИнжГео» ЗАПРЕЩАЕТСЯ | [11 empty] | Частичное воспроизведение протокола испытаний без письменного разрешения ООО «ИнжГео» ЗАПРЕЩАЕТСЯ
[5 empty] | второй график |  | первый график | [9 empty] | К Пуассона
dev50 | epsE50 | ind | devE0 | epsE0 | dev | eps | sigma |  | dev1 | eps1 | dev2 | eps2 | dev3 | eps3 |  | Глины
0.03727573 | 0.02392287 |  |  |  | 0 | 0 |  |  | 0 | 0 | 0 | 0 | 0 | 0 |  | < 0 | 0,20-0,30
ind |  |  |  |  | 0.00103644 | 0.0007463169 |  |  | 0.0009782338 | 0.0007946266 | 0.003534353 | 0.0007861243 | 0.006 | 0.0007541509 |  | 0-0,25 | 0,30-0,38
2 |  |  |  |  | 0.002082591 | 0.001492634 |  |  | 0.002418075 | 0.001589253 | 0.007124972 | 0.001572249 | 0.01029308 | 0.001566539 |  | 0,25< | 0,38-0,45
E0 |  |  |  |  | 0.003138208 | 0.002238951 |  |  | 0.004 | 0.002664667 | 0.01087504 | 0.002358373 | 0.01660188 | 0.002349809 |  | Суглинки | 0,35-0,37
epsE0 | devE0 |  |  |  | 0.00420305 | 0.002985267 |  |  | 0.004321515 | 0.003178506 | 0.013 | 0.00283012 | 0.02090152 | 0.003133079 |  | Пески и супеси | 0,30-0,35
0.01617168 | 0.02427573 |  |  |  | 0.005276872 | 0.003731584 |  |  | 0.005556646 | 0.003973133 | 0.01640168 | 0.003930621 | 0.02596893 | 0.003916348
[5 empty] | 0.006359432 | 0.004477901 |  |  | 0.006160815 | 0.00476776 | 0.01896675 | 0.004716746 | 0.03038106 | 0.004699618
График E50 |  | График E |  |  | 0.007450486 | 0.005224218 |  |  | 0.007034736 | 0.005562386 | 0.02152609 | 0.00550287 | 0.03541484 | 0.005482888
eps | q | sigma |  |  | 0.008549792 | 0.005970535 |  |  | 0.008079121 | 0.006357013 | 0.02427613 | 0.006288994 | 0.04064719 | 0.006266157
Горизонтальная линия E50 |  | Касательная |  |  | 0.009657107 | 0.006716852 |  |  | 0.008894686 | 0.007151639 | 0.02641329 | 0.007075119 | 0.04485505 | 0.007049427
0 |  | a | b |  | 0.01077219 | 0.007463169 |  |  | 0.009782142 | 0.007946266 | 0.02863402 | 0.007861243 | 0.04841535 | 0.007832697
|  |  | 0 |  | 0.01189479 | 0.008209485 |  |  | 0.0102422 | 0.008740893 | 0.03113474 | 0.008647367 | 0.05210503 | 0.008615966
Вертикальная линия E50 |  | p1 и p2 |  |  | 0.01302467 | 0.008955802 |  |  | 0.01097558 | 0.009535519 | 0.03271189 | 0.009433491 | 0.05590102 | 0.009399236
| 0 | 0 |  |  | 0.01416158 | 0.009702119 |  |  | 0.011783 | 0.01033015 | 0.03436189 | 0.01021962 | 0.05808025 | 0.01018251
[5 empty] | 0.01530529 | 0.01044844 |  |  | 0.01236516 | 0.01112477 | 0.03618119 | 0.01100574 | 0.06258983 | 0.01123861
Касательная линия E50 |  |  |  |  | 0.01645555 | 0.01119475 |  |  | 0.01312278 | 0.0119194 | 0.03900962 | 0.01213208 | 0.06307281 | 0.01174905
0 | 0 | Горизонтальная 1 |  |  | 0.01761211 | 0.01194107 |  |  | 0.01395657 | 0.01271403 | 0.03913606 | 0.01257799 | 0.06568862 | 0.01253231
[5 empty] | 0.01877474 | 0.01268739 |  |  | 0.01426725 | 0.01350865 | 0.04059307 | 0.01336411 | 0.06818637 | 0.01331558
Горизонтальная линия qкр |  |  |  |  | 0.01994319 | 0.0134337 |  |  | 0.0154294 | 0.01468365 | 0.04254847 | 0.01415024 | 0.07076388 | 0.01409885
Горизонтальная линия q |  | Горизонтальная 2 |  |  | 0.02111722 | 0.01418002 |  |  | 0.01542607 | 0.01509791 | 0.04360035 | 0.01493636 | 0.07331896 | 0.01488212
0 |  | 0 |  |  | 0.02229657 | 0.01492634 |  |  | 0.01620061 | 0.01589253 | 0.04524681 | 0.01572249 | 0.07604945 | 0.01566539
[5 empty] | 0.02348102 | 0.01567265 |  |  | 0.01678123 | 0.01668716 | 0.04648594 | 0.01650861 | 0.07825315 | 0.01644866
Вертикальная линия q |  |  |  |  | 0.02427573 | 0.01617168 |  |  | 0.01716663 | 0.01748179 | 0.04831582 | 0.01729473 | 0.07972788 | 0.01723193
| 0 |  |  |  | 0.02593576 | 0.01716529 |  |  | 0.01795549 | 0.01827641 | 0.04933455 | 0.01808086 | 0.08177147 | 0.0180152
[5 empty] | 0.02726003 | 0.0179116 |  |  | 0.01864649 | 0.01907104 | 0.05064022 | 0.01886698 | 0.08498173 | 0.01879847
[5 empty] | 0.02862368 | 0.01865792 |  |  | 0.01903831 | 0.01986566 | 0.05273091 | 0.01965311 | 0.08665649 | 0.01958174
[5 empty] | 0.03000236 | 0.01940424 |  |  | 0.01972966 | 0.02066029 | 0.05370472 | 0.02043923 | 0.08869356 | 0.02036501
[5 empty] | 0.03137175 | 0.02015055 |  |  | 0.02021919 | 0.02145492 | 0.05545974 | 0.02122536 | 0.09119075 | 0.02114828
[5 empty] | 0.03270752 | 0.02089687 |  |  | 0.02100562 | 0.02224954 | 0.05629406 | 0.02201148 | 0.0924459 | 0.02193155
[5 empty] | 0.03398533 | 0.02164319 |  |  | 0.02148761 | 0.02304417 | 0.05780577 | 0.0227976 | 0.09475681 | 0.02271482
[5 empty] | 0.03518085 | 0.02238951 |  |  | 0.02206385 | 0.0238388 | 0.05899295 | 0.02358373 | 0.09742132 | 0.02349809
[5 empty] | 0.03626975 | 0.02313582 |  |  | 0.02263304 | 0.02463342 | 0.06015371 | 0.02436985 | 0.09873722 | 0.02428136
[5 empty] | 0.03727573 | 0.02392287 |  |  | 0.02329384 | 0.02542805 | 0.06188612 | 0.02515598 | 0.1012024 | 0.02506463
[5 empty] | 0.03809896 | 0.02462846 |  |  | 0.02384496 | 0.02622268 | 0.06268828 | 0.0259421 | 0.1023145 | 0.0258479
[5 empty] | 0.03895735 | 0.02537477 |  |  | 0.02438507 | 0.0270173 | 0.06355828 | 0.02672823 | 0.1044716 | 0.02663117
[5 empty] | 0.03980011 | 0.02612109 |  |  | 0.02491286 | 0.02781193 | 0.06489422 | 0.02751435 | 0.1060713 | 0.02741444
[5 empty] | 0.04062428 | 0.02686741 |  |  | 0.02542701 | 0.02860656 | 0.06579417 | 0.02830047 | 0.1078115 | 0.02819771
[5 empty] | 0.04142688 | 0.02761372 |  |  | 0.02572621 | 0.02940118 | 0.06685624 | 0.0290866 | 0.1096901 | 0.02898098
[5 empty] | 0.04220495 | 0.02836004 |  |  | 0.02610915 | 0.03019581 | 0.0678785 | 0.02987272 | 0.1109047 | 0.02976425
[5 empty] | 0.04295552 | 0.02910636 |  |  | 0.0267745 | 0.03099044 | 0.06885906 | 0.03065885 | 0.1117534 | 0.03054752
[5 empty] | 0.04367561 | 0.02985267 |  |  | 0.02732096 | 0.03178506 | 0.070396 | 0.03144497 | 0.1136338 | 0.03133079
[5 empty] | 0.04436226 | 0.03059899 |  |  | 0.0276472 | 0.03257969 | 0.07088741 | 0.0322311 | 0.1144438 | 0.03211406
[5 empty] | 0.0450125 | 0.03134531 |  |  | 0.02785192 | 0.03337432 | 0.07173139 | 0.03301722 | 0.1158813 | 0.03289733
[5 empty] | 0.04562336 | 0.03209162 |  |  | 0.02833381 | 0.03416894 | 0.07252602 | 0.03380334 | 0.1171439 | 0.0336806
[5 empty] | 0.04619187 | 0.03283794 |  |  | 0.02859153 | 0.03496357 | 0.07306939 | 0.03458947 | 0.1188296 | 0.03446387
[5 empty] | 0.04671507 | 0.03358426 |  |  | 0.02912378 | 0.0357582 | 0.07425959 | 0.03537559 | 0.1187362 | 0.03524714
[5 empty] | 0.04718997 | 0.03433058 |  |  | 0.02952925 | 0.03655282 | 0.07469472 | 0.03616172 | 0.1208615 | 0.0360304
[5 empty] | 0.04761362 | 0.03507689 |  |  | 0.02960662 | 0.03734745 | 0.07507286 | 0.03694784 | 0.1208033 | 0.03681367
[5 empty] | 0.04798304 | 0.03582321 |  |  | 0.02985457 | 0.03814208 | 0.07599211 | 0.03773397 | 0.1219594 | 0.03759694
[5 empty] | 0.04829527 | 0.03656953 |  |  | 0.03017179 | 0.0389367 | 0.07615055 | 0.03852009 | 0.1219277 | 0.03838021
[5 empty] | 0.04856842 | 0.03731584 |  |  | 0.03015697 | 0.03973133 | 0.07684628 | 0.03930621 | 0.1234059 | 0.03916348
[5 empty] | 0.04883722 | 0.03806216 |  |  | 0.03050879 | 0.04052596 | 0.07677738 | 0.04009234 | 0.1241919 | 0.03994675
[5 empty] | 0.04910221 | 0.03880848 |  |  | 0.03072593 | 0.04132058 | 0.07704195 | 0.04087846 | 0.1233836 | 0.04073002
[5 empty] | 0.04936331 | 0.03955479 |  |  | 0.03050708 | 0.04211521 | 0.07773807 | 0.04166459 | 0.1247786 | 0.04151329
[5 empty] | 0.04962045 | 0.04030111 |  |  | 0.0308588 | 0.04290984 | 0.07801923 | 0.04245071 | 0.1249749 | 0.04229656
[5 empty] | 0.04987356 | 0.04104743 |  |  | 0.03085839 | 0.04370446 | 0.07741735 | 0.04323684 | 0.1251797 | 0.04307983
[5 empty] | 0.05012256 | 0.04179374 |  |  | 0.03075312 | 0.04449909 | 0.07791313 | 0.04402296 | 0.1244749 | 0.0438631
[5 empty] | 0.05036739 | 0.04254006 |  |  | 0.03074192 | 0.04529372 | 0.07768752 | 0.04480908 | 0.124644 | 0.04464637
[5 empty] | 0.05060797 | 0.04328638 |  |  | 0.03062496 | 0.04608834 | 0.07724248 | 0.04559521 | 0.1241852 | 0.04542964
[5 empty] | 0.05084422 | 0.04403269 |  |  | 0.03070241 | 0.04688297 | 0.07767861 | 0.04638133 | 0.1237997 | 0.04621291
[5 empty] | 0.05107607 | 0.04477901 |  |  | 0.03077445 | 0.0476776 | 0.07779652 | 0.04716746 | 0.1243882 | 0.04699618
[5 empty] | 0.05130346 | 0.04552533 |  |  | 0.03074124 | 0.04847222 | 0.0774968 | 0.04795358 | 0.1242518 | 0.04777945
[5 empty] | 0.0515263 | 0.04627164 |  |  | 0.03070296 | 0.04926685 | 0.07748005 | 0.04873971 | 0.1243915 | 0.04856272
[5 empty] | 0.05174453 | 0.04701796 |  |  | 0.03035979 | 0.05006148 | 0.07684687 | 0.04952583 | 0.1240083 | 0.04934599
[5 empty] | 0.05195807 | 0.04776428 |  |  | 0.03041189 | 0.0508561 | 0.07699786 | 0.05031195 | 0.123903 | 0.05012926
[5 empty] | 0.05216686 | 0.0485106 |  |  | 0.03035944 | 0.05165073 | 0.07663362 | 0.05109808 | 0.1239767 | 0.05091253
[5 empty] | 0.0523708 | 0.04925691 |  |  | 0.03030261 | 0.05244536 | 0.07625475 | 0.0518842 | 0.1235303 | 0.0516958
[5 empty] | 0.05256985 | 0.05000323 |  |  | 0.03034157 | 0.05323998 | 0.07646184 | 0.05267033 | 0.1223648 | 0.05247907
[5 empty] | 0.05276391 | 0.05074955 |  |  | 0.0300765 | 0.05403461 | 0.0761555 | 0.05345645 | 0.1226813 | 0.05326234
[5 empty] | 0.05295293 | 0.05149586 |  |  | 0.03030756 | 0.05482923 | 0.07593632 | 0.05424258 | 0.1226805 | 0.05404561
[5 empty] | 0.05313682 | 0.05224218 |  |  | 0.03023494 | 0.05562386 | 0.0754049 | 0.0550287 | 0.1214636 | 0.05482888
[5 empty] | 0.05331551 | 0.0529885 |  |  | 0.02985879 | 0.05641849 | 0.07566185 | 0.05581482 | 0.1217314 | 0.05561215
[5 empty] | 0.05348893 | 0.05373481 |  |  | 0.0298793 | 0.05721311 | 0.07550776 | 0.05660095 | 0.120685 | 0.05639542
[5 empty] | 0.05365701 | 0.05448113 |  |  | 0.02989664 | 0.05800774 | 0.07494323 | 0.05738707 | 0.1207254 | 0.05717869
[5 empty] | 0.05381968 | 0.05522745 |  |  | 0.02971098 | 0.05880237 | 0.07506886 | 0.0581732 | 0.1199534 | 0.05796196
[5 empty] | 0.05397686 | 0.05597376 |  |  | 0.02972249 | 0.05959699 | 0.07448526 | 0.05895932 | 0.1203701 | 0.05874523
[5 empty] | 0.05412847 | 0.05672008 |  |  | 0.02943134 | 0.06039162 | 0.074193 | 0.05974545 | 0.1192764 | 0.05952849
[5 empty] | 0.05427446 | 0.0574664 |  |  | 0.02953771 | 0.06118625 | 0.07389271 | 0.06053157 | 0.1198733 | 0.06031176
[5 empty] | 0.05441473 | 0.05821271 |  |  | 0.02934177 | 0.06198087 | 0.07348498 | 0.06131769 | 0.1183618 | 0.06109503
[5 empty] | 0.05454923 | 0.05895903 |  |  | 0.0291437 | 0.0627755 | 0.0731704 | 0.06210382 | 0.1186428 | 0.0618783
[5 empty] | 0.05467788 | 0.05970535 |  |  | 0.02914365 | 0.06357013 | 0.07294957 | 0.06288994 | 0.1183173 | 0.06266157
[5 empty] | 0.0548006 | 0.06045166 |  |  | 0.02914182 | 0.06436475 | 0.0727231 | 0.06367607 | 0.1175863 | 0.06344484
[5 empty] | 0.05491733 | 0.06119798 |  |  | 0.02893836 | 0.06515938 | 0.07189159 | 0.06446219 | 0.1171508 | 0.06422811
[5 empty] | 0.05502799 | 0.0619443 |  |  | 0.02903346 | 0.06595401 | 0.07205562 | 0.06524832 | 0.1167116 | 0.06501138
[5 empty] | 0.0551325 | 0.06269062 |  |  | 0.02882728 | 0.06674863 | 0.07181581 | 0.06603444 | 0.1166699 | 0.06579465
[5 empty] | 0.0552308 | 0.06343693 |  |  | 0.02862 | 0.06754326 | 0.07087275 | 0.06682056 | 0.1158265 | 0.06657792
[5 empty] | 0.05532281 | 0.06418325 |  |  | 0.02861178 | 0.06833789 | 0.07092703 | 0.06760669 | 0.1158824 | 0.06736119
[5 empty] | 0.05540845 | 0.06492957 |  |  | 0.02830281 | 0.06913251 | 0.07057927 | 0.06839281 | 0.1146386 | 0.06814446
[5 empty] | 0.05548767 | 0.06567588 |  |  | 0.02829325 | 0.06992714 | 0.07023006 | 0.06917894 | 0.1142961 | 0.06892773
[5 empty] | 0.05556038 | 0.0664222 |  |  | 0.02838328 | 0.07072177 | 0.06947999 | 0.06996506 | 0.1138558 | 0.069711
[5 empty] | 0.05562651 | 0.06716852 |  |  | 0.02817307 | 0.07151639 | 0.06962967 | 0.07075119 | 0.1137188 | 0.07049427
[5 empty] | 0.05568598 | 0.06791483 |  |  | 0.02796279 | 0.07231102 | 0.06917969 | 0.07153731 | 0.1134859 | 0.07127754
[5 empty] | 0.05573874 | 0.06866115 |  |  | 0.02775262 | 0.07310565 | 0.06873066 | 0.07232343 | 0.1127581 | 0.07206081
[5 empty] | 0.05578469 | 0.06940747 |  |  | 0.02763921 | 0.07390027 | 0.06836942 | 0.07310956 | 0.1130285 | 0.07284408
[5 empty] | 0.05582377 | 0.07015378 |  |  | 0.0277169 | 0.0746949 | 0.06817395 | 0.07389568 | 0.1115845 | 0.07362735
[5 empty] | 0.05585592 | 0.0709001 |  |  | 0.02758594 | 0.07548953 | 0.06734568 | 0.07468181 | 0.1118263 | 0.07441062
[5 empty] | 0.05588104 | 0.07164642 |  |  | 0.02754668 | 0.07628415 | 0.06678644 | 0.07546793 | 0.111054 | 0.07519389
[5 empty] | 0.05589908 | 0.07239273 |  |  | 0.02719947 | 0.07707878 | 0.06639802 | 0.07625406 | 0.1106681 | 0.07597716
[5 empty] | 0.05590995 | 0.07313905 |  |  | 0.02694467 | 0.07787341 | 0.06608226 | 0.07704018 | 0.1100687 | 0.07676043
[5 empty] | 0.0559136 | 0.07388537 |  |  | 0.02678264 | 0.07866803 | 0.06524097 | 0.0778263 | 0.1091564 | 0.0775437
[5 empty] | 0.0559136 | 0.07388537 |  |  | 0.02691373 | 0.07946266 | 0.06467596 | 0.07861243 | 0.1086313 | 0.07832697
[5 empty] | 0.05498419 | 0.0738851 |  |  | 0.02663829 | 0.08025729 | 0.06408905 | 0.07939855 | 0.1084938 | 0.07911024
[5 empty] | 0.05406507 | 0.07388483 |  |  | 0.02655667 | 0.08105191 | 0.06418205 | 0.08018468 | 0.1081442 | 0.07989351
[5 empty] | 0.05315671 | 0.07388456 |  |  | 0.02606924 | 0.08184654 | 0.06295679 | 0.0809708 | 0.1070829 | 0.08067678
[5 empty] | 0.05225956 | 0.07388429 |  |  | 0.02617634 | 0.08264117 | 0.06231507 | 0.08175693 | 0.10741 | 0.08146005
[5 empty] | 0.0513741 | 0.07388403 |  |  | 0.02597833 | 0.08343579 | 0.06165871 | 0.08254305 | 0.106726 | 0.08224332
[5 empty] | 0.05050077 | 0.07388376 |  |  | 0.02577557 | 0.08423042 | 0.06148954 | 0.08332917 | 0.1050312 | 0.08302658
[5 empty] | 0.04964004 | 0.07388349 |  |  | 0.0252684 | 0.08502505 | 0.06050936 | 0.0841153 | 0.1054258 | 0.08380985
[5 empty] | 0.04879238 | 0.07388322 |  |  | 0.02525719 | 0.08581967 | 0.05951999 | 0.08490142 | 0.1044102 | 0.08459312
[5 empty] | 0.04795824 | 0.07388295 |  |  | 0.02514228 | 0.0866143 | 0.05882325 | 0.08568755 | 0.1037848 | 0.08537639
[5 empty] | 0.04713809 | 0.07388268 |  |  | 0.02482403 | 0.08740893 | 0.05832096 | 0.08647367 | 0.1035497 | 0.08615966
[5 empty] | 0.04633239 | 0.07388241 |  |  | 0.0246028 | 0.08820355 | 0.05801492 | 0.0872598 | 0.1031054 | 0.08694293
[5 empty] | 0.0455416 | 0.07388215 |  |  | 0.02447893 | 0.08899818 | 0.05690696 | 0.08804592 | 0.1017522 | 0.0877262
[5 empty] | 0.04476618 | 0.07388188 |  |  | 0.02415279 | 0.08979281 | 0.05639889 | 0.08883204 | 0.1017903 | 0.08850947
[5 empty] | 0.04400659 | 0.07388161 |  |  | 0.02372473 | 0.09058743 | 0.05539253 | 0.08961817 | 0.1011201 | 0.08929274
[5 empty] | 0.0432633 | 0.07388134 |  |  | 0.02349509 | 0.09138206 | 0.0551897 | 0.09040429 | 0.09924188 | 0.09007601
[5 empty] | 0.04253676 | 0.07388107 |  |  | 0.02336424 | 0.09217668 | 0.0545922 | 0.09119042 | 0.09895598 | 0.09085928
[5 empty] | 0.04182744 | 0.0738808 |  |  | 0.02333253 | 0.09297131 | 0.05320186 | 0.09197654 | 0.09826271 | 0.09164255
[5 empty] | 0.0411358 | 0.07388053 |  |  | 0.02300032 | 0.09376594 | 0.0529205 | 0.09276267 | 0.09836238 | 0.09242582
[5 empty] | 0.0404623 | 0.07388027 |  |  | 0.02276795 | 0.09456056 | 0.05214992 | 0.09354879 | 0.09725531 | 0.09320909
[5 empty] | 0.0398074 | 0.07388 |  |  | 0.02263578 | 0.09535519 | 0.05139194 | 0.09433491 | 0.09664181 | 0.09399236
[5 empty] | 0.03917157 | 0.07387973 |  |  | 0.02230418 | 0.09614982 | 0.05064839 | 0.09512104 | 0.09512219 | 0.09477563
[5 empty] | 0.03855527 | 0.07387946 |  |  | 0.02207348 | 0.09694444 | 0.05042107 | 0.09590716 | 0.09429678 | 0.0955589
[5 empty] | 0.03795895 | 0.07387919 |  |  | 0.02194404 | 0.09773907 | 0.04981181 | 0.09669329 | 0.09386589 | 0.09634217
[5 empty] | 0.03738308 | 0.07387892 |  |  | 0.02171623 | 0.0985337 | 0.04942241 | 0.09747941 | 0.09332983 | 0.09712544
[5 empty] | 0.03682624 | 0.07387866 |  |  | 0.02149038 | 0.09932832 | 0.0488547 | 0.09826554 | 0.09298892 | 0.09790871
[5 empty] | 0.03627757 | 0.07387839 |  |  | 0.02096687 | 0.100123 | 0.04821049 | 0.09905166 | 0.09134347 | 0.09869198
[5 empty] | 0.03573566 | 0.07387812 |  |  | 0.02074603 | 0.1009176 | 0.0472916 | 0.09983778 | 0.09149379 | 0.09947525
[5 empty] | 0.03520097 | 0.07387785 |  |  | 0.02082013 | 0.1017122 | 0.04688621 | 0.1006239 | 0.09071622 | 0.1002585
[5 empty] | 0.03467395 | 0.07387758 |  |  | 0.02028005 | 0.1025068 | 0.04657816 | 0.10141 | 0.0901834 | 0.1010418
[5 empty] | 0.03415507 | 0.07387731 |  |  | 0.02012689 | 0.1033015 | 0.04566798 | 0.1021962 | 0.08879903 | 0.1018251
[5 empty] | 0.03364479 | 0.07387704 |  |  | 0.01976175 | 0.1040961 | 0.04515625 | 0.1029823 | 0.08796691 | 0.1026083
[5 empty] | 0.03314358 | 0.07387678 |  |  | 0.01968575 | 0.1048907 | 0.04524354 | 0.1037684 | 0.08709082 | 0.1033916
[5 empty] | 0.03265189 | 0.07387651 |  |  | 0.0192 | 0.1056853 | 0.04443044 | 0.1045545 | 0.08527456 | 0.1041749
[5 empty] | 0.03217018 | 0.07387624 |  |  | 0.01900562 | 0.10648 | 0.04361753 | 0.1053407 | 0.08522192 | 0.1049581
[5 empty] | 0.03169893 | 0.07387597 |  |  | 0.01870371 | 0.1072746 | 0.04300538 | 0.1061268 | 0.08373669 | 0.1057414
[5 empty] | 0.03123858 | 0.0738757 |  |  | 0.01859539 | 0.1080692 | 0.04249458 | 0.1069129 | 0.08262266 | 0.1065247
[5 empty] | 0.0307896 | 0.07387543 |  |  | 0.01808177 | 0.1088638 | 0.0422857 | 0.107699 | 0.08198361 | 0.1073079
[5 empty] | 0.03035245 | 0.07387516 |  |  | 0.01786396 | 0.1096585 | 0.04157932 | 0.1084852 | 0.07962335 | 0.1080912
[5 empty] | 0.0299276 | 0.0738749 |  |  | 0.01734308 | 0.1104531 | 0.04137603 | 0.1092713 | 0.07874566 | 0.1088745
[5 empty] | 0.0295155 | 0.07387463 |  |  | 0.01732024 | 0.1112477 | 0.0411764 | 0.1100574 | 0.07795433 | 0.1096578
[5 empty] | 0.02911662 | 0.07387436 |  |  | 0.01669654 | 0.1120423 | 0.04028101 | 0.1108435 | 0.07615316 | 0.110441
[5 empty] | 0.02873142 | 0.07387409 |  |  | 0.01667311 | 0.112837 | 0.03969045 | 0.1116296 | 0.07504593 | 0.1112243
[5 empty] | 0.02836036 | 0.07387382 |  |  | 0.01615105 | 0.1136316 | 0.03960528 | 0.1124158 | 0.07433643 | 0.1120076
[5 empty] | 0.0280039 | 0.07387355 |  |  | 0.01593149 | 0.1144262 | 0.0392261 | 0.1132019 | 0.07242846 | 0.1127908
[5 empty] | 0.02766251 | 0.07387328 |  |  | 0.01541552 | 0.1152209 | 0.03815348 | 0.113988 | 0.07242581 | 0.1135741
[5 empty] | 0.02733664 | 0.07387302 |  |  | 0.01510426 | 0.1160155 | 0.038188 | 0.1147741 | 0.07053226 | 0.1143574
[5 empty] | 0.02702676 | 0.07387275 |  |  | 0.01499883 | 0.1168101 | 0.03723023 | 0.1155603 | 0.06935162 | 0.1151406
[5 empty] | 0.02673332 | 0.07387248 |  |  | 0.01460033 | 0.1176047 | 0.03668077 | 0.1163464 | 0.06828766 | 0.1159239
[5 empty] | 0.0264568 | 0.07387221 |  |  | 0.01420989 | 0.1183994 | 0.03644018 | 0.1171325 | 0.06704418 | 0.1167072
[5 empty] | 0.0264568 | 0.07387221 |  |  | 0.0140286 | 0.119194 | 0.03580905 | 0.1179186 | 0.06552497 | 0.1174905
[5 empty] | 0.02579307 | 0.07375548 |  |  | 0.01365759 | 0.1199886 | 0.03548796 | 0.1187048 | 0.06543382 | 0.1182737
[5 empty] | 0.02513655 | 0.07363875 |  |  | 0.01349797 | 0.1207832 | 0.03537748 | 0.1194909 | 0.06407452 | 0.119057
[5 empty] | 0.02448754 | 0.07352202 |  |  | 0.01315085 | 0.1215779 | 0.0347782 | 0.120277 | 0.06335087 | 0.1198403
[5 empty] | 0.02384635 | 0.07340529 |  |  | 0.01311734 | 0.1223725 | 0.0347907 | 0.1210631 | 0.06156665 | 0.1206235
[5 empty] | 0.02321326 | 0.07328856 |  |  | 0.01269855 | 0.1231671 | 0.03411555 | 0.1218493 | 0.06102566 | 0.1214068
[5 empty] | 0.02258858 | 0.07317183 |  |  | 0.0126956 | 0.1239617 | 0.03385334 | 0.1226354 | 0.05943168 | 0.1221901
[5 empty] | 0.02197261 | 0.07305511 |  |  | 0.0123096 | 0.1247564 | 0.03360464 | 0.1234215 | 0.0586885 | 0.1229733
[5 empty] | 0.02136566 | 0.07293838 |  |  | 0.01244166 | 0.125551 | 0.03277003 | 0.1242076 | 0.05849992 | 0.1237566
[5 empty] | 0.02076801 | 0.07282165 |  |  | 0.01229289 | 0.1263456 | 0.0324501 | 0.1249938 | 0.05796973 | 0.1245399
[5 empty] | 0.02017997 | 0.07270492 |  |  | 0.01206441 | 0.1271403 | 0.03224542 | 0.1257799 | 0.05680172 | 0.1253231
[5 empty] | 0.01960185 | 0.07258819 |  |  | 0.01185732 | 0.1279349 | 0.03245657 | 0.126566 | 0.05629968 | 0.1261064
[5 empty] | 0.01903394 | 0.07247146 |  |  | 0.01197275 | 0.1287295 | 0.03158413 | 0.1273521 | 0.05626739 | 0.1268897
[5 empty] | 0.01847654 | 0.07235473 |  |  | 0.0117118 | 0.1295241 | 0.03182869 | 0.1281383 | 0.05550866 | 0.127673
[5 empty] | 0.01792995 | 0.072238 |  |  | 0.01157559 | 0.1303188 | 0.03149081 | 0.1289244 | 0.05542727 | 0.1284562
[5 empty] | 0.01739447 | 0.07212127 |  |  | 0.01156507 | 0.1311134 | 0.03127098 | 0.1297105 | 0.05502643 | 0.1292395
[5 empty] | 0.0168704 | 0.07200454 |  |  | 0.01176508 | 0.131908 | 0.03115867 | 0.1304966 | 0.05506012 | 0.1300228
[5 empty] | 0.01635805 | 0.07188781 |  |  | 0.01176516 | 0.1327026 | 0.03044699 | 0.1312828 | 0.05419775 | 0.130806
[5 empty] | 0.0158577 | 0.07177108 |  |  | 0.01166535 | 0.1334973 | 0.03053626 | 0.1320689 | 0.05343954 | 0.1315893
[5 empty] | 0.01536967 | 0.07165435 |  |  | 0.01156573 | 0.1342919 | 0.03072682 | 0.132855 | 0.05428576 | 0.1323726
[5 empty] | 0.01489425 | 0.07153763 |  |  | 0.01156634 | 0.1350865 | 0.030119 | 0.1336411 | 0.05343664 | 0.1331558
[5 empty] | 0.01443175 | 0.0714209 |  |  | 0.01166725 | 0.1358811 | 0.03021316 | 0.1344273 | 0.05359244 | 0.1339391
[5 empty] | 0.01398246 | 0.07130417 |  |  | 0.01156851 | 0.1366758 | 0.02960961 | 0.1352134 | 0.05255341 | 0.1347224
[5 empty] | 0.01354668 | 0.07118744 |  |  | 0.01187017 | 0.1374704 | 0.0292087 | 0.1359995 | 0.05211978 | 0.1355057
[5 empty] | 0.01312471 | 0.07107071 |  |  | 0.01187231 | 0.138265 | 0.02961077 | 0.1367856 | 0.05229181 | 0.1362889
[5 empty] | 0.01271563 | 0.07095398 |  |  | 0.01157496 | 0.1390597 | 0.02931615 | 0.1375718 | 0.05266975 | 0.1370722
[5 empty] | 0.01231239 | 0.07083725 |  |  | 0.0115782 | 0.1398543 | 0.02912518 | 0.1383579 | 0.05265385 | 0.1378555
[5 empty] | 0.01191405 | 0.07072052 |  |  | 0.01158207 | 0.1406489 | 0.02883819 | 0.139144 | 0.05134434 | 0.1386387
[5 empty] | 0.01152092 | 0.07060379 |  |  | 0.01188664 | 0.1414435 | 0.02855553 | 0.1399301 | 0.05184149 | 0.139422
[5 empty] | 0.0111333 | 0.07048706 |  |  | 0.01169196 | 0.1422382 | 0.02857753 | 0.1407162 | 0.05184553 | 0.1402053
[5 empty] | 0.01075149 | 0.07037033 |  |  | 0.0115981 | 0.1430328 | 0.02860453 | 0.1415024 | 0.05105671 | 0.1409885
[5 empty] | 0.01037579 | 0.0702536 |  |  | 0.0117051 | 0.1438274 | 0.02773686 | 0.1422885 | 0.05097529 | 0.1417718
[5 empty] | 0.0100065 | 0.07013687 |  |  | 0.01191303 | 0.144622 | 0.02777486 | 0.1430746 | 0.05080151 | 0.1425551
[5 empty] | 0.009643917 | 0.07002014 |  |  | 0.01182194 | 0.1454167 | 0.02801886 | 0.1438607 | 0.05083562 | 0.1433383
[5 empty] | 0.009288344 | 0.06990342 |  |  | 0.01183189 | 0.1462113 | 0.02786922 | 0.1446469 | 0.05057786 | 0.1441216
[5 empty] | 0.008940081 | 0.06978669 |  |  | 0.01174294 | 0.1470059 | 0.02762625 | 0.145433 | 0.05062848 | 0.1449049
[5 empty] | 0.008599427 | 0.06966996 |  |  | 0.01185515 | 0.1478005 | 0.0271903 | 0.1462191 | 0.04988774 | 0.1456882
[5 empty] | 0.008266684 | 0.06955323 |  |  | 0.01176856 | 0.1485952 | 0.02746171 | 0.1470052 | 0.04995587 | 0.1464714
[5 empty] | 0.007942151 | 0.0694365 |  |  | 0.01168325 | 0.1493898 | 0.0272408 | 0.1477914 | 0.05063313 | 0.1472547
[5 empty] | 0.007626128 | 0.06931977 |  |  | 0.01199927 | 0.1501844 | 0.02712793 | 0.1485775 | 0.04941977 | 0.148038
[5 empty] | 0.007318915 | 0.06920304 |  |  | 0.01171667 | 0.1509791 | 0.02662342 | 0.1493636 | 0.05041602 | 0.1488212
[5 empty] | 0.007020813 | 0.06908631 |  |  | 0.01193551 | 0.1517737 | 0.02712762 | 0.1501497 | 0.04982215 | 0.1496045
[5 empty] | 0.006732122 | 0.06896958 |  |  | 0.01185586 | 0.1525683 | 0.02654085 | 0.1509359 | 0.05023839 | 0.1503878
[5 empty] | 0.006453142 | 0.06885285 |  |  | 0.01177776 | 0.1533629 | 0.02626347 | 0.151722 | 0.04956499 | 0.151171
[5 empty] | 0.006184173 | 0.06873612 |  |  | 0.01190128 | 0.1541576 | 0.02619579 | 0.1525081 | 0.04920221 | 0.1519543
[5 empty] | 0.005925516 | 0.06861939 |  |  | 0.01202647 | 0.1549522 | 0.02683817 | 0.1532942 | 0.04945029 | 0.1527376
[5 empty] | 0.005677469 | 0.06850266 |  |  | 0.01205339 | 0.1557468 | 0.02639093 | 0.1540804 | 0.04950947 | 0.1535209
[5 empty] | 0.005440334 | 0.06838593 |  |  | 0.0118821 | 0.1565414 | 0.02675441 | 0.1548665 | 0.04988001 | 0.1543041
[5 empty] | 0.005214411 | 0.06826921 |  |  | 0.01201265 | 0.1573361 | 0.02622896 | 0.1556526 | 0.04926215 | 0.1550874
[5 empty] | 0.005 | 0.06815248 |  |  | 0.0122451 | 0.1581307 | 0.02621491 | 0.1564387 | 0.04975614 | 0.1558707
[5 empty] | 0.005 | 0.06813932
[5 empty] | 0.005697577 | 0.06813959
[5 empty] | 0.006391431 | 0.06813986
[5 empty] | 0.007081521 | 0.06814012
[5 empty] | 0.007767808 | 0.06814039
[5 empty] | 0.008450252 | 0.06814066
[5 empty] | 0.009128811 | 0.06814093
[5 empty] | 0.009803447 | 0.0681412
[5 empty] | 0.01047412 | 0.06814147
[5 empty] | 0.01114079 | 0.06814174
[5 empty] | 0.01180341 | 0.068142
[5 empty] | 0.01246195 | 0.06814227
[5 empty] | 0.01311636 | 0.06814254
[5 empty] | 0.01376661 | 0.06814281
[5 empty] | 0.01441266 | 0.06814308
[5 empty] | 0.01505446 | 0.06814335
[5 empty] | 0.01569197 | 0.06814361
[5 empty] | 0.01632516 | 0.06814388
[5 empty] | 0.01695398 | 0.06814415
[5 empty] | 0.0175784 | 0.06814442
[5 empty] | 0.01819837 | 0.06814469
[5 empty] | 0.01881386 | 0.06814496
[5 empty] | 0.01942482 | 0.06814523
[5 empty] | 0.02003122 | 0.06814549
[5 empty] | 0.020633 | 0.06814576
[5 empty] | 0.02123031 | 0.06814603
[5 empty] | 0.02182408 | 0.0681463
[5 empty] | 0.02241443 | 0.06814657
[5 empty] | 0.02300132 | 0.06814684
[5 empty] | 0.02358472 | 0.06814711
[5 empty] | 0.02416459 | 0.06814737
[5 empty] | 0.02474087 | 0.06814764
[5 empty] | 0.02531355 | 0.06814791
[5 empty] | 0.02588256 | 0.06814818
[5 empty] | 0.02644788 | 0.06814845
[5 empty] | 0.02700946 | 0.06814872
[5 empty] | 0.02756727 | 0.06814899
[5 empty] | 0.02812126 | 0.06814925
[5 empty] | 0.02867139 | 0.06814952
[5 empty] | 0.02921762 | 0.06814979
[5 empty] | 0.02975992 | 0.06815006
[5 empty] | 0.03029824 | 0.06815033
[5 empty] | 0.03083254 | 0.0681506
[5 empty] | 0.03136279 | 0.06815087
[5 empty] | 0.03188894 | 0.06815113
[5 empty] | 0.03241094 | 0.0681514
[5 empty] | 0.03292877 | 0.06815167
[5 empty] | 0.03344239 | 0.06815194
[5 empty] | 0.03395174 | 0.06815221
[5 empty] | 0.0344568 | 0.06815248
[5 empty] | 0.0344568 | 0.06813932
[5 empty] | 0.03501091 | 0.06825658
[5 empty] | 0.03556018 | 0.06837385
[5 empty] | 0.03610449 | 0.06849112
[5 empty] | 0.03664372 | 0.06860838
[5 empty] | 0.03717776 | 0.06872565
[5 empty] | 0.03770649 | 0.06884292
[5 empty] | 0.0382298 | 0.06896018
[5 empty] | 0.03874757 | 0.06907745
[5 empty] | 0.03925968 | 0.06919472
[5 empty] | 0.03976603 | 0.06931198
[5 empty] | 0.04026649 | 0.06942925
[5 empty] | 0.04076094 | 0.06954651
[5 empty] | 0.04124928 | 0.06966378
[5 empty] | 0.04173139 | 0.06978105
[5 empty] | 0.04220715 | 0.06989831
[5 empty] | 0.04267644 | 0.07001558
[5 empty] | 0.04313915 | 0.07013285
[5 empty] | 0.04359517 | 0.07025011
[5 empty] | 0.04404438 | 0.07036738
[5 empty] | 0.04448666 | 0.07048464
[5 empty] | 0.04492189 | 0.07060191
[5 empty] | 0.04534997 | 0.07071918
[5 empty] | 0.04577078 | 0.07083644
[5 empty] | 0.04618419 | 0.07095371
[5 empty] | 0.04659057 | 0.07107098
[5 empty] | 0.04699264 | 0.07118824
[5 empty] | 0.04739075 | 0.07130551
[5 empty] | 0.04778478 | 0.07142278
[5 empty] | 0.04817463 | 0.07154004
[5 empty] | 0.04856017 | 0.07165731
[5 empty] | 0.04894129 | 0.07177457
[5 empty] | 0.04931787 | 0.07189184
[5 empty] | 0.0496898 | 0.07200911
[5 empty] | 0.05005696 | 0.07212637
[5 empty] | 0.05041924 | 0.07224364
[5 empty] | 0.05077652 | 0.07236091
[5 empty] | 0.05112868 | 0.07247817
[5 empty] | 0.05147562 | 0.07259544
[5 empty] | 0.05181721 | 0.07271271
[5 empty] | 0.05215333 | 0.07282997
[5 empty] | 0.05248388 | 0.07294724
[5 empty] | 0.05280874 | 0.0730645
[5 empty] | 0.05312778 | 0.07318177
[5 empty] | 0.0534409 | 0.07329904
[5 empty] | 0.05374798 | 0.0734163
[5 empty] | 0.05404891 | 0.07353357
[5 empty] | 0.05434356 | 0.07365084
[5 empty] | 0.05463183 | 0.0737681
[5 empty] | 0.0549136 | 0.07388537
[5 empty] | 0.05027573 | 0.07388537
[5 empty] | 0.05501797 | 0.07607454
[5 empty] | 0.05511482 | 0.07826371
[5 empty] | 0.05520443 | 0.08045288
[5 empty] | 0.05528706 | 0.08264205
[5 empty] | 0.05536302 | 0.08483122
[5 empty] | 0.05543257 | 0.08702039
[5 empty] | 0.05549601 | 0.08920956
[5 empty] | 0.05555361 | 0.09139873
[5 empty] | 0.05560565 | 0.09358791
[5 empty] | 0.05565242 | 0.09577708
[5 empty] | 0.05569419 | 0.09796625
[5 empty] | 0.05573126 | 0.1001554
[5 empty] | 0.05576389 | 0.1023446
[5 empty] | 0.05579238 | 0.1045338
[5 empty] | 0.05581701 | 0.1067229
[5 empty] | 0.05583805 | 0.1089121
[5 empty] | 0.05585579 | 0.1111013
[5 empty] | 0.05587051 | 0.1132904
[5 empty] | 0.05588249 | 0.1154796
[5 empty] | 0.05589201 | 0.1176688
[5 empty] | 0.05589936 | 0.119858
[5 empty] | 0.05590482 | 0.1220471
[5 empty] | 0.05590867 | 0.1242363
[5 empty] | 0.05591118 | 0.1264255
[5 empty] | 0.05591265 | 0.1286146
[5 empty] | 0.05591336 | 0.1308038
[5 empty] | 0.05591358 | 0.132993
[5 empty] | 0.05590936 | 0.1351822
[5 empty] | 0.05582854 | 0.1373713
[5 empty] | 0.05565102 | 0.1395605
[5 empty] | 0.05538462 | 0.1417497
[5 empty] | 0.05503714 | 0.1439388
[5 empty] | 0.05461639 | 0.146128
[5 empty] | 0.05413018 | 0.1483172
[5 empty] | 0.05358632 | 0.15
[5 empty] | 0.05299263 | 0.1526955
[5 empty] | 0.05235691 | 0.1548847
[5 empty] | 0.05168696 | 0.1570739
[5 empty] | 0.05099061 | 0.159263
[5 empty] | 0.05027566 | 0.1614522
[5 empty] | 0.04954992 | 0.1636414
[5 empty] | 0.0488212 | 0.1658305
[5 empty] | 0.0480973 | 0.1680197
[5 empty] | 0.04738605 | 0.1702089
[5 empty] | 0.04669525 | 0.1723981
[5 empty] | 0.04603271 | 0.1745872
[5 empty] | 0.04540623 | 0.1767764
[5 empty] | 0.04482363 | 0.1789656
[5 empty] | 0.04429273 | 0.1811547
[5 empty] | 0.04382132 | 0.1833439
[5 empty] | 0.04341722 | 0.1855331
[5 empty] | 0.04305476 | 0.1877222
[5 empty] | 0.04270174 | 0.1899114
[5 empty] | 0.04235784 | 0.1921006
[5 empty] | 0.04202275 | 0.1942898
[5 empty] | 0.04169616 | 0.1964789
[5 empty] | 0.04137776 | 0.1986681
[5 empty] | 0.04106724 | 0.2008573
[5 empty] | 0.04076428 | 0.2030464
[5 empty] | 0.04046858 | 0.2052356
[5 empty] | 0.04017983 | 0.2074248
[5 empty] | 0.03989772 | 0.209614
[5 empty] | 0.03962193 | 0.2118031
[5 empty] | 0.03935216 | 0.2139923
[5 empty] | 0.03908809 | 0.2161815
[5 empty] | 0.03882942 | 0.2183706
[5 empty] | 0.03857583 | 0.2205598
[5 empty] | 0.03832702 | 0.222749
[5 empty] | 0.03808267 | 0.2249382
[5 empty] | 0.03784247 | 0.2271273
[5 empty] | 0.03760611 | 0.2293165
[5 empty] | 0.03737329 | 0.2315057
[5 empty] | 0.03714368 | 0.2336948
[5 empty] | 0.03691699 | 0.235884
[5 empty] | 0.03669289 | 0.2380732
[5 empty] | 0.03647109 | 0.2402623
[5 empty] | 0.03625147 | 0.2424515
[5 empty] | 0.03603442 | 0.2446407
[5 empty] | 0.03582005 | 0.2468299
[5 empty] | 0.03560845 | 0.249019
[5 empty] | 0.0353997 | 0.2512082
[5 empty] | 0.03519391 | 0.2533974
[5 empty] | 0.03499116 | 0.2555865
[5 empty] | 0.03479154 | 0.2577757
[5 empty] | 0.03459514 | 0.2599649
[5 empty] | 0.03440206 | 0.2621541
[5 empty] | 0.03421238 | 0.2643432
[5 empty] | 0.03402619 | 0.2665324
[5 empty] | 0.03384359 | 0.2687216
[5 empty] | 0.03366466 | 0.2709107
[5 empty] | 0.0334895 | 0.2730999
[5 empty] | 0.0333182 | 0.2752891
[5 empty] | 0.03315085 | 0.2774783
[5 empty] | 0.03298753 | 0.2796674
[5 empty] | 0.03282835 | 0.2818566
[5 empty] | 0.03267338 | 0.2840458
[5 empty] | 0.03252273 | 0.2862349
[5 empty] | 0.03237647 | 0.2884241
[5 empty] | 0.03223471 | 0.2906133