## 1
Общество с ограниченной ответственностью "Инженерная геология" (ООО "ИнжГео") | [11 empty] | Общество с ограниченной ответственностью "Инженерная геология" (ООО "ИнжГео")
Юр. адрес: 117279, г. Москва, ул. Миклухо-Маклая, 36 а, этаж 5, пом. XXIII к. 76-84 | [11 empty] | Юр. адрес: 117279, г. Москва, ул. Миклухо-Маклая, 36 а, этаж 5, пом. XXIII к. 76-84 | [8 empty] | нагр |  |  | X0 | Y0 | R |  | нагр |  |  |  | X0 | Y0 | R | нагр |  |  |  | X0 | Y0 | R |  | нагр |  |  |  | X0 | Y0 | R
Телефон/факс +7 (495) 132-30-00, Адрес электронной почты inbox@inj-geo.ru | [11 empty] | Телефон/факс +7 (495) 132-30-00, Адрес электронной почты inbox@inj-geo.ru | [12 empty] | 0 | [7 empty] | 0 | [6 empty] | 0 | [7 empty] | 0
[21 empty] | девиатор | [6 empty] | девиатор | [6 empty] | девиатор | [7 empty] | девиатор
Испытательная лаборатория ООО «ИнжГео» | [11 empty] | Испытательная лаборатория ООО «ИнжГео» | [8 empty] | x0 | Угол | X | Y |  |  |  | x0 |  | Угол | X | Y |  |  | x0 |  | Угол | X | Y |  |  |  | x0 |  | Угол | X | Y
Адрес места осуществления деятельности лаборатории: г. Москва, просп. Вернадского, д. 51, стр. 1 | [11 empty] | Адрес места осуществления деятельности лаборатории: г. Москва, просп. Вернадского, д. 51, стр. 1 | [9 empty] | 0 | [7 empty] | 0 | [6 empty] | 0 | [7 empty] | 0
Телефон +7(910)4557682, E-mail: slg85@mail.ru | [11 empty] | Телефон +7(910)4557682, E-mail: slg85@mail.ru | [9 empty] | 5 | [7 empty] | 5 | [6 empty] | 5 | [7 empty] | 5
[22 empty] | 10 | [7 empty] | 10 | [6 empty] | 10 | [7 empty] | 10
[12 empty] | Протокол испытаний № 13-63/98 от 04-02-2023 | [9 empty] | 15 | [7 empty] | 15 | [6 empty] | 15 | [7 empty] | 15
[22 empty] | 20 | [7 empty] | 20 | [6 empty] | 20 | [7 empty] | 20
[12 empty] | Наименование и адрес заказчика: Переход трубопровода через р. Енисей | [9 empty] | 25 | [7 empty] | 25 | [6 empty] | 25 | [7 empty] | 25
[12 empty] | Наименование объекта: ООО Регионстрой | [9 empty] | 30 | [7 empty] | 30 | [6 empty] | 30 | [7 empty] | 30
Наименование используемого метода/методики: ГОСТ 12248.4-2020 | [11 empty] | Наименование используемого метода/методики: ГОСТ 12248.3-2020 | [9 empty] | 35 | [7 empty] | 35 | [6 empty] | 35 | [7 empty] | 35
Условия проведения испытания: температура окружающей среды (18 - 25)0С, влажность воздуха (40 - 75)% | [11 empty] | Условия проведения испытания: температура окружающей среды (18 - 25)0С, влажность воздуха (40 - 75)% | [9 empty] | 40 | [7 empty] | 40 | [6 empty] | 40 | [7 empty] | 40
[12 empty] | Дата получение объекта подлежащего испытаниям: 08-01-2023 | [9 empty] | 45 | [7 empty] | 45 | [6 empty] | 45 | [7 empty] | 45
[12 empty] | Дата испытания: 25.10.2022-19.11.2098 | [9 empty] | 50 | [7 empty] | 50 | [6 empty] | 50 | [7 empty] | 50
[22 empty] | 55 | [7 empty] | 55 | [6 empty] | 55 | [7 empty] | 55
Испытание грунтов методом трехосного сжатия | [11 empty] | Испытание грунтов методом трехосного сжатия | [9 empty] | 60 | [7 empty] | 60 | [6 empty] | 60 | [7 empty] | 60
[22 empty] | 65 | [7 empty] | 65 | [6 empty] | 65 | [7 empty] | 65
Лабораторный номер: | [6 empty] | We, д.е. = |  |  |  |  | Лабораторный номер: |  | 1133 |  |  |  | We, д.е. = | 0.609951568 |  |  | 70 | [7 empty] | 70 | [6 empty] | 70 | [7 empty] | 70
Номер скважины: | [6 empty] | ρ, г/см3 = |  |  |  |  | Номер скважины: |  | BH-042 |  |  |  | ρ, г/см3 = | 1.63 |  |  | 75 | [7 empty] | 75 | [6 empty] | 75 | [7 empty] | 75
Глубина отбора, м: | [6 empty] | ρs, г/см3 = |  |  |  |  | Глубина отбора, м: |  | 0.3 |  |  |  | ρs, г/см3 = | 2.74 |  |  | 80 | [7 empty] | 80 | [6 empty] | 80 | [7 empty] | 80
Наименование грунта: | [6 empty] | e, д.е. = |  |  |  |  | Наименование грунта: |  | Суглинок, после оттаивания текучий, легкий пылеватый |  |  |  | e, д.е. = | 1.706299 |  |  | 85 | [7 empty] | 85 | [6 empty] | 85 | [7 empty] | 85
Схема проведения опыта: | [6 empty] | IL, д.е. = |  |  |  |  | Схема проведения опыта: |  | КД |  |  |  | IL, д.е. = | 3.332 |  |  | 90 | [7 empty] | 90 | [6 empty] | 90 | [7 empty] | 90
[22 empty] | 95 | [7 empty] | 95 | [6 empty] | 95 | [7 empty] | 95
[22 empty] | 100 | [7 empty] | 100 | [6 empty] | 100 | [7 empty] | 100
Результаты испытаний | [11 empty] | Результаты испытаний | [9 empty] | 105 | [7 empty] | 105 | [6 empty] | 105 | [7 empty] | 105
[22 empty] | 110 | [7 empty] | 110 | [6 empty] | 110 | [7 empty] | 110
[22 empty] | 115 | [7 empty] | 115 | [6 empty] | 115 | [7 empty] | 115
[22 empty] | 120 | [7 empty] | 120 | [6 empty] | 120 | [7 empty] | 120
[22 empty] | 125 | [7 empty] | 125 | [6 empty] | 125 | [7 empty] | 125
[22 empty] | 130 | [7 empty] | 130 | [6 empty] | 130 | [7 empty] | 130
[22 empty] | 135 | [7 empty] | 135 | [6 empty] | 135 | [7 empty] | 135
[22 empty] | 140 | [7 empty] | 140 | [6 empty] | 140 | [7 empty] | 140
[22 empty] | 145 | [7 empty] | 145 | [6 empty] | 145 | [7 empty] | 145
[22 empty] | 150 | [7 empty] | 150 | [6 empty] | 150 | [7 empty] | 150
[22 empty] | 155 | [7 empty] | 155 | [6 empty] | 155 | [7 empty] | 155
[22 empty] | 160 | [7 empty] | 160 | [6 empty] | 160 | [7 empty] | 160
[22 empty] | 165 | [7 empty] | 165 | [6 empty] | 165 | [7 empty] | 165
[22 empty] | 170 | [7 empty] | 170 | [6 empty] | 170 | [7 empty] | 170
[22 empty] | 175 | [7 empty] | 175 | [6 empty] | 175 | [7 empty] | 175
[22 empty] | 180 | [7 empty] | 180 | [6 empty] | 180 | [7 empty] | 180
[13 empty] | Давление в камере, Мпа σ3 | Вертикальная нагрузка, Мпа σ1 | Поровое давление, Мпа u
| K0, д.е. | 0.8781307 |  |  |  |  | Коэфф. Точки | [5 empty] | 0.05 | 0.0774418 | [5 empty] | 1 | [6 empty] | σ3,кПа | σ1,кПа | u, кПа |  |  |  | 4
| q_zg, МПа | 0.04390653 | [10 empty] | 0.15 | 0.2051983 | [27 empty] | δ3, Мпа | δ1-δ3, МПа | δ1, МПа | δ1, КПа
|  |  | Модуль деформации, МПа: | [9 empty] | 0.25 | 0.3329549 | [21 empty] | С, МПа:
|  |  | Е0= |  | Точки модуля (полное напр.), МПа |  |  |  | 0.04390653 | 0.07025045 | [25 empty] | φ, град:
|  |  | E50 = |  | qf (полное напр.), МПа |  |  |  | 0.08134392 | [26 empty] | E, Мпа
|  |  | Коэф. Поперечной деформации, ϑ = | [9 empty] | Эффективные значения угла внутреннего трения и удельного сцепления ϕ', С' | [13 empty] | x | 0
[13 empty] | ϕ', град. = | 7 | [12 empty] | y |  |  |  | С, кПа | φ,°
[13 empty] | С', МПа = | 0.006
| Исполнитель: | [6 empty] | Морозов Д.С. |  |  |  |  | Исполнитель: |  |  |  |  | Морозов Д.С.
| Начальник исп. лаборатории: | [6 empty] | Семиколенова Л.Г. |  |  |  |  | Начальник исп. лаборатории: |  |  |  |  | Семиколенова Л.Г.
Лист 1 , всего листов 2 | [11 empty] | Лист 2 , всего листов 2
Частичное воспроизведение протокола испытаний без письменного разрешения ООО «ИнжГео» ЗАПРЕЩАЕТСЯ | [11 empty] | Частичное воспроизведение протокола испытаний без письменного разрешения ООО «ИнжГео» ЗАПРЕЩАЕТСЯ
[5 empty] | второй график |  | первый график | [9 empty] | К Пуассона
dev50 | epsE50 | ind | devE0 | epsE0 | dev | eps | sigma |  | dev1 | eps1 | dev2 | eps2 | dev3 | eps3 |  | Глины
0.03134392 | 0.01375631 |  |  |  | 0 | 0 |  |  | 0 | 0 | 0 | 0 | 0 | 0 |  | < 0 | 0,20-0,30
ind |  |  |  |  | 0.0009329632 | 0.00054269 |  |  | 0.001817219 | 0.0007805709 | 0.006711803 | 0.0007698928 | 0.01120356 | 0.0007667008 |  | 0-0,25 | 0,30-0,38
2 |  |  |  |  | 0.001898834 | 0.00108538 |  |  | 0.003695337 | 0.001561142 | 0.01357018 | 0.001539786 | 0.02103891 | 0.001533402 |  | 0,25< | 0,38-0,45
E0 |  |  |  |  | 0.002896412 | 0.00162807 |  |  | 0.005 | 0.002271023 | 0.01866042 | 0.002309678 | 0.03 | 0.002477479 |  | Суглинки | 0,35-0,37
epsE0 | devE0 |  |  |  | 0.003924496 | 0.00217076 |  |  | 0.006268108 | 0.003122284 | 0.02266784 | 0.003079571 | 0.03285 | 0.003066803 |  | Пески и супеси | 0,30-0,35
0.01196553 | 0.02634392 |  |  |  | 0.004981884 | 0.00271345 |  |  | 0.007151515 | 0.003902855 | 0.024 | 0.003562389 | 0.03568655 | 0.003833504
[5 empty] | 0.006067375 | 0.00325614 |  |  | 0.008361317 | 0.004683426 | 0.02557498 | 0.004619357 | 0.03831446 | 0.004600205
График E50 |  | График E |  |  | 0.007179768 | 0.00379883 |  |  | 0.009199798 | 0.005463997 | 0.02615837 | 0.00538925 | 0.04147744 | 0.005708861
eps | q | sigma |  |  | 0.008317862 | 0.00434152 |  |  | 0.01006924 | 0.006244568 | 0.02691283 | 0.006159143 | 0.04191175 | 0.006133606
Горизонтальная линия E50 |  | Касательная |  |  | 0.009480455 | 0.00488421 |  |  | 0.01097193 | 0.007025138 | 0.02759917 | 0.006827706 | 0.04350193 | 0.006900307
0 |  | a | b |  | 0.01066635 | 0.0054269 |  |  | 0.01171015 | 0.007805709 | 0.02832999 | 0.007698928 | 0.0451714 | 0.007667008
|  |  | 0 |  | 0.01187434 | 0.00596959 |  |  | 0.01238618 | 0.00858628 | 0.02877573 | 0.008468821 | 0.0466197 | 0.008433708
Вертикальная линия E50 |  | p1 и p2 |  |  | 0.01310322 | 0.00651228 |  |  | 0.0130023 | 0.009366851 | 0.02993109 | 0.009238714 | 0.04744642 | 0.009200409
| 0 | 0 |  |  | 0.0143518 | 0.00705497 |  |  | 0.0137209 | 0.01038683 | 0.03019492 | 0.01000861 | 0.04925111 | 0.00996711
[5 empty] | 0.01561888 | 0.00759766 |  |  | 0.01407633 | 0.01092799 | 0.03136608 | 0.0107785 | 0.05083334 | 0.01073381
Касательная линия E50 |  |  |  |  | 0.01690325 | 0.00814035 |  |  | 0.01438651 | 0.01170856 | 0.0318434 | 0.01154839 | 0.05159267 | 0.01150051
0 | 0 | Горизонтальная 1 |  |  | 0.0182037 | 0.00868304 |  |  | 0.01499336 | 0.01248914 | 0.03302574 | 0.01231829 | 0.05352868 | 0.01226721
[5 empty] | 0.01951905 | 0.00922573 |  |  | 0.01539642 | 0.01326971 | 0.03331194 | 0.01308818 | 0.05454092 | 0.01303391
Горизонтальная линия qкр |  |  |  |  | 0.02084809 | 0.00976842 |  |  | 0.01609525 | 0.01405028 | 0.03420085 | 0.01385807 | 0.05592896 | 0.01380061
Горизонтальная линия q |  | Горизонтальная 2 |  |  | 0.02218962 | 0.01031111 |  |  | 0.01638938 | 0.01483085 | 0.03529132 | 0.01462796 | 0.05689236 | 0.01456731
0 |  | 0 |  |  | 0.02354243 | 0.0108538 |  |  | 0.01707837 | 0.01561142 | 0.03598219 | 0.01539786 | 0.0586307 | 0.01533402
[5 empty] | 0.02490533 | 0.01139649 |  |  | 0.01746176 | 0.01639199 | 0.0364723 | 0.01616775 | 0.05974353 | 0.01610072
Вертикальная линия q |  |  |  |  | 0.02634392 | 0.01196553 |  |  | 0.01783911 | 0.01717256 | 0.03746052 | 0.01693764 | 0.06073043 | 0.01686742
| 0 |  |  |  | 0.02785917 | 0.01248187 |  |  | 0.01850996 | 0.01795313 | 0.03834568 | 0.01770753 | 0.06159095 | 0.01763412
[5 empty] | 0.02959509 | 0.01302456 |  |  | 0.01887385 | 0.0187337 | 0.03922663 | 0.01847743 | 0.06262466 | 0.01840082
[5 empty] | 0.03134392 | 0.01375631 |  |  | 0.01943034 | 0.01951427 | 0.03990222 | 0.01924732 | 0.06393113 | 0.01916752
[5 empty] | 0.03185305 | 0.01410994 |  |  | 0.01977897 | 0.02029484 | 0.04067129 | 0.02001721 | 0.06530992 | 0.01993422
[5 empty] | 0.03259997 | 0.01465263 |  |  | 0.02021929 | 0.02107542 | 0.0415327 | 0.02078711 | 0.06586059 | 0.02070092
[5 empty] | 0.03330649 | 0.01519532 |  |  | 0.02055085 | 0.02185599 | 0.04208528 | 0.021557 | 0.06768272 | 0.02146762
[5 empty] | 0.033974 | 0.01573801 |  |  | 0.02117319 | 0.02263656 | 0.04272789 | 0.02232689 | 0.06797587 | 0.02223432
[5 empty] | 0.03460391 | 0.0162807 |  |  | 0.02148587 | 0.02341713 | 0.04375938 | 0.02309678 | 0.0696396 | 0.02300102
[5 empty] | 0.0351976 | 0.01682339 |  |  | 0.02178843 | 0.0241977 | 0.04447858 | 0.02386668 | 0.06987348 | 0.02376772
[5 empty] | 0.0357565 | 0.01736608 |  |  | 0.02238041 | 0.02497827 | 0.04488435 | 0.02463657 | 0.07087707 | 0.02453442
[5 empty] | 0.03628198 | 0.01790877 |  |  | 0.02266137 | 0.02575884 | 0.04587554 | 0.02540646 | 0.07154994 | 0.02530112
[5 empty] | 0.03677546 | 0.01845146 |  |  | 0.02293085 | 0.02653941 | 0.04665098 | 0.02617636 | 0.07299166 | 0.02606783
[5 empty] | 0.03723834 | 0.01899415 |  |  | 0.02348841 | 0.02731998 | 0.04710953 | 0.02694625 | 0.07340178 | 0.02683453
[5 empty] | 0.03767202 | 0.01953684 |  |  | 0.02383358 | 0.02810055 | 0.04785004 | 0.02771614 | 0.07407988 | 0.02760123
[5 empty] | 0.0380779 | 0.02007953 |  |  | 0.02406592 | 0.02888112 | 0.04827135 | 0.02848603 | 0.07532552 | 0.02836793
[5 empty] | 0.03845738 | 0.02062222 |  |  | 0.02428497 | 0.0296617 | 0.04877231 | 0.02925593 | 0.07573826 | 0.02913463
[5 empty] | 0.03881185 | 0.02116491 |  |  | 0.02459029 | 0.03044227 | 0.04935177 | 0.03002582 | 0.07611767 | 0.02990133
[5 empty] | 0.03914273 | 0.0217076 |  |  | 0.02508141 | 0.03122284 | 0.05020857 | 0.03079571 | 0.07746332 | 0.03066803
[5 empty] | 0.03945141 | 0.02225029 |  |  | 0.02525789 | 0.03200341 | 0.05084155 | 0.03156561 | 0.07817476 | 0.03143473
[5 empty] | 0.0397393 | 0.02279298 |  |  | 0.02541927 | 0.03278398 | 0.05104958 | 0.0323355 | 0.07825157 | 0.03220143
[5 empty] | 0.04000778 | 0.02333567 |  |  | 0.0258651 | 0.03356455 | 0.05133149 | 0.03310539 | 0.07859332 | 0.03296813
[5 empty] | 0.04025828 | 0.02387836 |  |  | 0.02609494 | 0.03434512 | 0.05198613 | 0.03387528 | 0.07909956 | 0.03373483
[5 empty] | 0.04049218 | 0.02442105 |  |  | 0.02610832 | 0.03512569 | 0.05221234 | 0.03464518 | 0.07996985 | 0.03450153
[5 empty] | 0.04071088 | 0.02496374 |  |  | 0.02630479 | 0.03590626 | 0.05290899 | 0.03541507 | 0.08050378 | 0.03526823
[5 empty] | 0.04091653 | 0.02550643 |  |  | 0.02668391 | 0.03668683 | 0.0533749 | 0.03618496 | 0.0810009 | 0.03603494
[5 empty] | 0.04111791 | 0.02604912 |  |  | 0.02664522 | 0.03746741 | 0.05370893 | 0.03695486 | 0.08116077 | 0.03680164
[5 empty] | 0.04131718 | 0.02659181 |  |  | 0.02698826 | 0.03824798 | 0.05400993 | 0.03772475 | 0.08128297 | 0.03756834
[5 empty] | 0.04151428 | 0.0271345 |  |  | 0.02701259 | 0.03902855 | 0.05397674 | 0.03849464 | 0.08146705 | 0.03833504
[5 empty] | 0.04170912 | 0.02767719 |  |  | 0.02711775 | 0.03980912 | 0.05460822 | 0.03926453 | 0.08151259 | 0.03910174
[5 empty] | 0.04190164 | 0.02821988 |  |  | 0.02730329 | 0.04058969 | 0.05470319 | 0.04003443 | 0.08201914 | 0.03986844
[5 empty] | 0.04209177 | 0.02876257 |  |  | 0.02736876 | 0.04137026 | 0.05456053 | 0.04080432 | 0.08198628 | 0.04063514
[5 empty] | 0.04227944 | 0.02930526 |  |  | 0.02721371 | 0.04215083 | 0.05457906 | 0.04157421 | 0.08261356 | 0.04140184
[5 empty] | 0.04246457 | 0.02984795 |  |  | 0.0274418 | 0.0429314 | 0.05519834 | 0.04234411 | 0.08280056 | 0.04216854
[5 empty] | 0.04264709 | 0.03039064 |  |  | 0.02734111 | 0.04371197 | 0.05489512 | 0.043114 | 0.08295488 | 0.04293524
[5 empty] | 0.04282693 | 0.03093333 |  |  | 0.02723286 | 0.04449254 | 0.05499165 | 0.04388389 | 0.08265189 | 0.04370194
[5 empty] | 0.04300403 | 0.03147602 |  |  | 0.02731555 | 0.04527311 | 0.05495247 | 0.04465378 | 0.08291521 | 0.04446864
[5 empty] | 0.0431783 | 0.03201871 |  |  | 0.0271895 | 0.04605369 | 0.05467964 | 0.04542368 | 0.08263799 | 0.04523534
[5 empty] | 0.04334968 | 0.0325614 |  |  | 0.02735506 | 0.04683426 | 0.05497475 | 0.04619357 | 0.08252174 | 0.04600205
[5 empty] | 0.04351809 | 0.03310409 |  |  | 0.02731254 | 0.04761483 | 0.05453941 | 0.04696346 | 0.08196794 | 0.04676875
[5 empty] | 0.04368347 | 0.03364678 |  |  | 0.02716228 | 0.0483954 | 0.05427519 | 0.04773335 | 0.08237809 | 0.04753545
[5 empty] | 0.04384574 | 0.03418947 |  |  | 0.02700461 | 0.04917597 | 0.05398371 | 0.04850325 | 0.0816537 | 0.04830215
[5 empty] | 0.04400484 | 0.03473216 |  |  | 0.02693986 | 0.04995654 | 0.05416656 | 0.04927314 | 0.08169626 | 0.04906885
[5 empty] | 0.04416068 | 0.03527485 |  |  | 0.02706835 | 0.05073711 | 0.05362532 | 0.05004303 | 0.08140727 | 0.04983555
[5 empty] | 0.0443132 | 0.03581754 |  |  | 0.02689042 | 0.05151768 | 0.0536616 | 0.05081293 | 0.08098823 | 0.05060225
[5 empty] | 0.04446233 | 0.03636023 |  |  | 0.0267064 | 0.05229825 | 0.053477 | 0.05158282 | 0.08034064 | 0.05136895
[5 empty] | 0.044608 | 0.03690292 |  |  | 0.02661662 | 0.05307882 | 0.0531731 | 0.05235271 | 0.08006599 | 0.05213565
[5 empty] | 0.04475013 | 0.03744561 |  |  | 0.0266214 | 0.05385939 | 0.05265151 | 0.0531226 | 0.08016579 | 0.05290235
[5 empty] | 0.04488865 | 0.0379883 |  |  | 0.02652108 | 0.05463997 | 0.05211381 | 0.0538925 | 0.07924152 | 0.05366905
[5 empty] | 0.0450235 | 0.03853099 |  |  | 0.02641598 | 0.05542054 | 0.05166161 | 0.05466239 | 0.0787947 | 0.05443575
[5 empty] | 0.0451546 | 0.03907368 |  |  | 0.02640644 | 0.05620111 | 0.05129649 | 0.05543228 | 0.07872681 | 0.05520245
[5 empty] | 0.04528187 | 0.03961637 |  |  | 0.02629278 | 0.05698168 | 0.05142006 | 0.05620218 | 0.07753936 | 0.05596916
[5 empty] | 0.04540525 | 0.04015906 |  |  | 0.02607534 | 0.05776225 | 0.05083391 | 0.05697207 | 0.07743384 | 0.05673586
[5 empty] | 0.04552467 | 0.04070175 |  |  | 0.02585445 | 0.05854282 | 0.05043964 | 0.05774196 | 0.07701175 | 0.05750256
[5 empty] | 0.04564005 | 0.04124444 |  |  | 0.02583043 | 0.05932339 | 0.05013884 | 0.05851185 | 0.0765746 | 0.05826926
[5 empty] | 0.04575133 | 0.04178713 |  |  | 0.02560361 | 0.06010396 | 0.0498331 | 0.05928175 | 0.07542387 | 0.05903596
[5 empty] | 0.04585843 | 0.04232982 |  |  | 0.02557433 | 0.06088453 | 0.04942403 | 0.06005164 | 0.07486107 | 0.05980266
[5 empty] | 0.04596128 | 0.04287251 |  |  | 0.02534291 | 0.0616651 | 0.04861321 | 0.06082153 | 0.0748877 | 0.06056936
[5 empty] | 0.0460598 | 0.0434152 |  |  | 0.02520968 | 0.06244568 | 0.04820224 | 0.06159143 | 0.07450525 | 0.06133606
[5 empty] | 0.04615394 | 0.04395789 |  |  | 0.02527498 | 0.06322625 | 0.04789272 | 0.06236132 | 0.07391522 | 0.06210276
[5 empty] | 0.04624361 | 0.04450058 |  |  | 0.02503913 | 0.06400682 | 0.04758625 | 0.06313121 | 0.07311911 | 0.06286946
[5 empty] | 0.04632875 | 0.04504327 |  |  | 0.02500246 | 0.06478739 | 0.04698441 | 0.0639011 | 0.07271841 | 0.06363616
[5 empty] | 0.04640928 | 0.04558596 |  |  | 0.02486531 | 0.06556796 | 0.04668881 | 0.064671 | 0.07201464 | 0.06440286
[5 empty] | 0.04648513 | 0.04612865 |  |  | 0.02472799 | 0.06634853 | 0.04640104 | 0.06544089 | 0.07080927 | 0.06516956
[5 empty] | 0.04655623 | 0.04667134 |  |  | 0.02439085 | 0.0671291 | 0.04612269 | 0.06621078 | 0.07070382 | 0.06593626
[5 empty] | 0.04662251 | 0.04721403 |  |  | 0.02435421 | 0.06790967 | 0.04575537 | 0.06698068 | 0.06999978 | 0.06670297
[5 empty] | 0.0466839 | 0.04775672 |  |  | 0.02421841 | 0.06869024 | 0.04520066 | 0.06775057 | 0.06949865 | 0.06746967
[5 empty] | 0.04674033 | 0.04829941 |  |  | 0.02398376 | 0.06947081 | 0.04466016 | 0.06852046 | 0.06860193 | 0.06823637
[5 empty] | 0.04679172 | 0.0488421 |  |  | 0.0238506 | 0.07025138 | 0.04443546 | 0.06929035 | 0.06801111 | 0.06900307
[5 empty] | 0.046838 | 0.04938479 |  |  | 0.02391927 | 0.07103196 | 0.04432817 | 0.07006025 | 0.0673277 | 0.06976977
[5 empty] | 0.04687911 | 0.04992748 |  |  | 0.02379009 | 0.07181253 | 0.04403988 | 0.07083014 | 0.06705318 | 0.07053647
[5 empty] | 0.04691497 | 0.05047017 |  |  | 0.02356087 | 0.0725931 | 0.04396691 | 0.07160003 | 0.06657417 | 0.07130317
[5 empty] | 0.0469455 | 0.05101286 |  |  | 0.02332751 | 0.07337367 | 0.04330068 | 0.07236993 | 0.066167 | 0.07206987
[5 empty] | 0.04697065 | 0.05155555 |  |  | 0.02339008 | 0.07415424 | 0.04314058 | 0.07313982 | 0.06493271 | 0.07283657
[5 empty] | 0.04699033 | 0.05209824 |  |  | 0.02324872 | 0.07493481 | 0.04298613 | 0.07390971 | 0.06447275 | 0.07360327
[5 empty] | 0.04700448 | 0.05264093 |  |  | 0.02290357 | 0.07571538 | 0.04253685 | 0.0746796 | 0.06338857 | 0.07436997
[5 empty] | 0.04701302 | 0.05318362 |  |  | 0.02295479 | 0.07649595 | 0.04259227 | 0.0754495 | 0.06338161 | 0.07513667
[5 empty] | 0.04701588 | 0.05372631 |  |  | 0.02280251 | 0.07727652 | 0.04215193 | 0.07621939 | 0.06225332 | 0.07590337
[5 empty] | 0.04701588 | 0.05372631 |  |  | 0.02254689 | 0.07805709 | 0.04191533 | 0.07698928 | 0.06150515 | 0.07667008
[5 empty] | 0.04619001 | 0.05372604 |  |  | 0.02228806 | 0.07883766 | 0.04158202 | 0.07775917 | 0.06083854 | 0.07743678
[5 empty] | 0.0453736 | 0.05372577 |  |  | 0.02222618 | 0.07961824 | 0.04165152 | 0.07852907 | 0.06045494 | 0.07820348
[5 empty] | 0.04456717 | 0.05372551 |  |  | 0.02216138 | 0.08039881 | 0.04122334 | 0.07929896 | 0.05925581 | 0.07897018
[5 empty] | 0.04377121 | 0.05372524 |  |  | 0.02179382 | 0.08117938 | 0.04109703 | 0.08006885 | 0.05864257 | 0.07973688
[5 empty] | 0.04298622 | 0.05372497 |  |  | 0.02172365 | 0.08195995 | 0.0406721 | 0.08083875 | 0.05721669 | 0.08050358
[5 empty] | 0.04221271 | 0.0537247 |  |  | 0.02165099 | 0.08274052 | 0.04054809 | 0.08160864 | 0.05647961 | 0.08127028
[5 empty] | 0.04145117 | 0.05372443 |  |  | 0.02147601 | 0.08352109 | 0.04062451 | 0.08237853 | 0.05563277 | 0.08203698
[5 empty] | 0.04070212 | 0.05372416 |  |  | 0.02109885 | 0.08430166 | 0.0401009 | 0.08314842 | 0.05527762 | 0.08280368
[5 empty] | 0.03996605 | 0.05372389 |  |  | 0.02111965 | 0.08508223 | 0.03987678 | 0.08391832 | 0.05381561 | 0.08357038
[5 empty] | 0.03924345 | 0.05372363 |  |  | 0.02083855 | 0.0858628 | 0.03965167 | 0.08468821 | 0.05304818 | 0.08433708
[5 empty] | 0.03853485 | 0.05372336 |  |  | 0.02065571 | 0.08664337 | 0.03962511 | 0.0854581 | 0.05277679 | 0.08510378
[5 empty] | 0.03784072 | 0.05372309 |  |  | 0.02047127 | 0.08742395 | 0.03939662 | 0.086228 | 0.05130288 | 0.08587048
[5 empty] | 0.03716159 | 0.05372282 |  |  | 0.02028538 | 0.08820452 | 0.03926572 | 0.08699789 | 0.05082789 | 0.08663719
[5 empty] | 0.03649794 | 0.05372255 |  |  | 0.01999817 | 0.08898509 | 0.03883195 | 0.08776778 | 0.04975328 | 0.08740389
[5 empty] | 0.03585029 | 0.05372228 |  |  | 0.0199098 | 0.08976566 | 0.03869482 | 0.08853767 | 0.04928048 | 0.08817059
[5 empty] | 0.03521912 | 0.05372201 |  |  | 0.01972041 | 0.09054623 | 0.03825387 | 0.08930757 | 0.04781095 | 0.08893729
[5 empty] | 0.03460495 | 0.05372175 |  |  | 0.01963015 | 0.0913268 | 0.03810862 | 0.09007746 | 0.04754614 | 0.08970399
[5 empty] | 0.03400828 | 0.05372148 |  |  | 0.01933916 | 0.09210737 | 0.0376586 | 0.09084735 | 0.04618748 | 0.09047069
[5 empty] | 0.0334296 | 0.05372121 |  |  | 0.01904759 | 0.09288794 | 0.03750333 | 0.09161725 | 0.04563643 | 0.09123739
[5 empty] | 0.03286942 | 0.05372094 |  |  | 0.01905558 | 0.09366851 | 0.03734234 | 0.09238714 | 0.04449443 | 0.09200409
[5 empty] | 0.03232824 | 0.05372067 |  |  | 0.01866328 | 0.09444908 | 0.03727515 | 0.09315703 | 0.04376293 | 0.09277079
[5 empty] | 0.03180657 | 0.0537204 |  |  | 0.01847083 | 0.09522965 | 0.0367013 | 0.09392692 | 0.04294338 | 0.09353749
[5 empty] | 0.03130489 | 0.05372014 |  |  | 0.01847839 | 0.09601023 | 0.03672031 | 0.09469682 | 0.04183723 | 0.09430419
[5 empty] | 0.03082373 | 0.05371987 |  |  | 0.01818609 | 0.0967908 | 0.0360317 | 0.09546671 | 0.04114591 | 0.09507089
[5 empty] | 0.03036152 | 0.0537196 |  |  | 0.01789408 | 0.09757137 | 0.035635 | 0.0962366 | 0.04027088 | 0.09583759
[5 empty] | 0.02990648 | 0.05371933 |  |  | 0.01770251 | 0.09835194 | 0.03532974 | 0.0970065 | 0.04021359 | 0.09660429
[5 empty] | 0.02945706 | 0.05371906 |  |  | 0.01771151 | 0.09913251 | 0.03521544 | 0.09777639 | 0.03927548 | 0.097371
[5 empty] | 0.02901377 | 0.05371879 |  |  | 0.01751557 | 0.09991308 | 0.03478803 | 0.09854628 | 0.03843574 | 0.0981377
[5 empty] | 0.0285771 | 0.05371852 |  |  | 0.01730808 | 0.1006937 | 0.03454351 | 0.09931617 | 0.03776934 | 0.0989044
[5 empty] | 0.02814757 | 0.05371826 |  |  | 0.01688992 | 0.1014742 | 0.03428275 | 0.1000861 | 0.03677874 | 0.0996711
[5 empty] | 0.02772566 | 0.05371799 |  |  | 0.01666197 | 0.1022548 | 0.03410663 | 0.100856 | 0.03646652 | 0.1004378
[5 empty] | 0.02731189 | 0.05371772 |  |  | 0.01642514 | 0.1030354 | 0.03351603 | 0.1016259 | 0.03563523 | 0.1012045
[5 empty] | 0.02690675 | 0.05371745 |  |  | 0.01628033 | 0.1038159 | 0.03311182 | 0.1023957 | 0.03458742 | 0.1019712
[5 empty] | 0.02651074 | 0.05371718 |  |  | 0.01592842 | 0.1045965 | 0.03289488 | 0.1031656 | 0.03382564 | 0.1027379
[5 empty] | 0.02612437 | 0.05371691 |  |  | 0.01577033 | 0.1053771 | 0.03226609 | 0.1039355 | 0.03275246 | 0.1035046
[5 empty] | 0.02574814 | 0.05371664 |  |  | 0.01560694 | 0.1061576 | 0.03172633 | 0.1047054 | 0.03167044 | 0.1042713
[5 empty] | 0.02538255 | 0.05371638 |  |  | 0.01523915 | 0.1069382 | 0.03117648 | 0.1054753 | 0.03048212 | 0.105038
[5 empty] | 0.0250281 | 0.05371611 |  |  | 0.01506787 | 0.1077188 | 0.03081742 | 0.1062452 | 0.03019007 | 0.1058047
[5 empty] | 0.02468529 | 0.05371584 |  |  | 0.01459398 | 0.1084994 | 0.03035002 | 0.1070151 | 0.02949684 | 0.1065714
[5 empty] | 0.02435463 | 0.05371557 |  |  | 0.01451838 | 0.1092799 | 0.02977516 | 0.107785 | 0.02850498 | 0.1073381
[5 empty] | 0.02403661 | 0.0537153 |  |  | 0.01404197 | 0.1100605 | 0.02939372 | 0.1085549 | 0.02741706 | 0.1081048
[5 empty] | 0.02373174 | 0.05371503 |  |  | 0.01396566 | 0.1108411 | 0.02910659 | 0.1093248 | 0.02623563 | 0.1088715
[5 empty] | 0.02344052 | 0.05371476 |  |  | 0.01369033 | 0.1116216 | 0.02841463 | 0.1100947 | 0.02516324 | 0.1096382
[5 empty] | 0.02316345 | 0.0537145 |  |  | 0.01341688 | 0.1124022 | 0.02801873 | 0.1108646 | 0.02480246 | 0.1104049
[5 empty] | 0.02290104 | 0.05371423 |  |  | 0.01314621 | 0.1131828 | 0.02721976 | 0.1116345 | 0.02355583 | 0.1111716
[5 empty] | 0.02265378 | 0.05371396 |  |  | 0.01287921 | 0.1139634 | 0.0269186 | 0.1124044 | 0.02302592 | 0.1119383
[5 empty] | 0.02242217 | 0.05371369 |  |  | 0.01261679 | 0.1147439 | 0.02651614 | 0.1131742 | 0.02201528 | 0.112705
[5 empty] | 0.02220673 | 0.05371342 |  |  | 0.01215984 | 0.1155245 | 0.02571324 | 0.1139441 | 0.02142647 | 0.1134717
[5 empty] | 0.02200794 | 0.05371315 |  |  | 0.01210926 | 0.1163051 | 0.0257108 | 0.114714 | 0.02036205 | 0.1142384
[5 empty] | 0.02200794 | 0.05371315 |  |  | 0.01166595 | 0.1170856 | 0.02500968 | 0.1154839 | 0.01952456 | 0.1150051
[5 empty] | 0.02142974 | 0.05362893 |  |  | 0.01153079 | 0.1178662 | 0.02471076 | 0.1162538 | 0.01961657 | 0.1157718
[5 empty] | 0.02085828 | 0.05354471 |  |  | 0.0113047 | 0.1186468 | 0.02421493 | 0.1170237 | 0.01894063 | 0.1165385
[5 empty] | 0.02029394 | 0.0534605 |  |  | 0.01108856 | 0.1194274 | 0.02332306 | 0.1177936 | 0.0182993 | 0.1173052
[5 empty] | 0.01973713 | 0.05337628 |  |  | 0.01098327 | 0.1202079 | 0.02273603 | 0.1185635 | 0.01699514 | 0.1180719
[5 empty] | 0.01918823 | 0.05329206 |  |  | 0.01078974 | 0.1209885 | 0.02235471 | 0.1193334 | 0.01693069 | 0.1188386
[5 empty] | 0.01864764 | 0.05320784 |  |  | 0.01050885 | 0.1217691 | 0.02208 | 0.1201033 | 0.01650853 | 0.1196053
[5 empty] | 0.01811576 | 0.05312362 |  |  | 0.01044151 | 0.1225496 | 0.02161276 | 0.1208732 | 0.0156312 | 0.120372
[5 empty] | 0.01759299 | 0.0530394 |  |  | 0.0100886 | 0.1233302 | 0.02085387 | 0.1216431 | 0.01520126 | 0.1211387
[5 empty] | 0.01707971 | 0.05295518 |  |  | 0.009951042 | 0.1241108 | 0.02070421 | 0.122413 | 0.01502126 | 0.1219054
[5 empty] | 0.01657633 | 0.05287096 |  |  | 0.009929715 | 0.1248914 | 0.02036466 | 0.1231829 | 0.01449377 | 0.1226721
[5 empty] | 0.01608324 | 0.05278674 |  |  | 0.009725521 | 0.1256719 | 0.0198361 | 0.1239527 | 0.01392134 | 0.1234388
[5 empty] | 0.01560083 | 0.05270252 |  |  | 0.009639357 | 0.1264525 | 0.01951941 | 0.1247226 | 0.01430653 | 0.1242055
[5 empty] | 0.0151295 | 0.0526183 |  |  | 0.00967212 | 0.1272331 | 0.01891546 | 0.1254925 | 0.01395189 | 0.1249722
[5 empty] | 0.01466965 | 0.05253408 |  |  | 0.009724707 | 0.1280136 | 0.01872514 | 0.1262624 | 0.01355997 | 0.1257389
[5 empty] | 0.01422166 | 0.05244986 |  |  | 0.009497891 | 0.1287942 | 0.01824924 | 0.1270323 | 0.01373299 | 0.1265056
[5 empty] | 0.01378595 | 0.05236564 |  |  | 0.009579784 | 0.1295748 | 0.01758094 | 0.1278022 | 0.013733 | 0.1272723
[5 empty] | 0.01336289 | 0.05228142 |  |  | 0.00956212 | 0.1303553 | 0.01721532 | 0.1285721 | 0.01403305 | 0.128039
[5 empty] | 0.01295289 | 0.0521972 |  |  | 0.009544907 | 0.1311359 | 0.01685241 | 0.129342 | 0.01393317 | 0.1288057
[5 empty] | 0.01255634 | 0.05211298 |  |  | 0.009428149 | 0.1319165 | 0.01679228 | 0.1301119 | 0.0134334 | 0.1295724
[5 empty] | 0.01217364 | 0.05202876 |  |  | 0.009611854 | 0.1326971 | 0.01633497 | 0.1308818 | 0.01343378 | 0.1303391
[5 empty] | 0.01180518 | 0.05194454 |  |  | 0.009496026 | 0.1334776 | 0.01598053 | 0.1316517 | 0.01363433 | 0.1311058
[5 empty] | 0.01145136 | 0.05186033 |  |  | 0.009480672 | 0.1342582 | 0.015729 | 0.1324216 | 0.0142351 | 0.1318725
[5 empty] | 0.01111257 | 0.05177611 |  |  | 0.009565798 | 0.1350388 | 0.01558043 | 0.1331915 | 0.01413612 | 0.1326392
[5 empty] | 0.01078922 | 0.05169189 |  |  | 0.009551409 | 0.1358193 | 0.01483488 | 0.1339614 | 0.01363743 | 0.1334059
[5 empty] | 0.01048007 | 0.05160767 |  |  | 0.009437512 | 0.1365999 | 0.01449239 | 0.1347312 | 0.01423905 | 0.1341726
[5 empty] | 0.01017584 | 0.05152345 |  |  | 0.009524112 | 0.1373805 | 0.01455301 | 0.1355011 | 0.01344104 | 0.1349393
[5 empty] | 0.009875305 | 0.05143923 |  |  | 0.009311216 | 0.1381611 | 0.01391678 | 0.136271 | 0.01344341 | 0.135706
[5 empty] | 0.009578871 | 0.05135501 |  |  | 0.00939883 | 0.1389416 | 0.01358375 | 0.1370409 | 0.01404621 | 0.1364727
[5 empty] | 0.009286928 | 0.05127079 |  |  | 0.009486958 | 0.1397222 | 0.01305398 | 0.1378108 | 0.01394947 | 0.1372394
[5 empty] | 0.008999872 | 0.05118657 |  |  | 0.009475608 | 0.1405028 | 0.01282751 | 0.1385807 | 0.01375324 | 0.1380061
[5 empty] | 0.008718097 | 0.05110235 |  |  | 0.009464785 | 0.1412833 | 0.01270438 | 0.1393506 | 0.01395753 | 0.1387728
[5 empty] | 0.008441999 | 0.05101813 |  |  | 0.009254496 | 0.1420639 | 0.01208465 | 0.1401205 | 0.01406239 | 0.1395395
[5 empty] | 0.008171974 | 0.05093391 |  |  | 0.009444745 | 0.1428445 | 0.01176837 | 0.1408904 | 0.01396785 | 0.1403062
[5 empty] | 0.007908416 | 0.05084969 |  |  | 0.009335539 | 0.1436251 | 0.01155558 | 0.1416603 | 0.01407396 | 0.1410729
[5 empty] | 0.007651722 | 0.05076547 |  |  | 0.009426884 | 0.1444056 | 0.01124633 | 0.1424302 | 0.01358073 | 0.1418396
[5 empty] | 0.007402286 | 0.05068125 |  |  | 0.009318786 | 0.1451862 | 0.01124066 | 0.1432001 | 0.01428822 | 0.1426063
[5 empty] | 0.007160503 | 0.05059703 |  |  | 0.009411251 | 0.1459668 | 0.01053864 | 0.14397 | 0.01399644 | 0.143373
[5 empty] | 0.00692677 | 0.05051281 |  |  | 0.009204285 | 0.1467473 | 0.0103403 | 0.1447399 | 0.01410545 | 0.1441397
[5 empty] | 0.006701481 | 0.05042859 |  |  | 0.009397893 | 0.1475279 | 0.01044569 | 0.1455097 | 0.01371527 | 0.1449064
[5 empty] | 0.006485031 | 0.05034438 |  |  | 0.009192082 | 0.1483085 | 0.009654857 | 0.1462796 | 0.01432595 | 0.1456731
[5 empty] | 0.006277817 | 0.05026016 |  |  | 0.009286857 | 0.149089 | 0.009667857 | 0.1470495 | 0.0138375 | 0.1464398
[5 empty] | 0.006080233 | 0.05017594 |  |  | 0.009382225 | 0.1498696 | 0.009584733 | 0.1478194 | 0.01374998 | 0.1472065
[5 empty] | 0.005892674 | 0.05009172 |  |  | 0.009278191 | 0.1506502 | 0.009105533 | 0.1485893 | 0.01386342 | 0.1479732
[5 empty] | 0.005715537 | 0.0500075 |  |  | 0.009374761 | 0.1514308 | 0.00873030679 | 0.1493592 | 0.01427784 | 0.1487399
[5 empty] | 0.005549215 | 0.04992328 |  |  | 0.009171942 | 0.1522113 | 0.008759101 | 0.1501291 | 0.01429329 | 0.1495066
[5 empty] | 0.005394106 | 0.04983906 |  |  | 0.009169739 | 0.1529919 | 0.008191964 | 0.150899 | 0.0144098 | 0.1502733
[5 empty] | 0.005250603 | 0.04975484 |  |  | 0.009368158 | 0.1537725 | 0.007828944 | 0.1516689 | 0.01402741 | 0.15104
[5 empty] | 0.005119103 | 0.04967062 |  |  | 0.009267205 | 0.154553 | 0.007670089 | 0.1524388 | 0.01374615 | 0.1518067
[5 empty] | 0.005 | 0.0495864 |  |  | 0.009266886 | 0.1553336 | 0.007615446 | 0.1532087 | 0.01426606 | 0.1525735
[5 empty] | 0.005 | 0.04957324
[5 empty] | 0.005608775 | 0.04957351
[5 empty] | 0.00621381 | 0.04957378
[5 empty] | 0.006815056 | 0.04957405
[5 empty] | 0.007412465 | 0.04957432
[5 empty] | 0.008005986 | 0.04957459
[5 empty] | 0.008595571 | 0.04957485
[5 empty] | 0.00918117 | 0.04957512
[5 empty] | 0.009762734 | 0.04957539
[5 empty] | 0.01034021 | 0.04957566
[5 empty] | 0.01091356 | 0.04957593
[5 empty] | 0.01148272 | 0.0495762
[5 empty] | 0.01204766 | 0.04957646
[5 empty] | 0.01260831 | 0.04957673
[5 empty] | 0.01316463 | 0.049577
[5 empty] | 0.01371657 | 0.04957727
[5 empty] | 0.01426408 | 0.04957754
[5 empty] | 0.01480712 | 0.04957781
[5 empty] | 0.01534563 | 0.04957808
[5 empty] | 0.01587956 | 0.04957834
[5 empty] | 0.01640886 | 0.04957861
[5 empty] | 0.0169335 | 0.04957888
[5 empty] | 0.0174534 | 0.04957915
[5 empty] | 0.01796854 | 0.04957942
[5 empty] | 0.01847885 | 0.04957969
[5 empty] | 0.01898449 | 0.04957996
[5 empty] | 0.01948662 | 0.04958022
[5 empty] | 0.01998538 | 0.04958049
[5 empty] | 0.02048073 | 0.04958076
[5 empty] | 0.02097263 | 0.04958103
[5 empty] | 0.02146101 | 0.0495813
[5 empty] | 0.02194583 | 0.04958157
[5 empty] | 0.02242705 | 0.04958184
[5 empty] | 0.02290461 | 0.0495821
[5 empty] | 0.02337846 | 0.04958237
[5 empty] | 0.02384855 | 0.04958264
[5 empty] | 0.02431484 | 0.04958291
[5 empty] | 0.02477728 | 0.04958318
[5 empty] | 0.02523581 | 0.04958345
[5 empty] | 0.02569039 | 0.04958372
[5 empty] | 0.02614096 | 0.04958398
[5 empty] | 0.02658749 | 0.04958425
[5 empty] | 0.02702991 | 0.04958452
[5 empty] | 0.02746819 | 0.04958479
[5 empty] | 0.02790227 | 0.04958506
[5 empty] | 0.02833209 | 0.04958533
[5 empty] | 0.02875762 | 0.04958559
[5 empty] | 0.02917881 | 0.04958586
[5 empty] | 0.0295956 | 0.04958613
[5 empty] | 0.03000794 | 0.0495864
[5 empty] | 0.03000794 | 0.04957324
[5 empty] | 0.03046618 | 0.049658
[5 empty] | 0.03091995 | 0.04974276
[5 empty] | 0.0313691 | 0.04982751
[5 empty] | 0.0318135 | 0.04991227
[5 empty] | 0.03225301 | 0.04999703
[5 empty] | 0.03268749 | 0.05008178
[5 empty] | 0.03311681 | 0.05016654
[5 empty] | 0.03354083 | 0.05025129
[5 empty] | 0.03395942 | 0.05033605
[5 empty] | 0.03437243 | 0.05042081
[5 empty] | 0.03477973 | 0.05050556
[5 empty] | 0.03518119 | 0.05059032
[5 empty] | 0.03557666 | 0.05067508
[5 empty] | 0.03596601 | 0.05075983
[5 empty] | 0.03634911 | 0.05084459
[5 empty] | 0.03672581 | 0.05092935
[5 empty] | 0.03709598 | 0.0510141
[5 empty] | 0.03745948 | 0.05109886
[5 empty] | 0.03781618 | 0.05118362
[5 empty] | 0.03816594 | 0.05126837
[5 empty] | 0.03850862 | 0.05135313
[5 empty] | 0.03884408 | 0.05143789
[5 empty] | 0.03917219 | 0.05152264
[5 empty] | 0.03949282 | 0.0516074
[5 empty] | 0.03980637 | 0.05169216
[5 empty] | 0.04011608 | 0.05177691
[5 empty] | 0.04042236 | 0.05186167
[5 empty] | 0.04072507 | 0.05194642
[5 empty] | 0.04102408 | 0.05203118
[5 empty] | 0.04131924 | 0.05211594
[5 empty] | 0.04161043 | 0.05220069
[5 empty] | 0.04189751 | 0.05228545
[5 empty] | 0.04218034 | 0.05237021
[5 empty] | 0.04245878 | 0.05245496
[5 empty] | 0.04273269 | 0.05253972
[5 empty] | 0.04300195 | 0.05262448
[5 empty] | 0.04326641 | 0.05270923
[5 empty] | 0.04352593 | 0.05279399
[5 empty] | 0.04378038 | 0.05287875
[5 empty] | 0.04402963 | 0.0529635
[5 empty] | 0.04427353 | 0.05304826
[5 empty] | 0.04451194 | 0.05313302
[5 empty] | 0.04474474 | 0.05321777
[5 empty] | 0.04497178 | 0.05330253
[5 empty] | 0.04519294 | 0.05338729
[5 empty] | 0.04540806 | 0.05347204
[5 empty] | 0.04561701 | 0.0535568
[5 empty] | 0.04581967 | 0.05364155
[5 empty] | 0.04601588 | 0.05372631
[5 empty] | 0.03634392 | 0.05372631
[5 empty] | 0.04612194 | 0.05527898
[5 empty] | 0.04622023 | 0.05683166
[5 empty] | 0.04631103 | 0.05838433
[5 empty] | 0.04639465 | 0.059937
[5 empty] | 0.04647138 | 0.06148968
[5 empty] | 0.04654151 | 0.06304235
[5 empty] | 0.04660535 | 0.06459502
[5 empty] | 0.04666319 | 0.06614769
[5 empty] | 0.04671532 | 0.06770037
[5 empty] | 0.04676205 | 0.06925304
[5 empty] | 0.04680366 | 0.07080571
[5 empty] | 0.04684046 | 0.07235838
[5 empty] | 0.04687273 | 0.07391106
[5 empty] | 0.04690078 | 0.07546373
[5 empty] | 0.04692491 | 0.0770164
[5 empty] | 0.0469454 | 0.07856908
[5 empty] | 0.04696256 | 0.08012175
[5 empty] | 0.04697668 | 0.08167442
[5 empty] | 0.04698806 | 0.08322709
[5 empty] | 0.04699699 | 0.08477977
[5 empty] | 0.04700377 | 0.08633244
[5 empty] | 0.0470087 | 0.08788511
[5 empty] | 0.04701206 | 0.08943779
[5 empty] | 0.04701417 | 0.09099046
[5 empty] | 0.04701531 | 0.09254313
[5 empty] | 0.04701578 | 0.0940958
[5 empty] | 0.04701588 | 0.09564848
[5 empty] | 0.04699692 | 0.09720115
[5 empty] | 0.04691342 | 0.09875382
[5 empty] | 0.04676768 | 0.1003065
[5 empty] | 0.04656441 | 0.1018592
[5 empty] | 0.0463083 | 0.1034118
[5 empty] | 0.04600405 | 0.1049645
[5 empty] | 0.04565636 | 0.1065172
[5 empty] | 0.04526993 | 0.1080699
[5 empty] | 0.04484946 | 0.1096225
[5 empty] | 0.04439965 | 0.1111752
[5 empty] | 0.04392519 | 0.1127279
[5 empty] | 0.0434308 | 0.1142805
[5 empty] | 0.04292117 | 0.1158332
[5 empty] | 0.04240099 | 0.1173859
[5 empty] | 0.04187497 | 0.1189386
[5 empty] | 0.0413478 | 0.1204912
[5 empty] | 0.04082419 | 0.1220439
[5 empty] | 0.04030883 | 0.1235966
[5 empty] | 0.03980643 | 0.1251493
[5 empty] | 0.03932169 | 0.1267019
[5 empty] | 0.03885929 | 0.1282546
[5 empty] | 0.03842395 | 0.1298073
[5 empty] | 0.03802036 | 0.13136
[5 empty] | 0.03765134 | 0.1329126
[5 empty] | 0.03729099 | 0.1344653
[5 empty] | 0.03693 | 0.136018
[5 empty] | 0.0365688 | 0.1375706
[5 empty] | 0.03620781 | 0.1391233
[5 empty] | 0.03584744 | 0.140676
[5 empty] | 0.03548813 | 0.1422287
[5 empty] | 0.03513029 | 0.1437813
[5 empty] | 0.03477434 | 0.145334
[5 empty] | 0.03442071 | 0.1468867
[5 empty] | 0.03406981 | 0.1484394
[5 empty] | 0.03372207 | 0.15
[5 empty] | 0.03337791 | 0.1515447
[5 empty] | 0.03303774 | 0.1530974
[5 empty] | 0.032702 | 0.15465
[5 empty] | 0.03237109 | 0.1562027
[5 empty] | 0.03204545 | 0.1577554
[5 empty] | 0.03172549 | 0.1593081
[5 empty] | 0.03141163 | 0.1608607
[5 empty] | 0.0311043 | 0.1624134
[5 empty] | 0.03080391 | 0.1639661
[5 empty] | 0.03051089 | 0.1655188
[5 empty] | 0.03022566 | 0.1670714
[5 empty] | 0.02994864 | 0.1686241
[5 empty] | 0.02968025 | 0.1701768
[5 empty] | 0.02942092 | 0.1717294
[5 empty] | 0.02916839 | 0.1732821
[5 empty] | 0.02891902 | 0.1748348
[5 empty] | 0.02867292 | 0.1763875
[5 empty] | 0.0284302 | 0.1779401
[5 empty] | 0.02819101 | 0.1794928
[5 empty] | 0.02795548 | 0.1810455
[5 empty] | 0.02772374 | 0.1825982
[5 empty] | 0.02749592 | 0.1841508
[5 empty] | 0.02727216 | 0.1857035
[5 empty] | 0.02705259 | 0.1872562
[5 empty] | 0.02683734 | 0.1888088
[5 empty] | 0.02662655 | 0.1903615
[5 empty] | 0.02642034 | 0.1919142
[5 empty] | 0.02621886 | 0.1934669
[5 empty] | 0.02602223 | 0.1950195
[5 empty] | 0.02583059 | 0.1965722
[5 empty] | 0.02564406 | 0.1981249
[5 empty] | 0.02546279 | 0.1996776
[5 empty] | 0.02528691 | 0.2012302
[5 empty] | 0.02511654 | 0.2027829
[5 empty] | 0.02495182 | 0.2043356
[5 empty] | 0.02479289 | 0.2058882
[5 empty] | 0.02463987 | 0.2074409