## 1
Общество с ограниченной ответственностью "Инженерная геология" (ООО "ИнжГео") | [11 empty] | Общество с ограниченной ответственностью "Инженерная геология" (ООО "ИнжГео")
Юр. адрес: 117279, г. Москва, ул. Миклухо-Маклая, 36 а, этаж 5, пом. XXIII к. 76-84 | [11 empty] | Юр. адрес: 117279, г. Москва, ул. Миклухо-Маклая, 36 а, этаж 5, пом. XXIII к. 76-84 | [8 empty] | нагр |  |  | X0 | Y0 | R |  | нагр |  |  |  | X0 | Y0 | R | нагр |  |  |  | X0 | Y0 | R |  | нагр |  |  |  | X0 | Y0 | R
Телефон/факс +7 (495) 132-30-00, Адрес электронной почты inbox@inj-geo.ru | [11 empty] | Телефон/факс +7 (495) 132-30-00, Адрес электронной почты inbox@inj-geo.ru | [12 empty] | 0 | [7 empty] | 0 | [6 empty] | 0 | [7 empty] | 0
[21 empty] | девиатор | [6 empty] | девиатор | [6 empty] | девиатор | [7 empty] | девиатор
Испытательная лаборатория ООО «ИнжГео» | [11 empty] | Испытательная лаборатория ООО «ИнжГео» | [8 empty] | x0 | Угол | X | Y |  |  |  | x0 |  | Угол | X | Y |  |  | x0 |  | Угол | X | Y |  |  |  | x0 |  | Угол | X | Y
Адрес места осуществления деятельности лаборатории: г. Москва, просп. Вернадского, д. 51, стр. 1 | [11 empty] | Адрес места осуществления деятельности лаборатории: г. Москва, просп. Вернадского, д. 51, стр. 1 | [9 empty] | 0 | [7 empty] | 0 | [6 empty] | 0 | [7 empty] | 0
Телефон +7(910)4557682, E-mail: slg85@mail.ru | [11 empty] | Телефон +7(910)4557682, E-mail: slg85@mail.ru | [9 empty] | 5 | [7 empty] | 5 | [6 empty] | 5 | [7 empty] | 5
[22 empty] | 10 | [7 empty] | 10 | [6 empty] | 10 | [7 empty] | 10
[12 empty] | Протокол испытаний № 13-63/102 от 08-02-2023 | [9 empty] | 15 | [7 empty] | 15 | [6 empty] | 15 | [7 empty] | 15
[22 empty] | 20 | [7 empty] | 20 | [6 empty] | 20 | [7 empty] | 20
[12 empty] | Наименование и адрес заказчика: Переход трубопровода через р. Енисей | [9 empty] | 25 | [7 empty] | 25 | [6 empty] | 25 | [7 empty] | 25
[12 empty] | Наименование объекта: ООО Регионстрой | [9 empty] | 30 | [7 empty] | 30 | [6 empty] | 30 | [7 empty] | 30
Наименование используемого метода/методики: ГОСТ 12248.4-2020 | [11 empty] | Наименование используемого метода/методики: ГОСТ 12248.3-2020 | [9 empty] | 35 | [7 empty] | 35 | [6 empty] | 35 | [7 empty] | 35
Условия проведения испытания: температура окружающей среды (18 - 25)0С, влажность воздуха (40 - 75)% | [11 empty] | Условия проведения испытания: температура окружающей среды (18 - 25)0С, влажность воздуха (40 - 75)% | [9 empty] | 40 | [7 empty] | 40 | [6 empty] | 40 | [7 empty] | 40
[12 empty] | Дата получение объекта подлежащего испытаниям: 12-01-2023 | [9 empty] | 45 | [7 empty] | 45 | [6 empty] | 45 | [7 empty] | 45
[12 empty] | Дата испытания: 25.10.2022-19.11.2102 | [9 empty] | 50 | [7 empty] | 50 | [6 empty] | 50 | [7 empty] | 50
[22 empty] | 55 | [7 empty] | 55 | [6 empty] | 55 | [7 empty] | 55
Испытание грунтов методом трехосного сжатия | [11 empty] | Испытание грунтов методом трехосного сжатия | [9 empty] | 60 | [7 empty] | 60 | [6 empty] | 60 | [7 empty] | 60
[22 empty] | 65 | [7 empty] | 65 | [6 empty] | 65 | [7 empty] | 65
Лабораторный номер: | [6 empty] | We, д.е. = |  |  |  |  | Лабораторный номер: |  | 1137 |  |  |  | We, д.е. = | 0.519650726 |  |  | 70 | [7 empty] | 70 | [6 empty] | 70 | [7 empty] | 70
Номер скважины: | [6 empty] | ρ, г/см3 = |  |  |  |  | Номер скважины: |  | BH-044 |  |  |  | ρ, г/см3 = | 1.52 |  |  | 75 | [7 empty] | 75 | [6 empty] | 75 | [7 empty] | 75
Глубина отбора, м: | [6 empty] | ρs, г/см3 = |  |  |  |  | Глубина отбора, м: |  | 0.9 |  |  |  | ρs, г/см3 = | 2.73 |  |  | 80 | [7 empty] | 80 | [6 empty] | 80 | [7 empty] | 80
Наименование грунта: | [6 empty] | e, д.е. = |  |  |  |  | Наименование грунта: |  | Суглинок, после оттаивания текучий, легкий песчанистый |  |  |  | e, д.е. = | 1.729373 |  |  | 85 | [7 empty] | 85 | [6 empty] | 85 | [7 empty] | 85
Схема проведения опыта: | [6 empty] | IL, д.е. = |  |  |  |  | Схема проведения опыта: |  | КД |  |  |  | IL, д.е. = | 2.509 |  |  | 90 | [7 empty] | 90 | [6 empty] | 90 | [7 empty] | 90
[22 empty] | 95 | [7 empty] | 95 | [6 empty] | 95 | [7 empty] | 95
[22 empty] | 100 | [7 empty] | 100 | [6 empty] | 100 | [7 empty] | 100
Результаты испытаний | [11 empty] | Результаты испытаний | [9 empty] | 105 | [7 empty] | 105 | [6 empty] | 105 | [7 empty] | 105
[22 empty] | 110 | [7 empty] | 110 | [6 empty] | 110 | [7 empty] | 110
[22 empty] | 115 | [7 empty] | 115 | [6 empty] | 115 | [7 empty] | 115
[22 empty] | 120 | [7 empty] | 120 | [6 empty] | 120 | [7 empty] | 120
[22 empty] | 125 | [7 empty] | 125 | [6 empty] | 125 | [7 empty] | 125
[22 empty] | 130 | [7 empty] | 130 | [6 empty] | 130 | [7 empty] | 130
[22 empty] | 135 | [7 empty] | 135 | [6 empty] | 135 | [7 empty] | 135
[22 empty] | 140 | [7 empty] | 140 | [6 empty] | 140 | [7 empty] | 140
[22 empty] | 145 | [7 empty] | 145 | [6 empty] | 145 | [7 empty] | 145
[22 empty] | 150 | [7 empty] | 150 | [6 empty] | 150 | [7 empty] | 150
[22 empty] | 155 | [7 empty] | 155 | [6 empty] | 155 | [7 empty] | 155
[22 empty] | 160 | [7 empty] | 160 | [6 empty] | 160 | [7 empty] | 160
[22 empty] | 165 | [7 empty] | 165 | [6 empty] | 165 | [7 empty] | 165
[22 empty] | 170 | [7 empty] | 170 | [6 empty] | 170 | [7 empty] | 170
[22 empty] | 175 | [7 empty] | 175 | [6 empty] | 175 | [7 empty] | 175
[22 empty] | 180 | [7 empty] | 180 | [6 empty] | 180 | [7 empty] | 180
[13 empty] | Давление в камере, Мпа σ3 | Вертикальная нагрузка, Мпа σ1 | Поровое давление, Мпа u
| K0, д.е. | 0.8781307 |  |  |  |  | Коэфф. Точки | [5 empty] | 0.05 | 0.07518121 | [5 empty] | 1 | [6 empty] | σ3,кПа | σ1,кПа | u, кПа |  |  |  | 4
| q_zg, МПа | 0.04390653 | [10 empty] | 0.15 | 0.2029378 | [27 empty] | δ3, Мпа | δ1-δ3, МПа | δ1, МПа | δ1, КПа
|  |  | Модуль деформации, МПа: | [9 empty] | 0.25 | 0.3306943 | [21 empty] | С, МПа:
|  |  | Е0= |  | Точки модуля (полное напр.), МПа |  |  |  | 0.04390653 | 0.07025045 | [25 empty] | φ, град:
|  |  | E50 = |  | qf (полное напр.), МПа |  |  |  | 0.08934392 | [26 empty] | E, Мпа
|  |  | Коэф. Поперечной деформации, ϑ = | [9 empty] | Эффективные значения угла внутреннего трения и удельного сцепления ϕ', С' | [13 empty] | x | 0
[13 empty] | ϕ', град. = | 7 | [12 empty] | y |  |  |  | С, кПа | φ,°
[13 empty] | С', МПа = | 0.005
| Исполнитель: | [6 empty] | Морозов Д.С. |  |  |  |  | Исполнитель: |  |  |  |  | Морозов Д.С.
| Начальник исп. лаборатории: | [6 empty] | Семиколенова Л.Г. |  |  |  |  | Начальник исп. лаборатории: |  |  |  |  | Семиколенова Л.Г.
Лист 1 , всего листов 2 | [11 empty] | Лист 2 , всего листов 2
Частичное воспроизведение протокола испытаний без письменного разрешения ООО «ИнжГео» ЗАПРЕЩАЕТСЯ | [11 empty] | Частичное воспроизведение протокола испытаний без письменного разрешения ООО «ИнжГео» ЗАПРЕЩАЕТСЯ
[5 empty] | второй график |  | первый график | [9 empty] | К Пуассона
dev50 | epsE50 | ind | devE0 | epsE0 | dev | eps | sigma |  | dev1 | eps1 | dev2 | eps2 | dev3 | eps3 |  | Глины
0.03934392 | 0.02075582 |  |  |  | 0 | 0 |  |  | 0 | 0 | 0 | 0 | 0 | 0 |  | < 0 | 0,20-0,30
ind |  |  |  |  | 0.001472362 | 0.0006133921 |  |  | 0.00166181 | 0.0007792993 | 0.006 | 0.0009150641 | 0.0092052 | 0.0007681399 |  | 0-0,25 | 0,30-0,38
2 |  |  |  |  | 0.002925874 | 0.001226784 |  |  | 0.003 | 0.0014275 | 0.008830622 | 0.001539274 | 0.01808557 | 0.00153628 |  | 0,25< | 0,38-0,45
E0 |  |  |  |  | 0.004360534 | 0.001840176 |  |  | 0.004294218 | 0.002337898 | 0.01218609 | 0.002308911 | 0.024 | 0.002217476 |  | Суглинки | 0,35-0,37
epsE0 | devE0 |  |  |  | 0.00577634 | 0.002453568 |  |  | 0.005521913 | 0.003117197 | 0.01579031 | 0.003078549 | 0.02891125 | 0.00307256 |  | Пески и супеси | 0,30-0,35
0.01253532 | 0.02634392 |  |  |  | 0.007173292 | 0.003066961 |  |  | 0.006587309 | 0.003896496 | 0.01868873 | 0.003848186 | 0.03245705 | 0.0038407
[5 empty] | 0.008551388 | 0.003680353 |  |  | 0.007388845 | 0.004675796 | 0.02122678 | 0.004617823 | 0.03518206 | 0.004608839
График E50 |  | График E |  |  | 0.009910627 | 0.004293745 |  |  | 0.00842496 | 0.005455095 | 0.02344991 | 0.00538746 | 0.03829552 | 0.005376979
eps | q | sigma |  |  | 0.01125101 | 0.004907137 |  |  | 0.009194095 | 0.006234394 | 0.02530357 | 0.006157097 | 0.04034715 | 0.006213112
Горизонтальная линия E50 |  | Касательная |  |  | 0.01257253 | 0.005520529 |  |  | 0.01009469 | 0.007013694 | 0.02646888 | 0.006727978 | 0.04145895 | 0.006913259
0 |  | a | b |  | 0.01387519 | 0.006133921 |  |  | 0.01092518 | 0.007792993 | 0.02783165 | 0.007696371 | 0.04308306 | 0.007681399
|  |  | 0 |  | 0.01515898 | 0.006747313 |  |  | 0.01148401 | 0.008572292 | 0.02888966 | 0.008466009 | 0.04408097 | 0.008449539
Вертикальная линия E50 |  | p1 и p2 |  |  | 0.01642391 | 0.007360705 |  |  | 0.01216962 | 0.009351591 | 0.02972542 | 0.009235646 | 0.0455524 | 0.009217679
| 0 | 0 |  |  | 0.01766998 | 0.007974097 |  |  | 0.01259061 | 0.009985051 | 0.0309389 | 0.01000528 | 0.0475971 | 0.009985819
[5 empty] | 0.01889717 | 0.008587489 |  |  | 0.01296578 | 0.01091019 | 0.03143007 | 0.01077492 | 0.04831479 | 0.01075396
Касательная линия E50 |  |  |  |  | 0.0201055 | 0.009200882 |  |  | 0.0135451 | 0.01168949 | 0.03269889 | 0.01154456 | 0.05010519 | 0.0115221
0 | 0 | Горизонтальная 1 |  |  | 0.02129496 | 0.009814274 |  |  | 0.01401933 | 0.01246879 | 0.03374533 | 0.01231419 | 0.05126804 | 0.01229024
[5 empty] | 0.02246555 | 0.01042767 |  |  | 0.01458815 | 0.01324809 | 0.03456935 | 0.01308383 | 0.05300307 | 0.01305838
Горизонтальная линия qкр |  |  |  |  | 0.02361727 | 0.01104106 |  |  | 0.01495124 | 0.01402739 | 0.03547091 | 0.01385347 | 0.05441001 | 0.01382652
Горизонтальная линия q |  | Горизонтальная 2 |  |  | 0.02475011 | 0.01165445 |  |  | 0.01550826 | 0.01480669 | 0.03634997 | 0.01462311 | 0.05498859 | 0.01459466
0 |  | 0 |  |  | 0.02634392 | 0.01253532 |  |  | 0.01585889 | 0.01558599 | 0.03720651 | 0.01539274 | 0.05633853 | 0.0153628
[5 empty] | 0.02695931 | 0.01288123 |  |  | 0.01630281 | 0.01636528 | 0.03774048 | 0.01616238 | 0.05825957 | 0.01613094
Вертикальная линия q |  |  |  |  | 0.02803636 | 0.01349463 |  |  | 0.01663969 | 0.01714458 | 0.03895186 | 0.01693202 | 0.05865144 | 0.01689908
| 0 |  |  |  | 0.02909514 | 0.01410802 |  |  | 0.01726921 | 0.01792388 | 0.0396406 | 0.01770165 | 0.06031387 | 0.01766722
[5 empty] | 0.03013545 | 0.01472141 |  |  | 0.01769104 | 0.01870318 | 0.04050666 | 0.01847129 | 0.06094658 | 0.01843536
[5 empty] | 0.03115709 | 0.0153348 |  |  | 0.01800485 | 0.01948248 | 0.04105002 | 0.01924093 | 0.06264932 | 0.0192035
[5 empty] | 0.03215987 | 0.01594819 |  |  | 0.01841032 | 0.02026178 | 0.04187064 | 0.02001057 | 0.06332179 | 0.01997164
[5 empty] | 0.03314359 | 0.01656159 |  |  | 0.01880712 | 0.02104108 | 0.04236847 | 0.0207802 | 0.06416375 | 0.02073978
[5 empty] | 0.03410805 | 0.01717498 |  |  | 0.01929493 | 0.02182038 | 0.04294349 | 0.02154984 | 0.06547492 | 0.02150792
[5 empty] | 0.03505307 | 0.01778837 |  |  | 0.01947342 | 0.02259968 | 0.04359566 | 0.02231948 | 0.06635502 | 0.02227606
[5 empty] | 0.03597844 | 0.01840176 |  |  | 0.02004226 | 0.02337898 | 0.04462495 | 0.02308911 | 0.06780379 | 0.0230442
[5 empty] | 0.03688397 | 0.01901516 |  |  | 0.02040114 | 0.02415828 | 0.04483131 | 0.02385875 | 0.06842095 | 0.02381234
[5 empty] | 0.03776947 | 0.01962855 |  |  | 0.02054972 | 0.02493758 | 0.04571471 | 0.02462839 | 0.06940624 | 0.02458048
[5 empty] | 0.03863474 | 0.02024194 |  |  | 0.02108768 | 0.02571688 | 0.04627512 | 0.02539803 | 0.07025939 | 0.02534862
[5 empty] | 0.03934392 | 0.02075582 |  |  | 0.02141469 | 0.02649618 | 0.0468125 | 0.02616766 | 0.07088013 | 0.02611676
[5 empty] | 0.0403346 | 0.02146872 |  |  | 0.02163043 | 0.02727547 | 0.04722682 | 0.0269373 | 0.07206818 | 0.0268849
[5 empty] | 0.04120793 | 0.02208212 |  |  | 0.02193457 | 0.02805477 | 0.04751803 | 0.02770694 | 0.07272328 | 0.02765304
[5 empty] | 0.04209246 | 0.02269551 |  |  | 0.02232679 | 0.02883407 | 0.0481861 | 0.02847657 | 0.07364516 | 0.02842118
[5 empty] | 0.04298047 | 0.0233089 |  |  | 0.02240676 | 0.02961337 | 0.048531 | 0.02924621 | 0.07423354 | 0.02918932
[5 empty] | 0.04386424 | 0.02392229 |  |  | 0.02277416 | 0.03039267 | 0.0491527 | 0.03001585 | 0.07448815 | 0.02995746
[5 empty] | 0.04473604 | 0.02453568 |  |  | 0.02292865 | 0.03117197 | 0.04955114 | 0.03078549 | 0.07560874 | 0.0307256
[5 empty] | 0.04558814 | 0.02514908 |  |  | 0.02336992 | 0.03195127 | 0.04992631 | 0.03155512 | 0.07549502 | 0.03149374
[5 empty] | 0.0464128 | 0.02576247 |  |  | 0.02359764 | 0.03273057 | 0.05027816 | 0.03232476 | 0.07664673 | 0.03226188
[5 empty] | 0.04720231 | 0.02637586 |  |  | 0.02381148 | 0.03350987 | 0.05050666 | 0.0330944 | 0.07706359 | 0.03303002
[5 empty] | 0.04794893 | 0.02698925 |  |  | 0.02401112 | 0.03428917 | 0.05081177 | 0.03386403 | 0.07694534 | 0.03379816
[5 empty] | 0.04864494 | 0.02760264 |  |  | 0.02399623 | 0.03506847 | 0.05109345 | 0.03463367 | 0.0775917 | 0.0345663
[5 empty] | 0.04928261 | 0.02821604 |  |  | 0.02416648 | 0.03584777 | 0.05125168 | 0.03540331 | 0.07840241 | 0.03533444
[5 empty] | 0.0498542 | 0.02882943 |  |  | 0.02452156 | 0.03662707 | 0.05158641 | 0.03617295 | 0.0784772 | 0.03610258
[5 empty] | 0.050352 | 0.02944282 |  |  | 0.02466113 | 0.03740637 | 0.05209761 | 0.03694258 | 0.07901579 | 0.03687072
[5 empty] | 0.05076828 | 0.03005621 |  |  | 0.02458487 | 0.03818566 | 0.05198524 | 0.03771222 | 0.07891791 | 0.03763886
[5 empty] | 0.05109688 | 0.03066961 |  |  | 0.02469245 | 0.03896496 | 0.05214927 | 0.03848186 | 0.0798833 | 0.038407
[5 empty] | 0.05139152 | 0.031283 |  |  | 0.02498356 | 0.03974426 | 0.05228966 | 0.03925149 | 0.07931169 | 0.03917513
[5 empty] | 0.05168166 | 0.03189639 |  |  | 0.02495785 | 0.04052356 | 0.05250637 | 0.04002113 | 0.0803028 | 0.03994327
[5 empty] | 0.05196722 | 0.03250978 |  |  | 0.02491501 | 0.04130286 | 0.05279938 | 0.04079077 | 0.08035637 | 0.04071141
[5 empty] | 0.05224813 | 0.03312317 |  |  | 0.02495471 | 0.04208216 | 0.05246863 | 0.04156041 | 0.07977212 | 0.04147955
[5 empty] | 0.05252434 | 0.03373657 |  |  | 0.02518121 | 0.04286146 | 0.05293775 | 0.04233004 | 0.08069429 | 0.04224769
[5 empty] | 0.05279577 | 0.03434996 |  |  | 0.02518083 | 0.04364076 | 0.05253577 | 0.04309968 | 0.0804891 | 0.04301583
[5 empty] | 0.05306236 | 0.03496335 |  |  | 0.0249737 | 0.04442006 | 0.05293354 | 0.04386932 | 0.07998905 | 0.04378397
[5 empty] | 0.05332404 | 0.03557674 |  |  | 0.02505781 | 0.04519936 | 0.05280768 | 0.04463895 | 0.08004544 | 0.04455211
[5 empty] | 0.05358075 | 0.03619013 |  |  | 0.02503348 | 0.04597866 | 0.05265905 | 0.04540859 | 0.08055917 | 0.04532025
[5 empty] | 0.05383242 | 0.03680353 |  |  | 0.02500101 | 0.04675796 | 0.05228858 | 0.04617823 | 0.0797321 | 0.04608839
[5 empty] | 0.05407899 | 0.03741692 |  |  | 0.0249607 | 0.04753726 | 0.05269718 | 0.04694787 | 0.07996607 | 0.04685653
[5 empty] | 0.05432038 | 0.03803031 |  |  | 0.02481287 | 0.04831656 | 0.05248576 | 0.0477175 | 0.07946295 | 0.04762467
[5 empty] | 0.05455654 | 0.0386437 |  |  | 0.02495782 | 0.04909585 | 0.05205523 | 0.04848714 | 0.07972458 | 0.04839281
[5 empty] | 0.0547874 | 0.03925709 |  |  | 0.02479586 | 0.04987515 | 0.05210653 | 0.04925678 | 0.07955282 | 0.04916095
[5 empty] | 0.0550129 | 0.03987049 |  |  | 0.02462729 | 0.05065445 | 0.05204055 | 0.05002641 | 0.07844951 | 0.04992909
[5 empty] | 0.05523295 | 0.04048388 |  |  | 0.02465242 | 0.05143375 | 0.05155822 | 0.05079605 | 0.07841652 | 0.05069723
[5 empty] | 0.05544751 | 0.04109727 |  |  | 0.02467155 | 0.05221305 | 0.05156045 | 0.05156569 | 0.07795568 | 0.05146537
[5 empty] | 0.05565651 | 0.04171066 |  |  | 0.02438501 | 0.05299235 | 0.05104815 | 0.05233533 | 0.07746886 | 0.05223351
[5 empty] | 0.05585987 | 0.04232406 |  |  | 0.02439308 | 0.05377165 | 0.05122225 | 0.05310496 | 0.07735791 | 0.05300165
[5 empty] | 0.05605754 | 0.04293745 |  |  | 0.02439608 | 0.05455095 | 0.05068365 | 0.0538746 | 0.07702468 | 0.05376979
[5 empty] | 0.05624944 | 0.04355084 |  |  | 0.02429432 | 0.05533025 | 0.05043328 | 0.05464424 | 0.07667102 | 0.05453793
[5 empty] | 0.05643552 | 0.04416423 |  |  | 0.02398809 | 0.05610955 | 0.05017204 | 0.05541387 | 0.07619878 | 0.05530607
[5 empty] | 0.0566157 | 0.04477762 |  |  | 0.02397772 | 0.05688885 | 0.04980086 | 0.05618351 | 0.07560982 | 0.05607421
[5 empty] | 0.05678992 | 0.04539102 |  |  | 0.0237635 | 0.05766815 | 0.04952064 | 0.05695315 | 0.07480599 | 0.05684235
[5 empty] | 0.05695812 | 0.04600441 |  |  | 0.02374574 | 0.05844745 | 0.04923231 | 0.05772279 | 0.07468914 | 0.05761049
[5 empty] | 0.05712022 | 0.0466178 |  |  | 0.02362475 | 0.05922675 | 0.04903678 | 0.05849242 | 0.07366112 | 0.05837863
[5 empty] | 0.05727617 | 0.04723119 |  |  | 0.02350083 | 0.06000604 | 0.04903497 | 0.05926206 | 0.07362379 | 0.05914677
[5 empty] | 0.05742589 | 0.04784458 |  |  | 0.0232743 | 0.06078534 | 0.04852778 | 0.0600317 | 0.07307899 | 0.05991491
[5 empty] | 0.05756932 | 0.04845798 |  |  | 0.02324546 | 0.06156464 | 0.04841614 | 0.06080133 | 0.07232859 | 0.06068305
[5 empty] | 0.0577064 | 0.04907137 |  |  | 0.02321461 | 0.06234394 | 0.04820097 | 0.06157097 | 0.07217443 | 0.06145119
[5 empty] | 0.05783706 | 0.04968476 |  |  | 0.02308206 | 0.06312324 | 0.04738316 | 0.06234061 | 0.07151836 | 0.06221933
[5 empty] | 0.05796123 | 0.05029815 |  |  | 0.02274812 | 0.06390254 | 0.04716365 | 0.06311025 | 0.07066224 | 0.06298747
[5 empty] | 0.05807885 | 0.05091154 |  |  | 0.0227131 | 0.06468184 | 0.04684335 | 0.06387988 | 0.07030792 | 0.06375561
[5 empty] | 0.05818985 | 0.05152494 |  |  | 0.0225773 | 0.06546114 | 0.04662317 | 0.06464952 | 0.06975725 | 0.06452375
[5 empty] | 0.05829416 | 0.05213833 |  |  | 0.02244103 | 0.06624044 | 0.04640403 | 0.06541916 | 0.06871208 | 0.06529189
[5 empty] | 0.05839173 | 0.05275172 |  |  | 0.02240459 | 0.06701974 | 0.04578685 | 0.06618879 | 0.06847427 | 0.06606003
[5 empty] | 0.05848248 | 0.05336511 |  |  | 0.0220683 | 0.06779904 | 0.04547253 | 0.06695843 | 0.06774567 | 0.06682817
[5 empty] | 0.05856635 | 0.05397851 |  |  | 0.02203246 | 0.06857834 | 0.045562 | 0.06772807 | 0.06712813 | 0.06759631
[5 empty] | 0.05864327 | 0.0545919 |  |  | 0.02179737 | 0.06935764 | 0.04515616 | 0.06849771 | 0.0673235 | 0.06836445
[5 empty] | 0.05871318 | 0.05520529 |  |  | 0.02166335 | 0.07013694 | 0.04505595 | 0.06926734 | 0.06653364 | 0.06913259
[5 empty] | 0.058776 | 0.05581868 |  |  | 0.0216307 | 0.07091623 | 0.04456226 | 0.07003698 | 0.06596039 | 0.06990073
[5 empty] | 0.05883169 | 0.05643207 |  |  | 0.02139972 | 0.07169553 | 0.04437602 | 0.07080662 | 0.06520562 | 0.07066887
[5 empty] | 0.05888016 | 0.05704547 |  |  | 0.02146675 | 0.07247483 | 0.04369473 | 0.07157625 | 0.06516541 | 0.07143701
[5 empty] | 0.05892136 | 0.05765886 |  |  | 0.02132523 | 0.07325413 | 0.04351278 | 0.07234589 | 0.06453071 | 0.07220515
[5 empty] | 0.05895521 | 0.05827225 |  |  | 0.02117554 | 0.07403343 | 0.04322982 | 0.07311553 | 0.06410074 | 0.07297329
[5 empty] | 0.05898165 | 0.05888564 |  |  | 0.02081817 | 0.07481273 | 0.04324558 | 0.07388517 | 0.06357485 | 0.07374143
[5 empty] | 0.05900062 | 0.05949903 |  |  | 0.02085362 | 0.07559203 | 0.04285982 | 0.0746548 | 0.06305239 | 0.07450957
[5 empty] | 0.05901205 | 0.06011243 |  |  | 0.02068238 | 0.07637133 | 0.04267228 | 0.07542444 | 0.06283271 | 0.07527771
[5 empty] | 0.05901588 | 0.06072582 |  |  | 0.02030496 | 0.07715063 | 0.0420827 | 0.07619408 | 0.06261517 | 0.07604585
[5 empty] | 0.05901588 | 0.06072582 |  |  | 0.02032184 | 0.07792993 | 0.04189081 | 0.07696371 | 0.0617991 | 0.07681399
[5 empty] | 0.05803157 | 0.06072555 |  |  | 0.01993354 | 0.07870923 | 0.04189638 | 0.07773335 | 0.06178386 | 0.07758213
[5 empty] | 0.05705822 | 0.06072528 |  |  | 0.01994053 | 0.07948853 | 0.04139914 | 0.07850299 | 0.0611688 | 0.07835027
[5 empty] | 0.05609633 | 0.06072501 |  |  | 0.01974332 | 0.08026783 | 0.04109883 | 0.07927263 | 0.06075328 | 0.07911841
[5 empty] | 0.0551464 | 0.06072474 |  |  | 0.0195424 | 0.08104713 | 0.0405952 | 0.08004226 | 0.06083664 | 0.07988655
[5 empty] | 0.05420895 | 0.06072448 |  |  | 0.01913828 | 0.08182642 | 0.04018799 | 0.0808119 | 0.05961822 | 0.08065469
[5 empty] | 0.05328447 | 0.06072421 |  |  | 0.01913144 | 0.08260572 | 0.04027694 | 0.08158154 | 0.05979739 | 0.08142283
[5 empty] | 0.05237346 | 0.06072394 |  |  | 0.01872239 | 0.08338502 | 0.03956181 | 0.08235117 | 0.0588735 | 0.08219097
[5 empty] | 0.05147643 | 0.06072367 |  |  | 0.01871162 | 0.08416432 | 0.03934232 | 0.08312081 | 0.05894588 | 0.08295911
[5 empty] | 0.05059388 | 0.0607234 |  |  | 0.01849962 | 0.08494362 | 0.03941823 | 0.08389045 | 0.0587139 | 0.08372725
[5 empty] | 0.04972631 | 0.06072313 |  |  | 0.0181869 | 0.08572292 | 0.03878928 | 0.08466009 | 0.0581769 | 0.08449539
[5 empty] | 0.04887423 | 0.06072286 |  |  | 0.01807395 | 0.08650222 | 0.03875521 | 0.08542972 | 0.05733423 | 0.08526353
[5 empty] | 0.04803814 | 0.0607226 |  |  | 0.01786127 | 0.08728152 | 0.03831577 | 0.08619936 | 0.05708525 | 0.08603167
[5 empty] | 0.04721853 | 0.06072233 |  |  | 0.01744935 | 0.08806082 | 0.0377707 | 0.086969 | 0.0566293 | 0.08679981
[5 empty] | 0.04641592 | 0.06072206 |  |  | 0.01733868 | 0.08884012 | 0.03761974 | 0.08773863 | 0.05626573 | 0.08756795
[5 empty] | 0.04563081 | 0.06072179 |  |  | 0.01722978 | 0.08961942 | 0.03696263 | 0.08850827 | 0.0559939 | 0.08833609
[5 empty] | 0.0448637 | 0.06072152 |  |  | 0.01692312 | 0.09039872 | 0.03689913 | 0.08927791 | 0.05541315 | 0.08910423
[5 empty] | 0.04411508 | 0.06072125 |  |  | 0.01661922 | 0.09117802 | 0.03652897 | 0.09004755 | 0.05472284 | 0.08987237
[5 empty] | 0.04338548 | 0.06072098 |  |  | 0.01641856 | 0.09195732 | 0.0357519 | 0.09081718 | 0.05392231 | 0.09064051
[5 empty] | 0.04267538 | 0.06072072 |  |  | 0.01632164 | 0.09273661 | 0.03536766 | 0.09158682 | 0.05341091 | 0.09140865
[5 empty] | 0.04198529 | 0.06072045 |  |  | 0.01612896 | 0.09351591 | 0.03537599 | 0.09235646 | 0.053488 | 0.09217679
[5 empty] | 0.04131571 | 0.06072018 |  |  | 0.01594102 | 0.09429521 | 0.03487664 | 0.09312609 | 0.05255293 | 0.09294493
[5 empty] | 0.04066715 | 0.06071991 |  |  | 0.01575831 | 0.09507451 | 0.03456936 | 0.09389573 | 0.05160504 | 0.09371307
[5 empty] | 0.0400401 | 0.06071964 |  |  | 0.01568132 | 0.09585381 | 0.03375387 | 0.09466537 | 0.05114369 | 0.09448121
[5 empty] | 0.03943508 | 0.06071937 |  |  | 0.01531056 | 0.09663311 | 0.03382994 | 0.09543501 | 0.05056823 | 0.09524935
[5 empty] | 0.03885053 | 0.0607191 |  |  | 0.01534652 | 0.09741241 | 0.0330973 | 0.09620464 | 0.050678 | 0.09601749
[5 empty] | 0.03827464 | 0.06071884 |  |  | 0.0149897 | 0.09819171 | 0.03245569 | 0.09697428 | 0.04997235 | 0.09678563
[5 empty] | 0.03770585 | 0.06071857 |  |  | 0.01494059 | 0.09897101 | 0.03200486 | 0.09774392 | 0.04925065 | 0.09755377
[5 empty] | 0.03714467 | 0.0607183 |  |  | 0.0146976 | 0.09975031 | 0.0317286 | 0.09851355 | 0.04858555 | 0.09832191
[5 empty] | 0.0365916 | 0.06071803 |  |  | 0.01475816 | 0.1005296 | 0.03110906 | 0.09928319 | 0.04724583 | 0.09909005
[5 empty] | 0.03604715 | 0.06071776 |  |  | 0.01462208 | 0.1013089 | 0.03084884 | 0.1000528 | 0.04673622 | 0.09985819
[5 empty] | 0.03551181 | 0.06071749 |  |  | 0.01438919 | 0.1020882 | 0.03025059 | 0.1008225 | 0.04576159 | 0.1006263
[5 empty] | 0.0349861 | 0.06071723 |  |  | 0.0141593 | 0.1028675 | 0.02951696 | 0.1015921 | 0.04482679 | 0.1013945
[5 empty] | 0.0344705 | 0.06071696 |  |  | 0.01403223 | 0.1036468 | 0.02875058 | 0.1023617 | 0.0436367 | 0.1021626
[5 empty] | 0.03396554 | 0.06071669 |  |  | 0.01400782 | 0.1044261 | 0.02785412 | 0.1031314 | 0.04329617 | 0.1029307
[5 empty] | 0.0334717 | 0.06071642 |  |  | 0.01378587 | 0.1052054 | 0.02753022 | 0.103901 | 0.04211006 | 0.1036989
[5 empty] | 0.03298949 | 0.06071615 |  |  | 0.01366621 | 0.1059847 | 0.02688153 | 0.1046707 | 0.04068324 | 0.104467
[5 empty] | 0.03251941 | 0.06071588 |  |  | 0.01374867 | 0.106764 | 0.02591069 | 0.1054403 | 0.03952058 | 0.1052352
[5 empty] | 0.03206197 | 0.06071561 |  |  | 0.01363306 | 0.1075433 | 0.02492036 | 0.1062099 | 0.03882693 | 0.1060033
[5 empty] | 0.03161767 | 0.06071535 |  |  | 0.0135192 | 0.1083226 | 0.02401318 | 0.1069796 | 0.03740716 | 0.1067714
[5 empty] | 0.03118702 | 0.06071508 |  |  | 0.01320693 | 0.1091019 | 0.0231918 | 0.1077492 | 0.03556613 | 0.1075396
[5 empty] | 0.0307705 | 0.06071481 |  |  | 0.01319605 | 0.1098812 | 0.02245886 | 0.1085188 | 0.0348087 | 0.1083077
[5 empty] | 0.03036864 | 0.06071454 |  |  | 0.01298639 | 0.1106605 | 0.02161702 | 0.1092885 | 0.03363974 | 0.1090759
[5 empty] | 0.02998192 | 0.06071427 |  |  | 0.01307777 | 0.1114398 | 0.02066893 | 0.1100581 | 0.03246411 | 0.109844
[5 empty] | 0.02961086 | 0.060714 |  |  | 0.01287001 | 0.1122191 | 0.01981722 | 0.1108277 | 0.03128667 | 0.1106121
[5 empty] | 0.02925595 | 0.06071373 |  |  | 0.01266294 | 0.1129984 | 0.01906455 | 0.1115974 | 0.02961228 | 0.1113803
[5 empty] | 0.02891771 | 0.06071347 |  |  | 0.01275637 | 0.1137777 | 0.01861357 | 0.112367 | 0.02864582 | 0.1121484
[5 empty] | 0.02859662 | 0.0607132 |  |  | 0.01265013 | 0.114557 | 0.01776693 | 0.1131367 | 0.02739213 | 0.1129166
[5 empty] | 0.0282932 | 0.06071293 |  |  | 0.01254404 | 0.1153363 | 0.01672727 | 0.1139063 | 0.02625609 | 0.1136847
[5 empty] | 0.02800794 | 0.06071266 |  |  | 0.01223792 | 0.1161156 | 0.01589724 | 0.1146759 | 0.02494256 | 0.1144528
[5 empty] | 0.02800794 | 0.06071266 |  |  | 0.01233159 | 0.1168949 | 0.01497948 | 0.1154456 | 0.02345639 | 0.115221
[5 empty] | 0.02729558 | 0.06060101 |  |  | 0.01222487 | 0.1176742 | 0.01397666 | 0.1162152 | 0.02240246 | 0.1159891
[5 empty] | 0.02659097 | 0.06048936 |  |  | 0.01201759 | 0.1184535 | 0.01359141 | 0.1169848 | 0.02138562 | 0.1167573
[5 empty] | 0.02589442 | 0.06037771 |  |  | 0.01200956 | 0.1192328 | 0.01242638 | 0.1177545 | 0.02001074 | 0.1175254
[5 empty] | 0.02520627 | 0.06026606 |  |  | 0.01190062 | 0.1200121 | 0.01218422 | 0.1185241 | 0.01878269 | 0.1182935
[5 empty] | 0.02452684 | 0.0601544 |  |  | 0.01179057 | 0.1207914 | 0.01136758 | 0.1192938 | 0.01830632 | 0.1190617
[5 empty] | 0.02385644 | 0.06004275 |  |  | 0.01167924 | 0.1215707 | 0.0106791 | 0.1200634 | 0.01738649 | 0.1198298
[5 empty] | 0.02319541 | 0.0599311 |  |  | 0.01146645 | 0.12235 | 0.009721444 | 0.120833 | 0.01612807 | 0.120598
[5 empty] | 0.02254406 | 0.05981945 |  |  | 0.01135202 | 0.1231293 | 0.009497245 | 0.1216027 | 0.01593593 | 0.1213661
[5 empty] | 0.02190272 | 0.0597078 |  |  | 0.01133578 | 0.1239086 | 0.008909157 | 0.1223723 | 0.01521493 | 0.1221342
[5 empty] | 0.02127172 | 0.05959615 |  |  | 0.01101755 | 0.1246879 | 0.008259826 | 0.1231419 | 0.01396992 | 0.1229024
[5 empty] | 0.02065138 | 0.0594845 |  |  | 0.01099714 | 0.1254672 | 0.007651901 | 0.1239116 | 0.01390577 | 0.1236705
[5 empty] | 0.02004201 | 0.05937285 |  |  | 0.01077439 | 0.1262465 | 0.00718803 | 0.1246812 | 0.01342735 | 0.1244387
[5 empty] | 0.01944395 | 0.05926119 |  |  | 0.0106491 | 0.1270258 | 0.00677086 | 0.1254509 | 0.01253951 | 0.1252068
[5 empty] | 0.01885752 | 0.05914954 |  |  | 0.01052111 | 0.1278051 | 0.00620304 | 0.1262205 | 0.01234713 | 0.1259749
[5 empty] | 0.01828304 | 0.05903789 |  |  | 0.01049024 | 0.1285844 | 0.006086819 | 0.1269901 | 0.01245449 | 0.1267431
[5 empty] | 0.01772084 | 0.05892624 |  |  | 0.01025741 | 0.1293637 | 0.005992058 | 0.1277598 | 0.01210499 | 0.1275112
[5 empty] | 0.01717123 | 0.05881459 |  |  | 0.01012334 | 0.130143 | 0.005498977 | 0.1285294 | 0.01175866 | 0.1282794
[5 empty] | 0.01663455 | 0.05870294 |  |  | 0.009988047 | 0.1309223 | 0.005008012 | 0.129299 | 0.01201559 | 0.1290475
[5 empty] | 0.01611111 | 0.05859129 |  |  | 0.009851536 | 0.1317016 | 0.004819603 | 0.1300687 | 0.01187584 | 0.1298156
[5 empty] | 0.01560125 | 0.05847963 |  |  | 0.009813824 | 0.1324809 | 0.004534188 | 0.1308383 | 0.01123951 | 0.1305838
[5 empty] | 0.01510527 | 0.05836798 |  |  | 0.009574927 | 0.1332602 | 0.004152204 | 0.131608 | 0.01180667 | 0.1313519
[5 empty] | 0.01462352 | 0.05825633 |  |  | 0.009534858 | 0.1340395 | 0.00387409 | 0.1323776 | 0.0116774 | 0.1321201
[5 empty] | 0.0141563 | 0.05814468 |  |  | 0.009493631 | 0.1348188 | 0.003900285 | 0.1331472 | 0.01155178 | 0.1328882
[5 empty] | 0.01370395 | 0.05803303 |  |  | 0.009251259 | 0.1355981 | 0.003431226 | 0.1339169 | 0.01082989 | 0.1336563
[5 empty] | 0.01326546 | 0.05792138 |  |  | 0.009107758 | 0.1363774 | 0.003267351 | 0.1346865 | 0.0113118 | 0.1344245
[5 empty] | 0.01283323 | 0.05780973 |  |  | 0.00886314 | 0.1371567 | 0.002909099 | 0.1354561 | 0.0106976 | 0.1351926
[5 empty] | 0.01240627 | 0.05769808 |  |  | 0.008917421 | 0.137936 | 0.002756908 | 0.1362258 | 0.01098737 | 0.1359608
[5 empty] | 0.0119849 | 0.05758642 |  |  | 0.008770614 | 0.1387153 | 0.002511216 | 0.1369954 | 0.01048119 | 0.1367289
[5 empty] | 0.01156944 | 0.05747477 |  |  | 0.008422733 | 0.1394946 | 0.002072461 | 0.137765 | 0.01027913 | 0.137497
[5 empty] | 0.01116022 | 0.05736312 |  |  | 0.008473792 | 0.1402739 | 0.002241081 | 0.1385347 | 0.01078127 | 0.1382652
[5 empty] | 0.01075755 | 0.05725147 |  |  | 0.008323805 | 0.1410532 | 0.001517515 | 0.1393043 | 0.0100877 | 0.1390333
[5 empty] | 0.01036177 | 0.05713982 |  |  | 0.008072786 | 0.1418325 | 0.0015022 | 0.140074 | 0.009898493 | 0.1398015
[5 empty] | 0.00997319 | 0.05702817 |  |  | 0.007820749 | 0.1426118 | 0.001595575 | 0.1408436 | 0.01001373 | 0.1405696
[5 empty] | 0.009592142 | 0.05691652 |  |  | 0.007767709 | 0.1433911 | 0.001198079 | 0.1416132 | 0.01043349 | 0.1413377
[5 empty] | 0.009218947 | 0.05680487 |  |  | 0.007613679 | 0.1441704 | 0.0009101482 | 0.1423829 | 0.009857846 | 0.1421059
[5 empty] | 0.008853929 | 0.05669321 |  |  | 0.007558673 | 0.1449497 | 0.000532222 | 0.1431525 | 0.01028689 | 0.142874
[5 empty] | 0.008497411 | 0.05658156 |  |  | 0.007402705 | 0.145729 | 0.0008647383 | 0.1439221 | 0.01002069 | 0.1436422
[5 empty] | 0.008149717 | 0.05646991 |  |  | 0.00724579 | 0.1465083 | 0.0002081353 | 0.1446918 | 0.009959329 | 0.1444103
[5 empty] | 0.007811171 | 0.05635826 |  |  | 0.006887941 | 0.1472876 | 0.0004628511 | 0.1454614 | 0.00930289 | 0.1451784
[5 empty] | 0.007482095 | 0.05624661 |  |  | 0.006829172 | 0.1480669 | 0.000429324 | 0.1462311 | 0.009551448 | 0.1459466
[5 empty] | 0.007162814 | 0.05613496 |  |  | 0.006669497 | 0.1488462 | -0.0001920079 | 0.1470007 | 0.009905085 | 0.1467147
[5 empty] | 0.006853651 | 0.05602331 |  |  | 0.006608931 | 0.1496255 | -7.065324e-07 | 0.1477703 | 0.009663879 | 0.1474829
[5 empty] | 0.00655493 | 0.05591166 |  |  | 0.006247488 | 0.1504048 | 3.666412e-06 | 0.14854 | 0.009227909 | 0.148251
[5 empty] | 0.006266975 | 0.0558 |  |  | 0.00628518 | 0.1511841 | -0.0004784509 | 0.1493096 | 0.009297256 | 0.1490191
[5 empty] | 0.005990108 | 0.05568835 |  |  | 0.006122024 | 0.1519634 | -4.662044e-05 | 0.1500792 | 0.009871998 | 0.1497873
[5 empty] | 0.005724653 | 0.0555767 |  |  | 0.005858031 | 0.1527427 | -0.0004004039 | 0.1508489 | 0.009752214 | 0.1505554
[5 empty] | 0.005470935 | 0.05546505 |  |  | 0.005693218 | 0.153522 | -0.0002393631 | 0.1516185 | 0.009237985 | 0.1513236
[5 empty] | 0.005229276 | 0.0553534 |  |  | 0.005427596 | 0.1543013 | -0.00056306 | 0.1523882 | 0.00952939 | 0.1520917
[5 empty] | 0.005 | 0.05524175 |  |  | 0.005261181 | 0.1550806 | -0.0006710563 | 0.1531578 | 0.009326507 | 0.1528598
[5 empty] | 0.005 | 0.05522859
[5 empty] | 0.005736 | 0.05522886
[5 empty] | 0.006468021 | 0.05522913
[5 empty] | 0.007196019 | 0.0552294
[5 empty] | 0.00791995 | 0.05522966
[5 empty] | 0.008639771 | 0.05522993
[5 empty] | 0.009355438 | 0.0552302
[5 empty] | 0.01006691 | 0.05523047
[5 empty] | 0.01077413 | 0.05523074
[5 empty] | 0.01147708 | 0.05523101
[5 empty] | 0.01217569 | 0.05523128
[5 empty] | 0.01286993 | 0.05523154
[5 empty] | 0.01355976 | 0.05523181
[5 empty] | 0.01424513 | 0.05523208
[5 empty] | 0.01492599 | 0.05523235
[5 empty] | 0.01560231 | 0.05523262
[5 empty] | 0.01627403 | 0.05523289
[5 empty] | 0.01694112 | 0.05523316
[5 empty] | 0.01760354 | 0.05523342
[5 empty] | 0.01826123 | 0.05523369
[5 empty] | 0.01891415 | 0.05523396
[5 empty] | 0.01956227 | 0.05523423
[5 empty] | 0.02020554 | 0.0552345
[5 empty] | 0.0208439 | 0.05523477
[5 empty] | 0.02147733 | 0.05523503
[5 empty] | 0.02210595 | 0.0552353
[5 empty] | 0.0227308 | 0.05523557
[5 empty] | 0.023352 | 0.05523584
[5 empty] | 0.02396951 | 0.05523611
[5 empty] | 0.02458329 | 0.05523638
[5 empty] | 0.02519329 | 0.05523665
[5 empty] | 0.02579948 | 0.05523691
[5 empty] | 0.0264018 | 0.05523718
[5 empty] | 0.02700021 | 0.05523745
[5 empty] | 0.02759468 | 0.05523772
[5 empty] | 0.02818515 | 0.05523799
[5 empty] | 0.02877158 | 0.05523826
[5 empty] | 0.02935394 | 0.05523853
[5 empty] | 0.02993216 | 0.05523879
[5 empty] | 0.03050622 | 0.05523906
[5 empty] | 0.03107607 | 0.05523933
[5 empty] | 0.03164166 | 0.0552396
[5 empty] | 0.03220295 | 0.05523987
[5 empty] | 0.0327599 | 0.05524014
[5 empty] | 0.03331246 | 0.05524041
[5 empty] | 0.03386059 | 0.05524067
[5 empty] | 0.03440425 | 0.05524094
[5 empty] | 0.03494339 | 0.05524121
[5 empty] | 0.03547797 | 0.05524148
[5 empty] | 0.03600794 | 0.05524175
[5 empty] | 0.03600794 | 0.05522859
[5 empty] | 0.03660297 | 0.05534078
[5 empty] | 0.03719282 | 0.05545297
[5 empty] | 0.03777737 | 0.05556516
[5 empty] | 0.03835649 | 0.05567734
[5 empty] | 0.03893007 | 0.05578953
[5 empty] | 0.03949797 | 0.05590172
[5 empty] | 0.04006008 | 0.05601391
[5 empty] | 0.04061628 | 0.0561261
[5 empty] | 0.04116643 | 0.05623829
[5 empty] | 0.04171043 | 0.05635047
[5 empty] | 0.04224814 | 0.05646266
[5 empty] | 0.04277945 | 0.05657485
[5 empty] | 0.04330423 | 0.05668704
[5 empty] | 0.04382235 | 0.05679923
[5 empty] | 0.04433371 | 0.05691142
[5 empty] | 0.04483816 | 0.0570236
[5 empty] | 0.0453356 | 0.05713579
[5 empty] | 0.0458259 | 0.05724798
[5 empty] | 0.04630893 | 0.05736017
[5 empty] | 0.04678457 | 0.05747236
[5 empty] | 0.04725271 | 0.05758454
[5 empty] | 0.04771321 | 0.05769673
[5 empty] | 0.04816596 | 0.05780892
[5 empty] | 0.04861083 | 0.05792111
[5 empty] | 0.04904821 | 0.0580333
[5 empty] | 0.04948096 | 0.05814549
[5 empty] | 0.04990948 | 0.05825767
[5 empty] | 0.05033363 | 0.05836986
[5 empty] | 0.05075329 | 0.05848205
[5 empty] | 0.05116835 | 0.05859424
[5 empty] | 0.05157868 | 0.05870643
[5 empty] | 0.05198415 | 0.05881862
[5 empty] | 0.05238465 | 0.0589308
[5 empty] | 0.05278005 | 0.05904299
[5 empty] | 0.05317023 | 0.05915518
[5 empty] | 0.05355507 | 0.05926737
[5 empty] | 0.05393443 | 0.05937956
[5 empty] | 0.05430821 | 0.05949175
[5 empty] | 0.05467628 | 0.05960393
[5 empty] | 0.05503852 | 0.05971612
[5 empty] | 0.0553948 | 0.05982831
[5 empty] | 0.055745 | 0.0599405
[5 empty] | 0.05608899 | 0.06005269
[5 empty] | 0.05642667 | 0.06016488
[5 empty] | 0.05675789 | 0.06027706
[5 empty] | 0.05708255 | 0.06038925
[5 empty] | 0.05740052 | 0.06050144
[5 empty] | 0.05771167 | 0.06061363
[5 empty] | 0.05801588 | 0.06072582
[5 empty] | 0.05234392 | 0.06072582
[5 empty] | 0.05812533 | 0.06240172
[5 empty] | 0.05822649 | 0.06407763
[5 empty] | 0.05831969 | 0.06575353
[5 empty] | 0.05840524 | 0.06742944
[5 empty] | 0.05848348 | 0.06910534
[5 empty] | 0.05855474 | 0.07078125
[5 empty] | 0.05861933 | 0.07245715
[5 empty] | 0.05867759 | 0.07413305
[5 empty] | 0.05872985 | 0.07580896
[5 empty] | 0.05877643 | 0.07748486
[5 empty] | 0.05881765 | 0.07916077
[5 empty] | 0.05885385 | 0.08083667
[5 empty] | 0.05888535 | 0.08251258
[5 empty] | 0.05891248 | 0.08418848
[5 empty] | 0.05893556 | 0.08586439
[5 empty] | 0.05895492 | 0.08754029
[5 empty] | 0.05897089 | 0.08921619
[5 empty] | 0.0589838 | 0.0908921
[5 empty] | 0.05899396 | 0.092568
[5 empty] | 0.05900172 | 0.09424391
[5 empty] | 0.05900738 | 0.09591981
[5 empty] | 0.05901129 | 0.09759572
[5 empty] | 0.05901377 | 0.09927162
[5 empty] | 0.05901514 | 0.1009475
[5 empty] | 0.05901574 | 0.1026234
[5 empty] | 0.05901588 | 0.1042993
[5 empty] | 0.05899389 | 0.1059752
[5 empty] | 0.05886846 | 0.1076511
[5 empty] | 0.05863938 | 0.109327
[5 empty] | 0.05831513 | 0.111003
[5 empty] | 0.05790422 | 0.1126789
[5 empty] | 0.05741514 | 0.1143548
[5 empty] | 0.05685638 | 0.1160307
[5 empty] | 0.05623644 | 0.1177066
[5 empty] | 0.05556381 | 0.1193825
[5 empty] | 0.05484699 | 0.1210584
[5 empty] | 0.05409447 | 0.1227343
[5 empty] | 0.05331475 | 0.1244102
[5 empty] | 0.05251632 | 0.1260861
[5 empty] | 0.05170768 | 0.127762
[5 empty] | 0.05089732 | 0.1294379
[5 empty] | 0.05009373 | 0.1311138
[5 empty] | 0.04930541 | 0.1327897
[5 empty] | 0.04854086 | 0.1344656
[5 empty] | 0.04780856 | 0.1361415
[5 empty] | 0.04711702 | 0.1378174
[5 empty] | 0.04647473 | 0.1394933
[5 empty] | 0.04589018 | 0.1411692
[5 empty] | 0.04537187 | 0.1428451
[5 empty] | 0.04492829 | 0.144521
[5 empty] | 0.04453779 | 0.1461969
[5 empty] | 0.04415815 | 0.1478729
[5 empty] | 0.04378862 | 0.15
[5 empty] | 0.04342887 | 0.1512247
[5 empty] | 0.04307856 | 0.1529006
[5 empty] | 0.04273736 | 0.1545765
[5 empty] | 0.04240496 | 0.1562524
[5 empty] | 0.04208101 | 0.1579283
[5 empty] | 0.04176519 | 0.1596042
[5 empty] | 0.04145716 | 0.1612801
[5 empty] | 0.04115661 | 0.162956
[5 empty] | 0.0408632 | 0.1646319
[5 empty] | 0.0405766 | 0.1663078
[5 empty] | 0.04029648 | 0.1679837
[5 empty] | 0.04002251 | 0.1696596
[5 empty] | 0.03975436 | 0.1713355
[5 empty] | 0.03949171 | 0.1730114
[5 empty] | 0.03923422 | 0.1746873
[5 empty] | 0.03898157 | 0.1763632
[5 empty] | 0.03873342 | 0.1780391
[5 empty] | 0.03848945 | 0.179715
[5 empty] | 0.03824933 | 0.1813909
[5 empty] | 0.03801272 | 0.1830668
[5 empty] | 0.0377793 | 0.1847428
[5 empty] | 0.03754874 | 0.1864187
[5 empty] | 0.03732072 | 0.1880946
[5 empty] | 0.03709526 | 0.1897705
[5 empty] | 0.03687257 | 0.1914464
[5 empty] | 0.03665275 | 0.1931223
[5 empty] | 0.03643592 | 0.1947982
[5 empty] | 0.03622218 | 0.1964741
[5 empty] | 0.03601164 | 0.19815
[5 empty] | 0.03580441 | 0.1998259
[5 empty] | 0.0356006 | 0.2015018
[5 empty] | 0.03540032 | 0.2031777
[5 empty] | 0.03520368 | 0.2048536
[5 empty] | 0.03501078 | 0.2065295
[5 empty] | 0.03482174 | 0.2082054
[5 empty] | 0.03463667 | 0.2098813
[5 empty] | 0.03445567 | 0.2115572
[5 empty] | 0.03427885 | 0.2132331
[5 empty] | 0.03410632 | 0.214909
[5 empty] | 0.0339382 | 0.2165849
[5 empty] | 0.03377458 | 0.2182608
[5 empty] | 0.03361558 | 0.2199367
[5 empty] | 0.03346132 | 0.2216127
[5 empty] | 0.03331188 | 0.2232886
[5 empty] | 0.0331674 | 0.2249645
[5 empty] | 0.03302797 | 0.2266404