## 1
Общество с ограниченной ответственностью "Инженерная геология" (ООО "ИнжГео") | [11 empty] | Общество с ограниченной ответственностью "Инженерная геология" (ООО "ИнжГео")
Юр. адрес: 117279, г. Москва, ул. Миклухо-Маклая, 36 а, этаж 5, пом. XXIII к. 76-84 | [11 empty] | Юр. адрес: 117279, г. Москва, ул. Миклухо-Маклая, 36 а, этаж 5, пом. XXIII к. 76-84 | [8 empty] | нагр |  |  | X0 | Y0 | R |  | нагр |  |  |  | X0 | Y0 | R | нагр |  |  |  | X0 | Y0 | R |  | нагр |  |  |  | X0 | Y0 | R
Телефон/факс +7 (495) 132-30-00, Адрес электронной почты inbox@inj-geo.ru | [11 empty] | Телефон/факс +7 (495) 132-30-00, Адрес электронной почты inbox@inj-geo.ru | [12 empty] | 0 | [7 empty] | 0 | [6 empty] | 0 | [7 empty] | 0
[21 empty] | девиатор | [6 empty] | девиатор | [6 empty] | девиатор | [7 empty] | девиатор
Испытательная лаборатория ООО «ИнжГео» | [11 empty] | Испытательная лаборатория ООО «ИнжГео» | [8 empty] | x0 | Угол | X | Y |  |  |  | x0 |  | Угол | X | Y |  |  | x0 |  | Угол | X | Y |  |  |  | x0 |  | Угол | X | Y
Адрес места осуществления деятельности лаборатории: г. Москва, просп. Вернадского, д. 51, стр. 1 | [11 empty] | Адрес места осуществления деятельности лаборатории: г. Москва, просп. Вернадского, д. 51, стр. 1 | [9 empty] | 0 | [7 empty] | 0 | [6 empty] | 0 | [7 empty] | 0
Телефон +7(910)4557682, E-mail: slg85@mail.ru | [11 empty] | Телефон +7(910)4557682, E-mail: slg85@mail.ru | [9 empty] | 5 | [7 empty] | 5 | [6 empty] | 5 | [7 empty] | 5
[22 empty] | 10 | [7 empty] | 10 | [6 empty] | 10 | [7 empty] | 10
[12 empty] | Протокол испытаний № 13-63/109 от 15-02-2023 | [9 empty] | 15 | [7 empty] | 15 | [6 empty] | 15 | [7 empty] | 15
[22 empty] | 20 | [7 empty] | 20 | [6 empty] | 20 | [7 empty] | 20
[12 empty] | Наименование и адрес заказчика: Переход трубопровода через р. Енисей | [9 empty] | 25 | [7 empty] | 25 | [6 empty] | 25 | [7 empty] | 25
[12 empty] | Наименование объекта: ООО Регионстрой | [9 empty] | 30 | [7 empty] | 30 | [6 empty] | 30 | [7 empty] | 30
Наименование используемого метода/методики: ГОСТ 12248.4-2020 | [11 empty] | Наименование используемого метода/методики: ГОСТ 12248.3-2020 | [9 empty] | 35 | [7 empty] | 35 | [6 empty] | 35 | [7 empty] | 35
Условия проведения испытания: температура окружающей среды (18 - 25)0С, влажность воздуха (40 - 75)% | [11 empty] | Условия проведения испытания: температура окружающей среды (18 - 25)0С, влажность воздуха (40 - 75)% | [9 empty] | 40 | [7 empty] | 40 | [6 empty] | 40 | [7 empty] | 40
[12 empty] | Дата получение объекта подлежащего испытаниям: 19-01-2023 | [9 empty] | 45 | [7 empty] | 45 | [6 empty] | 45 | [7 empty] | 45
[12 empty] | Дата испытания: 25.10.2022-19.11.2109 | [9 empty] | 50 | [7 empty] | 50 | [6 empty] | 50 | [7 empty] | 50
[22 empty] | 55 | [7 empty] | 55 | [6 empty] | 55 | [7 empty] | 55
Испытание грунтов методом трехосного сжатия | [11 empty] | Испытание грунтов методом трехосного сжатия | [9 empty] | 60 | [7 empty] | 60 | [6 empty] | 60 | [7 empty] | 60
[22 empty] | 65 | [7 empty] | 65 | [6 empty] | 65 | [7 empty] | 65
Лабораторный номер: | [6 empty] | We, д.е. = |  |  |  |  | Лабораторный номер: |  | 1144 |  |  |  | We, д.е. = | 0.660670872 |  |  | 70 | [7 empty] | 70 | [6 empty] | 70 | [7 empty] | 70
Номер скважины: | [6 empty] | ρ, г/см3 = |  |  |  |  | Номер скважины: |  | BH-050 |  |  |  | ρ, г/см3 = | 1.51 |  |  | 75 | [7 empty] | 75 | [6 empty] | 75 | [7 empty] | 75
Глубина отбора, м: | [6 empty] | ρs, г/см3 = |  |  |  |  | Глубина отбора, м: |  | 1 |  |  |  | ρs, г/см3 = | 2.71 |  |  | 80 | [7 empty] | 80 | [6 empty] | 80 | [7 empty] | 80
Наименование грунта: | [6 empty] | e, д.е. = |  |  |  |  | Наименование грунта: |  | Суглинок, после оттаивания текучий, тяжелый песчанистый |  |  |  | e, д.е. = | 1.980409 |  |  | 85 | [7 empty] | 85 | [6 empty] | 85 | [7 empty] | 85
Схема проведения опыта: | [6 empty] | IL, д.е. = |  |  |  |  | Схема проведения опыта: |  | КД |  |  |  | IL, д.е. = | 3.601 |  |  | 90 | [7 empty] | 90 | [6 empty] | 90 | [7 empty] | 90
[22 empty] | 95 | [7 empty] | 95 | [6 empty] | 95 | [7 empty] | 95
[22 empty] | 100 | [7 empty] | 100 | [6 empty] | 100 | [7 empty] | 100
Результаты испытаний | [11 empty] | Результаты испытаний | [9 empty] | 105 | [7 empty] | 105 | [6 empty] | 105 | [7 empty] | 105
[22 empty] | 110 | [7 empty] | 110 | [6 empty] | 110 | [7 empty] | 110
[22 empty] | 115 | [7 empty] | 115 | [6 empty] | 115 | [7 empty] | 115
[22 empty] | 120 | [7 empty] | 120 | [6 empty] | 120 | [7 empty] | 120
[22 empty] | 125 | [7 empty] | 125 | [6 empty] | 125 | [7 empty] | 125
[22 empty] | 130 | [7 empty] | 130 | [6 empty] | 130 | [7 empty] | 130
[22 empty] | 135 | [7 empty] | 135 | [6 empty] | 135 | [7 empty] | 135
[22 empty] | 140 | [7 empty] | 140 | [6 empty] | 140 | [7 empty] | 140
[22 empty] | 145 | [7 empty] | 145 | [6 empty] | 145 | [7 empty] | 145
[22 empty] | 150 | [7 empty] | 150 | [6 empty] | 150 | [7 empty] | 150
[22 empty] | 155 | [7 empty] | 155 | [6 empty] | 155 | [7 empty] | 155
[22 empty] | 160 | [7 empty] | 160 | [6 empty] | 160 | [7 empty] | 160
[22 empty] | 165 | [7 empty] | 165 | [6 empty] | 165 | [7 empty] | 165
[22 empty] | 170 | [7 empty] | 170 | [6 empty] | 170 | [7 empty] | 170
[22 empty] | 175 | [7 empty] | 175 | [6 empty] | 175 | [7 empty] | 175
[22 empty] | 180 | [7 empty] | 180 | [6 empty] | 180 | [7 empty] | 180
[13 empty] | Давление в камере, Мпа σ3 | Вертикальная нагрузка, Мпа σ1 | Поровое давление, Мпа u
| K0, д.е. | 0.8781307 |  |  |  |  | Коэфф. Точки | [5 empty] | 0.05 | 0.0774418 | [5 empty] | 1 | [6 empty] | σ3,кПа | σ1,кПа | u, кПа |  |  |  | 4
| q_zg, МПа | 0.04390653 | [10 empty] | 0.15 | 0.2051983 | [27 empty] | δ3, Мпа | δ1-δ3, МПа | δ1, МПа | δ1, КПа
|  |  | Модуль деформации, МПа: | [9 empty] | 0.25 | 0.3329549 | [21 empty] | С, МПа:
|  |  | Е0= |  | Точки модуля (полное напр.), МПа |  |  |  | 0.04390653 | 0.07025045 | [25 empty] | φ, град:
|  |  | E50 = |  | qf (полное напр.), МПа |  |  |  | 0.09134392 | [26 empty] | E, Мпа
|  |  | Коэф. Поперечной деформации, ϑ = | [9 empty] | Эффективные значения угла внутреннего трения и удельного сцепления ϕ', С' | [13 empty] | x | 0
[13 empty] | ϕ', град. = | 7 | [12 empty] | y |  |  |  | С, кПа | φ,°
[13 empty] | С', МПа = | 0.006
| Исполнитель: | [6 empty] | Морозов Д.С. |  |  |  |  | Исполнитель: |  |  |  |  | Морозов Д.С.
| Начальник исп. лаборатории: | [6 empty] | Семиколенова Л.Г. |  |  |  |  | Начальник исп. лаборатории: |  |  |  |  | Семиколенова Л.Г.
Лист 1 , всего листов 2 | [11 empty] | Лист 2 , всего листов 2
Частичное воспроизведение протокола испытаний без письменного разрешения ООО «ИнжГео» ЗАПРЕЩАЕТСЯ | [11 empty] | Частичное воспроизведение протокола испытаний без письменного разрешения ООО «ИнжГео» ЗАПРЕЩАЕТСЯ
[5 empty] | второй график |  | первый график | [9 empty] | К Пуассона
dev50 | epsE50 | ind | devE0 | epsE0 | dev | eps | sigma |  | dev1 | eps1 | dev2 | eps2 | dev3 | eps3 |  | Глины
0.04134392 | 0.0312787 |  |  |  | 0 | 0 |  |  | 0 | 0 | 0 | 0 | 0 | 0 |  | < 0 | 0,20-0,30
ind |  |  |  |  | 0.001411728 | 0.0008206182 |  |  | 0.001403786 | 0.0007965415 | 0.004615168 | 0.0007780021 | 0.005418166 | 0.0007787189 |  | 0-0,25 | 0,30-0,38
2 |  |  |  |  | 0.002806872 | 0.001641236 |  |  | 0.002774452 | 0.001593083 | 0.009029225 | 0.001556004 | 0.01161595 | 0.001557438 |  | 0,25< | 0,38-0,45
E0 |  |  |  |  | 0.004185268 | 0.002461855 |  |  | 0.004071049 | 0.002389624 | 0.01357076 | 0.002334006 | 0.015 | 0.002126064 |  | Суглинки | 0,35-0,37
epsE0 | devE0 |  |  |  | 0.005546751 | 0.003282473 |  |  | 0.005052628 | 0.003186166 | 0.01676838 | 0.003112008 | 0.01970065 | 0.003114876 |  | Пески и супеси | 0,30-0,35
0.01754944 | 0.02634392 |  |  |  | 0.006891156 | 0.004103091 |  |  | 0.00607824 | 0.003982707 | 0.01935066 | 0.00389001 | 0.0228244 | 0.003893595
[5 empty] | 0.008218319 | 0.004923709 |  |  | 0.007 | 0.004663167 | 0.021 | 0.0043581 | 0.02560682 | 0.004672313
График E50 |  | График E |  |  | 0.009528075 | 0.005744327 |  |  | 0.007719233 | 0.00557579 | 0.02295071 | 0.005446015 | 0.02915133 | 0.005451032
eps | q | sigma |  |  | 0.01082026 | 0.006564946 |  |  | 0.008372108 | 0.006372332 | 0.02376216 | 0.006224017 | 0.03116138 | 0.006229751
Горизонтальная линия E50 |  | Касательная |  |  | 0.01209471 | 0.007385564 |  |  | 0.008873702 | 0.007168873 | 0.02490291 | 0.007002019 | 0.03374039 | 0.00700847
0 |  | a | b |  | 0.01335126 | 0.008206182 |  |  | 0.00943036 | 0.007965415 | 0.025531 | 0.007780021 | 0.03629181 | 0.007787189
|  |  | 0 |  | 0.01458974 | 0.0090268 |  |  | 0.01004842 | 0.008761956 | 0.02640446 | 0.008558023 | 0.03861906 | 0.008565908
Вертикальная линия E50 |  | p1 и p2 |  |  | 0.01580999 | 0.009847418 |  |  | 0.01053424 | 0.009558498 | 0.02759917 | 0.009546027 | 0.03982559 | 0.009344627
| 0 | 0 |  |  | 0.01701185 | 0.01066804 |  |  | 0.01089415 | 0.01035504 | 0.02789859 | 0.01011403 | 0.04147744 | 0.009798188
[5 empty] | 0.01819515 | 0.01148865 |  |  | 0.01143451 | 0.01115158 | 0.02902929 | 0.01089203 | 0.04339225 | 0.01090206
Касательная линия E50 |  |  |  |  | 0.01935973 | 0.01230927 |  |  | 0.01196165 | 0.01194812 | 0.02956986 | 0.01167003 | 0.04463836 | 0.01168078
0 | 0 | Горизонтальная 1 |  |  | 0.02050542 | 0.01312989 |  |  | 0.01218191 | 0.01274466 | 0.03071888 | 0.01244803 | 0.04656968 | 0.0124595
[5 empty] | 0.02163205 | 0.01395051 |  |  | 0.01280165 | 0.01354121 | 0.03147491 | 0.01322604 | 0.0474851 | 0.01323822
Горизонтальная линия qкр |  |  |  |  | 0.02273947 | 0.01477113 |  |  | 0.01302721 | 0.01433775 | 0.03233653 | 0.01400404 | 0.04898348 | 0.01401694
Горизонтальная линия q |  | Горизонтальная 2 |  |  | 0.02382751 | 0.01559175 |  |  | 0.0137209 | 0.01523401 | 0.0330023 | 0.01478204 | 0.0510637 | 0.01479566
0 |  | 0 |  |  | 0.024896 | 0.01641236 |  |  | 0.01391866 | 0.01593083 | 0.0339708 | 0.01556004 | 0.05272462 | 0.01557438
[5 empty] | 0.02634392 | 0.01754944 |  |  | 0.01458614 | 0.01672737 | 0.0350406 | 0.01633804 | 0.05396513 | 0.0163531
Вертикальная линия q |  |  |  |  | 0.02697122 | 0.0180536 |  |  | 0.01496577 | 0.01752391 | 0.03581026 | 0.01711605 | 0.05508409 | 0.01713182
| 0 |  |  |  | 0.02796698 | 0.01887422 |  |  | 0.01545598 | 0.01832045 | 0.03647837 | 0.01789405 | 0.05658037 | 0.01791053
[5 empty] | 0.02893417 | 0.01969484 |  |  | 0.0159552 | 0.019117 | 0.03734349 | 0.01867205 | 0.05795284 | 0.01868925
[5 empty] | 0.02987593 | 0.02051545 |  |  | 0.01646186 | 0.01991354 | 0.03820419 | 0.01945005 | 0.05950038 | 0.01946797
[5 empty] | 0.03079541 | 0.02133607 |  |  | 0.0169744 | 0.02071008 | 0.03895904 | 0.02022805 | 0.06062187 | 0.02024669
[5 empty] | 0.03169577 | 0.02215669 |  |  | 0.01759123 | 0.02150662 | 0.04020661 | 0.02100606 | 0.06211616 | 0.02102541
[5 empty] | 0.03258016 | 0.02297731 |  |  | 0.0181108 | 0.02230316 | 0.04104548 | 0.02178406 | 0.06288214 | 0.02180413
[5 empty] | 0.03345172 | 0.02379793 |  |  | 0.01853153 | 0.0230997 | 0.04137422 | 0.02256206 | 0.06421867 | 0.02258285
[5 empty] | 0.03431361 | 0.02461855 |  |  | 0.01905185 | 0.02389624 | 0.04219139 | 0.02334006 | 0.06572463 | 0.02336157
[5 empty] | 0.03516898 | 0.02543916 |  |  | 0.0195702 | 0.02469279 | 0.04339556 | 0.02411806 | 0.06719889 | 0.02414029
[5 empty] | 0.03602097 | 0.02625978 |  |  | 0.020085 | 0.02548933 | 0.04388532 | 0.02489607 | 0.06774032 | 0.02491901
[5 empty] | 0.03687275 | 0.0270804 |  |  | 0.02059469 | 0.02628587 | 0.04455923 | 0.02567407 | 0.06924779 | 0.02569772
[5 empty] | 0.03772745 | 0.02790102 |  |  | 0.02109769 | 0.02708241 | 0.04571585 | 0.02645207 | 0.07032018 | 0.02647644
[5 empty] | 0.03858824 | 0.02872164 |  |  | 0.02169244 | 0.02787895 | 0.04615377 | 0.02723007 | 0.07085635 | 0.02725516
[5 empty] | 0.03945826 | 0.02954225 |  |  | 0.02207736 | 0.02867549 | 0.04717155 | 0.02800807 | 0.07235518 | 0.02803388
[5 empty] | 0.04034066 | 0.03036287 |  |  | 0.02245088 | 0.02947203 | 0.04796776 | 0.02878608 | 0.07301555 | 0.0288126
[5 empty] | 0.04134392 | 0.0312787 |  |  | 0.02301145 | 0.03026858 | 0.04844097 | 0.02956408 | 0.07403631 | 0.02959132
[5 empty] | 0.04218057 | 0.03200411 |  |  | 0.02335748 | 0.03106512 | 0.04878976 | 0.03034208 | 0.07531636 | 0.03037004
[5 empty] | 0.04319512 | 0.03282473 |  |  | 0.02378741 | 0.03186166 | 0.0496127 | 0.03112008 | 0.07565454 | 0.03114876
[5 empty] | 0.04426265 | 0.03364535 |  |  | 0.02429967 | 0.0326582 | 0.05030835 | 0.03189809 | 0.07674975 | 0.03192748
[5 empty] | 0.04536308 | 0.03446596 |  |  | 0.02459269 | 0.03345474 | 0.05077529 | 0.03267609 | 0.07720085 | 0.03270619
[5 empty] | 0.04647632 | 0.03528658 |  |  | 0.02516489 | 0.03425128 | 0.05161209 | 0.03345409 | 0.07760671 | 0.03348491
[5 empty] | 0.0475823 | 0.0361072 |  |  | 0.02531472 | 0.03504783 | 0.05161732 | 0.03423209 | 0.0782662 | 0.03426363
[5 empty] | 0.04866094 | 0.03692782 |  |  | 0.02574059 | 0.03584437 | 0.05218955 | 0.03501009 | 0.0789782 | 0.03504235
[5 empty] | 0.04969216 | 0.03774844 |  |  | 0.02604094 | 0.03664091 | 0.05282734 | 0.0357881 | 0.07954158 | 0.03582107
[5 empty] | 0.05065586 | 0.03856906 |  |  | 0.02631421 | 0.03743745 | 0.05302929 | 0.0365661 | 0.08025521 | 0.03659979
[5 empty] | 0.05153199 | 0.03938967 |  |  | 0.02665882 | 0.03823399 | 0.05359394 | 0.0373441 | 0.08111796 | 0.03737851
[5 empty] | 0.05230044 | 0.04021029 |  |  | 0.02677319 | 0.03903053 | 0.05411988 | 0.0381221 | 0.0812287 | 0.03815723
[5 empty] | 0.05294115 | 0.04103091 |  |  | 0.02705577 | 0.03982707 | 0.05410567 | 0.0389001 | 0.08138631 | 0.03893595
[5 empty] | 0.05343404 | 0.04185153 |  |  | 0.02720499 | 0.04062362 | 0.05444989 | 0.03967811 | 0.08188966 | 0.03971466
[5 empty] | 0.05378842 | 0.04267215 |  |  | 0.02731926 | 0.04142016 | 0.05455111 | 0.04045611 | 0.08223762 | 0.04049338
[5 empty] | 0.05412185 | 0.04349276 |  |  | 0.02729703 | 0.0422167 | 0.05480789 | 0.04123411 | 0.08242906 | 0.0412721
[5 empty] | 0.05444895 | 0.04431338 |  |  | 0.0274418 | 0.04301324 | 0.05491881 | 0.04201211 | 0.08246285 | 0.04205082
[5 empty] | 0.05476967 | 0.045134 |  |  | 0.02734082 | 0.04380978 | 0.05519834 | 0.04279011 | 0.08295488 | 0.04282954
[5 empty] | 0.05508399 | 0.04595462 |  |  | 0.027433 | 0.04460632 | 0.05469794 | 0.04356812 | 0.08265288 | 0.04360826
[5 empty] | 0.05539186 | 0.04677524 |  |  | 0.02731758 | 0.04540286 | 0.05518367 | 0.04434612 | 0.08290557 | 0.04438698
[5 empty] | 0.05569325 | 0.04759586 |  |  | 0.02729483 | 0.04619941 | 0.0548495 | 0.04512412 | 0.08269751 | 0.0451657
[5 empty] | 0.05598812 | 0.04841647 |  |  | 0.027365 | 0.04699595 | 0.05489609 | 0.04590212 | 0.08213157 | 0.04594442
[5 empty] | 0.05627644 | 0.04923709 |  |  | 0.02722836 | 0.04779249 | 0.05482411 | 0.04668012 | 0.08201063 | 0.04672313
[5 empty] | 0.05655816 | 0.05005771 |  |  | 0.02718516 | 0.04858903 | 0.05493422 | 0.04745813 | 0.08163755 | 0.04750185
[5 empty] | 0.05683325 | 0.05087833 |  |  | 0.02723567 | 0.04938557 | 0.05482709 | 0.04823613 | 0.08111521 | 0.04828057
[5 empty] | 0.05710168 | 0.05169895 |  |  | 0.02718014 | 0.05018211 | 0.05440338 | 0.04901413 | 0.08104647 | 0.04905929
[5 empty] | 0.0573634 | 0.05251956 |  |  | 0.02711883 | 0.05097865 | 0.05456375 | 0.04979213 | 0.08093421 | 0.04983801
[5 empty] | 0.05761839 | 0.05334018 |  |  | 0.02695201 | 0.0517752 | 0.05410888 | 0.05057014 | 0.0805813 | 0.05061673
[5 empty] | 0.0578666 | 0.0541608 |  |  | 0.02677994 | 0.05257174 | 0.05413942 | 0.05134814 | 0.0792906 | 0.05139545
[5 empty] | 0.05810799 | 0.05498142 |  |  | 0.02680286 | 0.05336828 | 0.05385604 | 0.05212614 | 0.07936499 | 0.05217417
[5 empty] | 0.05834254 | 0.05580204 |  |  | 0.02662106 | 0.05416482 | 0.0534594 | 0.05290414 | 0.07830734 | 0.05295289
[5 empty] | 0.0585702 | 0.05662266 |  |  | 0.02653477 | 0.05496136 | 0.05365018 | 0.05368214 | 0.07832052 | 0.0537316
[5 empty] | 0.05879094 | 0.05744327 |  |  | 0.02644427 | 0.0557579 | 0.05342902 | 0.05446015 | 0.0776074 | 0.05451032
[5 empty] | 0.05900472 | 0.05826389 |  |  | 0.02634981 | 0.05655445 | 0.05309661 | 0.05523815 | 0.07707084 | 0.05528904
[5 empty] | 0.0592115 | 0.05908451 |  |  | 0.02635166 | 0.05735099 | 0.0529536 | 0.05601615 | 0.07641373 | 0.05606776
[5 empty] | 0.05941125 | 0.05990513 |  |  | 0.02635007 | 0.05814753 | 0.05230066 | 0.05679415 | 0.07573893 | 0.05684648
[5 empty] | 0.05960393 | 0.06072575 |  |  | 0.02624531 | 0.05894407 | 0.05203845 | 0.05757215 | 0.07464932 | 0.0576252
[5 empty] | 0.0597895 | 0.06154636 |  |  | 0.02613762 | 0.05974061 | 0.05206764 | 0.05835016 | 0.07404775 | 0.05840392
[5 empty] | 0.05996793 | 0.06236698 |  |  | 0.02602729 | 0.06053715 | 0.05168888 | 0.05912816 | 0.07373711 | 0.05918264
[5 empty] | 0.06013918 | 0.0631876 |  |  | 0.02571455 | 0.06133369 | 0.05120286 | 0.05990616 | 0.07262026 | 0.05996136
[5 empty] | 0.06030321 | 0.06400822 |  |  | 0.02559968 | 0.06213024 | 0.05101023 | 0.06068416 | 0.07150008 | 0.06074008
[5 empty] | 0.06045999 | 0.06482884 |  |  | 0.02558293 | 0.06292678 | 0.05061165 | 0.06146216 | 0.07107943 | 0.06151879
[5 empty] | 0.06060948 | 0.06564946 |  |  | 0.02536456 | 0.06372332 | 0.0505078 | 0.06224017 | 0.07036119 | 0.06229751
[5 empty] | 0.06075165 | 0.06647007 |  |  | 0.02544484 | 0.06451986 | 0.05029933 | 0.06301817 | 0.06994823 | 0.06307623
[5 empty] | 0.06088645 | 0.06729069 |  |  | 0.02532402 | 0.0653164 | 0.04968691 | 0.06379617 | 0.06894341 | 0.06385495
[5 empty] | 0.06101385 | 0.06811131 |  |  | 0.02510236 | 0.06611294 | 0.04927121 | 0.06457417 | 0.06814961 | 0.06463367
[5 empty] | 0.06113381 | 0.06893193 |  |  | 0.02488013 | 0.06690948 | 0.04935288 | 0.06535217 | 0.06766969 | 0.06541239
[5 empty] | 0.0612463 | 0.06975255 |  |  | 0.02475758 | 0.06770603 | 0.0490326 | 0.06613018 | 0.06710654 | 0.06619111
[5 empty] | 0.06135128 | 0.07057316 |  |  | 0.02483497 | 0.06850257 | 0.04871103 | 0.06690818 | 0.06676301 | 0.06696983
[5 empty] | 0.06144871 | 0.07139378 |  |  | 0.02471256 | 0.06929911 | 0.04818883 | 0.06768618 | 0.06574199 | 0.06774855
[5 empty] | 0.06153856 | 0.0722144 |  |  | 0.02439062 | 0.07009565 | 0.04786667 | 0.06846418 | 0.06514633 | 0.06852726
[5 empty] | 0.06162079 | 0.07303502 |  |  | 0.0244694 | 0.07089219 | 0.04744522 | 0.06924219 | 0.06487892 | 0.06930598
[5 empty] | 0.06169536 | 0.07385564 |  |  | 0.02434916 | 0.07168873 | 0.04752513 | 0.07002019 | 0.06424261 | 0.0700847
[5 empty] | 0.06176224 | 0.07467626 |  |  | 0.02423016 | 0.07248528 | 0.04680707 | 0.07079819 | 0.06324029 | 0.07086342
[5 empty] | 0.06182139 | 0.07549687 |  |  | 0.02391266 | 0.07328182 | 0.04659171 | 0.07157619 | 0.06287483 | 0.07164214
[5 empty] | 0.06187277 | 0.07631749 |  |  | 0.02379346 | 0.07407836 | 0.04647015 | 0.07235419 | 0.06294026 | 0.07242086
[5 empty] | 0.06191634 | 0.07713811 |  |  | 0.02386705 | 0.0748749 | 0.04622705 | 0.0731322 | 0.06232209 | 0.07319958
[5 empty] | 0.06195208 | 0.07795873 |  |  | 0.02373377 | 0.07567144 | 0.04576324 | 0.0739102 | 0.06151893 | 0.0739783
[5 empty] | 0.06197994 | 0.07877935 |  |  | 0.02349401 | 0.07646798 | 0.04537981 | 0.0746882 | 0.06162963 | 0.07475702
[5 empty] | 0.06199988 | 0.07959996 |  |  | 0.02334818 | 0.07726452 | 0.04507785 | 0.0754662 | 0.06105304 | 0.07553573
[5 empty] | 0.06201187 | 0.08042058 |  |  | 0.0231967 | 0.07806107 | 0.04455845 | 0.0762442 | 0.06098803 | 0.07631445
[5 empty] | 0.06201588 | 0.0812412 |  |  | 0.02303997 | 0.07885761 | 0.04422271 | 0.07702221 | 0.06073345 | 0.07709317
[5 empty] | 0.06201588 | 0.0812412 |  |  | 0.02297841 | 0.07965415 | 0.04377172 | 0.07780021 | 0.06008815 | 0.07787189
[5 empty] | 0.06099195 | 0.08124093 |  |  | 0.02261241 | 0.08045069 | 0.04320658 | 0.07857821 | 0.05935099 | 0.07865061
[5 empty] | 0.05997935 | 0.08124066 |  |  | 0.02254239 | 0.08124723 | 0.04262836 | 0.07935621 | 0.05932081 | 0.07942933
[5 empty] | 0.05897857 | 0.0812404 |  |  | 0.02236876 | 0.08204377 | 0.04203817 | 0.08013421 | 0.05929649 | 0.08020805
[5 empty] | 0.05799012 | 0.08124013 |  |  | 0.02229193 | 0.08284031 | 0.04143709 | 0.08091222 | 0.05897686 | 0.08098677
[5 empty] | 0.05701451 | 0.08123986 |  |  | 0.0221123 | 0.08363686 | 0.04082623 | 0.08169022 | 0.05866079 | 0.08176549
[5 empty] | 0.05605224 | 0.08123959 |  |  | 0.02193029 | 0.0844334 | 0.04080666 | 0.08246822 | 0.05844712 | 0.0825442
[5 empty] | 0.05510382 | 0.08123932 |  |  | 0.0217463 | 0.08522994 | 0.04007949 | 0.08324622 | 0.05793473 | 0.08332292
[5 empty] | 0.05416974 | 0.08123905 |  |  | 0.02146074 | 0.08602648 | 0.03934581 | 0.08402422 | 0.05742245 | 0.08410164
[5 empty] | 0.05325052 | 0.08123878 |  |  | 0.02127403 | 0.08682302 | 0.0392067 | 0.08480223 | 0.05720914 | 0.08488036
[5 empty] | 0.05234666 | 0.08123852 |  |  | 0.02118656 | 0.08761956 | 0.03826326 | 0.08558023 | 0.05689367 | 0.08565908
[5 empty] | 0.05145866 | 0.08123825 |  |  | 0.02089875 | 0.0884161 | 0.03811658 | 0.08635823 | 0.05647487 | 0.0864378
[5 empty] | 0.05058703 | 0.08123798 |  |  | 0.02071101 | 0.08921265 | 0.03736776 | 0.08713623 | 0.05655162 | 0.08721652
[5 empty] | 0.04973228 | 0.08123771 |  |  | 0.02052374 | 0.09000919 | 0.03701788 | 0.08791424 | 0.05582275 | 0.08799524
[5 empty] | 0.0488949 | 0.08123744 |  |  | 0.02043736 | 0.09080573 | 0.03596804 | 0.08869224 | 0.05508714 | 0.08877396
[5 empty] | 0.0480754 | 0.08123717 |  |  | 0.02005227 | 0.09160227 | 0.03591933 | 0.08947024 | 0.05484362 | 0.08955267
[5 empty] | 0.04727429 | 0.0812369 |  |  | 0.02006888 | 0.09239881 | 0.03507285 | 0.09024824 | 0.05479106 | 0.09033139
[5 empty] | 0.04649207 | 0.08123664 |  |  | 0.0198876 | 0.09319535 | 0.03432967 | 0.09102624 | 0.05412831 | 0.09111011
[5 empty] | 0.04572924 | 0.08123637 |  |  | 0.01960885 | 0.0939919 | 0.03379091 | 0.09180425 | 0.05395423 | 0.09188883
[5 empty] | 0.04498632 | 0.0812361 |  |  | 0.01943302 | 0.09478844 | 0.03375764 | 0.09258225 | 0.05346767 | 0.09266755
[5 empty] | 0.0442638 | 0.08123583 |  |  | 0.01926053 | 0.09558498 | 0.03323096 | 0.09336025 | 0.05336748 | 0.09344627
[5 empty] | 0.04356218 | 0.08123556 |  |  | 0.01919178 | 0.09638152 | 0.03251197 | 0.09413825 | 0.05325253 | 0.09422499
[5 empty] | 0.04288199 | 0.08123529 |  |  | 0.01882719 | 0.09717806 | 0.03200175 | 0.09491625 | 0.05262165 | 0.09500371
[5 empty] | 0.04222371 | 0.08123502 |  |  | 0.01866716 | 0.0979746 | 0.03130139 | 0.09569426 | 0.05197372 | 0.09578243
[5 empty] | 0.04158785 | 0.08123476 |  |  | 0.01861211 | 0.09877114 | 0.030712 | 0.09647226 | 0.05130758 | 0.09656114
[5 empty] | 0.04097286 | 0.08123449 |  |  | 0.01846243 | 0.09956769 | 0.03033466 | 0.09725026 | 0.05062209 | 0.09733986
[5 empty] | 0.04036688 | 0.08123422 |  |  | 0.01841855 | 0.1003642 | 0.03027046 | 0.09802826 | 0.0507161 | 0.09811858
[5 empty] | 0.03976835 | 0.08123395 |  |  | 0.01808087 | 0.1011608 | 0.02932049 | 0.09880626 | 0.04978847 | 0.0988973
[5 empty] | 0.03917779 | 0.08123368 |  |  | 0.0181471 | 0.1019573 | 0.02897369 | 0.09958427 | 0.04901734 | 0.09967602
[5 empty] | 0.03859568 | 0.08123341 |  |  | 0.01781405 | 0.1027539 | 0.02871594 | 0.1003623 | 0.04897899 | 0.1004547
[5 empty] | 0.03802255 | 0.08123315 |  |  | 0.01788175 | 0.1035504 | 0.02824833 | 0.1011403 | 0.04787706 | 0.1012335
[5 empty] | 0.03745889 | 0.08123288 |  |  | 0.01765022 | 0.1043469 | 0.02787197 | 0.1019183 | 0.04721525 | 0.1020122
[5 empty] | 0.0369052 | 0.08123261 |  |  | 0.01741953 | 0.1051435 | 0.02748798 | 0.1026963 | 0.04659728 | 0.1027909
[5 empty] | 0.036362 | 0.08123234 |  |  | 0.0172897 | 0.10594 | 0.02659749 | 0.1034743 | 0.04532686 | 0.1035696
[5 empty] | 0.03582978 | 0.08123207 |  |  | 0.01716078 | 0.1067366 | 0.02600162 | 0.1042523 | 0.0447077 | 0.1043483
[5 empty] | 0.03530905 | 0.0812318 |  |  | 0.01713281 | 0.1075331 | 0.02580148 | 0.1050303 | 0.0441435 | 0.1051271
[5 empty] | 0.03480032 | 0.08123153 |  |  | 0.01710583 | 0.1083296 | 0.02539821 | 0.1058083 | 0.04233797 | 0.1059058
[5 empty] | 0.03430409 | 0.08123127 |  |  | 0.01677989 | 0.1091262 | 0.02459291 | 0.1065863 | 0.04149484 | 0.1066845
[5 empty] | 0.03382086 | 0.081231 |  |  | 0.01685503 | 0.1099227 | 0.02438672 | 0.1073643 | 0.0410178 | 0.1074632
[5 empty] | 0.03335114 | 0.08123073 |  |  | 0.01653129 | 0.1107193 | 0.02398076 | 0.1081423 | 0.03911057 | 0.1082419
[5 empty] | 0.03289543 | 0.08123046 |  |  | 0.0164087 | 0.1115158 | 0.02307614 | 0.1089203 | 0.03867685 | 0.1090206
[5 empty] | 0.03245424 | 0.08123019 |  |  | 0.01628732 | 0.1123123 | 0.02277399 | 0.1096983 | 0.03702036 | 0.1097994
[5 empty] | 0.03202808 | 0.08122992 |  |  | 0.01626718 | 0.1131089 | 0.02197542 | 0.1104763 | 0.03604481 | 0.1105781
[5 empty] | 0.03161744 | 0.08122965 |  |  | 0.01614833 | 0.1139054 | 0.02158157 | 0.1112543 | 0.03525391 | 0.1113568
[5 empty] | 0.03122284 | 0.08122939 |  |  | 0.01593081 | 0.114702 | 0.02139355 | 0.1120323 | 0.03405136 | 0.1121355
[5 empty] | 0.03084477 | 0.08122912 |  |  | 0.01601465 | 0.1154985 | 0.02091248 | 0.1128103 | 0.03264088 | 0.1129142
[5 empty] | 0.03048374 | 0.08122885 |  |  | 0.01569991 | 0.1162951 | 0.02023949 | 0.1135883 | 0.03162618 | 0.113693
[5 empty] | 0.03014025 | 0.08122858 |  |  | 0.01578662 | 0.1170916 | 0.02007569 | 0.1143663 | 0.02961096 | 0.1144717
[5 empty] | 0.02981482 | 0.08122831 |  |  | 0.01557483 | 0.1178881 | 0.01942221 | 0.1151443 | 0.02849894 | 0.1152504
[5 empty] | 0.02950794 | 0.08122804 |  |  | 0.01536457 | 0.1186847 | 0.01868017 | 0.1159223 | 0.02739383 | 0.1160291
[5 empty] | 0.02950794 | 0.08122804 |  |  | 0.01545589 | 0.1194812 | 0.01835069 | 0.1167003 | 0.02659934 | 0.1168078
[5 empty] | 0.02876202 | 0.08109232 |  |  | 0.01524883 | 0.1202778 | 0.0183349 | 0.1174783 | 0.02481917 | 0.1175866
[5 empty] | 0.02802405 | 0.0809566 |  |  | 0.01524343 | 0.1210743 | 0.0174339 | 0.1182563 | 0.02425704 | 0.1183653
[5 empty] | 0.02729436 | 0.08082087 |  |  | 0.01513974 | 0.1218708 | 0.01704883 | 0.1190343 | 0.02311666 | 0.119144
[5 empty] | 0.02657325 | 0.08068515 |  |  | 0.01503779 | 0.1226674 | 0.01708081 | 0.1198123 | 0.02200174 | 0.1199227
[5 empty] | 0.02586102 | 0.08054943 |  |  | 0.01473763 | 0.1234639 | 0.01653096 | 0.1205903 | 0.02091598 | 0.1207014
[5 empty] | 0.025158 | 0.0804137 |  |  | 0.0146393 | 0.1242605 | 0.01610039 | 0.1213683 | 0.0192631 | 0.1214802
[5 empty] | 0.0244645 | 0.08027798 |  |  | 0.01454284 | 0.125057 | 0.01569024 | 0.1221463 | 0.01854681 | 0.1222589
[5 empty] | 0.02378082 | 0.08014226 |  |  | 0.01454829 | 0.1258536 | 0.01580161 | 0.1229243 | 0.01727082 | 0.1230376
[5 empty] | 0.02310728 | 0.08000654 |  |  | 0.0145557 | 0.1266501 | 0.01523564 | 0.1237023 | 0.01633884 | 0.1238163
[5 empty] | 0.02244419 | 0.07987081 |  |  | 0.01436511 | 0.1274466 | 0.01539345 | 0.1244803 | 0.01545457 | 0.124595
[5 empty] | 0.02179185 | 0.07973509 |  |  | 0.01437655 | 0.1282432 | 0.01497615 | 0.1252583 | 0.01542173 | 0.1253737
[5 empty] | 0.02115059 | 0.07959937 |  |  | 0.01409008 | 0.1290397 | 0.01498487 | 0.1260363 | 0.01454403 | 0.1261525
[5 empty] | 0.02052071 | 0.07946364 |  |  | 0.01400572 | 0.1298363 | 0.01482073 | 0.1268143 | 0.01352517 | 0.1269312
[5 empty] | 0.01990253 | 0.07932792 |  |  | 0.01402353 | 0.1306328 | 0.01428485 | 0.1275923 | 0.01286888 | 0.1277099
[5 empty] | 0.01929635 | 0.0791922 |  |  | 0.01384354 | 0.1314293 | 0.01447814 | 0.1283703 | 0.01247852 | 0.1284886
[5 empty] | 0.01870249 | 0.07905647 |  |  | 0.01386483 | 0.1322259 | 0.01398401 | 0.1291483 | 0.01181775 | 0.1292673
[5 empty] | 0.01812125 | 0.07892075 |  |  | 0.01368681 | 0.1330224 | 0.01389148 | 0.1299263 | 0.01136053 | 0.1300461
[5 empty] | 0.01755296 | 0.07878503 |  |  | 0.0138095 | 0.133819 | 0.01380064 | 0.1307043 | 0.01040745 | 0.1308248
[5 empty] | 0.01699791 | 0.0786493 |  |  | 0.01373295 | 0.1346155 | 0.01391155 | 0.1314824 | 0.009759131 | 0.1316035
[5 empty] | 0.01645643 | 0.07851358 |  |  | 0.01355718 | 0.1354121 | 0.01382429 | 0.1322604 | 0.009916166 | 0.1323822
[5 empty] | 0.01592882 | 0.07837786 |  |  | 0.01348223 | 0.1362086 | 0.01353893 | 0.1330384 | 0.008679163 | 0.1331609
[5 empty] | 0.0154154 | 0.07824213 |  |  | 0.01340812 | 0.1370051 | 0.01365555 | 0.1338164 | 0.008048726 | 0.1339397
[5 empty] | 0.01491647 | 0.07810641 |  |  | 0.01333489 | 0.1378017 | 0.01367422 | 0.1345944 | 0.007825458 | 0.1347184
[5 empty] | 0.01443235 | 0.07797069 |  |  | 0.01326258 | 0.1385982 | 0.01379502 | 0.1353724 | 0.007109965 | 0.1354971
[5 empty] | 0.01396208 | 0.07783497 |  |  | 0.01319121 | 0.1393948 | 0.01361802 | 0.1361504 | 0.00700285 | 0.1362758
[5 empty] | 0.01349834 | 0.07769924 |  |  | 0.01322082 | 0.1401913 | 0.0135433 | 0.1369284 | 0.006604718 | 0.1370545
[5 empty] | 0.01304017 | 0.07756352 |  |  | 0.01295144 | 0.1409878 | 0.01347092 | 0.1377064 | 0.005816172 | 0.1378332
[5 empty] | 0.01258788 | 0.0774278 |  |  | 0.0128831 | 0.1417844 | 0.01330096 | 0.1384844 | 0.005537818 | 0.138612
[5 empty] | 0.01214179 | 0.07729207 |  |  | 0.01301583 | 0.1425809 | 0.0134335 | 0.1392624 | 0.00467026 | 0.1393907
[5 empty] | 0.0117022 | 0.07715635 |  |  | 0.01294967 | 0.1433775 | 0.01306861 | 0.1400404 | 0.004814101 | 0.1401694
[5 empty] | 0.01126942 | 0.07702063 |  |  | 0.01278464 | 0.144174 | 0.01280636 | 0.1408184 | 0.003869946 | 0.1409481
[5 empty] | 0.01084378 | 0.0768849 |  |  | 0.01262079 | 0.1449706 | 0.01274683 | 0.1415964 | 0.0035384 | 0.1417268
[5 empty] | 0.01042557 | 0.07674918 |  |  | 0.01275814 | 0.1457671 | 0.01289009 | 0.1423744 | 0.002920066 | 0.1425056
[5 empty] | 0.01001511 | 0.07661346 |  |  | 0.01249673 | 0.1465636 | 0.01263621 | 0.1431524 | 0.002615549 | 0.1432843
[5 empty] | 0.009612717 | 0.07647773 |  |  | 0.01253658 | 0.1473602 | 0.01258528 | 0.1439304 | 0.002225454 | 0.144063
[5 empty] | 0.009218694 | 0.07634201 |  |  | 0.01257773 | 0.1481567 | 0.01283736 | 0.1447084 | 0.002050383 | 0.1448417
[5 empty] | 0.008833355 | 0.07620629 |  |  | 0.01252022 | 0.1489533 | 0.01259253 | 0.1454864 | 0.001490943 | 0.1456204
[5 empty] | 0.008457012 | 0.07607057 |  |  | 0.01246407 | 0.1497498 | 0.01245085 | 0.1462644 | 0.001047736 | 0.1463992
[5 empty] | 0.008089976 | 0.07593484 |  |  | 0.01230931 | 0.1505463 | 0.01251242 | 0.1470424 | 0.0008213681 | 0.1471779
[5 empty] | 0.007732559 | 0.07579912 |  |  | 0.01215599 | 0.1513429 | 0.01237729 | 0.1478204 | 0.0003124423 | 0.1479566
[5 empty] | 0.007385071 | 0.0756634 |  |  | 0.01210413 | 0.1521394 | 0.01264555 | 0.1485984 | 0.0007215634 | 0.1487353
[5 empty] | 0.007047824 | 0.07552767 |  |  | 0.01225376 | 0.152936 | 0.01281726 | 0.1493764 | 0.0002493355 | 0.149514
[5 empty] | 0.00672113 | 0.07539195 |  |  | 0.01200491 | 0.1537325 | 0.01279251 | 0.1501544 | 0.000296363 | 0.1502927
[5 empty] | 0.006405299 | 0.07525623 |  |  | 0.01195763 | 0.154529 | 0.01267136 | 0.1509324 | 6.325007e-05 | 0.1510715
[5 empty] | 0.006100644 | 0.0751205 |  |  | 0.01211193 | 0.1553256 | 0.01235389 | 0.1517104 | -0.0005493989 | 0.1518502
[5 empty] | 0.005807475 | 0.07498478 |  |  | 0.01196786 | 0.1561221 | 0.01244017 | 0.1524884 | -0.0008409797 | 0.1526289
[5 empty] | 0.005526103 | 0.07484906 |  |  | 0.01192544 | 0.1569187 | 0.01263029 | 0.1532664 | -0.0009108881 | 0.1534076
[5 empty] | 0.005256841 | 0.07471333 |  |  | 0.01188471 | 0.1577152 | 0.0124243 | 0.1540444 | -0.0006585197 | 0.1541863
[5 empty] | 0.005 | 0.07457761 |  |  | 0.0117457 | 0.1585118 | 0.01272229 | 0.1548224 | -0.0008832704 | 0.1549651
[5 empty] | 0.005 | 0.07456445
[5 empty] | 0.005767808 | 0.07456472
[5 empty] | 0.006531579 | 0.07456499
[5 empty] | 0.00729127 | 0.07456526
[5 empty] | 0.00804684 | 0.07456553
[5 empty] | 0.008798245 | 0.0745658
[5 empty] | 0.009545443 | 0.07456606
[5 empty] | 0.01028839 | 0.07456633
[5 empty] | 0.01102705 | 0.0745666
[5 empty] | 0.01176137 | 0.07456687
[5 empty] | 0.01249131 | 0.07456714
[5 empty] | 0.01321683 | 0.07456741
[5 empty] | 0.01393789 | 0.07456768
[5 empty] | 0.01465444 | 0.07456794
[5 empty] | 0.01536645 | 0.07456821
[5 empty] | 0.01607386 | 0.07456848
[5 empty] | 0.01677665 | 0.07456875
[5 empty] | 0.01747475 | 0.07456902
[5 empty] | 0.01816814 | 0.07456929
[5 empty] | 0.01885676 | 0.07456956
[5 empty] | 0.01954058 | 0.07456982
[5 empty] | 0.02021955 | 0.07457009
[5 empty] | 0.02089364 | 0.07457036
[5 empty] | 0.02156279 | 0.07457063
[5 empty] | 0.02222697 | 0.0745709
[5 empty] | 0.0228863 | 0.07457117
[5 empty] | 0.0235418 | 0.07457143
[5 empty] | 0.02419358 | 0.0745717
[5 empty] | 0.02484161 | 0.07457197
[5 empty] | 0.02548585 | 0.07457224
[5 empty] | 0.02612625 | 0.07457251
[5 empty] | 0.02676276 | 0.07457278
[5 empty] | 0.02739536 | 0.07457305
[5 empty] | 0.02802399 | 0.07457331
[5 empty] | 0.02864861 | 0.07457358
[5 empty] | 0.02926918 | 0.07457385
[5 empty] | 0.02988566 | 0.07457412
[5 empty] | 0.030498 | 0.07457439
[5 empty] | 0.03110616 | 0.07457466
[5 empty] | 0.0317101 | 0.07457493
[5 empty] | 0.03230977 | 0.07457519
[5 empty] | 0.03290514 | 0.07457546
[5 empty] | 0.03349616 | 0.07457573
[5 empty] | 0.03408279 | 0.074576
[5 empty] | 0.03466498 | 0.07457627
[5 empty] | 0.0352427 | 0.07457654
[5 empty] | 0.0358159 | 0.07457681
[5 empty] | 0.03638453 | 0.07457707
[5 empty] | 0.03694856 | 0.07457734
[5 empty] | 0.03750794 | 0.07457761
[5 empty] | 0.03750794 | 0.07456445
[5 empty] | 0.03811598 | 0.07470071
[5 empty] | 0.03871874 | 0.07483697
[5 empty] | 0.03931609 | 0.07497323
[5 empty] | 0.03990791 | 0.07510949
[5 empty] | 0.04049407 | 0.07524575
[5 empty] | 0.04107445 | 0.07538201
[5 empty] | 0.04164893 | 0.07551827
[5 empty] | 0.04221738 | 0.07565453
[5 empty] | 0.04277967 | 0.07579079
[5 empty] | 0.04333568 | 0.07592705
[5 empty] | 0.04388529 | 0.07606331
[5 empty] | 0.04442837 | 0.07619958
[5 empty] | 0.0449648 | 0.07633584
[5 empty] | 0.04549445 | 0.0764721
[5 empty] | 0.0460172 | 0.07660836
[5 empty] | 0.04653292 | 0.07674462
[5 empty] | 0.04704149 | 0.07688088
[5 empty] | 0.04754279 | 0.07701714
[5 empty] | 0.04803668 | 0.0771534
[5 empty] | 0.04852306 | 0.07728966
[5 empty] | 0.04900178 | 0.07742592
[5 empty] | 0.04947273 | 0.07756218
[5 empty] | 0.04993578 | 0.07769844
[5 empty] | 0.05039081 | 0.0778347
[5 empty] | 0.0508382 | 0.07797096
[5 empty] | 0.05128088 | 0.07810722
[5 empty] | 0.05171923 | 0.07824348
[5 empty] | 0.05215313 | 0.07837974
[5 empty] | 0.05258245 | 0.078516
[5 empty] | 0.05300707 | 0.07865226
[5 empty] | 0.05342686 | 0.07878852
[5 empty] | 0.0538417 | 0.07892478
[5 empty] | 0.05425147 | 0.07906104
[5 empty] | 0.05465604 | 0.0791973
[5 empty] | 0.05505528 | 0.07933356
[5 empty] | 0.05544907 | 0.07946982
[5 empty] | 0.05583729 | 0.07960608
[5 empty] | 0.05621982 | 0.07974234
[5 empty] | 0.05659652 | 0.0798786
[5 empty] | 0.05696727 | 0.08001486
[5 empty] | 0.05733195 | 0.08015112
[5 empty] | 0.05769043 | 0.08028738
[5 empty] | 0.0580426 | 0.08042364
[5 empty] | 0.05838832 | 0.0805599
[5 empty] | 0.05872747 | 0.08069616
[5 empty] | 0.05905992 | 0.08083242
[5 empty] | 0.05938556 | 0.08096868
[5 empty] | 0.05970425 | 0.08110494
[5 empty] | 0.06001588 | 0.0812412
[5 empty] | 0.05634392 | 0.0812412
[5 empty] | 0.06020534 | 0.08411217
[5 empty] | 0.06038243 | 0.08698313
[5 empty] | 0.06054759 | 0.0898541
[5 empty] | 0.06070122 | 0.09272506
[5 empty] | 0.06084374 | 0.09559603
[5 empty] | 0.06097557 | 0.09846699
[5 empty] | 0.06109712 | 0.101338
[5 empty] | 0.06120882 | 0.1042089
[5 empty] | 0.06131108 | 0.1070799
[5 empty] | 0.06140431 | 0.1099509
[5 empty] | 0.06148893 | 0.1128218
[5 empty] | 0.06156537 | 0.1156928
[5 empty] | 0.06163403 | 0.1185638
[5 empty] | 0.06169533 | 0.1214347
[5 empty] | 0.0617497 | 0.1243057
[5 empty] | 0.06179754 | 0.1271766
[5 empty] | 0.06183927 | 0.1300476
[5 empty] | 0.06187532 | 0.1329186
[5 empty] | 0.06190609 | 0.1357895
[5 empty] | 0.06193201 | 0.1386605
[5 empty] | 0.06195349 | 0.1415315
[5 empty] | 0.06197095 | 0.1444024
[5 empty] | 0.0619848 | 0.1472734
[5 empty] | 0.06199547 | 0.15
[5 empty] | 0.06200336 | 0.1530153
[5 empty] | 0.06200891 | 0.1558863
[5 empty] | 0.06201251 | 0.1587573
[5 empty] | 0.06201459 | 0.1616282
[5 empty] | 0.06201557 | 0.1644992
[5 empty] | 0.06201586 | 0.1673702
[5 empty] | 0.0620116 | 0.1702411
[5 empty] | 0.06195415 | 0.1731121
[5 empty] | 0.06183298 | 0.1759831
[5 empty] | 0.06165226 | 0.178854
[5 empty] | 0.06141618 | 0.181725
[5 empty] | 0.06112891 | 0.184596
[5 empty] | 0.06079463 | 0.1874669
[5 empty] | 0.06041752 | 0.1903379
[5 empty] | 0.06000175 | 0.1932088
[5 empty] | 0.05955152 | 0.1960798
[5 empty] | 0.05907098 | 0.1989508
[5 empty] | 0.05856433 | 0.2018217
[5 empty] | 0.05803574 | 0.2046927
[5 empty] | 0.05748939 | 0.2075637
[5 empty] | 0.05692946 | 0.2104346
[5 empty] | 0.05636012 | 0.2133056
[5 empty] | 0.05578556 | 0.2161766
[5 empty] | 0.05520995 | 0.2190475
[5 empty] | 0.05463747 | 0.2219185
[5 empty] | 0.0540723 | 0.2247895
[5 empty] | 0.05351862 | 0.2276604
[5 empty] | 0.05298061 | 0.2305314
[5 empty] | 0.05246243 | 0.2334024
[5 empty] | 0.05191914 | 0.2362733
[5 empty] | 0.05131182 | 0.2391443
[5 empty] | 0.05064812 | 0.2420153
[5 empty] | 0.04993573 | 0.2448862
[5 empty] | 0.0491823 | 0.2477572
[5 empty] | 0.04839552 | 0.2506282
[5 empty] | 0.04758306 | 0.2534991
[5 empty] | 0.04675258 | 0.2563701
[5 empty] | 0.04591175 | 0.2592411
[5 empty] | 0.04506825 | 0.262112
[5 empty] | 0.04422975 | 0.264983
[5 empty] | 0.04340391 | 0.2678539
[5 empty] | 0.04259842 | 0.2707249
[5 empty] | 0.04182094 | 0.2735959
[5 empty] | 0.04107913 | 0.2764668
[5 empty] | 0.04038068 | 0.2793378
[5 empty] | 0.03973326 | 0.2822088
[5 empty] | 0.03914452 | 0.2850797
[5 empty] | 0.03862215 | 0.2879507
[5 empty] | 0.03817382 | 0.2908217
[5 empty] | 0.0378072 | 0.2936926
[5 empty] | 0.03752995 | 0.2965636
[5 empty] | 0.03734975 | 0.2994346
[5 empty] | 0.03727428 | 0.3023055
[5 empty] | 0.03727247 | 0.3051765
[5 empty] | 0.03727311 | 0.3080475
[5 empty] | 0.03727503 | 0.3109184
[5 empty] | 0.03727893 | 0.3137894
[5 empty] | 0.03728552 | 0.3166604
[5 empty] | 0.0372955 | 0.3195313
[5 empty] | 0.03730958 | 0.3224023
[5 empty] | 0.03732845 | 0.3252733
[5 empty] | 0.03735282 | 0.3281442
[5 empty] | 0.0373834 | 0.3310152
[5 empty] | 0.03742089 | 0.3338861
[5 empty] | 0.03746599 | 0.3367571
[5 empty] | 0.03751941 | 0.3396281
[5 empty] | 0.03758185 | 0.342499
[5 empty] | 0.03765401 | 0.34537
[5 empty] | 0.0377366 | 0.348241
[5 empty] | 0.03783032 | 0.3511119
[5 empty] | 0.03793587 | 0.3539829
[5 empty] | 0.03805397 | 0.3568539
[5 empty] | 0.0381853 | 0.3597248
[5 empty] | 0.03833058 | 0.3625958
[5 empty] | 0.03849051 | 0.3654668