## 1
Общество с ограниченной ответственностью "Инженерная геология" (ООО "ИнжГео") | [11 empty] | Общество с ограниченной ответственностью "Инженерная геология" (ООО "ИнжГео")
Юр. адрес: 117279, г. Москва, ул. Миклухо-Маклая, 36 а, этаж 5, пом. XXIII к. 76-84 | [11 empty] | Юр. адрес: 117279, г. Москва, ул. Миклухо-Маклая, 36 а, этаж 5, пом. XXIII к. 76-84 | [8 empty] | нагр |  |  | X0 | Y0 | R |  | нагр |  |  |  | X0 | Y0 | R | нагр |  |  |  | X0 | Y0 | R |  | нагр |  |  |  | X0 | Y0 | R
Телефон/факс +7 (495) 132-30-00, Адрес электронной почты inbox@inj-geo.ru | [11 empty] | Телефон/факс +7 (495) 132-30-00, Адрес электронной почты inbox@inj-geo.ru | [12 empty] | 0 | [7 empty] | 0 | [6 empty] | 0 | [7 empty] | 0
[21 empty] | девиатор | [6 empty] | девиатор | [6 empty] | девиатор | [7 empty] | девиатор
Испытательная лаборатория ООО «ИнжГео» | [11 empty] | Испытательная лаборатория ООО «ИнжГео» | [8 empty] | x0 | Угол | X | Y |  |  |  | x0 |  | Угол | X | Y |  |  | x0 |  | Угол | X | Y |  |  |  | x0 |  | Угол | X | Y
Адрес места осуществления деятельности лаборатории: г. Москва, просп. Вернадского, д. 51, стр. 1 | [11 empty] | Адрес места осуществления деятельности лаборатории: г. Москва, просп. Вернадского, д. 51, стр. 1 | [9 empty] | 0 | [7 empty] | 0 | [6 empty] | 0 | [7 empty] | 0
Телефон +7(910)4557682, E-mail: slg85@mail.ru | [11 empty] | Телефон +7(910)4557682, E-mail: slg85@mail.ru | [9 empty] | 5 | [7 empty] | 5 | [6 empty] | 5 | [7 empty] | 5
[22 empty] | 10 | [7 empty] | 10 | [6 empty] | 10 | [7 empty] | 10
[12 empty] | Протокол испытаний № 13-63/115 от 21-02-2023 | [9 empty] | 15 | [7 empty] | 15 | [6 empty] | 15 | [7 empty] | 15
[22 empty] | 20 | [7 empty] | 20 | [6 empty] | 20 | [7 empty] | 20
[12 empty] | Наименование и адрес заказчика: Переход трубопровода через р. Енисей | [9 empty] | 25 | [7 empty] | 25 | [6 empty] | 25 | [7 empty] | 25
[12 empty] | Наименование объекта: ООО Регионстрой | [9 empty] | 30 | [7 empty] | 30 | [6 empty] | 30 | [7 empty] | 30
Наименование используемого метода/методики: ГОСТ 12248.4-2020 | [11 empty] | Наименование используемого метода/методики: ГОСТ 12248.3-2020 | [9 empty] | 35 | [7 empty] | 35 | [6 empty] | 35 | [7 empty] | 35
Условия проведения испытания: температура окружающей среды (18 - 25)0С, влажность воздуха (40 - 75)% | [11 empty] | Условия проведения испытания: температура окружающей среды (18 - 25)0С, влажность воздуха (40 - 75)% | [9 empty] | 40 | [7 empty] | 40 | [6 empty] | 40 | [7 empty] | 40
[12 empty] | Дата получение объекта подлежащего испытаниям: 25-01-2023 | [9 empty] | 45 | [7 empty] | 45 | [6 empty] | 45 | [7 empty] | 45
[12 empty] | Дата испытания: 25.10.2022-19.11.2115 | [9 empty] | 50 | [7 empty] | 50 | [6 empty] | 50 | [7 empty] | 50
[22 empty] | 55 | [7 empty] | 55 | [6 empty] | 55 | [7 empty] | 55
Испытание грунтов методом трехосного сжатия | [11 empty] | Испытание грунтов методом трехосного сжатия | [9 empty] | 60 | [7 empty] | 60 | [6 empty] | 60 | [7 empty] | 60
[22 empty] | 65 | [7 empty] | 65 | [6 empty] | 65 | [7 empty] | 65
Лабораторный номер: | [6 empty] | We, д.е. = |  |  |  |  | Лабораторный номер: |  | 1150 |  |  |  | We, д.е. = | 0.488766804 |  |  | 70 | [7 empty] | 70 | [6 empty] | 70 | [7 empty] | 70
Номер скважины: | [6 empty] | ρ, г/см3 = |  |  |  |  | Номер скважины: |  | BH-055 |  |  |  | ρ, г/см3 = | 1.52 |  |  | 75 | [7 empty] | 75 | [6 empty] | 75 | [7 empty] | 75
Глубина отбора, м: | [6 empty] | ρs, г/см3 = |  |  |  |  | Глубина отбора, м: |  | 2.6 |  |  |  | ρs, г/см3 = | 2.73 |  |  | 80 | [7 empty] | 80 | [6 empty] | 80 | [7 empty] | 80
Наименование грунта: | [6 empty] | e, д.е. = |  |  |  |  | Наименование грунта: |  | Суглинок, после оттаивания текучий, легкий песчанистый |  |  |  | e, д.е. = | 1.673904 |  |  | 85 | [7 empty] | 85 | [6 empty] | 85 | [7 empty] | 85
Схема проведения опыта: | [6 empty] | IL, д.е. = |  |  |  |  | Схема проведения опыта: |  | КД |  |  |  | IL, д.е. = | 2.293 |  |  | 90 | [7 empty] | 90 | [6 empty] | 90 | [7 empty] | 90
[22 empty] | 95 | [7 empty] | 95 | [6 empty] | 95 | [7 empty] | 95
[22 empty] | 100 | [7 empty] | 100 | [6 empty] | 100 | [7 empty] | 100
Результаты испытаний | [11 empty] | Результаты испытаний | [9 empty] | 105 | [7 empty] | 105 | [6 empty] | 105 | [7 empty] | 105
[22 empty] | 110 | [7 empty] | 110 | [6 empty] | 110 | [7 empty] | 110
[22 empty] | 115 | [7 empty] | 115 | [6 empty] | 115 | [7 empty] | 115
[22 empty] | 120 | [7 empty] | 120 | [6 empty] | 120 | [7 empty] | 120
[22 empty] | 125 | [7 empty] | 125 | [6 empty] | 125 | [7 empty] | 125
[22 empty] | 130 | [7 empty] | 130 | [6 empty] | 130 | [7 empty] | 130
[22 empty] | 135 | [7 empty] | 135 | [6 empty] | 135 | [7 empty] | 135
[22 empty] | 140 | [7 empty] | 140 | [6 empty] | 140 | [7 empty] | 140
[22 empty] | 145 | [7 empty] | 145 | [6 empty] | 145 | [7 empty] | 145
[22 empty] | 150 | [7 empty] | 150 | [6 empty] | 150 | [7 empty] | 150
[22 empty] | 155 | [7 empty] | 155 | [6 empty] | 155 | [7 empty] | 155
[22 empty] | 160 | [7 empty] | 160 | [6 empty] | 160 | [7 empty] | 160
[22 empty] | 165 | [7 empty] | 165 | [6 empty] | 165 | [7 empty] | 165
[22 empty] | 170 | [7 empty] | 170 | [6 empty] | 170 | [7 empty] | 170
[22 empty] | 175 | [7 empty] | 175 | [6 empty] | 175 | [7 empty] | 175
[22 empty] | 180 | [7 empty] | 180 | [6 empty] | 180 | [7 empty] | 180
[13 empty] | Давление в камере, Мпа σ3 | Вертикальная нагрузка, Мпа σ1 | Поровое давление, Мпа u
| K0, д.е. | 0.7580781 |  |  |  |  | Коэфф. Точки | [5 empty] | 0.05 | 0.09727183 | [5 empty] | 1 | [6 empty] | σ3,кПа | σ1,кПа | u, кПа |  |  |  | 4
| q_zg, МПа | 0.03790391 | [10 empty] | 0.15 | 0.2610969 | [27 empty] | δ3, Мпа | δ1-δ3, МПа | δ1, МПа | δ1, КПа
|  |  | Модуль деформации, МПа: | [9 empty] | 0.25 | 0.4249219 | [21 empty] | С, МПа:
|  |  | Е0= |  | Точки модуля (полное напр.), МПа |  |  |  | 0.03790391 | 0.06064625 | [25 empty] | φ, град:
|  |  | E50 = |  | qf (полное напр.), МПа |  |  |  | 0.07874234 | [26 empty] | E, Мпа
|  |  | Коэф. Поперечной деформации, ϑ = | [9 empty] | Эффективные значения угла внутреннего трения и удельного сцепления ϕ', С' | [13 empty] | x | 0
[13 empty] | ϕ', град. = | 14 | [12 empty] | y |  |  |  | С, кПа | φ,°
[13 empty] | С', МПа = | 0.006
| Исполнитель: | [6 empty] | Морозов Д.С. |  |  |  |  | Исполнитель: |  |  |  |  | Морозов Д.С.
| Начальник исп. лаборатории: | [6 empty] | Семиколенова Л.Г. |  |  |  |  | Начальник исп. лаборатории: |  |  |  |  | Семиколенова Л.Г.
Лист 1 , всего листов 2 | [11 empty] | Лист 2 , всего листов 2
Частичное воспроизведение протокола испытаний без письменного разрешения ООО «ИнжГео» ЗАПРЕЩАЕТСЯ | [11 empty] | Частичное воспроизведение протокола испытаний без письменного разрешения ООО «ИнжГео» ЗАПРЕЩАЕТСЯ
[5 empty] | второй график |  | первый график | [9 empty] | К Пуассона
dev50 | epsE50 | ind | devE0 | epsE0 | dev | eps | sigma |  | dev1 | eps1 | dev2 | eps2 | dev3 | eps3 |  | Глины
0.02874234 | 0.01180826 |  |  |  | 0 | 0 |  |  | 0 | 0 | 0 | 0 | 0 | 0 |  | < 0 | 0,20-0,30
ind |  |  |  |  | 9.56732e-05 | 0.0006239471 |  |  | 0.002060129 | 0.0007994937 | 0.005898615 | 0.0007917623 | 0.012 | 0.001077358 |  | 0-0,25 | 0,30-0,38
2 |  |  |  |  | 0.0003777813 | 0.001247894 |  |  | 0.004249423 | 0.001598987 | 0.01132321 | 0.001583525 | 0.0152885 | 0.00156636 |  | 0,25< | 0,38-0,45
E0 |  |  |  |  | 0.0008389569 | 0.001871841 |  |  | 0.005955156 | 0.002398481 | 0.01753287 | 0.002375287 | 0.02213374 | 0.002349539 |  | Суглинки | 0,35-0,37
epsE0 | devE0 |  |  |  | 0.001471833 | 0.002495788 |  |  | 0.0078646 | 0.003197975 | 0.02298671 | 0.003167049 | 0.02962373 | 0.003132719 |  | Пески и супеси | 0,30-0,35
0.01082156 | 0.02274234 |  |  |  | 0.002269042 | 0.003119735 |  |  | 0.00956503 | 0.003997469 | 0.02784381 | 0.003958811 | 0.0365269 | 0.003915899
[5 empty] | 0.003223216 | 0.003743682 |  |  | 0.01124372 | 0.004796962 | 0.03236326 | 0.004750574 | 0.04311167 | 0.004699079
График E50 |  | График E |  |  | 0.004326989 | 0.00436763 |  |  | 0.01288794 | 0.005596456 | 0.03650417 | 0.005542336 | 0.05094648 | 0.005482258
eps | q | sigma |  |  | 0.005572993 | 0.004991577 |  |  | 0.01438496 | 0.00639595 | 0.04032563 | 0.006334098 | 0.05649975 | 0.006265438
Горизонтальная линия E50 |  | Касательная |  |  | 0.006953861 | 0.005615524 |  |  | 0.01562206 | 0.007195444 | 0.04298673 | 0.00712586 | 0.06203991 | 0.007048618
0 |  | a | b |  | 0.008462225 | 0.006239471 |  |  | 0.017 | 0.008089167 | 0.046 | 0.008017705 | 0.06763539 | 0.007831798
|  |  | 0 |  | 0.01009072 | 0.006863418 |  |  | 0.01779624 | 0.008794431 | 0.04697997 | 0.008709385 | 0.07245463 | 0.008614977
Вертикальная линия E50 |  | p1 и p2 |  |  | 0.01183197 | 0.007487365 |  |  | 0.0184042 | 0.009593925 | 0.0490026 | 0.009501147 | 0.07796604 | 0.009398157
| 0 | 0 |  |  | 0.01367862 | 0.008111312 |  |  | 0.01922879 | 0.01039342 | 0.04969781 | 0.01029291 | 0.08203805 | 0.01018134
[5 empty] | 0.0156233 | 0.008735259 |  |  | 0.01998792 | 0.01119291 | 0.05124687 | 0.01108467 | 0.08746097 | 0.01121748
Касательная линия E50 |  |  |  |  | 0.01765864 | 0.009359206 |  |  | 0.0203995 | 0.01199241 | 0.05183103 | 0.01187643 | 0.08865214 | 0.0117477
0 | 0 | Горизонтальная 1 |  |  | 0.01977727 | 0.009983153 |  |  | 0.02098145 | 0.0127919 | 0.05343155 | 0.0126682 | 0.09241809 | 0.01253088
[5 empty] | 0.02274234 | 0.01082156 |  |  | 0.02155168 | 0.01359139 | 0.05554844 | 0.0138314 | 0.09615945 | 0.01331406
Горизонтальная линия qкр |  |  |  |  | 0.02535816 | 0.01123105 |  |  | 0.02232811 | 0.01439089 | 0.05548693 | 0.01425172 | 0.09907315 | 0.01409724
Горизонтальная линия q |  | Горизонтальная 2 |  |  | 0.02874234 | 0.01180826 |  |  | 0.02272865 | 0.01519038 | 0.05714512 | 0.01504348 | 0.1024561 | 0.01488042
0 |  | 0 |  |  | 0.02960083 | 0.01247894 |  |  | 0.02363591 | 0.01606679 | 0.05898516 | 0.01583525 | 0.1054053 | 0.0156636
[5 empty] | 0.03033643 | 0.01310289 |  |  | 0.02426314 | 0.01678937 | 0.06030014 | 0.01662701 | 0.1080177 | 0.01644677
Вертикальная линия q |  |  |  |  | 0.0310143 | 0.01372684 |  |  | 0.0247941 | 0.01758886 | 0.06178315 | 0.01741877 | 0.1119901 | 0.01722995
| 0 |  |  |  | 0.03163741 | 0.01435078 |  |  | 0.02556039 | 0.01838836 | 0.06332729 | 0.01821053 | 0.1143195 | 0.01801313
[5 empty] | 0.03220877 | 0.01497473 |  |  | 0.02615838 | 0.01918785 | 0.06582565 | 0.01900229 | 0.1173029 | 0.01879631
[5 empty] | 0.03273136 | 0.01559868 |  |  | 0.02718446 | 0.01998734 | 0.06697134 | 0.01979406 | 0.1218371 | 0.01957949
[5 empty] | 0.03320817 | 0.01622262 |  |  | 0.02823499 | 0.02078684 | 0.06875743 | 0.02058582 | 0.1240192 | 0.02036267
[5 empty] | 0.03364217 | 0.01684657 |  |  | 0.02910636 | 0.02158633 | 0.07157703 | 0.02137758 | 0.127746 | 0.02114585
[5 empty] | 0.03403637 | 0.01747052 |  |  | 0.02959494 | 0.02238582 | 0.07352324 | 0.02216934 | 0.1299144 | 0.02192903
[5 empty] | 0.03439374 | 0.01809447 |  |  | 0.0307971 | 0.02318532 | 0.07528914 | 0.02296111 | 0.1326215 | 0.02271221
[5 empty] | 0.03471728 | 0.01871841 |  |  | 0.03150923 | 0.02398481 | 0.07736784 | 0.02375287 | 0.1346641 | 0.02349539
[5 empty] | 0.03500997 | 0.01934236 |  |  | 0.0323277 | 0.02478431 | 0.07885242 | 0.02454463 | 0.1377392 | 0.02427857
[5 empty] | 0.03527479 | 0.01996631 |  |  | 0.03364889 | 0.0255838 | 0.08073598 | 0.02533639 | 0.1410437 | 0.02506175
[5 empty] | 0.03551475 | 0.02059025 |  |  | 0.03446916 | 0.02638329 | 0.08301162 | 0.02612815 | 0.1431745 | 0.02584493
[5 empty] | 0.03573281 | 0.0212142 |  |  | 0.03548491 | 0.02718279 | 0.08527242 | 0.02691992 | 0.1454286 | 0.02662811
[5 empty] | 0.03593198 | 0.02183815 |  |  | 0.03639251 | 0.02798228 | 0.0866115 | 0.02771168 | 0.147703 | 0.02741129
[5 empty] | 0.03611524 | 0.02246209 |  |  | 0.03708832 | 0.02878177 | 0.08842193 | 0.02850344 | 0.1502944 | 0.02819447
[5 empty] | 0.03628557 | 0.02308604 |  |  | 0.03816874 | 0.02958127 | 0.09049682 | 0.0292952 | 0.1529999 | 0.02897765
[5 empty] | 0.03644596 | 0.02370999 |  |  | 0.03903013 | 0.03038076 | 0.09292926 | 0.03008697 | 0.1538164 | 0.02976083
[5 empty] | 0.0365994 | 0.02433394 |  |  | 0.03946887 | 0.03118026 | 0.09451234 | 0.03087873 | 0.1559409 | 0.03054401
[5 empty] | 0.03674888 | 0.02495788 |  |  | 0.04038134 | 0.03197975 | 0.09613916 | 0.03167049 | 0.1590702 | 0.03132719
[5 empty] | 0.03689738 | 0.02558183 |  |  | 0.04146391 | 0.03277924 | 0.09780281 | 0.03246225 | 0.1596013 | 0.03211037
[5 empty] | 0.03704789 | 0.02620578 |  |  | 0.04221296 | 0.03357874 | 0.0987964 | 0.03325401 | 0.1625311 | 0.03289355
[5 empty] | 0.0372034 | 0.02682972 |  |  | 0.04262488 | 0.03437823 | 0.100413 | 0.03404578 | 0.1638567 | 0.03367673
[5 empty] | 0.0373669 | 0.02745367 |  |  | 0.04349602 | 0.03517772 | 0.1018457 | 0.03483754 | 0.1650748 | 0.03445991
[5 empty] | 0.03753728 | 0.02807762 |  |  | 0.04412278 | 0.03597722 | 0.1030877 | 0.0356293 | 0.1673824 | 0.03524309
[5 empty] | 0.03770684 | 0.02870157 |  |  | 0.04450152 | 0.03677671 | 0.1047319 | 0.03642106 | 0.1685765 | 0.03602627
[5 empty] | 0.0378752 | 0.02932551 |  |  | 0.04502862 | 0.03757621 | 0.1064716 | 0.03721283 | 0.168954 | 0.03680945
[5 empty] | 0.03804228 | 0.02994946 |  |  | 0.04550046 | 0.0383757 | 0.1069997 | 0.03800459 | 0.1708119 | 0.03759263
[5 empty] | 0.038208 | 0.03057341 |  |  | 0.04611342 | 0.03917519 | 0.1077094 | 0.03879635 | 0.170747 | 0.03837581
[5 empty] | 0.0383723 | 0.03119735 |  |  | 0.04616387 | 0.03997469 | 0.1085938 | 0.03958811 | 0.1712563 | 0.03915899
[5 empty] | 0.03853509 | 0.0318213 |  |  | 0.04654819 | 0.04077418 | 0.108946 | 0.04037988 | 0.1733367 | 0.03994217
[5 empty] | 0.03869631 | 0.03244525 |  |  | 0.04666276 | 0.04157367 | 0.1098591 | 0.04117164 | 0.1727852 | 0.04072535
[5 empty] | 0.03885587 | 0.0330692 |  |  | 0.04700395 | 0.04237317 | 0.1101262 | 0.0419634 | 0.1744987 | 0.04150853
[5 empty] | 0.0390137 | 0.03369314 |  |  | 0.04727183 | 0.04317266 | 0.1110969 | 0.04275516 | 0.1744741 | 0.04229171
[5 empty] | 0.03916973 | 0.03431709 |  |  | 0.04686984 | 0.04397216 | 0.1108962 | 0.04354692 | 0.1749219 | 0.04307489
[5 empty] | 0.03932388 | 0.03494104 |  |  | 0.04696017 | 0.04477165 | 0.1103659 | 0.04433869 | 0.1741102 | 0.04385807
[5 empty] | 0.03947608 | 0.03556498 |  |  | 0.04714269 | 0.04557114 | 0.1104917 | 0.04513045 | 0.173734 | 0.04464125
[5 empty] | 0.03962625 | 0.03618893 |  |  | 0.04691763 | 0.04637064 | 0.1102758 | 0.04592221 | 0.1740894 | 0.04542443
[5 empty] | 0.03977432 | 0.03681288 |  |  | 0.04708525 | 0.04717013 | 0.1097202 | 0.04671397 | 0.1742798 | 0.04620761
[5 empty] | 0.03992021 | 0.03743682 |  |  | 0.04694576 | 0.04796962 | 0.1098271 | 0.04750574 | 0.1733083 | 0.04699079
[5 empty] | 0.04006385 | 0.03806077 |  |  | 0.04689942 | 0.04876912 | 0.1093985 | 0.0482975 | 0.173678 | 0.04777397
[5 empty] | 0.04020517 | 0.03868472 |  |  | 0.04704646 | 0.04956861 | 0.1097366 | 0.04908926 | 0.1731922 | 0.04855714
[5 empty] | 0.04034408 | 0.03930867 |  |  | 0.04668712 | 0.05036811 | 0.1091433 | 0.04988102 | 0.172754 | 0.04934032
[5 empty] | 0.04048051 | 0.03993261 |  |  | 0.04682165 | 0.0511676 | 0.1091209 | 0.05067278 | 0.1713666 | 0.0501235
[5 empty] | 0.04061439 | 0.04055656 |  |  | 0.04685027 | 0.05196709 | 0.1083713 | 0.05146455 | 0.1703333 | 0.05090668
[5 empty] | 0.04074565 | 0.04118051 |  |  | 0.04647323 | 0.05276659 | 0.1082967 | 0.05225631 | 0.1711571 | 0.05168986
[5 empty] | 0.0408742 | 0.04180445 |  |  | 0.04649076 | 0.05356608 | 0.1080992 | 0.05304807 | 0.1707414 | 0.05247304
[5 empty] | 0.04099998 | 0.0424284 |  |  | 0.04640311 | 0.05436557 | 0.1072808 | 0.05383983 | 0.1696892 | 0.05325622
[5 empty] | 0.04112291 | 0.04305235 |  |  | 0.04611052 | 0.05516507 | 0.1072436 | 0.0546316 | 0.1680037 | 0.0540394
[5 empty] | 0.04124291 | 0.0436763 |  |  | 0.04641322 | 0.05596456 | 0.1069898 | 0.05542336 | 0.1683882 | 0.05482258
[5 empty] | 0.04135991 | 0.04430024 |  |  | 0.04621145 | 0.05676406 | 0.1058213 | 0.05621512 | 0.1673458 | 0.05560576
[5 empty] | 0.04147383 | 0.04492419 |  |  | 0.04600546 | 0.05756355 | 0.1059404 | 0.05700688 | 0.1658797 | 0.05638894
[5 empty] | 0.0415846 | 0.04554814 |  |  | 0.04589547 | 0.05836304 | 0.1052491 | 0.05779864 | 0.1657931 | 0.05717212
[5 empty] | 0.04169215 | 0.04617208 |  |  | 0.04568174 | 0.05916254 | 0.1040494 | 0.05859041 | 0.1642892 | 0.0579553
[5 empty] | 0.0417964 | 0.04679603 |  |  | 0.04556449 | 0.05996203 | 0.1038435 | 0.05938217 | 0.1644711 | 0.05873848
[5 empty] | 0.04189727 | 0.04741998 |  |  | 0.04564397 | 0.06076152 | 0.1030335 | 0.06017393 | 0.1633421 | 0.05952166
[5 empty] | 0.04199469 | 0.04804392 |  |  | 0.04532042 | 0.06156102 | 0.1026213 | 0.06096569 | 0.1628053 | 0.06030484
[5 empty] | 0.04208859 | 0.04866787 |  |  | 0.04509407 | 0.06236051 | 0.1030093 | 0.06175746 | 0.1619639 | 0.06108802
[5 empty] | 0.04217888 | 0.04929182 |  |  | 0.04526516 | 0.06316001 | 0.1019993 | 0.06254922 | 0.1615211 | 0.0618712
[5 empty] | 0.0422655 | 0.04991577 |  |  | 0.04483394 | 0.0639595 | 0.1013935 | 0.06334098 | 0.1599801 | 0.06265438
[5 empty] | 0.04234838 | 0.05053971 |  |  | 0.04470064 | 0.06475899 | 0.1004941 | 0.06413274 | 0.1593441 | 0.06343756
[5 empty] | 0.04242742 | 0.05116366 |  |  | 0.04496551 | 0.06555849 | 0.100403 | 0.06492451 | 0.1573162 | 0.06422074
[5 empty] | 0.04250257 | 0.05178761 |  |  | 0.04472877 | 0.06635798 | 0.09952232 | 0.06571627 | 0.1581996 | 0.06500392
[5 empty] | 0.04257375 | 0.05241155 |  |  | 0.04429067 | 0.06715747 | 0.09935425 | 0.06650803 | 0.1572976 | 0.0657871
[5 empty] | 0.04264087 | 0.0530355 |  |  | 0.04415145 | 0.06795697 | 0.09960081 | 0.06729979 | 0.1555132 | 0.06657028
[5 empty] | 0.04270387 | 0.05365945 |  |  | 0.04421134 | 0.06875646 | 0.09876411 | 0.06809155 | 0.1558498 | 0.06735346
[5 empty] | 0.04276267 | 0.0542834 |  |  | 0.04427059 | 0.06955596 | 0.09834623 | 0.06888332 | 0.1549104 | 0.06813664
[5 empty] | 0.0428172 | 0.05490734 |  |  | 0.04412944 | 0.07035545 | 0.09744925 | 0.06967508 | 0.1526983 | 0.06891982
[5 empty] | 0.04286738 | 0.05553129 |  |  | 0.04398812 | 0.07115494 | 0.09687527 | 0.07046684 | 0.1524166 | 0.069703
[5 empty] | 0.04291313 | 0.05615524 |  |  | 0.04384687 | 0.07195444 | 0.09672636 | 0.0712586 | 0.1527686 | 0.07048618
[5 empty] | 0.04295439 | 0.05677918 |  |  | 0.04350593 | 0.07275393 | 0.09730463 | 0.07205037 | 0.1519573 | 0.07126936
[5 empty] | 0.04299107 | 0.05740313 |  |  | 0.04316555 | 0.07355342 | 0.09631216 | 0.07284213 | 0.1503861 | 0.07205254
[5 empty] | 0.04302311 | 0.05802708 |  |  | 0.04312164 | 0.07435292 | 0.09594427 | 0.07363389 | 0.1496494 | 0.07283572
[5 empty] | 0.04305042 | 0.05865103 |  |  | 0.04296742 | 0.07515241 | 0.09538967 | 0.07442565 | 0.1495328 | 0.0736189
[5 empty] | 0.04307293 | 0.05927497 |  |  | 0.04290321 | 0.07595191 | 0.09534727 | 0.07521741 | 0.1491348 | 0.07440208
[5 empty] | 0.04309058 | 0.05989892 |  |  | 0.04292948 | 0.0767514 | 0.09561617 | 0.07600918 | 0.1494536 | 0.07518526
[5 empty] | 0.04310327 | 0.06052287 |  |  | 0.04254667 | 0.07755089 | 0.09489546 | 0.07680094 | 0.1491879 | 0.07596844
[5 empty] | 0.04311094 | 0.06114681 |  |  | 0.04225524 | 0.07835039 | 0.09498424 | 0.0775927 | 0.1485361 | 0.07675162
[5 empty] | 0.04311351 | 0.06177076 |  |  | 0.04235563 | 0.07914988 | 0.09528161 | 0.07838446 | 0.1480967 | 0.0775348
[5 empty] | 0.04311351 | 0.06177076 |  |  | 0.0417483 | 0.07994937 | 0.09518665 | 0.07917623 | 0.1475682 | 0.07831798
[5 empty] | 0.04236345 | 0.06177049 |  |  | 0.0415337 | 0.08074887 | 0.09429848 | 0.07996799 | 0.1463491 | 0.07910116
[5 empty] | 0.04162191 | 0.06177022 |  |  | 0.04151228 | 0.08154836 | 0.09371617 | 0.08075975 | 0.1457379 | 0.07988434
[5 empty] | 0.04088931 | 0.06176996 |  |  | 0.0411845 | 0.08234786 | 0.09413884 | 0.08155151 | 0.1458331 | 0.08066751
[5 empty] | 0.04016607 | 0.06176969 |  |  | 0.04115079 | 0.08314735 | 0.09356557 | 0.08234328 | 0.1451331 | 0.08145069
[5 empty] | 0.03945264 | 0.06176942 |  |  | 0.04071162 | 0.08394684 | 0.09319547 | 0.08313504 | 0.1455364 | 0.08223387
[5 empty] | 0.03874942 | 0.06176915 |  |  | 0.04076743 | 0.08474634 | 0.09312763 | 0.0839268 | 0.1449416 | 0.08301705
[5 empty] | 0.03805686 | 0.06176888 |  |  | 0.04031868 | 0.08554583 | 0.09296114 | 0.08471856 | 0.1443472 | 0.08380023
[5 empty] | 0.03737538 | 0.06176861 |  |  | 0.04006582 | 0.08634532 | 0.09359511 | 0.08551032 | 0.1433516 | 0.08458341
[5 empty] | 0.0367054 | 0.06176834 |  |  | 0.0397093 | 0.08714482 | 0.09292862 | 0.08630209 | 0.1430533 | 0.08536659
[5 empty] | 0.03604735 | 0.06176808 |  |  | 0.03964957 | 0.08794431 | 0.09236078 | 0.08709385 | 0.1439507 | 0.08614977
[5 empty] | 0.03540167 | 0.06176781 |  |  | 0.03918708 | 0.08874381 | 0.09319068 | 0.08788561 | 0.1424425 | 0.08693295
[5 empty] | 0.03476877 | 0.06176754 |  |  | 0.03902228 | 0.0895433 | 0.09301741 | 0.08867737 | 0.1416271 | 0.08771613
[5 empty] | 0.03414909 | 0.06176727 |  |  | 0.03855563 | 0.09034279 | 0.09194008 | 0.08946914 | 0.141603 | 0.08849931
[5 empty] | 0.03354304 | 0.061767 |  |  | 0.03848757 | 0.09114229 | 0.09265779 | 0.0902609 | 0.1415686 | 0.08928249
[5 empty] | 0.03295107 | 0.06176673 |  |  | 0.03801857 | 0.09194178 | 0.09246961 | 0.09105266 | 0.1418225 | 0.09006567
[5 empty] | 0.03237359 | 0.06176646 |  |  | 0.03794906 | 0.09274127 | 0.09177466 | 0.09184442 | 0.1403631 | 0.09084885
[5 empty] | 0.03181104 | 0.0617662 |  |  | 0.03767949 | 0.09354077 | 0.09167203 | 0.09263618 | 0.140889 | 0.09163203
[5 empty] | 0.03126383 | 0.06176593 |  |  | 0.03731033 | 0.09434026 | 0.09116082 | 0.09342795 | 0.1397986 | 0.09241521
[5 empty] | 0.03073241 | 0.06176566 |  |  | 0.03694203 | 0.09513976 | 0.09084012 | 0.09421971 | 0.1398905 | 0.09319839
[5 empty] | 0.03021719 | 0.06176539 |  |  | 0.03667502 | 0.09593925 | 0.09100902 | 0.09501147 | 0.138263 | 0.09398157
[5 empty] | 0.0297186 | 0.06176512 |  |  | 0.03640977 | 0.09673874 | 0.09026663 | 0.09580323 | 0.1374148 | 0.09476475
[5 empty] | 0.02923707 | 0.06176485 |  |  | 0.03624673 | 0.09753824 | 0.09001205 | 0.096595 | 0.1379442 | 0.09554793
[5 empty] | 0.02877303 | 0.06176458 |  |  | 0.03628634 | 0.09833773 | 0.08994436 | 0.09738676 | 0.1362498 | 0.09633111
[5 empty] | 0.0283269 | 0.06176432 |  |  | 0.03572907 | 0.09913722 | 0.08986266 | 0.09817852 | 0.1365302 | 0.09711429
[5 empty] | 0.02789736 | 0.06176405 |  |  | 0.03577535 | 0.09993672 | 0.08996605 | 0.09897028 | 0.1361836 | 0.09789747
[5 empty] | 0.02747439 | 0.06176378 |  |  | 0.03542564 | 0.1007362 | 0.08945363 | 0.09976204 | 0.1356088 | 0.09868065
[5 empty] | 0.02705665 | 0.06176351 |  |  | 0.0350804 | 0.1015357 | 0.0887245 | 0.1005538 | 0.1334041 | 0.09946383
[5 empty] | 0.02664458 | 0.06176324 |  |  | 0.03463249 | 0.1023352 | 0.08864728 | 0.1013456 | 0.1338114 | 0.100247
[5 empty] | 0.02623861 | 0.06176297 |  |  | 0.03457352 | 0.1031347 | 0.08808633 | 0.1021373 | 0.1326664 | 0.1010302
[5 empty] | 0.02583915 | 0.0617627 |  |  | 0.03410439 | 0.1039342 | 0.08814641 | 0.1029291 | 0.1306783 | 0.1018134
[5 empty] | 0.02544665 | 0.06176244 |  |  | 0.03412601 | 0.1047337 | 0.0868324 | 0.1037209 | 0.1301566 | 0.1025965
[5 empty] | 0.02506152 | 0.06176217 |  |  | 0.03383931 | 0.1055332 | 0.08604917 | 0.1045126 | 0.128911 | 0.1033797
[5 empty] | 0.02468419 | 0.0617619 |  |  | 0.03354523 | 0.1063327 | 0.08500162 | 0.1053044 | 0.127851 | 0.1041629
[5 empty] | 0.02431509 | 0.06176163 |  |  | 0.03294467 | 0.1071322 | 0.08499461 | 0.1060961 | 0.1261862 | 0.1049461
[5 empty] | 0.02395465 | 0.06176136 |  |  | 0.03303857 | 0.1079317 | 0.08443304 | 0.1068879 | 0.124326 | 0.1057293
[5 empty] | 0.0236033 | 0.06176109 |  |  | 0.03232784 | 0.1087311 | 0.08302178 | 0.1076797 | 0.1227801 | 0.1065124
[5 empty] | 0.02326145 | 0.06176083 |  |  | 0.03221342 | 0.1095306 | 0.08166571 | 0.1084714 | 0.121258 | 0.1072956
[5 empty] | 0.02292955 | 0.06176056 |  |  | 0.03179622 | 0.1103301 | 0.08046972 | 0.1092632 | 0.1182693 | 0.1080788
[5 empty] | 0.02260801 | 0.06176029 |  |  | 0.03177717 | 0.1111296 | 0.07993868 | 0.110055 | 0.1160235 | 0.108862
[5 empty] | 0.02229727 | 0.06176002 |  |  | 0.0310572 | 0.1119291 | 0.07887748 | 0.1108467 | 0.1150302 | 0.1096452
[5 empty] | 0.02199774 | 0.06175975 |  |  | 0.03083722 | 0.1127286 | 0.07829101 | 0.1116385 | 0.1121989 | 0.1104283
[5 empty] | 0.02170987 | 0.06175948 |  |  | 0.03061817 | 0.1135281 | 0.07698413 | 0.1124302 | 0.1102392 | 0.1112115
[5 empty] | 0.02143406 | 0.06175921 |  |  | 0.03030095 | 0.1143276 | 0.07546173 | 0.113222 | 0.1094606 | 0.1119947
[5 empty] | 0.02117076 | 0.06175895 |  |  | 0.02988651 | 0.1151271 | 0.07412869 | 0.1140138 | 0.1062727 | 0.1127779
[5 empty] | 0.0209204 | 0.06175868 |  |  | 0.02947576 | 0.1159266 | 0.0732899 | 0.1148055 | 0.104085 | 0.1135611
[5 empty] | 0.02068338 | 0.06175841 |  |  | 0.02956963 | 0.1167261 | 0.07275023 | 0.1155973 | 0.1022071 | 0.1143442
[5 empty] | 0.02046015 | 0.06175814 |  |  | 0.02926903 | 0.1175256 | 0.07121456 | 0.1163891 | 0.1003486 | 0.1151274
[5 empty] | 0.02025114 | 0.06175787 |  |  | 0.0286749 | 0.1183251 | 0.06938779 | 0.1171808 | 0.097819 | 0.1159106
[5 empty] | 0.02005676 | 0.0617576 |  |  | 0.02848816 | 0.1191246 | 0.06937478 | 0.1179726 | 0.09682785 | 0.1166938
[5 empty] | 0.02005676 | 0.0617576 |  |  | 0.02810973 | 0.1199241 | 0.06778042 | 0.1187643 | 0.09478471 | 0.117477
[5 empty] | 0.01954648 | 0.06169679 |  |  | 0.02784053 | 0.1207236 | 0.06680959 | 0.1195561 | 0.09309914 | 0.1182601
[5 empty] | 0.01904214 | 0.06163597 |  |  | 0.02748149 | 0.121523 | 0.06536717 | 0.1203479 | 0.09148069 | 0.1190433
[5 empty] | 0.01854407 | 0.06157515 |  |  | 0.02733354 | 0.1223225 | 0.06475805 | 0.1211396 | 0.08823892 | 0.1198265
[5 empty] | 0.01805263 | 0.06151433 |  |  | 0.02709759 | 0.123122 | 0.06348709 | 0.1219314 | 0.08738337 | 0.1206097
[5 empty] | 0.01756815 | 0.06145352 |  |  | 0.02677457 | 0.1239215 | 0.0621592 | 0.1227232 | 0.08492361 | 0.1213929
[5 empty] | 0.01709098 | 0.0613927 |  |  | 0.0269654 | 0.124721 | 0.06157924 | 0.1235149 | 0.08506918 | 0.122176
[5 empty] | 0.01662147 | 0.06133188 |  |  | 0.02677102 | 0.1255205 | 0.06115209 | 0.1243067 | 0.08292965 | 0.1229592
[5 empty] | 0.01615995 | 0.06127107 |  |  | 0.02629233 | 0.12632 | 0.05968265 | 0.1250984 | 0.08181456 | 0.1237424
[5 empty] | 0.01570679 | 0.06121025 |  |  | 0.02603027 | 0.1271195 | 0.05967578 | 0.1258902 | 0.08013347 | 0.1245256
[5 empty] | 0.01526231 | 0.06114943 |  |  | 0.02608576 | 0.127919 | 0.05863638 | 0.126682 | 0.07939593 | 0.1253088
[5 empty] | 0.01482686 | 0.06108861 |  |  | 0.02575972 | 0.1287185 | 0.05776931 | 0.1274737 | 0.0786115 | 0.1260919
[5 empty] | 0.01440079 | 0.0610278 |  |  | 0.02605308 | 0.129518 | 0.05747947 | 0.1282655 | 0.07778973 | 0.1268751
[5 empty] | 0.01398445 | 0.06096698 |  |  | 0.02576676 | 0.1303175 | 0.05717174 | 0.1290572 | 0.07784018 | 0.1276583
[5 empty] | 0.01357817 | 0.06090616 |  |  | 0.02550168 | 0.131117 | 0.05665099 | 0.129849 | 0.0767724 | 0.1284415
[5 empty] | 0.0131823 | 0.06084535 |  |  | 0.02555865 | 0.1319165 | 0.0574216 | 0.1306408 | 0.07819469 | 0.1292247
[5 empty] | 0.0127972 | 0.06078453 |  |  | 0.0256251 | 0.132716 | 0.0566322 | 0.1314325 | 0.0770949 | 0.1300078
[5 empty] | 0.01242319 | 0.06072371 |  |  | 0.02569229 | 0.1335155 | 0.05624614 | 0.1322243 | 0.07759611 | 0.130791
[5 empty] | 0.01206063 | 0.0606629 |  |  | 0.02566024 | 0.1343149 | 0.05636356 | 0.1330161 | 0.07679921 | 0.1315742
[5 empty] | 0.01170985 | 0.06060208 |  |  | 0.02532897 | 0.1351144 | 0.0560846 | 0.1338078 | 0.07780511 | 0.1323574
[5 empty] | 0.01137122 | 0.06054126 |  |  | 0.02569849 | 0.1359139 | 0.05550942 | 0.1345996 | 0.07801471 | 0.1331406
[5 empty] | 0.01104506 | 0.06048044 |  |  | 0.02536881 | 0.1367134 | 0.05533814 | 0.1353913 | 0.07702891 | 0.1339237
[5 empty] | 0.01073173 | 0.06041963 |  |  | 0.02553996 | 0.1375129 | 0.05547091 | 0.1361831 | 0.0778486 | 0.1347069
[5 empty] | 0.01043157 | 0.06035881 |  |  | 0.02531195 | 0.1383124 | 0.05570788 | 0.1369749 | 0.07797469 | 0.1354901
[5 empty] | 0.01014491 | 0.06029799 |  |  | 0.02538479 | 0.1391119 | 0.05524919 | 0.1377666 | 0.07750807 | 0.1362733
[5 empty] | 0.009870715 | 0.06023718 |  |  | 0.0253585 | 0.1399114 | 0.05489497 | 0.1385584 | 0.07784965 | 0.1370565
[5 empty] | 0.009600868 | 0.06017636 |  |  | 0.0255331 | 0.1407109 | 0.05474538 | 0.1393502 | 0.07830032 | 0.1378396
[5 empty] | 0.009334312 | 0.06011554 |  |  | 0.0254086 | 0.1415104 | 0.05440055 | 0.1401419 | 0.07806098 | 0.1386228
[5 empty] | 0.00907139 | 0.06005472 |  |  | 0.02508502 | 0.1423099 | 0.05416062 | 0.1409337 | 0.07813253 | 0.139406
[5 empty] | 0.008812449 | 0.05999391 |  |  | 0.02536237 | 0.1431094 | 0.05482575 | 0.1417254 | 0.07771588 | 0.1401892
[5 empty] | 0.008557831 | 0.05993309 |  |  | 0.02524067 | 0.1439089 | 0.05409607 | 0.1425172 | 0.07731191 | 0.1409724
[5 empty] | 0.008307882 | 0.05987227 |  |  | 0.02531994 | 0.1447084 | 0.05457172 | 0.143309 | 0.07812153 | 0.1417555
[5 empty] | 0.008062947 | 0.05981146 |  |  | 0.02510019 | 0.1455079 | 0.05445284 | 0.1441007 | 0.07874564 | 0.1425387
[5 empty] | 0.007823369 | 0.05975064 |  |  | 0.02498144 | 0.1463074 | 0.05453959 | 0.1448925 | 0.07848514 | 0.1433219
[5 empty] | 0.007589494 | 0.05968982 |  |  | 0.0253637 | 0.1471068 | 0.05453209 | 0.1456843 | 0.07924092 | 0.1441051
[5 empty] | 0.007361666 | 0.05962901 |  |  | 0.02514699 | 0.1479063 | 0.0540305 | 0.146476 | 0.07801389 | 0.1448883
[5 empty] | 0.00714023 | 0.05956819 |  |  | 0.02503133 | 0.1487058 | 0.05373495 | 0.1472678 | 0.07860495 | 0.1456714
[5 empty] | 0.00692553 | 0.05950737 |  |  | 0.02521672 | 0.1495053 | 0.0537456 | 0.1480595 | 0.07851499 | 0.1464546
[5 empty] | 0.006717911 | 0.05944655 |  |  | 0.0253032 | 0.1503048 | 0.05316257 | 0.1488513 | 0.07884492 | 0.1472378
[5 empty] | 0.006517718 | 0.05938574 |  |  | 0.02499076 | 0.1511043 | 0.05408601 | 0.1496431 | 0.07979562 | 0.148021
[5 empty] | 0.006325295 | 0.05932492 |  |  | 0.02497944 | 0.1519038 | 0.05371607 | 0.1504348 | 0.07896801 | 0.1488042
[5 empty] | 0.006140986 | 0.0592641 |  |  | 0.02506924 | 0.1527033 | 0.05355289 | 0.1512266 | 0.08026299 | 0.1495873
[5 empty] | 0.005965137 | 0.05920329 |  |  | 0.02496018 | 0.1535028 | 0.05329661 | 0.1520184 | 0.08128144 | 0.1503705
[5 empty] | 0.005798092 | 0.05914247 |  |  | 0.02505228 | 0.1543023 | 0.05324737 | 0.1528101 | 0.08092427 | 0.1511537
[5 empty] | 0.005640195 | 0.05908165 |  |  | 0.02494555 | 0.1551018 | 0.05330531 | 0.1536019 | 0.08159238 | 0.1519369
[5 empty] | 0.005491792 | 0.05902083 |  |  | 0.02494 | 0.1559013 | 0.05377059 | 0.1543936 | 0.08068667 | 0.1527201
[5 empty] | 0.005353226 | 0.05896002 |  |  | 0.02483566 | 0.1567008 | 0.05324333 | 0.1551854 | 0.08280804 | 0.1535032
[5 empty] | 0.005224842 | 0.0588992 |  |  | 0.02483255 | 0.1575003 | 0.05302368 | 0.1559772 | 0.08195738 | 0.1542864
[5 empty] | 0.005106985 | 0.05883838 |  |  | 0.02483066 | 0.1582998 | 0.05261179 | 0.1567689 | 0.08363561 | 0.1550696
[5 empty] | 0.005 | 0.05877757 |  |  | 0.02483003 | 0.1590993 | 0.05300779 | 0.1575607 | 0.0842436 | 0.1558528
[5 empty] | 0.005 | 0.05876441
[5 empty] | 0.005557766 | 0.05876468
[5 empty] | 0.006112205 | 0.05876495
[5 empty] | 0.006663275 | 0.05876521
[5 empty] | 0.007210935 | 0.05876548
[5 empty] | 0.007755142 | 0.05876575
[5 empty] | 0.008295855 | 0.05876602
[5 empty] | 0.008833031 | 0.05876629
[5 empty] | 0.009366629 | 0.05876656
[5 empty] | 0.009896607 | 0.05876683
[5 empty] | 0.01042292 | 0.05876709
[5 empty] | 0.01094553 | 0.05876736
[5 empty] | 0.0114644 | 0.05876763
[5 empty] | 0.01197947 | 0.0587679
[5 empty] | 0.01249072 | 0.05876817
[5 empty] | 0.0129981 | 0.05876844
[5 empty] | 0.01350156 | 0.0587687
[5 empty] | 0.01400106 | 0.05876897
[5 empty] | 0.01449657 | 0.05876924
[5 empty] | 0.01498804 | 0.05876951
[5 empty] | 0.01547542 | 0.05876978
[5 empty] | 0.01595869 | 0.05877005
[5 empty] | 0.01643778 | 0.05877032
[5 empty] | 0.01691267 | 0.05877058
[5 empty] | 0.01738331 | 0.05877085
[5 empty] | 0.01784983 | 0.05877112
[5 empty] | 0.01831322 | 0.05877139
[5 empty] | 0.0187736 | 0.05877166
[5 empty] | 0.01923093 | 0.05877193
[5 empty] | 0.01968517 | 0.0587722
[5 empty] | 0.02013629 | 0.05877246
[5 empty] | 0.02058422 | 0.05877273
[5 empty] | 0.02102895 | 0.058773
[5 empty] | 0.02147042 | 0.05877327
[5 empty] | 0.02190859 | 0.05877354
[5 empty] | 0.02234342 | 0.05877381
[5 empty] | 0.02277486 | 0.05877408
[5 empty] | 0.02320288 | 0.05877434
[5 empty] | 0.02362744 | 0.05877461
[5 empty] | 0.02404849 | 0.05877488
[5 empty] | 0.02446598 | 0.05877515
[5 empty] | 0.02487989 | 0.05877542
[5 empty] | 0.02529015 | 0.05877569
[5 empty] | 0.02569675 | 0.05877596
[5 empty] | 0.02609962 | 0.05877622
[5 empty] | 0.02649874 | 0.05877649
[5 empty] | 0.02689405 | 0.05877676
[5 empty] | 0.02728552 | 0.05877703
[5 empty] | 0.0276731 | 0.0587773
[5 empty] | 0.02805676 | 0.05877757
[5 empty] | 0.02805676 | 0.05876441
[5 empty] | 0.02846085 | 0.05882576
[5 empty] | 0.02886096 | 0.05888712
[5 empty] | 0.02925697 | 0.05894847
[5 empty] | 0.02964876 | 0.05900982
[5 empty] | 0.0300362 | 0.05907118
[5 empty] | 0.03041917 | 0.05913253
[5 empty] | 0.03079754 | 0.05919389
[5 empty] | 0.03117119 | 0.05925524
[5 empty] | 0.03154 | 0.0593166
[5 empty] | 0.03190384 | 0.05937795
[5 empty] | 0.03226259 | 0.0594393
[5 empty] | 0.03261613 | 0.05950066
[5 empty] | 0.03296432 | 0.05956201
[5 empty] | 0.03330706 | 0.05962337
[5 empty] | 0.03364421 | 0.05968472
[5 empty] | 0.03397565 | 0.05974607
[5 empty] | 0.03430126 | 0.05980743
[5 empty] | 0.03462091 | 0.05986878
[5 empty] | 0.03493449 | 0.05993014
[5 empty] | 0.03524185 | 0.05999149
[5 empty] | 0.03554289 | 0.06005285
[5 empty] | 0.03583748 | 0.0601142
[5 empty] | 0.0361255 | 0.06017555
[5 empty] | 0.03640681 | 0.06023691
[5 empty] | 0.03668181 | 0.06029826
[5 empty] | 0.03695339 | 0.06035962
[5 empty] | 0.03722195 | 0.06042097
[5 empty] | 0.03748736 | 0.06048232
[5 empty] | 0.03774949 | 0.06054368
[5 empty] | 0.03800821 | 0.06060503
[5 empty] | 0.03826342 | 0.06066639
[5 empty] | 0.03851498 | 0.06072774
[5 empty] | 0.03876276 | 0.06078909
[5 empty] | 0.03900665 | 0.06085045
[5 empty] | 0.03924653 | 0.0609118
[5 empty] | 0.03948226 | 0.06097316
[5 empty] | 0.03971372 | 0.06103451
[5 empty] | 0.0399408 | 0.06109587
[5 empty] | 0.04016336 | 0.06115722
[5 empty] | 0.04038128 | 0.06121857
[5 empty] | 0.04059444 | 0.06127993
[5 empty] | 0.04080272 | 0.06134128
[5 empty] | 0.04100599 | 0.06140264
[5 empty] | 0.04120413 | 0.06146399
[5 empty] | 0.04139701 | 0.06152534
[5 empty] | 0.04158452 | 0.0615867
[5 empty] | 0.04176652 | 0.06164805
[5 empty] | 0.04194289 | 0.06170941
[5 empty] | 0.04211351 | 0.06177076
[5 empty] | 0.03474234 | 0.06177076
[5 empty] | 0.04222315 | 0.06347116
[5 empty] | 0.04232447 | 0.06517157
[5 empty] | 0.04241779 | 0.06687197
[5 empty] | 0.04250345 | 0.06857237
[5 empty] | 0.04258177 | 0.07027278
[5 empty] | 0.04265309 | 0.07197318
[5 empty] | 0.04271772 | 0.07367358
[5 empty] | 0.042776 | 0.07537399
[5 empty] | 0.04282826 | 0.07707439
[5 empty] | 0.04287483 | 0.07877479
[5 empty] | 0.04291603 | 0.0804752
[5 empty] | 0.0429522 | 0.0821756
[5 empty] | 0.04298365 | 0.083876
[5 empty] | 0.04301073 | 0.08557641
[5 empty] | 0.04303375 | 0.08727681
[5 empty] | 0.04305305 | 0.08897721
[5 empty] | 0.04306896 | 0.09067762
[5 empty] | 0.04308179 | 0.09237802
[5 empty] | 0.04309189 | 0.09407842
[5 empty] | 0.04309958 | 0.09577882
[5 empty] | 0.04310519 | 0.09747923
[5 empty] | 0.04310905 | 0.09917963
[5 empty] | 0.04311148 | 0.10088
[5 empty] | 0.04311282 | 0.1025804
[5 empty] | 0.04311338 | 0.1042808
[5 empty] | 0.04311351 | 0.1059812
[5 empty] | 0.04309896 | 0.1076816
[5 empty] | 0.043024 | 0.1093821
[5 empty] | 0.04288932 | 0.1110825
[5 empty] | 0.04269943 | 0.1127829
[5 empty] | 0.04245888 | 0.1144833
[5 empty] | 0.04217219 | 0.1161837
[5 empty] | 0.04184388 | 0.1178841
[5 empty] | 0.04147849 | 0.1195845
[5 empty] | 0.04108053 | 0.1212849
[5 empty] | 0.04065454 | 0.1229853
[5 empty] | 0.04020505 | 0.1246857
[5 empty] | 0.03973658 | 0.1263861
[5 empty] | 0.03925366 | 0.1280865
[5 empty] | 0.03876081 | 0.1297869
[5 empty] | 0.03826258 | 0.1314873
[5 empty] | 0.03776347 | 0.1331877
[5 empty] | 0.03726802 | 0.1348881
[5 empty] | 0.03678076 | 0.1365885
[5 empty] | 0.03630621 | 0.1382889
[5 empty] | 0.03584891 | 0.1399893
[5 empty] | 0.03541337 | 0.1416897
[5 empty] | 0.03500413 | 0.1433901
[5 empty] | 0.03462572 | 0.1450905
[5 empty] | 0.03428265 | 0.1467909
[5 empty] | 0.03396119 | 0.1484913
[5 empty] | 0.03363901 | 0.15
[5 empty] | 0.0333165 | 0.1518921
[5 empty] | 0.03299419 | 0.1535925
[5 empty] | 0.0326726 | 0.1552929
[5 empty] | 0.03235225 | 0.1569933
[5 empty] | 0.03203365 | 0.1586937
[5 empty] | 0.03171733 | 0.1603941
[5 empty] | 0.0314038 | 0.1620946
[5 empty] | 0.03109359 | 0.163795
[5 empty] | 0.03078721 | 0.1654954
[5 empty] | 0.03048518 | 0.1671958
[5 empty] | 0.03018802 | 0.1688962
[5 empty] | 0.02989626 | 0.1705966
[5 empty] | 0.0296104 | 0.172297
[5 empty] | 0.02933097 | 0.1739974
[5 empty] | 0.02905849 | 0.1756978
[5 empty] | 0.02879347 | 0.1773982
[5 empty] | 0.02853644 | 0.1790986
[5 empty] | 0.02828792 | 0.180799
[5 empty] | 0.02804842 | 0.1824994
[5 empty] | 0.02781847 | 0.1841998
[5 empty] | 0.02759858 | 0.1859002
[5 empty] | 0.02738927 | 0.1876006
[5 empty] | 0.02719106 | 0.189301
[5 empty] | 0.02700428 | 0.1910014
[5 empty] | 0.02682284 | 0.1927018
[5 empty] | 0.02664375 | 0.1944022
[5 empty] | 0.02646727 | 0.1961026
[5 empty] | 0.02629364 | 0.197803
[5 empty] | 0.02612311 | 0.1995034
[5 empty] | 0.02595592 | 0.2012038
[5 empty] | 0.02579232 | 0.2029042
[5 empty] | 0.02563256 | 0.2046046
[5 empty] | 0.02547688 | 0.206305
[5 empty] | 0.02532553 | 0.2080054
[5 empty] | 0.02517875 | 0.2097058
[5 empty] | 0.02503679 | 0.2114062
[5 empty] | 0.0248999 | 0.2131066
[5 empty] | 0.02476832 | 0.2148071
[5 empty] | 0.0246423 | 0.2165075
[5 empty] | 0.02452208 | 0.2182079
[5 empty] | 0.02440792 | 0.2199083
[5 empty] | 0.02430005 | 0.2216087
[5 empty] | 0.02419872 | 0.2233091
[5 empty] | 0.02410419 | 0.2250095
[5 empty] | 0.02401669 | 0.2267099
[5 empty] | 0.02393647 | 0.2284103
[5 empty] | 0.02386378 | 0.2301107