## 1
Общество с ограниченной ответственностью "Инженерная геология" (ООО "ИнжГео") | [11 empty] | Общество с ограниченной ответственностью "Инженерная геология" (ООО "ИнжГео")
Юр. адрес: 117279, г. Москва, ул. Миклухо-Маклая, 36 а, этаж 5, пом. XXIII к. 76-84 | [11 empty] | Юр. адрес: 117279, г. Москва, ул. Миклухо-Маклая, 36 а, этаж 5, пом. XXIII к. 76-84 | [8 empty] | нагр |  |  | X0 | Y0 | R |  | нагр |  |  |  | X0 | Y0 | R | нагр |  |  |  | X0 | Y0 | R |  | нагр |  |  |  | X0 | Y0 | R
Телефон/факс +7 (495) 132-30-00, Адрес электронной почты inbox@inj-geo.ru | [11 empty] | Телефон/факс +7 (495) 132-30-00, Адрес электронной почты inbox@inj-geo.ru | [12 empty] | 0 | [7 empty] | 0 | [6 empty] | 0 | [7 empty] | 0
[21 empty] | девиатор | [6 empty] | девиатор | [6 empty] | девиатор | [7 empty] | девиатор
Испытательная лаборатория ООО «ИнжГео» | [11 empty] | Испытательная лаборатория ООО «ИнжГео» | [8 empty] | x0 | Угол | X | Y |  |  |  | x0 |  | Угол | X | Y |  |  | x0 |  | Угол | X | Y |  |  |  | x0 |  | Угол | X | Y
Адрес места осуществления деятельности лаборатории: г. Москва, просп. Вернадского, д. 51, стр. 1 | [11 empty] | Адрес места осуществления деятельности лаборатории: г. Москва, просп. Вернадского, д. 51, стр. 1 | [9 empty] | 0 | [7 empty] | 0 | [6 empty] | 0 | [7 empty] | 0
Телефон +7(910)4557682, E-mail: slg85@mail.ru | [11 empty] | Телефон +7(910)4557682, E-mail: slg85@mail.ru | [9 empty] | 5 | [7 empty] | 5 | [6 empty] | 5 | [7 empty] | 5
[22 empty] | 10 | [7 empty] | 10 | [6 empty] | 10 | [7 empty] | 10
[12 empty] | Протокол испытаний № 13-63/120 от 26-02-2023 | [9 empty] | 15 | [7 empty] | 15 | [6 empty] | 15 | [7 empty] | 15
[22 empty] | 20 | [7 empty] | 20 | [6 empty] | 20 | [7 empty] | 20
[12 empty] | Наименование и адрес заказчика: Переход трубопровода через р. Енисей | [9 empty] | 25 | [7 empty] | 25 | [6 empty] | 25 | [7 empty] | 25
[12 empty] | Наименование объекта: ООО Регионстрой | [9 empty] | 30 | [7 empty] | 30 | [6 empty] | 30 | [7 empty] | 30
Наименование используемого метода/методики: ГОСТ 12248.4-2020 | [11 empty] | Наименование используемого метода/методики: ГОСТ 12248.3-2020 | [9 empty] | 35 | [7 empty] | 35 | [6 empty] | 35 | [7 empty] | 35
Условия проведения испытания: температура окружающей среды (18 - 25)0С, влажность воздуха (40 - 75)% | [11 empty] | Условия проведения испытания: температура окружающей среды (18 - 25)0С, влажность воздуха (40 - 75)% | [9 empty] | 40 | [7 empty] | 40 | [6 empty] | 40 | [7 empty] | 40
[12 empty] | Дата получение объекта подлежащего испытаниям: 30-01-2023 | [9 empty] | 45 | [7 empty] | 45 | [6 empty] | 45 | [7 empty] | 45
[12 empty] | Дата испытания: 25.10.2022-19.11.2120 | [9 empty] | 50 | [7 empty] | 50 | [6 empty] | 50 | [7 empty] | 50
[22 empty] | 55 | [7 empty] | 55 | [6 empty] | 55 | [7 empty] | 55
Испытание грунтов методом трехосного сжатия | [11 empty] | Испытание грунтов методом трехосного сжатия | [9 empty] | 60 | [7 empty] | 60 | [6 empty] | 60 | [7 empty] | 60
[22 empty] | 65 | [7 empty] | 65 | [6 empty] | 65 | [7 empty] | 65
Лабораторный номер: | [6 empty] | We, д.е. = |  |  |  |  | Лабораторный номер: |  | 1155 |  |  |  | We, д.е. = | 0.461411258 |  |  | 70 | [7 empty] | 70 | [6 empty] | 70 | [7 empty] | 70
Номер скважины: | [6 empty] | ρ, г/см3 = |  |  |  |  | Номер скважины: |  | BH-057 |  |  |  | ρ, г/см3 = | 1.52 |  |  | 75 | [7 empty] | 75 | [6 empty] | 75 | [7 empty] | 75
Глубина отбора, м: | [6 empty] | ρs, г/см3 = |  |  |  |  | Глубина отбора, м: |  | 2.6 |  |  |  | ρs, г/см3 = | 2.74 |  |  | 80 | [7 empty] | 80 | [6 empty] | 80 | [7 empty] | 80
Наименование грунта: | [6 empty] | e, д.е. = |  |  |  |  | Наименование грунта: |  | Суглинок, после оттаивания текучий, легкий пылеватый |  |  |  | e, д.е. = | 1.634386 |  |  | 85 | [7 empty] | 85 | [6 empty] | 85 | [7 empty] | 85
Схема проведения опыта: | [6 empty] | IL, д.е. = |  |  |  |  | Схема проведения опыта: |  | КД |  |  |  | IL, д.е. = | 2.869 |  |  | 90 | [7 empty] | 90 | [6 empty] | 90 | [7 empty] | 90
[22 empty] | 95 | [7 empty] | 95 | [6 empty] | 95 | [7 empty] | 95
[22 empty] | 100 | [7 empty] | 100 | [6 empty] | 100 | [7 empty] | 100
Результаты испытаний | [11 empty] | Результаты испытаний | [9 empty] | 105 | [7 empty] | 105 | [6 empty] | 105 | [7 empty] | 105
[22 empty] | 110 | [7 empty] | 110 | [6 empty] | 110 | [7 empty] | 110
[22 empty] | 115 | [7 empty] | 115 | [6 empty] | 115 | [7 empty] | 115
[22 empty] | 120 | [7 empty] | 120 | [6 empty] | 120 | [7 empty] | 120
[22 empty] | 125 | [7 empty] | 125 | [6 empty] | 125 | [7 empty] | 125
[22 empty] | 130 | [7 empty] | 130 | [6 empty] | 130 | [7 empty] | 130
[22 empty] | 135 | [7 empty] | 135 | [6 empty] | 135 | [7 empty] | 135
[22 empty] | 140 | [7 empty] | 140 | [6 empty] | 140 | [7 empty] | 140
[22 empty] | 145 | [7 empty] | 145 | [6 empty] | 145 | [7 empty] | 145
[22 empty] | 150 | [7 empty] | 150 | [6 empty] | 150 | [7 empty] | 150
[22 empty] | 155 | [7 empty] | 155 | [6 empty] | 155 | [7 empty] | 155
[22 empty] | 160 | [7 empty] | 160 | [6 empty] | 160 | [7 empty] | 160
[22 empty] | 165 | [7 empty] | 165 | [6 empty] | 165 | [7 empty] | 165
[22 empty] | 170 | [7 empty] | 170 | [6 empty] | 170 | [7 empty] | 170
[22 empty] | 175 | [7 empty] | 175 | [6 empty] | 175 | [7 empty] | 175
[22 empty] | 180 | [7 empty] | 180 | [6 empty] | 180 | [7 empty] | 180
[13 empty] | Давление в камере, Мпа σ3 | Вертикальная нагрузка, Мпа σ1 | Поровое давление, Мпа u
| K0, д.е. | 0.7580781 |  |  |  |  | Коэфф. Точки | [5 empty] | 0.05 | 0.09215206 | [5 empty] | 1 | [6 empty] | σ3,кПа | σ1,кПа | u, кПа |  |  |  | 4
| q_zg, МПа | 0.03790391 | [10 empty] | 0.15 | 0.2559771 | [27 empty] | δ3, Мпа | δ1-δ3, МПа | δ1, МПа | δ1, КПа
|  |  | Модуль деформации, МПа: | [9 empty] | 0.25 | 0.4198022 | [21 empty] | С, МПа:
|  |  | Е0= |  | Точки модуля (полное напр.), МПа |  |  |  | 0.03790391 | 0.06064625 | [25 empty] | φ, град:
|  |  | E50 = |  | qf (полное напр.), МПа |  |  |  | 0.08474234 | [26 empty] | E, Мпа
|  |  | Коэф. Поперечной деформации, ϑ = | [9 empty] | Эффективные значения угла внутреннего трения и удельного сцепления ϕ', С' | [13 empty] | x | 0
[13 empty] | ϕ', град. = | 14 | [12 empty] | y |  |  |  | С, кПа | φ,°
[13 empty] | С', МПа = | 0.004
| Исполнитель: | [6 empty] | Морозов Д.С. |  |  |  |  | Исполнитель: |  |  |  |  | Морозов Д.С.
| Начальник исп. лаборатории: | [6 empty] | Семиколенова Л.Г. |  |  |  |  | Начальник исп. лаборатории: |  |  |  |  | Семиколенова Л.Г.
Лист 1 , всего листов 2 | [11 empty] | Лист 2 , всего листов 2
Частичное воспроизведение протокола испытаний без письменного разрешения ООО «ИнжГео» ЗАПРЕЩАЕТСЯ | [11 empty] | Частичное воспроизведение протокола испытаний без письменного разрешения ООО «ИнжГео» ЗАПРЕЩАЕТСЯ
[5 empty] | второй график |  | первый график | [9 empty] | К Пуассона
dev50 | epsE50 | ind | devE0 | epsE0 | dev | eps | sigma |  | dev1 | eps1 | dev2 | eps2 | dev3 | eps3 |  | Глины
0.03474234 | 0.02432671 |  |  |  | 0 | 0 |  |  | 0 | 0 | 0 | 0 | 0 | 0 |  | < 0 | 0,20-0,30
ind |  |  |  |  | 0.001374373 | 0.0007503961 |  |  | 0.001326986 | 0.0008219152 | 0.004460457 | 0.000805303 | 0.008026586 | 0.0008119428 |  | 0-0,25 | 0,30-0,38
2 |  |  |  |  | 0.002729991 | 0.001500792 |  |  | 0.00303925 | 0.00164383 | 0.008535985 | 0.001610606 | 0.01554441 | 0.001623886 |  | 0,25< | 0,38-0,45
E0 |  |  |  |  | 0.004066761 | 0.002251188 |  |  | 0.00411042 | 0.002465746 | 0.01332828 | 0.002415909 | 0.02378849 | 0.002435828 |  | Суглинки | 0,35-0,37
epsE0 | devE0 |  |  |  | 0.005384589 | 0.003001584 |  |  | 0.005614127 | 0.003287661 | 0.01713906 | 0.003221212 | 0.03069388 | 0.003247771 |  | Пески и супеси | 0,30-0,35
0.0142033 | 0.02274234 |  |  |  | 0.006683382 | 0.00375198 |  |  | 0.006923999 | 0.004109576 | 0.02137 | 0.004026515 | 0.0377956 | 0.004059714
[5 empty] | 0.007963047 | 0.004502376 |  |  | 0.008113667 | 0.004931491 | 0.02532281 | 0.004831818 | 0.04452869 | 0.004871657
График E50 |  | График E |  |  | 0.00922349 | 0.005252773 |  |  | 0.00905676 | 0.005753406 | 0.028 | 0.005604768 | 0.05182818 | 0.0056836
eps | q | sigma |  |  | 0.01046462 | 0.006003169 |  |  | 0.01 | 0.0062453125 | 0.03046878 | 0.006442424 | 0.0573291 | 0.006495542
Горизонтальная линия E50 |  | Касательная |  |  | 0.01168634 | 0.006753565 |  |  | 0.01093266 | 0.007397237 | 0.03234343 | 0.007247727 | 0.06176649 | 0.007307485
0 |  | a | b |  | 0.01288856 | 0.007503961 |  |  | 0.01157009 | 0.008219152 | 0.03444519 | 0.00805303 | 0.06637538 | 0.008119428
|  |  | 0 |  | 0.01407118 | 0.008254357 |  |  | 0.01225537 | 0.009041067 | 0.03569572 | 0.008858334 | 0.0696908 | 0.008931371
Вертикальная линия E50 |  | p1 и p2 |  |  | 0.01523411 | 0.009004753 |  |  | 0.01319444 | 0.009862983 | 0.03801671 | 0.009663637 | 0.07234779 | 0.009743314
| 0 | 0 |  |  | 0.01637727 | 0.009755149 |  |  | 0.01379327 | 0.0106849 | 0.03952981 | 0.01046894 | 0.074 | 0.01015721
[5 empty] | 0.01750054 | 0.01050555 |  |  | 0.0140578 | 0.01150681 | 0.0410567 | 0.01127424 | 0.07471593 | 0.0113672
Касательная линия E50 |  |  |  |  | 0.01860385 | 0.01125594 |  |  | 0.01479399 | 0.01232873 | 0.04221905 | 0.01207955 | 0.07603978 | 0.01217914
0 | 0 | Горизонтальная 1 |  |  | 0.0196871 | 0.01200634 |  |  | 0.0154078 | 0.01315064 | 0.04333854 | 0.01288485 | 0.07668228 | 0.01299108
[5 empty] | 0.0207502 | 0.01275673 |  |  | 0.01570517 | 0.01397256 | 0.04473682 | 0.01369015 | 0.07869186 | 0.01380303
Горизонтальная линия qкр |  |  |  |  | 0.02179304 | 0.01350713 |  |  | 0.01639207 | 0.01479447 | 0.04693558 | 0.01449545 | 0.07951699 | 0.01461497
Горизонтальная линия q |  | Горизонтальная 2 |  |  | 0.02274234 | 0.0142033 |  |  | 0.01667444 | 0.01561639 | 0.04775648 | 0.01530076 | 0.0795061 | 0.01542691
0 |  | 0 |  |  | 0.02382156 | 0.01500792 |  |  | 0.01695825 | 0.0164383 | 0.0493212 | 0.01610606 | 0.08030766 | 0.01623886
[5 empty] | 0.02481314 | 0.01575832 |  |  | 0.01764944 | 0.01726022 | 0.0504514 | 0.01691136 | 0.08067012 | 0.0170508
Вертикальная линия q |  |  |  |  | 0.02578913 | 0.01650871 |  |  | 0.01825397 | 0.01808213 | 0.05298856 | 0.01767789 | 0.08194192 | 0.01786274
| 0 |  |  |  | 0.02674836 | 0.01725911 |  |  | 0.01847779 | 0.01890405 | 0.05388638 | 0.01852197 | 0.08217151 | 0.01867468
[5 empty] | 0.02768966 | 0.01800951 |  |  | 0.01942686 | 0.01972597 | 0.05629698 | 0.01932727 | 0.08490109 | 0.01942248
[5 empty] | 0.02861186 | 0.0187599 |  |  | 0.01960713 | 0.02054788 | 0.05809084 | 0.02013258 | 0.08616979 | 0.02029857
[5 empty] | 0.0295138 | 0.0195103 |  |  | 0.02032456 | 0.0213698 | 0.06035826 | 0.02093788 | 0.08810177 | 0.02111051
[5 empty] | 0.03039431 | 0.02026069 |  |  | 0.02107603 | 0.02193773 | 0.06238952 | 0.02174318 | 0.08937343 | 0.02192246
[5 empty] | 0.03125221 | 0.02101109 |  |  | 0.02181984 | 0.02301363 | 0.0644749 | 0.02254849 | 0.09245446 | 0.0227344
[5 empty] | 0.03208634 | 0.02176149 |  |  | 0.02242486 | 0.02383554 | 0.0662047 | 0.02335379 | 0.09551455 | 0.02354634
[5 empty] | 0.03289553 | 0.02251188 |  |  | 0.0235935 | 0.02465746 | 0.0681692 | 0.02415909 | 0.09892337 | 0.02435828
[5 empty] | 0.03367861 | 0.02326228 |  |  | 0.02451746 | 0.02547937 | 0.07075869 | 0.02496439 | 0.1021506 | 0.02517023
[5 empty] | 0.03474234 | 0.02432671 |  |  | 0.02558845 | 0.02630129 | 0.07246346 | 0.0257697 | 0.1059659 | 0.02598217
[5 empty] | 0.03516892 | 0.02476307 |  |  | 0.02639818 | 0.0271232 | 0.0752738 | 0.026575 | 0.1090391 | 0.02679411
[5 empty] | 0.03591072 | 0.02551347 |  |  | 0.02763833 | 0.02794512 | 0.07707999 | 0.0273803 | 0.1123397 | 0.02760606
[5 empty] | 0.03665866 | 0.02626386 |  |  | 0.02860062 | 0.02876703 | 0.07887232 | 0.02818561 | 0.1164374 | 0.028418
[5 empty] | 0.03740775 | 0.02701426 |  |  | 0.02967676 | 0.02958895 | 0.08184108 | 0.02899091 | 0.120702 | 0.02922994
[5 empty] | 0.03815298 | 0.02776465 |  |  | 0.03055844 | 0.03041086 | 0.08317656 | 0.02979621 | 0.1251031 | 0.03004188
[5 empty] | 0.03888937 | 0.02851505 |  |  | 0.03183737 | 0.03123278 | 0.08576904 | 0.03060152 | 0.1280104 | 0.03085383
[5 empty] | 0.03961194 | 0.02926545 |  |  | 0.03300525 | 0.03205469 | 0.08790881 | 0.03140682 | 0.1327936 | 0.03166577
[5 empty] | 0.04031569 | 0.03001584 |  |  | 0.03375379 | 0.03287661 | 0.08968617 | 0.03221212 | 0.1365223 | 0.03247771
[5 empty] | 0.04099564 | 0.03076624 |  |  | 0.0347747 | 0.03369852 | 0.09119139 | 0.03301742 | 0.1399663 | 0.03328965
[5 empty] | 0.04164678 | 0.03151664 |  |  | 0.03605966 | 0.03452044 | 0.09301477 | 0.03382273 | 0.1434953 | 0.0341016
[5 empty] | 0.04226415 | 0.03226703 |  |  | 0.0370004 | 0.03534235 | 0.0947466 | 0.03462803 | 0.1485788 | 0.03491354
[5 empty] | 0.04284273 | 0.03301743 |  |  | 0.03788861 | 0.03616427 | 0.09707715 | 0.03543333 | 0.1510867 | 0.03572548
[5 empty] | 0.04337756 | 0.03376782 |  |  | 0.03871599 | 0.03698618 | 0.09819673 | 0.03623864 | 0.1544885 | 0.03653743
[5 empty] | 0.04386362 | 0.03451822 |  |  | 0.03927426 | 0.0378081 | 0.09929561 | 0.03704394 | 0.157954 | 0.03734937
[5 empty] | 0.04429595 | 0.03526862 |  |  | 0.03985511 | 0.03863001 | 0.1013641 | 0.03784924 | 0.1596528 | 0.03816131
[5 empty] | 0.04466954 | 0.03601901 |  |  | 0.04055024 | 0.03945193 | 0.1024925 | 0.03865455 | 0.1618547 | 0.03897325
[5 empty] | 0.0449794 | 0.03676941 |  |  | 0.04095137 | 0.04027385 | 0.103071 | 0.03945985 | 0.1648293 | 0.0397852
[5 empty] | 0.04523803 | 0.0375198 |  |  | 0.0414502 | 0.04109576 | 0.10439 | 0.04026515 | 0.1661463 | 0.04059714
[5 empty] | 0.04549046 | 0.0382702 |  |  | 0.04163842 | 0.04191768 | 0.1041397 | 0.04107046 | 0.1683754 | 0.04140908
[5 empty] | 0.04573925 | 0.0390206 |  |  | 0.04215206 | 0.04273959 | 0.1053105 | 0.04187576 | 0.1679862 | 0.04222103
[5 empty] | 0.04598433 | 0.03977099 |  |  | 0.04195187 | 0.04356151 | 0.1059771 | 0.04268106 | 0.1698022 | 0.04303297
[5 empty] | 0.04622565 | 0.04052139 |  |  | 0.04194388 | 0.04438342 | 0.105077 | 0.04348636 | 0.1681938 | 0.04384491
[5 empty] | 0.04646313 | 0.04127178 |  |  | 0.04192445 | 0.04520534 | 0.1055656 | 0.04429167 | 0.1689331 | 0.04465685
[5 empty] | 0.04669671 | 0.04202218 |  |  | 0.04189399 | 0.04602725 | 0.1055352 | 0.04509697 | 0.1692157 | 0.0454688
[5 empty] | 0.04692633 | 0.04277258 |  |  | 0.04175289 | 0.04684917 | 0.1057865 | 0.04590227 | 0.168344 | 0.04628074
[5 empty] | 0.04715191 | 0.04352297 |  |  | 0.04190155 | 0.04767108 | 0.1055198 | 0.04670758 | 0.1683201 | 0.04709268
[5 empty] | 0.04737339 | 0.04427337 |  |  | 0.04194038 | 0.048493 | 0.1051358 | 0.04751288 | 0.1681462 | 0.04790463
[5 empty] | 0.0475907 | 0.04502376 |  |  | 0.04176978 | 0.04931491 | 0.1046351 | 0.04831818 | 0.1680247 | 0.04871657
[5 empty] | 0.04780378 | 0.04577416 |  |  | 0.04179015 | 0.05013683 | 0.1046181 | 0.04912349 | 0.1672578 | 0.04952851
[5 empty] | 0.04801257 | 0.04652456 |  |  | 0.04140189 | 0.05095874 | 0.1050854 | 0.04992879 | 0.1666477 | 0.05034045
[5 empty] | 0.04821699 | 0.04727495 |  |  | 0.04130541 | 0.05178066 | 0.1046376 | 0.05073409 | 0.1660968 | 0.0511524
[5 empty] | 0.04841699 | 0.04802535 |  |  | 0.0411011 | 0.05260257 | 0.1045751 | 0.0515394 | 0.1653071 | 0.05196434
[5 empty] | 0.04861248 | 0.04877575 |  |  | 0.04118936 | 0.05342449 | 0.1038987 | 0.0523447 | 0.166181 | 0.05277628
[5 empty] | 0.04880342 | 0.04952614 |  |  | 0.0410706 | 0.0542464 | 0.1043087 | 0.05315 | 0.1658208 | 0.05358822
[5 empty] | 0.04898973 | 0.05027654 |  |  | 0.04074522 | 0.05506832 | 0.1042058 | 0.0539553 | 0.1638286 | 0.05440017
[5 empty] | 0.04917135 | 0.05102693 |  |  | 0.04061362 | 0.05589023 | 0.1034904 | 0.05476061 | 0.1637068 | 0.05521211
[5 empty] | 0.0493482 | 0.05177733 |  |  | 0.0408762 | 0.05671215 | 0.1030632 | 0.05556591 | 0.1626576 | 0.05602405
[5 empty] | 0.04952023 | 0.05252773 |  |  | 0.04043337 | 0.05753406 | 0.1032246 | 0.05637121 | 0.1619832 | 0.056836
[5 empty] | 0.04968737 | 0.05327812 |  |  | 0.04028551 | 0.05835598 | 0.1029753 | 0.05717652 | 0.1620858 | 0.05764794
[5 empty] | 0.04984956 | 0.05402852 |  |  | 0.04043305 | 0.0591779 | 0.1028157 | 0.05798182 | 0.1612678 | 0.05845988
[5 empty] | 0.05000672 | 0.05477891 |  |  | 0.04017637 | 0.05999981 | 0.1025464 | 0.05878712 | 0.1611314 | 0.05927182
[5 empty] | 0.05015879 | 0.05552931 |  |  | 0.04011588 | 0.06082173 | 0.102268 | 0.05959243 | 0.1596788 | 0.06008377
[5 empty] | 0.0503057 | 0.05627971 |  |  | 0.03955198 | 0.06164364 | 0.101581 | 0.06039773 | 0.1589123 | 0.06089571
[5 empty] | 0.0504474 | 0.0570301 |  |  | 0.03938508 | 0.06246556 | 0.1017859 | 0.06120303 | 0.1572342 | 0.06170765
[5 empty] | 0.0505838 | 0.0577805 |  |  | 0.03951556 | 0.06328747 | 0.1016833 | 0.06200833 | 0.1566466 | 0.0625196
[5 empty] | 0.05071486 | 0.05853089 |  |  | 0.03944385 | 0.06410939 | 0.1006737 | 0.06281364 | 0.1560518 | 0.06333154
[5 empty] | 0.05084049 | 0.05928129 |  |  | 0.03897032 | 0.0649313 | 0.1003577 | 0.06361894 | 0.1551521 | 0.06414348
[5 empty] | 0.05096064 | 0.06003169 |  |  | 0.0389954 | 0.06575322 | 0.1006359 | 0.06442424 | 0.1554497 | 0.06495542
[5 empty] | 0.05107524 | 0.06078208 |  |  | 0.03851947 | 0.06657513 | 0.1006087 | 0.06522955 | 0.153547 | 0.06576737
[5 empty] | 0.05118422 | 0.06153248 |  |  | 0.03844295 | 0.06739705 | 0.09927667 | 0.06603485 | 0.153446 | 0.06657931
[5 empty] | 0.05128752 | 0.06228287 |  |  | 0.03856623 | 0.06821896 | 0.09924044 | 0.06684015 | 0.1522491 | 0.06739125
[5 empty] | 0.05138507 | 0.06303327 |  |  | 0.03838971 | 0.06904088 | 0.09910051 | 0.06764546 | 0.1514586 | 0.0682032
[5 empty] | 0.0514768 | 0.06378367 |  |  | 0.03791379 | 0.06986279 | 0.09895742 | 0.06845076 | 0.1512766 | 0.06901514
[5 empty] | 0.05156265 | 0.06453406 |  |  | 0.03773889 | 0.07068471 | 0.09881172 | 0.06925606 | 0.1508054 | 0.06982708
[5 empty] | 0.05164256 | 0.06528446 |  |  | 0.03766539 | 0.07150662 | 0.09846396 | 0.07006137 | 0.1485473 | 0.07063902
[5 empty] | 0.05171645 | 0.06603485 |  |  | 0.0374937 | 0.07232854 | 0.09761469 | 0.07086667 | 0.1485046 | 0.07145097
[5 empty] | 0.05178426 | 0.06678525 |  |  | 0.03732422 | 0.07315045 | 0.09696443 | 0.07167197 | 0.1476794 | 0.07226291
[5 empty] | 0.05184593 | 0.06753565 |  |  | 0.03695735 | 0.07397237 | 0.09701375 | 0.07247727 | 0.147374 | 0.07307485
[5 empty] | 0.05190138 | 0.06828604 |  |  | 0.0371935 | 0.07479428 | 0.09636319 | 0.07328258 | 0.1461907 | 0.07388679
[5 empty] | 0.05195056 | 0.06903644 |  |  | 0.03693306 | 0.0756162 | 0.09621328 | 0.07408788 | 0.1457317 | 0.07469874
[5 empty] | 0.0519934 | 0.06978684 |  |  | 0.03677242 | 0.07643811 | 0.09575118 | 0.07489318 | 0.1447914 | 0.07551068
[5 empty] | 0.05202983 | 0.07053723 |  |  | 0.03650513 | 0.07726003 | 0.09525507 | 0.07569849 | 0.1451574 | 0.07632262
[5 empty] | 0.05205978 | 0.07128763 |  |  | 0.03633149 | 0.07808195 | 0.09472631 | 0.07650379 | 0.1440286 | 0.07713457
[5 empty] | 0.05208319 | 0.07203802 |  |  | 0.03595191 | 0.07890386 | 0.09456665 | 0.07730909 | 0.1433042 | 0.07794651
[5 empty] | 0.05209999 | 0.07278842 |  |  | 0.03586681 | 0.07972578 | 0.09427787 | 0.0781144 | 0.1430835 | 0.07875845
[5 empty] | 0.05211012 | 0.07353882 |  |  | 0.0357766 | 0.08054769 | 0.09326172 | 0.0789197 | 0.1413656 | 0.07957039
[5 empty] | 0.05211351 | 0.07428921 |  |  | 0.03548171 | 0.08136961 | 0.09321995 | 0.079725 | 0.1420497 | 0.08038234
[5 empty] | 0.05211351 | 0.07428921 |  |  | 0.03558255 | 0.08219152 | 0.09275432 | 0.0805303 | 0.1413351 | 0.08119428
[5 empty] | 0.05124462 | 0.07428894 |  |  | 0.03527955 | 0.08301344 | 0.0923666 | 0.08133561 | 0.1400209 | 0.08200622
[5 empty] | 0.05038534 | 0.07428867 |  |  | 0.0350731 | 0.08383535 | 0.09165854 | 0.08214091 | 0.1402063 | 0.08281817
[5 empty] | 0.04953611 | 0.07428841 |  |  | 0.03476365 | 0.08465727 | 0.0910319 | 0.08294621 | 0.1394905 | 0.08363011
[5 empty] | 0.04869735 | 0.07428814 |  |  | 0.03445159 | 0.08547918 | 0.09038844 | 0.08375152 | 0.1376728 | 0.08444205
[5 empty] | 0.04786951 | 0.07428787 |  |  | 0.03423736 | 0.0863011 | 0.08952991 | 0.08455682 | 0.1373523 | 0.08525399
[5 empty] | 0.047053 | 0.0742876 |  |  | 0.03422136 | 0.08712301 | 0.08825809 | 0.08536212 | 0.1368282 | 0.08606594
[5 empty] | 0.04624826 | 0.07428733 |  |  | 0.03380402 | 0.08794493 | 0.08847472 | 0.08616743 | 0.1366998 | 0.08687788
[5 empty] | 0.04545572 | 0.07428706 |  |  | 0.03368575 | 0.08876684 | 0.08718156 | 0.08697273 | 0.1365661 | 0.08768982
[5 empty] | 0.04467582 | 0.07428679 |  |  | 0.03356696 | 0.08958876 | 0.08658037 | 0.08777803 | 0.1346265 | 0.08850177
[5 empty] | 0.04390897 | 0.07428653 |  |  | 0.03344809 | 0.09041067 | 0.08597292 | 0.08858334 | 0.1347801 | 0.08931371
[5 empty] | 0.04315561 | 0.07428626 |  |  | 0.03322953 | 0.09123259 | 0.08486096 | 0.08938864 | 0.1336261 | 0.09012565
[5 empty] | 0.04241617 | 0.07428599 |  |  | 0.03261172 | 0.0920545 | 0.08434624 | 0.09019394 | 0.1339637 | 0.09093759
[5 empty] | 0.04169108 | 0.07428572 |  |  | 0.03269507 | 0.09287642 | 0.08383054 | 0.09099924 | 0.1328921 | 0.09174954
[5 empty] | 0.04098077 | 0.07428545 |  |  | 0.03217999 | 0.09369833 | 0.08301559 | 0.09180455 | 0.1326105 | 0.09256148
[5 empty] | 0.04028568 | 0.07428518 |  |  | 0.03236691 | 0.09452025 | 0.08220318 | 0.09260985 | 0.1312182 | 0.09337342
[5 empty] | 0.03960622 | 0.07428492 |  |  | 0.03195624 | 0.09534216 | 0.08189505 | 0.09341515 | 0.1301142 | 0.09418536
[5 empty] | 0.03894284 | 0.07428465 |  |  | 0.0317484 | 0.09616408 | 0.08129295 | 0.09422046 | 0.1295979 | 0.09499731
[5 empty] | 0.03829596 | 0.07428438 |  |  | 0.0313438 | 0.09698599 | 0.08059866 | 0.09502576 | 0.1296683 | 0.09580925
[5 empty] | 0.03766601 | 0.07428411 |  |  | 0.03114286 | 0.09780791 | 0.07971393 | 0.09583106 | 0.1280247 | 0.09662119
[5 empty] | 0.03705342 | 0.07428384 |  |  | 0.03134601 | 0.09862983 | 0.07894052 | 0.09663637 | 0.1274664 | 0.09743314
[5 empty] | 0.03645863 | 0.07428357 |  |  | 0.03115366 | 0.09945174 | 0.07878019 | 0.09744167 | 0.1267924 | 0.09824508
[5 empty] | 0.03588206 | 0.0742833 |  |  | 0.03076622 | 0.1002737 | 0.07713469 | 0.09824697 | 0.126202 | 0.09905702
[5 empty] | 0.03532414 | 0.07428304 |  |  | 0.03038411 | 0.1010956 | 0.07720578 | 0.09905227 | 0.1245945 | 0.09986896
[5 empty] | 0.03478531 | 0.07428277 |  |  | 0.03020776 | 0.1019175 | 0.07689523 | 0.09985758 | 0.1240689 | 0.1006809
[5 empty] | 0.03426423 | 0.0742825 |  |  | 0.03043757 | 0.1027394 | 0.07630479 | 0.1006629 | 0.1240245 | 0.1014929
[5 empty] | 0.0337508 | 0.07428223 |  |  | 0.02987397 | 0.1035613 | 0.07533622 | 0.1014682 | 0.1225604 | 0.1023048
[5 empty] | 0.03324369 | 0.07428196 |  |  | 0.03011737 | 0.1043832 | 0.07449128 | 0.1022735 | 0.122076 | 0.1031167
[5 empty] | 0.03274333 | 0.07428169 |  |  | 0.02956629 | 0.1052051 | 0.07445726 | 0.1030788 | 0.1209307 | 0.1039287
[5 empty] | 0.03225014 | 0.07428142 |  |  | 0.02941838 | 0.1060271 | 0.07381689 | 0.1038841 | 0.1201808 | 0.1047406
[5 empty] | 0.03176457 | 0.07428116 |  |  | 0.0296735 | 0.106849 | 0.07287095 | 0.1046894 | 0.1192334 | 0.1055526
[5 empty] | 0.03128704 | 0.07428089 |  |  | 0.02953151 | 0.1076709 | 0.07222031 | 0.1054947 | 0.1178957 | 0.1063645
[5 empty] | 0.03081797 | 0.07428062 |  |  | 0.02929226 | 0.1084928 | 0.07216582 | 0.1063 | 0.1168747 | 0.1071764
[5 empty] | 0.03035781 | 0.07428035 |  |  | 0.02925562 | 0.1093147 | 0.07100833 | 0.1071053 | 0.1145776 | 0.1079884
[5 empty] | 0.02990698 | 0.07428008 |  |  | 0.02872144 | 0.1101366 | 0.0705487 | 0.1079106 | 0.1124116 | 0.1088003
[5 empty] | 0.0294659 | 0.07427981 |  |  | 0.02878959 | 0.1109586 | 0.06978779 | 0.1087159 | 0.1120838 | 0.1096123
[5 empty] | 0.02903502 | 0.07427954 |  |  | 0.02875992 | 0.1117805 | 0.06922644 | 0.1095212 | 0.1105013 | 0.1104242
[5 empty] | 0.02861476 | 0.07427928 |  |  | 0.02853231 | 0.1126024 | 0.06946552 | 0.1103265 | 0.1078712 | 0.1112362
[5 empty] | 0.02820556 | 0.07427901 |  |  | 0.02850659 | 0.1134243 | 0.06910588 | 0.1111318 | 0.1073009 | 0.1120481
[5 empty] | 0.02780783 | 0.07427874 |  |  | 0.02818265 | 0.1142462 | 0.06784838 | 0.1119371 | 0.1050972 | 0.11286
[5 empty] | 0.02742202 | 0.07427847 |  |  | 0.02796033 | 0.1150681 | 0.06699386 | 0.1127424 | 0.1032675 | 0.113672
[5 empty] | 0.02704855 | 0.0742782 |  |  | 0.0281395 | 0.11589 | 0.0667432 | 0.1135477 | 0.1010188 | 0.1144839
[5 empty] | 0.02668785 | 0.07427793 |  |  | 0.02802002 | 0.116712 | 0.06659723 | 0.114353 | 0.09995832 | 0.1152959
[5 empty] | 0.02634036 | 0.07427766 |  |  | 0.02770174 | 0.1175339 | 0.06535683 | 0.1151583 | 0.09819315 | 0.1161078
[5 empty] | 0.0260065 | 0.0742774 |  |  | 0.02788453 | 0.1183558 | 0.06532283 | 0.1159636 | 0.09563046 | 0.1169198
[5 empty] | 0.0256867 | 0.07427713 |  |  | 0.02766825 | 0.1191777 | 0.0646961 | 0.1167689 | 0.09397737 | 0.1177317
[5 empty] | 0.0253814 | 0.07427686 |  |  | 0.02755276 | 0.1199996 | 0.0641775 | 0.1175742 | 0.09264105 | 0.1185436
[5 empty] | 0.02509102 | 0.07427659 |  |  | 0.02713791 | 0.1208215 | 0.06386787 | 0.1183795 | 0.09112861 | 0.1193556
[5 empty] | 0.024816 | 0.07427632 |  |  | 0.02702357 | 0.1216435 | 0.06356808 | 0.1191849 | 0.08944722 | 0.1201675
[5 empty] | 0.02455676 | 0.07427605 |  |  | 0.0270096 | 0.1224654 | 0.06277898 | 0.1199902 | 0.087004 | 0.1209795
[5 empty] | 0.02455676 | 0.07427605 |  |  | 0.02699586 | 0.1232873 | 0.06190142 | 0.1207955 | 0.08640611 | 0.1217914
[5 empty] | 0.02394586 | 0.07414855 |  |  | 0.02688221 | 0.1241092 | 0.06143626 | 0.1216008 | 0.08466067 | 0.1226034
[5 empty] | 0.02334167 | 0.07402105 |  |  | 0.0266685 | 0.1249311 | 0.06088435 | 0.1224061 | 0.08307485 | 0.1234153
[5 empty] | 0.02274447 | 0.07389355 |  |  | 0.0266546 | 0.125753 | 0.06124655 | 0.1232114 | 0.08135576 | 0.1242272
[5 empty] | 0.02215456 | 0.07376605 |  |  | 0.02664038 | 0.1265749 | 0.06102373 | 0.1240167 | 0.08021057 | 0.1250392
[5 empty] | 0.02157221 | 0.07363855 |  |  | 0.02632568 | 0.1273969 | 0.06031672 | 0.124822 | 0.07994641 | 0.1258511
[5 empty] | 0.02099772 | 0.07351105 |  |  | 0.02631037 | 0.1282188 | 0.05992638 | 0.1256273 | 0.07807042 | 0.1266631
[5 empty] | 0.02043138 | 0.07338354 |  |  | 0.02609431 | 0.1290407 | 0.05915358 | 0.1264326 | 0.07638974 | 0.127475
[5 empty] | 0.01987348 | 0.07325604 |  |  | 0.02617736 | 0.1298626 | 0.05939917 | 0.1272379 | 0.07511152 | 0.128287
[5 empty] | 0.01932431 | 0.07312854 |  |  | 0.02575938 | 0.1306845 | 0.05846399 | 0.1280432 | 0.07564289 | 0.1290989
[5 empty] | 0.01878416 | 0.07300104 |  |  | 0.02574023 | 0.1315064 | 0.05804892 | 0.1288485 | 0.074691 | 0.1299108
[5 empty] | 0.01825331 | 0.07287354 |  |  | 0.02571977 | 0.1323283 | 0.0578548 | 0.1296538 | 0.07376299 | 0.1307228
[5 empty] | 0.01773206 | 0.07274604 |  |  | 0.02579785 | 0.1331503 | 0.05728248 | 0.1304591 | 0.07356601 | 0.1315347
[5 empty] | 0.0172207 | 0.07261854 |  |  | 0.02547435 | 0.1339722 | 0.05703283 | 0.1312644 | 0.07350719 | 0.1323467
[5 empty] | 0.01671952 | 0.07249103 |  |  | 0.02514912 | 0.1347941 | 0.0578067 | 0.1320697 | 0.07209367 | 0.1331586
[5 empty] | 0.01622879 | 0.07236353 |  |  | 0.02502203 | 0.135616 | 0.05660483 | 0.132875 | 0.07323164 | 0.1339706
[5 empty] | 0.01574883 | 0.07223603 |  |  | 0.02519399 | 0.1364379 | 0.05691378 | 0.1336803 | 0.073032 | 0.1347825
[5 empty] | 0.01527991 | 0.07210853 |  |  | 0.02516567 | 0.1372598 | 0.05692397 | 0.1344856 | 0.07303409 | 0.1355944
[5 empty] | 0.01482232 | 0.07198103 |  |  | 0.02493707 | 0.1380818 | 0.0563357 | 0.1352909 | 0.0732395 | 0.1364064
[5 empty] | 0.01437636 | 0.07185353 |  |  | 0.02480819 | 0.1389037 | 0.05644922 | 0.1360962 | 0.07214978 | 0.1372183
[5 empty] | 0.01394231 | 0.07172603 |  |  | 0.02457903 | 0.1397256 | 0.05616482 | 0.1369015 | 0.0721665 | 0.1380303
[5 empty] | 0.01352046 | 0.07159853 |  |  | 0.0245496 | 0.1405475 | 0.05548277 | 0.1377068 | 0.07199124 | 0.1388422
[5 empty] | 0.0131111 | 0.07147102 |  |  | 0.02421989 | 0.1413694 | 0.05540333 | 0.1385121 | 0.07292555 | 0.1396542
[5 empty] | 0.01271453 | 0.07134352 |  |  | 0.02398992 | 0.1421913 | 0.0551268 | 0.1393174 | 0.07307101 | 0.1404661
[5 empty] | 0.01233102 | 0.07121602 |  |  | 0.02395967 | 0.1430132 | 0.05505343 | 0.1401227 | 0.07232918 | 0.141278
[5 empty] | 0.0119597 | 0.07108852 |  |  | 0.02412915 | 0.1438352 | 0.05528351 | 0.140928 | 0.07200164 | 0.14209
[5 empty] | 0.01159375 | 0.07096102 |  |  | 0.02389837 | 0.1446571 | 0.0546173 | 0.1417333 | 0.07368994 | 0.1429019
[5 empty] | 0.01123228 | 0.07083352 |  |  | 0.02386732 | 0.145479 | 0.05485508 | 0.1425386 | 0.07299566 | 0.1437139
[5 empty] | 0.01087559 | 0.07070602 |  |  | 0.023336 | 0.1463009 | 0.05529714 | 0.1433439 | 0.07352036 | 0.1445258
[5 empty] | 0.01052395 | 0.07057851 |  |  | 0.02350443 | 0.1471228 | 0.05444372 | 0.1441492 | 0.07316562 | 0.1453378
[5 empty] | 0.01017767 | 0.07045101 |  |  | 0.02327259 | 0.1479447 | 0.05489513 | 0.1449545 | 0.073733 | 0.1461497
[5 empty] | 0.009837025 | 0.07032351 |  |  | 0.02324049 | 0.1487667 | 0.05455162 | 0.1457599 | 0.07382406 | 0.1469616
[5 empty] | 0.009502312 | 0.07019601 |  |  | 0.02300814 | 0.1495886 | 0.05441347 | 0.1465652 | 0.07464037 | 0.1477736
[5 empty] | 0.009173819 | 0.07006851 |  |  | 0.02307553 | 0.1504105 | 0.05448096 | 0.1473705 | 0.07448351 | 0.1485855
[5 empty] | 0.008851834 | 0.06994101 |  |  | 0.02294266 | 0.1512324 | 0.05425435 | 0.1481758 | 0.07365504 | 0.1493975
[5 empty] | 0.008536648 | 0.06981351 |  |  | 0.02280955 | 0.1520543 | 0.05353393 | 0.1489811 | 0.07545653 | 0.1502094
[5 empty] | 0.008228549 | 0.06968601 |  |  | 0.02247618 | 0.1528762 | 0.05421996 | 0.1497864 | 0.07498954 | 0.1510214
[5 empty] | 0.007927829 | 0.0695585 |  |  | 0.02224256 | 0.1536981 | 0.05321273 | 0.1505917 | 0.07595565 | 0.1518333
[5 empty] | 0.007634775 | 0.069431 |  |  | 0.02230869 | 0.1545201 | 0.0540125 | 0.151397 | 0.07645641 | 0.1526452
[5 empty] | 0.007349677 | 0.0693035 |  |  | 0.02217458 | 0.155342 | 0.05371955 | 0.1522023 | 0.0764934 | 0.1534572
[5 empty] | 0.007072826 | 0.069176 |  |  | 0.02174022 | 0.1561639 | 0.05333415 | 0.1530076 | 0.07636819 | 0.1542691
[5 empty] | 0.00680451 | 0.0690485 |  |  | 0.02180562 | 0.1569858 | 0.05365658 | 0.1538129 | 0.07738234 | 0.1550811
[5 empty] | 0.006545019 | 0.068921 |  |  | 0.02157077 | 0.1578077 | 0.0536871 | 0.1546182 | 0.07793743 | 0.155893
[5 empty] | 0.006294643 | 0.0687935 |  |  | 0.02143569 | 0.1586296 | 0.052926 | 0.1554235 | 0.07893501 | 0.156705
[5 empty] | 0.00605367 | 0.06866599 |  |  | 0.02160037 | 0.1594516 | 0.05357356 | 0.1562288 | 0.07947666 | 0.1575169
[5 empty] | 0.005822391 | 0.06853849 |  |  | 0.02116481 | 0.1602735 | 0.05313003 | 0.1570341 | 0.07956394 | 0.1583288
[5 empty] | 0.005601095 | 0.06841099 |  |  | 0.02092901 | 0.1610954 | 0.0532957 | 0.1578394 | 0.08059842 | 0.1591408
[5 empty] | 0.005390072 | 0.06828349 |  |  | 0.02109298 | 0.1619173 | 0.05307083 | 0.1586447 | 0.08148167 | 0.1599527
[5 empty] | 0.00518961 | 0.06815599 |  |  | 0.02105672 | 0.1627392 | 0.05285572 | 0.15945 | 0.08221526 | 0.1607647
[5 empty] | 0.005 | 0.06802849 |  |  | 0.02082023 | 0.1635611 | 0.05325062 | 0.1602553 | 0.08230075 | 0.1615766
[5 empty] | 0.005 | 0.06801533
[5 empty] | 0.005653186 | 0.0680156
[5 empty] | 0.006302867 | 0.06801587
[5 empty] | 0.006949006 | 0.06801614
[5 empty] | 0.007591564 | 0.0680164
[5 empty] | 0.008230503 | 0.06801667
[5 empty] | 0.008865786 | 0.06801694
[5 empty] | 0.009497373 | 0.06801721
[5 empty] | 0.01012523 | 0.06801748
[5 empty] | 0.01074931 | 0.06801775
[5 empty] | 0.01136959 | 0.06801801
[5 empty] | 0.01198602 | 0.06801828
[5 empty] | 0.01259856 | 0.06801855
[5 empty] | 0.01320718 | 0.06801882
[5 empty] | 0.01381184 | 0.06801909
[5 empty] | 0.0144125 | 0.06801936
[5 empty] | 0.01500912 | 0.06801963
[5 empty] | 0.01560167 | 0.06801989
[5 empty] | 0.0161901 | 0.06802016
[5 empty] | 0.01677438 | 0.06802043
[5 empty] | 0.01735447 | 0.0680207
[5 empty] | 0.01793034 | 0.06802097
[5 empty] | 0.01850194 | 0.06802124
[5 empty] | 0.01906923 | 0.06802151
[5 empty] | 0.01963219 | 0.06802177
[5 empty] | 0.02019092 | 0.06802204
[5 empty] | 0.02074632 | 0.06802231
[5 empty] | 0.0212985 | 0.06802258
[5 empty] | 0.02184744 | 0.06802285
[5 empty] | 0.02239309 | 0.06802312
[5 empty] | 0.02293541 | 0.06802339
[5 empty] | 0.02347436 | 0.06802365
[5 empty] | 0.02400991 | 0.06802392
[5 empty] | 0.02454202 | 0.06802419
[5 empty] | 0.02507066 | 0.06802446
[5 empty] | 0.02559577 | 0.06802473
[5 empty] | 0.02611733 | 0.068025
[5 empty] | 0.0266353 | 0.06802527
[5 empty] | 0.02714963 | 0.06802553
[5 empty] | 0.0276603 | 0.0680258
[5 empty] | 0.02816725 | 0.06802607
[5 empty] | 0.02867047 | 0.06802634
[5 empty] | 0.02916989 | 0.06802661
[5 empty] | 0.0296655 | 0.06802688
[5 empty] | 0.03015725 | 0.06802714
[5 empty] | 0.0306451 | 0.06802741
[5 empty] | 0.03112901 | 0.06802768
[5 empty] | 0.03160895 | 0.06802795
[5 empty] | 0.03208488 | 0.06802822
[5 empty] | 0.03255676 | 0.06802849
[5 empty] | 0.03255676 | 0.06801533
[5 empty] | 0.03306343 | 0.06814337
[5 empty] | 0.0335656 | 0.06827141
[5 empty] | 0.03406314 | 0.06839944
[5 empty] | 0.03455594 | 0.06852748
[5 empty] | 0.0350439 | 0.06865552
[5 empty] | 0.0355269 | 0.06878356
[5 empty] | 0.03600482 | 0.0689116
[5 empty] | 0.03647757 | 0.06903964
[5 empty] | 0.03694501 | 0.06916768
[5 empty] | 0.03740705 | 0.06929571
[5 empty] | 0.03786358 | 0.06942375
[5 empty] | 0.03831447 | 0.06955179
[5 empty] | 0.03875962 | 0.06967983
[5 empty] | 0.03919891 | 0.06980787
[5 empty] | 0.03963224 | 0.06993591
[5 empty] | 0.04005949 | 0.07006394
[5 empty] | 0.04048055 | 0.07019198
[5 empty] | 0.04089531 | 0.07032002
[5 empty] | 0.04130365 | 0.07044806
[5 empty] | 0.04170547 | 0.0705761
[5 empty] | 0.04210066 | 0.07070414
[5 empty] | 0.04248909 | 0.07083217
[5 empty] | 0.04287067 | 0.07096021
[5 empty] | 0.04324527 | 0.07108825
[5 empty] | 0.04361324 | 0.07121629
[5 empty] | 0.04397721 | 0.07134433
[5 empty] | 0.04433753 | 0.07147237
[5 empty] | 0.04469408 | 0.07160041
[5 empty] | 0.04504676 | 0.07172844
[5 empty] | 0.04539544 | 0.07185648
[5 empty] | 0.04574002 | 0.07198452
[5 empty] | 0.04608039 | 0.07211256
[5 empty] | 0.04641643 | 0.0722406
[5 empty] | 0.04674803 | 0.07236864
[5 empty] | 0.04707509 | 0.07249667
[5 empty] | 0.04739748 | 0.07262471
[5 empty] | 0.0477151 | 0.07275275
[5 empty] | 0.04802783 | 0.07288079
[5 empty] | 0.04833557 | 0.07300883
[5 empty] | 0.0486382 | 0.07313687
[5 empty] | 0.04893561 | 0.0732649
[5 empty] | 0.04922768 | 0.07339294
[5 empty] | 0.04951432 | 0.07352098
[5 empty] | 0.04979539 | 0.07364902
[5 empty] | 0.0500708 | 0.07377706
[5 empty] | 0.05034043 | 0.0739051
[5 empty] | 0.05060416 | 0.07403313
[5 empty] | 0.0508619 | 0.07416117
[5 empty] | 0.05111351 | 0.07428921
[5 empty] | 0.04674234 | 0.07428921
[5 empty] | 0.05121747 | 0.07650454
[5 empty] | 0.05131395 | 0.07871986
[5 empty] | 0.05140325 | 0.08093519
[5 empty] | 0.05148564 | 0.08315051
[5 empty] | 0.05156139 | 0.08536584
[5 empty] | 0.0516308 | 0.08758116
[5 empty] | 0.05169413 | 0.08979649
[5 empty] | 0.05175166 | 0.09201182
[5 empty] | 0.05180368 | 0.09422714
[5 empty] | 0.05185045 | 0.09644247
[5 empty] | 0.05189227 | 0.09865779
[5 empty] | 0.0519294 | 0.1008731
[5 empty] | 0.05196212 | 0.1030884
[5 empty] | 0.05199072 | 0.1053038
[5 empty] | 0.05201547 | 0.1075191
[5 empty] | 0.05203664 | 0.1097344
[5 empty] | 0.05205453 | 0.1119497
[5 empty] | 0.0520694 | 0.1141651
[5 empty] | 0.05208153 | 0.1163804
[5 empty] | 0.05209121 | 0.1185957
[5 empty] | 0.05209871 | 0.120811
[5 empty] | 0.0521043 | 0.1230264
[5 empty] | 0.05210827 | 0.1252417
[5 empty] | 0.0521109 | 0.127457
[5 empty] | 0.05211246 | 0.1296723
[5 empty] | 0.05211323 | 0.1318877
[5 empty] | 0.05211349 | 0.134103
[5 empty] | 0.0521125 | 0.1363183
[5 empty] | 0.05206403 | 0.1385337
[5 empty] | 0.05194663 | 0.140749
[5 empty] | 0.05176556 | 0.1429643
[5 empty] | 0.05152603 | 0.1451796
[5 empty] | 0.0512333 | 0.147395
[5 empty] | 0.0508926 | 0.15
[5 empty] | 0.05050916 | 0.1518256
[5 empty] | 0.05008822 | 0.1540409
[5 empty] | 0.04963502 | 0.1562563
[5 empty] | 0.04915479 | 0.1584716
[5 empty] | 0.04865277 | 0.1606869
[5 empty] | 0.0481342 | 0.1629022
[5 empty] | 0.04760432 | 0.1651176
[5 empty] | 0.04706835 | 0.1673329
[5 empty] | 0.04653154 | 0.1695482
[5 empty] | 0.04599912 | 0.1717635
[5 empty] | 0.04547633 | 0.1739789
[5 empty] | 0.04496841 | 0.1761942
[5 empty] | 0.04448059 | 0.1784095
[5 empty] | 0.04401811 | 0.1806248
[5 empty] | 0.04358621 | 0.1828402
[5 empty] | 0.04319012 | 0.1850555
[5 empty] | 0.04283507 | 0.1872708
[5 empty] | 0.04250872 | 0.1894861
[5 empty] | 0.04218835 | 0.1917015
[5 empty] | 0.04187355 | 0.1939168
[5 empty] | 0.0415641 | 0.1961321
[5 empty] | 0.04125977 | 0.1983474
[5 empty] | 0.0409603 | 0.2005628
[5 empty] | 0.04066547 | 0.2027781
[5 empty] | 0.04037504 | 0.2049934
[5 empty] | 0.04008878 | 0.2072087
[5 empty] | 0.03980645 | 0.2094241
[5 empty] | 0.03952781 | 0.2116394
[5 empty] | 0.03925264 | 0.2138547
[5 empty] | 0.03898068 | 0.21607
[5 empty] | 0.03871171 | 0.2182854
[5 empty] | 0.03844548 | 0.2205007
[5 empty] | 0.03818178 | 0.222716
[5 empty] | 0.03792035 | 0.2249313
[5 empty] | 0.03766096 | 0.2271467
[5 empty] | 0.03740338 | 0.229362
[5 empty] | 0.03714737 | 0.2315773
[5 empty] | 0.03689269 | 0.2337926
[5 empty] | 0.03663912 | 0.236008
[5 empty] | 0.0363864 | 0.2382233
[5 empty] | 0.03613432 | 0.2404386
[5 empty] | 0.03588262 | 0.242654
[5 empty] | 0.03563151 | 0.2448693
[5 empty] | 0.03538207 | 0.2470846
[5 empty] | 0.03513439 | 0.2492999
[5 empty] | 0.03488846 | 0.2515153
[5 empty] | 0.03464432 | 0.2537306
[5 empty] | 0.03440198 | 0.2559459
[5 empty] | 0.03416145 | 0.2581612
[5 empty] | 0.03392274 | 0.2603766
[5 empty] | 0.03368588 | 0.2625919
[5 empty] | 0.03345088 | 0.2648072
[5 empty] | 0.03321776 | 0.2670225
[5 empty] | 0.03298653 | 0.2692379
[5 empty] | 0.0327572 | 0.2714532
[5 empty] | 0.0325298 | 0.2736685
[5 empty] | 0.03230434 | 0.2758838
[5 empty] | 0.03208083 | 0.2780992
[5 empty] | 0.0318593 | 0.2803145
[5 empty] | 0.03163975 | 0.2825298
[5 empty] | 0.0314222 | 0.2847451
[5 empty] | 0.03120667 | 0.2869605
[5 empty] | 0.03099317 | 0.2891758
[5 empty] | 0.03078173 | 0.2913911
[5 empty] | 0.03057235 | 0.2936064