## 1
Общество с ограниченной ответственностью "Инженерная геология" (ООО "ИнжГео") | [11 empty] | Общество с ограниченной ответственностью "Инженерная геология" (ООО "ИнжГео")
Юр. адрес: 117279, г. Москва, ул. Миклухо-Маклая, 36 а, этаж 5, пом. XXIII к. 76-84 | [11 empty] | Юр. адрес: 117279, г. Москва, ул. Миклухо-Маклая, 36 а, этаж 5, пом. XXIII к. 76-84 | [8 empty] | нагр |  |  | X0 | Y0 | R |  | нагр |  |  |  | X0 | Y0 | R | нагр |  |  |  | X0 | Y0 | R |  | нагр |  |  |  | X0 | Y0 | R
Телефон/факс +7 (495) 132-30-00, Адрес электронной почты inbox@inj-geo.ru | [11 empty] | Телефон/факс +7 (495) 132-30-00, Адрес электронной почты inbox@inj-geo.ru | [12 empty] | 0 | [7 empty] | 0 | [6 empty] | 0 | [7 empty] | 0
[21 empty] | девиатор | [6 empty] | девиатор | [6 empty] | девиатор | [7 empty] | девиатор
Испытательная лаборатория ООО «ИнжГео» | [11 empty] | Испытательная лаборатория ООО «ИнжГео» | [8 empty] | x0 | Угол | X | Y |  |  |  | x0 |  | Угол | X | Y |  |  | x0 |  | Угол | X | Y |  |  |  | x0 |  | Угол | X | Y
Адрес места осуществления деятельности лаборатории: г. Москва, просп. Вернадского, д. 51, стр. 1 | [11 empty] | Адрес места осуществления деятельности лаборатории: г. Москва, просп. Вернадского, д. 51, стр. 1 | [9 empty] | 0 | [7 empty] | 0 | [6 empty] | 0 | [7 empty] | 0
Телефон +7(910)4557682, E-mail: slg85@mail.ru | [11 empty] | Телефон +7(910)4557682, E-mail: slg85@mail.ru | [9 empty] | 5 | [7 empty] | 5 | [6 empty] | 5 | [7 empty] | 5
[22 empty] | 10 | [7 empty] | 10 | [6 empty] | 10 | [7 empty] | 10
[12 empty] | Протокол испытаний № 13-63/128 от 06-03-2023 | [9 empty] | 15 | [7 empty] | 15 | [6 empty] | 15 | [7 empty] | 15
[22 empty] | 20 | [7 empty] | 20 | [6 empty] | 20 | [7 empty] | 20
[12 empty] | Наименование и адрес заказчика: Переход трубопровода через р. Енисей | [9 empty] | 25 | [7 empty] | 25 | [6 empty] | 25 | [7 empty] | 25
[12 empty] | Наименование объекта: ООО Регионстрой | [9 empty] | 30 | [7 empty] | 30 | [6 empty] | 30 | [7 empty] | 30
Наименование используемого метода/методики: ГОСТ 12248.4-2020 | [11 empty] | Наименование используемого метода/методики: ГОСТ 12248.3-2020 | [9 empty] | 35 | [7 empty] | 35 | [6 empty] | 35 | [7 empty] | 35
Условия проведения испытания: температура окружающей среды (18 - 25)0С, влажность воздуха (40 - 75)% | [11 empty] | Условия проведения испытания: температура окружающей среды (18 - 25)0С, влажность воздуха (40 - 75)% | [9 empty] | 40 | [7 empty] | 40 | [6 empty] | 40 | [7 empty] | 40
[12 empty] | Дата получение объекта подлежащего испытаниям: 07-02-2023 | [9 empty] | 45 | [7 empty] | 45 | [6 empty] | 45 | [7 empty] | 45
[12 empty] | Дата испытания: 25.10.2022-19.11.2128 | [9 empty] | 50 | [7 empty] | 50 | [6 empty] | 50 | [7 empty] | 50
[22 empty] | 55 | [7 empty] | 55 | [6 empty] | 55 | [7 empty] | 55
Испытание грунтов методом трехосного сжатия | [11 empty] | Испытание грунтов методом трехосного сжатия | [9 empty] | 60 | [7 empty] | 60 | [6 empty] | 60 | [7 empty] | 60
[22 empty] | 65 | [7 empty] | 65 | [6 empty] | 65 | [7 empty] | 65
Лабораторный номер: | [6 empty] | We, д.е. = |  |  |  |  | Лабораторный номер: |  | 1163 |  |  |  | We, д.е. = | 0.6754203 |  |  | 70 | [7 empty] | 70 | [6 empty] | 70 | [7 empty] | 70
Номер скважины: | [6 empty] | ρ, г/см3 = |  |  |  |  | Номер скважины: |  | BH-062 |  |  |  | ρ, г/см3 = | 1.6 |  |  | 75 | [7 empty] | 75 | [6 empty] | 75 | [7 empty] | 75
Глубина отбора, м: | [6 empty] | ρs, г/см3 = |  |  |  |  | Глубина отбора, м: |  | 1.7 |  |  |  | ρs, г/см3 = | 2.72 |  |  | 80 | [7 empty] | 80 | [6 empty] | 80 | [7 empty] | 80
Наименование грунта: | [6 empty] | e, д.е. = |  |  |  |  | Наименование грунта: |  | Суглинок, после оттаивания текучий, легкий пылеватый |  |  |  | e, д.е. = | 1.84821451 |  |  | 85 | [7 empty] | 85 | [6 empty] | 85 | [7 empty] | 85
Схема проведения опыта: | [6 empty] | IL, д.е. = |  |  |  |  | Схема проведения опыта: |  | КД |  |  |  | IL, д.е. = | 3.935 |  |  | 90 | [7 empty] | 90 | [6 empty] | 90 | [7 empty] | 90
[22 empty] | 95 | [7 empty] | 95 | [6 empty] | 95 | [7 empty] | 95
[22 empty] | 100 | [7 empty] | 100 | [6 empty] | 100 | [7 empty] | 100
Результаты испытаний | [11 empty] | Результаты испытаний | [9 empty] | 105 | [7 empty] | 105 | [6 empty] | 105 | [7 empty] | 105
[22 empty] | 110 | [7 empty] | 110 | [6 empty] | 110 | [7 empty] | 110
[22 empty] | 115 | [7 empty] | 115 | [6 empty] | 115 | [7 empty] | 115
[22 empty] | 120 | [7 empty] | 120 | [6 empty] | 120 | [7 empty] | 120
[22 empty] | 125 | [7 empty] | 125 | [6 empty] | 125 | [7 empty] | 125
[22 empty] | 130 | [7 empty] | 130 | [6 empty] | 130 | [7 empty] | 130
[22 empty] | 135 | [7 empty] | 135 | [6 empty] | 135 | [7 empty] | 135
[22 empty] | 140 | [7 empty] | 140 | [6 empty] | 140 | [7 empty] | 140
[22 empty] | 145 | [7 empty] | 145 | [6 empty] | 145 | [7 empty] | 145
[22 empty] | 150 | [7 empty] | 150 | [6 empty] | 150 | [7 empty] | 150
[22 empty] | 155 | [7 empty] | 155 | [6 empty] | 155 | [7 empty] | 155
[22 empty] | 160 | [7 empty] | 160 | [6 empty] | 160 | [7 empty] | 160
[22 empty] | 165 | [7 empty] | 165 | [6 empty] | 165 | [7 empty] | 165
[22 empty] | 170 | [7 empty] | 170 | [6 empty] | 170 | [7 empty] | 170
[22 empty] | 175 | [7 empty] | 175 | [6 empty] | 175 | [7 empty] | 175
[22 empty] | 180 | [7 empty] | 180 | [6 empty] | 180 | [7 empty] | 180
[13 empty] | Давление в камере, Мпа σ3 | Вертикальная нагрузка, Мпа σ1 | Поровое давление, Мпа u
| K0, д.е. | 0.809191 |  |  |  |  | Коэфф. Точки | [5 empty] | 0.05 | 0.0808588 | [5 empty] | 1 | [6 empty] | σ3,кПа | σ1,кПа | u, кПа |  |  |  | 4
| q_zg, МПа | 0.04045955 | [10 empty] | 0.15 | 0.2280192 | [27 empty] | δ3, Мпа | δ1-δ3, МПа | δ1, МПа | δ1, КПа
|  |  | Модуль деформации, МПа: | [9 empty] | 0.25 | 0.3751797 | [21 empty] | С, МПа:
|  |  | Е0= |  | Точки модуля (полное напр.), МПа |  |  |  | 0.04045955 | 0.06473528 | [25 empty] | φ, град:
|  |  | E50 = |  | qf (полное напр.), МПа |  |  |  | 0.08527573 | [26 empty] | E, Мпа
|  |  | Коэф. Поперечной деформации, ϑ = | [9 empty] | Эффективные значения угла внутреннего трения и удельного сцепления ϕ', С' | [13 empty] | x | 0
[13 empty] | ϕ', град. = | 11 | [12 empty] | y |  |  |  | С, кПа | φ,°
[13 empty] | С', МПа = | 0.003
| Исполнитель: | [6 empty] | Морозов Д.С. |  |  |  |  | Исполнитель: |  |  |  |  | Морозов Д.С.
| Начальник исп. лаборатории: | [6 empty] | Семиколенова Л.Г. |  |  |  |  | Начальник исп. лаборатории: |  |  |  |  | Семиколенова Л.Г.
Лист 1 , всего листов 2 | [11 empty] | Лист 2 , всего листов 2
Частичное воспроизведение протокола испытаний без письменного разрешения ООО «ИнжГео» ЗАПРЕЩАЕТСЯ | [11 empty] | Частичное воспроизведение протокола испытаний без письменного разрешения ООО «ИнжГео» ЗАПРЕЩАЕТСЯ
[5 empty] | второй график |  | первый график | [9 empty] | К Пуассона
dev50 | epsE50 | ind | devE0 | epsE0 | dev | eps | sigma |  | dev1 | eps1 | dev2 | eps2 | dev3 | eps3 |  | Глины
0.03527573 | 0.01738384 |  |  |  | 0 | 0 |  |  | 0 | 0 | 0 | 0 | 0 | 0 |  | < 0 | 0,20-0,30
ind |  |  |  |  | 0.0009086629 | 0.0005793318 |  |  | 0.001630727 | 0.0007844027 | 0.005334248 | 0.0007789638 | 0.009431965 | 0.0007756634 |  | 0-0,25 | 0,30-0,38
2 |  |  |  |  | 0.001840542 | 0.001158664 |  |  | 0.003380609 | 0.001568805 | 0.01056842 | 0.001557928 | 0.01974246 | 0.001551327 |  | 0,25< | 0,38-0,45
E0 |  |  |  |  | 0.002794907 | 0.001737995 |  |  | 0.005025357 | 0.002353208 | 0.01480925 | 0.002336891 | 0.02775581 | 0.00232699 |  | Суглинки | 0,35-0,37
epsE0 | devE0 |  |  |  | 0.003771027 | 0.002317327 |  |  | 0.006640686 | 0.003137611 | 0.01936345 | 0.003115855 | 0.03569633 | 0.003102654 |  | Пески и супеси | 0,30-0,35
0.01276712 | 0.02427573 |  |  |  | 0.004768172 | 0.002896659 |  |  | 0.007902307 | 0.003922014 | 0.02313776 | 0.003894819 | 0.04248836 | 0.003878317
[5 empty] | 0.005785612 | 0.003475991 |  |  | 0.008985933 | 0.004706416 | 0.026 | 0.004604023 | 0.048 | 0.004718544
График E50 |  | График E |  |  | 0.006822616 | 0.004055322 |  |  | 0.01 | 0.005259211 | 0.02817755 | 0.005452747 | 0.05124763 | 0.005429644
eps | q | sigma |  |  | 0.007878455 | 0.004634654 |  |  | 0.01114038 | 0.006275222 | 0.03065366 | 0.006231711 | 0.05434793 | 0.006205307
Горизонтальная линия E50 |  | Касательная |  |  | 0.008952397 | 0.005213986 |  |  | 0.01162783 | 0.007059625 | 0.0326956 | 0.007010674 | 0.05677894 | 0.00698097
0 |  | a | b |  | 0.01004371 | 0.005793318 |  |  | 0.01234547 | 0.007844027 | 0.03442986 | 0.007789638 | 0.05955934 | 0.007756634
|  |  | 0 |  | 0.01115167 | 0.006372649 |  |  | 0.01310352 | 0.00862843 | 0.03598293 | 0.008568602 | 0.06258983 | 0.008789669
Вертикальная линия E50 |  | p1 и p2 |  |  | 0.01227554 | 0.006951981 |  |  | 0.01391217 | 0.009412833 | 0.03738129 | 0.009347566 | 0.06305476 | 0.009307961
| 0 | 0 |  |  | 0.01341459 | 0.007531313 |  |  | 0.01448163 | 0.01019724 | 0.03900962 | 0.009868196 | 0.06520063 | 0.01008362
[5 empty] | 0.0145681 | 0.008110645 |  |  | 0.01482212 | 0.01098164 | 0.04020753 | 0.01090549 | 0.06714824 | 0.01085929
Касательная линия E50 |  |  |  |  | 0.01573533 | 0.008689976 |  |  | 0.0154294 | 0.01159235 | 0.0420565 | 0.01168446 | 0.0693953 | 0.01163495
0 | 0 | Горизонтальная 1 |  |  | 0.01691554 | 0.009269308 |  |  | 0.01586554 | 0.01255044 | 0.0431028 | 0.01246342 | 0.0719395 | 0.01241061
[5 empty] | 0.01810802 | 0.00984864 |  |  | 0.016291 | 0.01333485 | 0.04484493 | 0.01324239 | 0.07377855 | 0.01318628
Горизонтальная линия qкр |  |  |  |  | 0.01931203 | 0.01042797 |  |  | 0.01691968 | 0.01411925 | 0.0455814 | 0.01402135 | 0.07601014 | 0.01396194
Горизонтальная линия q |  | Горизонтальная 2 |  |  | 0.02052684 | 0.0110073 |  |  | 0.0174507 | 0.01490365 | 0.04741072 | 0.01480031 | 0.07703199 | 0.0147376
0 |  | 0 |  |  | 0.02175172 | 0.01158664 |  |  | 0.01808317 | 0.01568805 | 0.04823138 | 0.01557928 | 0.08024178 | 0.01551327
[5 empty] | 0.02298594 | 0.01216597 |  |  | 0.01871621 | 0.01647246 | 0.05014191 | 0.01635824 | 0.08213723 | 0.01628893
Вертикальная линия q |  |  |  |  | 0.02427573 | 0.01276712 |  |  | 0.01924893 | 0.01725686 | 0.05144081 | 0.0171372 | 0.08351603 | 0.01706459
| 0 |  |  |  | 0.02555864 | 0.01332463 |  |  | 0.01968045 | 0.01804126 | 0.05222657 | 0.01791617 | 0.08537589 | 0.01784026
[5 empty] | 0.02702711 | 0.01390396 |  |  | 0.02030988 | 0.01882567 | 0.05329772 | 0.01869513 | 0.0874145 | 0.01861592
[5 empty] | 0.02857213 | 0.01448329 |  |  | 0.02073634 | 0.01961007 | 0.05495275 | 0.0194741 | 0.08912957 | 0.01939158
[5 empty] | 0.03013156 | 0.01506263 |  |  | 0.02115894 | 0.02039447 | 0.05639017 | 0.02025306 | 0.09081881 | 0.02016725
[5 empty] | 0.03164321 | 0.01564196 |  |  | 0.0216768 | 0.02117887 | 0.05770849 | 0.02103202 | 0.0934799 | 0.02094291
[5 empty] | 0.03304494 | 0.01622129 |  |  | 0.02228902 | 0.02196328 | 0.05860622 | 0.02181099 | 0.09501056 | 0.02171857
[5 empty] | 0.03427459 | 0.01680062 |  |  | 0.02289474 | 0.02274768 | 0.05958185 | 0.02258995 | 0.09690848 | 0.02249424
[5 empty] | 0.03527573 | 0.01738384 |  |  | 0.02319305 | 0.02353208 | 0.0609339 | 0.02336891 | 0.09837136 | 0.0232699
[5 empty] | 0.0361123 | 0.01795928 |  |  | 0.02358308 | 0.02431649 | 0.06226088 | 0.02414788 | 0.1006969 | 0.02404556
[5 empty] | 0.03692734 | 0.01853862 |  |  | 0.02416394 | 0.02510089 | 0.06316129 | 0.02492684 | 0.1019828 | 0.02482123
[5 empty] | 0.03771438 | 0.01911795 |  |  | 0.02473475 | 0.02588529 | 0.06403363 | 0.02570581 | 0.1030268 | 0.02559689
[5 empty] | 0.03847275 | 0.01969728 |  |  | 0.02499461 | 0.02666969 | 0.06517642 | 0.02648477 | 0.1055266 | 0.02637255
[5 empty] | 0.03920174 | 0.02027661 |  |  | 0.02574266 | 0.0274541 | 0.06588816 | 0.02726373 | 0.1063798 | 0.02714822
[5 empty] | 0.03990066 | 0.02085594 |  |  | 0.02617799 | 0.0282385 | 0.06726735 | 0.0280427 | 0.1085843 | 0.02792388
[5 empty] | 0.04056881 | 0.02143527 |  |  | 0.02649972 | 0.0290229 | 0.0679125 | 0.02882166 | 0.1091375 | 0.02869955
[5 empty] | 0.0412055 | 0.02201461 |  |  | 0.02690698 | 0.0298073 | 0.06912213 | 0.02960063 | 0.1114374 | 0.02947521
[5 empty] | 0.04181003 | 0.02259394 |  |  | 0.02719886 | 0.03059171 | 0.06959473 | 0.03037959 | 0.1124816 | 0.03025087
[5 empty] | 0.0423817 | 0.02317327 |  |  | 0.0274745 | 0.03137611 | 0.07072881 | 0.03115855 | 0.1134677 | 0.03102654
[5 empty] | 0.04291982 | 0.0237526 |  |  | 0.028133 | 0.03216051 | 0.07132288 | 0.03193752 | 0.1152935 | 0.0318022
[5 empty] | 0.04342369 | 0.02433193 |  |  | 0.02827348 | 0.03294492 | 0.07247545 | 0.03271648 | 0.1162567 | 0.03257786
[5 empty] | 0.04389262 | 0.02491127 |  |  | 0.02879505 | 0.03372932 | 0.07268502 | 0.03349544 | 0.117155 | 0.03335353
[5 empty] | 0.04432591 | 0.0254906 |  |  | 0.02899683 | 0.03451372 | 0.07355009 | 0.03427441 | 0.117786 | 0.03412919
[5 empty] | 0.04472286 | 0.02606993 |  |  | 0.02917794 | 0.03529812 | 0.07466918 | 0.03505337 | 0.1195476 | 0.03490485
[5 empty] | 0.04508279 | 0.02664926 |  |  | 0.02933748 | 0.03608253 | 0.07454079 | 0.03583234 | 0.1198374 | 0.03568052
[5 empty] | 0.04540498 | 0.02722859 |  |  | 0.02987457 | 0.03686693 | 0.07516343 | 0.0366113 | 0.120353 | 0.03645618
[5 empty] | 0.04568875 | 0.02780792 |  |  | 0.02998833 | 0.03765133 | 0.0759356 | 0.03739026 | 0.1211922 | 0.03723184
[5 empty] | 0.04594047 | 0.02838726 |  |  | 0.03027787 | 0.03843573 | 0.07595581 | 0.03816923 | 0.1229528 | 0.03800751
[5 empty] | 0.04618653 | 0.02896659 |  |  | 0.03024231 | 0.03922014 | 0.07692257 | 0.03894819 | 0.1233323 | 0.03878317
[5 empty] | 0.04642945 | 0.02954592 |  |  | 0.03028076 | 0.04000454 | 0.07733438 | 0.03972716 | 0.1235285 | 0.03955883
[5 empty] | 0.04666914 | 0.03012525 |  |  | 0.03059233 | 0.04078894 | 0.07708975 | 0.04050612 | 0.1241391 | 0.0403345
[5 empty] | 0.04690553 | 0.03070458 |  |  | 0.03077615 | 0.04157335 | 0.07748719 | 0.04128508 | 0.1247618 | 0.04111016
[5 empty] | 0.04713855 | 0.03128391 |  |  | 0.0308588 | 0.04235775 | 0.0776252 | 0.04206405 | 0.1239944 | 0.04188582
[5 empty] | 0.04736811 | 0.03186325 |  |  | 0.03065696 | 0.04314215 | 0.07801923 | 0.04284301 | 0.1251797 | 0.04266149
[5 empty] | 0.04759416 | 0.03244258 |  |  | 0.0305564 | 0.04392655 | 0.07761815 | 0.04362197 | 0.1244796 | 0.04343715
[5 empty] | 0.0478166 | 0.03302191 |  |  | 0.03074362 | 0.04471096 | 0.07769528 | 0.04440094 | 0.1244443 | 0.04421281
[5 empty] | 0.04803537 | 0.03360124 |  |  | 0.03082022 | 0.04549536 | 0.07784355 | 0.0451799 | 0.1249442 | 0.04498848
[5 empty] | 0.04825039 | 0.03418057 |  |  | 0.03048663 | 0.04627976 | 0.07736413 | 0.04595887 | 0.1236824 | 0.04576414
[5 empty] | 0.04846158 | 0.03475991 |  |  | 0.03054328 | 0.04706416 | 0.07735817 | 0.04673783 | 0.1245617 | 0.0465398
[5 empty] | 0.04866888 | 0.03533924 |  |  | 0.03049059 | 0.04784857 | 0.07752683 | 0.04751679 | 0.1235851 | 0.04731547
[5 empty] | 0.0488722 | 0.03591857 |  |  | 0.03032901 | 0.04863297 | 0.07737127 | 0.04829576 | 0.1231554 | 0.04809113
[5 empty] | 0.04907147 | 0.0364979 |  |  | 0.03055895 | 0.04941737 | 0.07679265 | 0.04907472 | 0.1228757 | 0.04886679
[5 empty] | 0.04926661 | 0.03707723 |  |  | 0.03018085 | 0.05020178 | 0.07649212 | 0.04985369 | 0.1230489 | 0.04964246
[5 empty] | 0.04945755 | 0.03765656 |  |  | 0.03039514 | 0.05098618 | 0.07637084 | 0.05063265 | 0.1218778 | 0.05041812
[5 empty] | 0.04964422 | 0.0382359 |  |  | 0.03010225 | 0.05177058 | 0.07612996 | 0.05141161 | 0.1219654 | 0.05119378
[5 empty] | 0.04982653 | 0.03881523 |  |  | 0.02990261 | 0.05255498 | 0.07587066 | 0.05219058 | 0.1205146 | 0.05196945
[5 empty] | 0.05000442 | 0.03939456 |  |  | 0.02989665 | 0.05333939 | 0.07589407 | 0.05296954 | 0.1199283 | 0.05274511
[5 empty] | 0.05017781 | 0.03997389 |  |  | 0.0298848 | 0.05412379 | 0.07540136 | 0.0537485 | 0.1194095 | 0.05352077
[5 empty] | 0.05034662 | 0.04055322 |  |  | 0.0296675 | 0.05490819 | 0.07539369 | 0.05452747 | 0.1189611 | 0.05429644
[5 empty] | 0.05051078 | 0.04113255 |  |  | 0.02964516 | 0.05569259 | 0.07487222 | 0.05530643 | 0.1181859 | 0.0550721
[5 empty] | 0.05067022 | 0.04171189 |  |  | 0.02951823 | 0.056477 | 0.0742381 | 0.0560854 | 0.117287 | 0.05584776
[5 empty] | 0.05082485 | 0.04229122 |  |  | 0.02928714 | 0.0572614 | 0.07429248 | 0.05686436 | 0.1166673 | 0.05662343
[5 empty] | 0.0509746 | 0.04287055 |  |  | 0.02935231 | 0.0580458 | 0.07383654 | 0.05764332 | 0.1160296 | 0.05739909
[5 empty] | 0.05111941 | 0.04344988 |  |  | 0.02911417 | 0.05883021 | 0.07377141 | 0.05842229 | 0.1151769 | 0.05817475
[5 empty] | 0.05125918 | 0.04402921 |  |  | 0.02907315 | 0.05961461 | 0.07279827 | 0.05920125 | 0.1152121 | 0.05895042
[5 empty] | 0.05139385 | 0.04460854 |  |  | 0.0289297 | 0.06039901 | 0.07281827 | 0.05998021 | 0.1140382 | 0.05972608
[5 empty] | 0.05152335 | 0.04518788 |  |  | 0.02858422 | 0.06118341 | 0.07233257 | 0.06075918 | 0.1129581 | 0.06050174
[5 empty] | 0.05164759 | 0.04576721 |  |  | 0.02863717 | 0.06196782 | 0.07184231 | 0.06153814 | 0.1131746 | 0.06127741
[5 empty] | 0.0517665 | 0.04634654 |  |  | 0.02838896 | 0.06275222 | 0.07164867 | 0.06231711 | 0.1118907 | 0.06205307
[5 empty] | 0.05188001 | 0.04692587 |  |  | 0.02824002 | 0.06353662 | 0.0710528 | 0.06309607 | 0.1104094 | 0.06282873
[5 empty] | 0.05198805 | 0.0475052 |  |  | 0.0280908 | 0.06432102 | 0.07105586 | 0.06387503 | 0.1105335 | 0.0636044
[5 empty] | 0.05209053 | 0.04808454 |  |  | 0.02784171 | 0.06510543 | 0.07055899 | 0.064654 | 0.109666 | 0.06438006
[5 empty] | 0.05218738 | 0.04866387 |  |  | 0.02789319 | 0.06588983 | 0.06966337 | 0.06543296 | 0.1081098 | 0.06515572
[5 empty] | 0.05227852 | 0.0492432 |  |  | 0.02754567 | 0.06667423 | 0.06937015 | 0.06621193 | 0.1074678 | 0.06593139
[5 empty] | 0.05236389 | 0.04982253 |  |  | 0.02739958 | 0.06745864 | 0.06898048 | 0.06699089 | 0.107143 | 0.06670705
[5 empty] | 0.0524434 | 0.05040186 |  |  | 0.02745535 | 0.06824304 | 0.06879553 | 0.06776985 | 0.1070383 | 0.06748271
[5 empty] | 0.05251699 | 0.05098119 |  |  | 0.02701341 | 0.06902744 | 0.06861644 | 0.06854882 | 0.1057565 | 0.06825838
[5 empty] | 0.05258457 | 0.05156053 |  |  | 0.02687419 | 0.06981184 | 0.06794438 | 0.06932778 | 0.1048007 | 0.06903404
[5 empty] | 0.05264607 | 0.05213986 |  |  | 0.02693812 | 0.07059625 | 0.06798051 | 0.07010674 | 0.1043737 | 0.0698097
[5 empty] | 0.05270141 | 0.05271919 |  |  | 0.02680563 | 0.07138065 | 0.06762598 | 0.07088571 | 0.1040785 | 0.07058537
[5 empty] | 0.05275053 | 0.05329852 |  |  | 0.02677716 | 0.07216505 | 0.06658195 | 0.07166467 | 0.1040179 | 0.07136103
[5 empty] | 0.05279334 | 0.05387785 |  |  | 0.02655135 | 0.07294946 | 0.06694331 | 0.07244364 | 0.1033854 | 0.07213669
[5 empty] | 0.05282977 | 0.05445718 |  |  | 0.02642534 | 0.07373386 | 0.06650002 | 0.0732226 | 0.1017659 | 0.07291236
[5 empty] | 0.05285975 | 0.05503652 |  |  | 0.02609901 | 0.07451826 | 0.06625209 | 0.07400156 | 0.1021581 | 0.07368802
[5 empty] | 0.05288319 | 0.05561585 |  |  | 0.0260723 | 0.07530266 | 0.06589968 | 0.07478053 | 0.101261 | 0.07446368
[5 empty] | 0.05290003 | 0.05619518 |  |  | 0.02614512 | 0.07608707 | 0.06484297 | 0.07555949 | 0.1009739 | 0.07523935
[5 empty] | 0.05291019 | 0.05677451 |  |  | 0.02601739 | 0.07687147 | 0.06468211 | 0.07633846 | 0.1004956 | 0.07601501
[5 empty] | 0.0529136 | 0.05735384 |  |  | 0.02558906 | 0.07765587 | 0.06441728 | 0.07711742 | 0.09972518 | 0.07679067
[5 empty] | 0.0529136 | 0.05735384 |  |  | 0.02576004 | 0.07844027 | 0.06394864 | 0.07789638 | 0.09896176 | 0.07756634
[5 empty] | 0.0520238 | 0.05735357 |  |  | 0.02563027 | 0.07922468 | 0.06337637 | 0.07867535 | 0.09860434 | 0.078342
[5 empty] | 0.05114394 | 0.05735331 |  |  | 0.02519966 | 0.08000908 | 0.06370062 | 0.07945431 | 0.09825197 | 0.07911766
[5 empty] | 0.05027446 | 0.05735304 |  |  | 0.02526814 | 0.08079348 | 0.06332157 | 0.08023327 | 0.09870369 | 0.07989333
[5 empty] | 0.04941584 | 0.05735277 |  |  | 0.02493564 | 0.08157789 | 0.06243938 | 0.08101224 | 0.09795854 | 0.08066899
[5 empty] | 0.04856852 | 0.0573525 |  |  | 0.02480209 | 0.08236229 | 0.06215422 | 0.0817912 | 0.09691558 | 0.08144465
[5 empty] | 0.04773298 | 0.05735223 |  |  | 0.02466742 | 0.08314669 | 0.06146627 | 0.08257017 | 0.09637382 | 0.08222032
[5 empty] | 0.04690967 | 0.05735196 |  |  | 0.02463154 | 0.08393109 | 0.06137567 | 0.08334913 | 0.09693234 | 0.08299598
[5 empty] | 0.04609905 | 0.0573517 |  |  | 0.02459439 | 0.0847155 | 0.06108261 | 0.08412809 | 0.09549015 | 0.08377165
[5 empty] | 0.04530158 | 0.05735143 |  |  | 0.0245559 | 0.0854999 | 0.06038725 | 0.08490706 | 0.09524631 | 0.08454731
[5 empty] | 0.04451771 | 0.05735116 |  |  | 0.02411598 | 0.0862843 | 0.06048976 | 0.08568602 | 0.09539987 | 0.08532297
[5 empty] | 0.04374792 | 0.05735089 |  |  | 0.02417457 | 0.0870687 | 0.06019031 | 0.08646499 | 0.09444985 | 0.08609864
[5 empty] | 0.04299266 | 0.05735062 |  |  | 0.02393159 | 0.08785311 | 0.05948905 | 0.08724395 | 0.09419531 | 0.0868743
[5 empty] | 0.04225239 | 0.05735035 |  |  | 0.02398697 | 0.08863751 | 0.05868617 | 0.08802291 | 0.09343529 | 0.08764996
[5 empty] | 0.04152757 | 0.05735008 |  |  | 0.02384063 | 0.08942191 | 0.05888182 | 0.08880188 | 0.09326883 | 0.08842563
[5 empty] | 0.04081866 | 0.05734982 |  |  | 0.02359251 | 0.09020632 | 0.05847618 | 0.08958084 | 0.09219497 | 0.08920129
[5 empty] | 0.04012612 | 0.05734955 |  |  | 0.02344252 | 0.09099072 | 0.05816941 | 0.0903598 | 0.09251276 | 0.08997695
[5 empty] | 0.03945041 | 0.05734928 |  |  | 0.0232906 | 0.09177512 | 0.05726168 | 0.09113877 | 0.09142124 | 0.09075262
[5 empty] | 0.03879199 | 0.05734901 |  |  | 0.02323667 | 0.09255952 | 0.05705316 | 0.09191773 | 0.09071945 | 0.09152828
[5 empty] | 0.03815132 | 0.05734874 |  |  | 0.02288066 | 0.09334393 | 0.05684401 | 0.0926967 | 0.09120643 | 0.09230394
[5 empty] | 0.03752886 | 0.05734847 |  |  | 0.02272249 | 0.09412833 | 0.05593441 | 0.09347566 | 0.09068123 | 0.09307961
[5 empty] | 0.03692506 | 0.0573482 |  |  | 0.0225621 | 0.09491273 | 0.05592451 | 0.09425462 | 0.08994289 | 0.09385527
[5 empty] | 0.0363404 | 0.05734794 |  |  | 0.0222994 | 0.09569713 | 0.05511449 | 0.09503359 | 0.08969046 | 0.09463093
[5 empty] | 0.03577533 | 0.05734767 |  |  | 0.02223432 | 0.09648154 | 0.05480452 | 0.09581255 | 0.0885229656 | 0.0954066
[5 empty] | 0.03523031 | 0.0573474 |  |  | 0.0221668 | 0.09726594 | 0.05489476 | 0.09659151 | 0.08743946 | 0.09618226
[5 empty] | 0.03470392 | 0.05734713 |  |  | 0.02179675 | 0.09805034 | 0.05398537 | 0.09737048 | 0.08703899 | 0.09695792
[5 empty] | 0.03418535 | 0.05734686 |  |  | 0.0219241 | 0.09883475 | 0.05357654 | 0.09814944 | 0.08712059 | 0.09773359
[5 empty] | 0.03367318 | 0.05734659 |  |  | 0.02154879 | 0.09961915 | 0.05316841 | 0.09892841 | 0.08638331 | 0.09850925
[5 empty] | 0.03316788 | 0.05734632 |  |  | 0.02146559 | 0.1004036 | 0.05265781 | 0.09970737 | 0.08571425 | 0.09928491
[5 empty] | 0.03266991 | 0.05734606 |  |  | 0.02136855 | 0.101188 | 0.05254083 | 0.1004863 | 0.08409996 | 0.1000606
[5 empty] | 0.03217972 | 0.05734579 |  |  | 0.0208586 | 0.1019724 | 0.05201792 | 0.1012653 | 0.08404293 | 0.1008362
[5 empty] | 0.03169777 | 0.05734552 |  |  | 0.02083666 | 0.1027568 | 0.05158954 | 0.1020443 | 0.08374568 | 0.1016119
[5 empty] | 0.03122453 | 0.05734525 |  |  | 0.02070369 | 0.1035412 | 0.05095613 | 0.1028232 | 0.08281071 | 0.1023876
[5 empty] | 0.03076045 | 0.05734498 |  |  | 0.02036062 | 0.1043256 | 0.05061814 | 0.1036022 | 0.08194055 | 0.1031632
[5 empty] | 0.03030599 | 0.05734471 |  |  | 0.0201084 | 0.10511 | 0.05047603 | 0.1043812 | 0.07993772 | 0.1039389
[5 empty] | 0.02986162 | 0.05734444 |  |  | 0.01974795 | 0.1058944 | 0.04963026 | 0.1051601 | 0.07930474 | 0.1047146
[5 empty] | 0.02942779 | 0.05734418 |  |  | 0.01948023 | 0.1066788 | 0.04938127 | 0.1059391 | 0.07804412 | 0.1054902
[5 empty] | 0.02900497 | 0.05734391 |  |  | 0.01920616 | 0.1074632 | 0.04872951 | 0.106718 | 0.07745837 | 0.1062659
[5 empty] | 0.02859361 | 0.05734364 |  |  | 0.0188267 | 0.1082476 | 0.04887544 | 0.107497 | 0.07645003 | 0.1070415
[5 empty] | 0.02819417 | 0.05734337 |  |  | 0.01864277 | 0.109032 | 0.04811951 | 0.108276 | 0.0759216 | 0.1078172
[5 empty] | 0.02780712 | 0.0573431 |  |  | 0.01845533 | 0.1098164 | 0.04786218 | 0.1090549 | 0.0742756 | 0.1085929
[5 empty] | 0.02743291 | 0.05734283 |  |  | 0.01796531 | 0.1106008 | 0.04720389 | 0.1098339 | 0.07331455 | 0.1093685
[5 empty] | 0.027072 | 0.05734257 |  |  | 0.01767365 | 0.1113852 | 0.0469451 | 0.1106129 | 0.07304097 | 0.1101442
[5 empty] | 0.02672486 | 0.0573423 |  |  | 0.01738128 | 0.1121696 | 0.04618626 | 0.1113918 | 0.07125738 | 0.1109199
[5 empty] | 0.02639194 | 0.05734203 |  |  | 0.01738916 | 0.112954 | 0.04542782 | 0.1121708 | 0.07006629 | 0.1116955
[5 empty] | 0.0260737 | 0.05734176 |  |  | 0.01699822 | 0.1137384 | 0.04497023 | 0.1129498 | 0.06937022 | 0.1124712
[5 empty] | 0.02577061 | 0.05734149 |  |  | 0.01670939 | 0.1145228 | 0.04521396 | 0.1137287 | 0.0676717 | 0.1132469
[5 empty] | 0.02548312 | 0.05734122 |  |  | 0.01642363 | 0.1153072 | 0.04405944 | 0.1145077 | 0.06707322 | 0.1140225
[5 empty] | 0.0252117 | 0.05734095 |  |  | 0.01594186 | 0.1160916 | 0.04360714 | 0.1152866 | 0.06607733 | 0.1147982
[5 empty] | 0.0249568 | 0.05734069 |  |  | 0.01596503 | 0.116876 | 0.04355751 | 0.1160656 | 0.06438652 | 0.1155738
[5 empty] | 0.0249568 | 0.05734069 |  |  | 0.01549408 | 0.1176604 | 0.04291099 | 0.1168446 | 0.06410333 | 0.1163495
[5 empty] | 0.02432663 | 0.0572424 |  |  | 0.01532995 | 0.1184448 | 0.04286804 | 0.1176235 | 0.06313026 | 0.1171252
[5 empty] | 0.02370344 | 0.0571441 |  |  | 0.01507358 | 0.1192292 | 0.04222911 | 0.1184025 | 0.06096984 | 0.1179008
[5 empty] | 0.02308755 | 0.05704581 |  |  | 0.01462591 | 0.1200136 | 0.04199466 | 0.1191815 | 0.06012458 | 0.1186765
[5 empty] | 0.02247927 | 0.05694752 |  |  | 0.01438787 | 0.120798 | 0.04126513 | 0.1199604 | 0.060097 | 0.1194522
[5 empty] | 0.02187893 | 0.05684923 |  |  | 0.01416041 | 0.1215824 | 0.04064099 | 0.1207394 | 0.05838962 | 0.1202278
[5 empty] | 0.02128682 | 0.05675094 |  |  | 0.01414447 | 0.1223668 | 0.04052267 | 0.1215184 | 0.05790496 | 0.1210035
[5 empty] | 0.02070326 | 0.05665265 |  |  | 0.01394099 | 0.1231512 | 0.03971064 | 0.1222973 | 0.05654553 | 0.1217792
[5 empty] | 0.02012858 | 0.05655436 |  |  | 0.0136509 | 0.1239356 | 0.03960535 | 0.1230763 | 0.05561385 | 0.1225548
[5 empty] | 0.01956308 | 0.05645607 |  |  | 0.01347515 | 0.12472 | 0.03950725 | 0.1238552 | 0.05521244 | 0.1233305
[5 empty] | 0.01900708 | 0.05635778 |  |  | 0.01341468 | 0.1255044 | 0.03851679 | 0.1246342 | 0.05434382 | 0.1241061
[5 empty] | 0.01846089 | 0.05625949 |  |  | 0.01317042 | 0.1262888 | 0.03843442 | 0.1254132 | 0.0530105 | 0.1248818
[5 empty] | 0.01792482 | 0.0561612 |  |  | 0.01294333 | 0.1270732 | 0.0383606 | 0.1261921 | 0.05261501 | 0.1256575
[5 empty] | 0.0173992 | 0.05606291 |  |  | 0.01313432 | 0.1278576 | 0.03759578 | 0.1269711 | 0.05095985 | 0.1264331
[5 empty] | 0.01688433 | 0.05596462 |  |  | 0.01304436 | 0.128642 | 0.03714041 | 0.1277501 | 0.05084756 | 0.1272088
[5 empty] | 0.01638052 | 0.05586633 |  |  | 0.01287425 | 0.1294265 | 0.0371949 | 0.128529 | 0.05048043 | 0.1279845
[5 empty] | 0.0158881 | 0.05576804 |  |  | 0.01291286 | 0.1302109 | 0.03705502 | 0.129308 | 0.04973555 | 0.1287601
[5 empty] | 0.01540738 | 0.05566975 |  |  | 0.01265242 | 0.1309953 | 0.03651779 | 0.130087 | 0.04829626 | 0.1295358
[5 empty] | 0.01493867 | 0.05557146 |  |  | 0.01249297 | 0.1317797 | 0.03578328 | 0.1308659 | 0.04876289 | 0.1303114
[5 empty] | 0.01448228 | 0.05547317 |  |  | 0.01273458 | 0.1325641 | 0.03585155 | 0.1316449 | 0.04713575 | 0.1310871
[5 empty] | 0.01403853 | 0.05537488 |  |  | 0.0125773 | 0.1333485 | 0.03562267 | 0.1324239 | 0.04701517 | 0.1318628
[5 empty] | 0.01360774 | 0.05527659 |  |  | 0.01262117 | 0.1341329 | 0.03499669 | 0.1332028 | 0.04640148 | 0.1326384
[5 empty] | 0.01319021 | 0.0551783 |  |  | 0.01236627 | 0.1349173 | 0.03467367 | 0.1339818 | 0.04629499 | 0.1334141
[5 empty] | 0.01278627 | 0.05508001 |  |  | 0.01241263 | 0.1357017 | 0.03475368 | 0.1347607 | 0.04539604 | 0.1341898
[5 empty] | 0.01239622 | 0.05498172 |  |  | 0.01216033 | 0.1364861 | 0.03383678 | 0.1355397 | 0.04470493 | 0.1349654
[5 empty] | 0.01201909 | 0.05488343 |  |  | 0.0122094 | 0.1372705 | 0.03362302 | 0.1363187 | 0.044422 | 0.1357411
[5 empty] | 0.01164752 | 0.05478514 |  |  | 0.01205991 | 0.1380549 | 0.03341247 | 0.1370976 | 0.04354756 | 0.1365168
[5 empty] | 0.01128051 | 0.05468685 |  |  | 0.01231191 | 0.1388393 | 0.03330519 | 0.1378766 | 0.04298195 | 0.1372924
[5 empty] | 0.0109184 | 0.05458856 |  |  | 0.01216546 | 0.1396237 | 0.03260124 | 0.1386556 | 0.04192548 | 0.1380681
[5 empty] | 0.01056149 | 0.05449027 |  |  | 0.0120206 | 0.1404081 | 0.03230068 | 0.1394345 | 0.04117847 | 0.1388437
[5 empty] | 0.0102101 | 0.05439197 |  |  | 0.0118774 | 0.1411925 | 0.03230357 | 0.1402135 | 0.04164126 | 0.1396194
[5 empty] | 0.009864547 | 0.05429368 |  |  | 0.01203591 | 0.1419769 | 0.03170998 | 0.1409925 | 0.04051415 | 0.1403951
[5 empty] | 0.009525136 | 0.05419539 |  |  | 0.01179619 | 0.1427613 | 0.03171996 | 0.1417714 | 0.04019748 | 0.1411707
[5 empty] | 0.009192186 | 0.0540971 |  |  | 0.01185828 | 0.1435457 | 0.03123357 | 0.1425504 | 0.03919157 | 0.1419464
[5 empty] | 0.008866011 | 0.05399881 |  |  | 0.01202225 | 0.1443301 | 0.03125088 | 0.1433293 | 0.03969674 | 0.1427221
[5 empty] | 0.008546925 | 0.05390052 |  |  | 0.01168814 | 0.1451145 | 0.03067194 | 0.1441083 | 0.03801331 | 0.1434977
[5 empty] | 0.008235242 | 0.05380223 |  |  | 0.01195602 | 0.1458989 | 0.03079682 | 0.1448873 | 0.0387416 | 0.1442734
[5 empty] | 0.007931276 | 0.05370394 |  |  | 0.01192594 | 0.1466833 | 0.03062558 | 0.1456662 | 0.03708195 | 0.1450491
[5 empty] | 0.007635342 | 0.05360565 |  |  | 0.01159795 | 0.1474677 | 0.02995828 | 0.1464452 | 0.03723466 | 0.1458247
[5 empty] | 0.007347754 | 0.05350736 |  |  | 0.0116721 | 0.1482521 | 0.02989498 | 0.1472242 | 0.03670008 | 0.1466004
[5 empty] | 0.007068826 | 0.05340907 |  |  | 0.01164846 | 0.1490365 | 0.02923574 | 0.1480031 | 0.0362785 | 0.147376
[5 empty] | 0.006798871 | 0.05331078 |  |  | 0.01182707 | 0.1498209 | 0.02948063 | 0.1487821 | 0.03637027 | 0.1481517
[5 empty] | 0.006538205 | 0.05321249 |  |  | 0.011608 | 0.1506053 | 0.02912969 | 0.1495611 | 0.03577571 | 0.1489274
[5 empty] | 0.006287141 | 0.0531142 |  |  | 0.01179129 | 0.1513897 | 0.029083 | 0.15034 | 0.03579512 | 0.149703
[5 empty] | 0.006045994 | 0.05301591 |  |  | 0.011677 | 0.1521741 | 0.02834062 | 0.151119 | 0.03422885 | 0.1504787
[5 empty] | 0.005815077 | 0.05291762 |  |  | 0.01166519 | 0.1529585 | 0.0283026 | 0.1518979 | 0.03397721 | 0.1512544
[5 empty] | 0.005594705 | 0.05281933 |  |  | 0.0117559 | 0.1537429 | 0.028069 | 0.1526769 | 0.03354052 | 0.15203
[5 empty] | 0.005385192 | 0.05272104 |  |  | 0.0115492 | 0.1545273 | 0.0279399 | 0.1534559 | 0.03411911 | 0.1528057
[5 empty] | 0.005186853 | 0.05262275 |  |  | 0.01174514 | 0.1553117 | 0.02751534 | 0.1542348 | 0.0330133 | 0.1535813
[5 empty] | 0.005 | 0.05252446 |  |  | 0.01154378 | 0.1560961 | 0.02759539 | 0.1550138 | 0.03292342 | 0.154357
[5 empty] | 0.005 | 0.0525113
[5 empty] | 0.00566577 | 0.05251157
[5 empty] | 0.006327874 | 0.05251184
[5 empty] | 0.006986272 | 0.05251211
[5 empty] | 0.007640922 | 0.05251237
[5 empty] | 0.008291782 | 0.05251264
[5 empty] | 0.008938813 | 0.05251291
[5 empty] | 0.009581972 | 0.05251318
[5 empty] | 0.01022122 | 0.05251345
[5 empty] | 0.01085651 | 0.05251372
[5 empty] | 0.01148781 | 0.05251399
[5 empty] | 0.01211507 | 0.05251425
[5 empty] | 0.01273825 | 0.05251452
[5 empty] | 0.01335732 | 0.05251479
[5 empty] | 0.01397222 | 0.05251506
[5 empty] | 0.01458292 | 0.05251533
[5 empty] | 0.01518938 | 0.0525156
[5 empty] | 0.01579156 | 0.05251587
[5 empty] | 0.01638941 | 0.05251613
[5 empty] | 0.01698289 | 0.0525164
[5 empty] | 0.01757197 | 0.05251667
[5 empty] | 0.01815659 | 0.05251694
[5 empty] | 0.01873673 | 0.05251721
[5 empty] | 0.01931234 | 0.05251748
[5 empty] | 0.01988337 | 0.05251774
[5 empty] | 0.02044996 | 0.05251801
[5 empty] | 0.02101307 | 0.05251828
[5 empty] | 0.02157283 | 0.05251855
[5 empty] | 0.0221292 | 0.05251882
[5 empty] | 0.02268214 | 0.05251909
[5 empty] | 0.02323161 | 0.05251936
[5 empty] | 0.02377756 | 0.05251962
[5 empty] | 0.02431996 | 0.05251989
[5 empty] | 0.02485876 | 0.05252016
[5 empty] | 0.02539392 | 0.05252043
[5 empty] | 0.02592541 | 0.0525207
[5 empty] | 0.02645317 | 0.05252097
[5 empty] | 0.02697718 | 0.05252124
[5 empty] | 0.02749738 | 0.0525215
[5 empty] | 0.02801373 | 0.05252177
[5 empty] | 0.0285262 | 0.05252204
[5 empty] | 0.02903475 | 0.05252231
[5 empty] | 0.02953932 | 0.05252258
[5 empty] | 0.03003989 | 0.05252285
[5 empty] | 0.03053641 | 0.05252312
[5 empty] | 0.03102883 | 0.05252338
[5 empty] | 0.03151713 | 0.05252365
[5 empty] | 0.03200125 | 0.05252392
[5 empty] | 0.03248115 | 0.05252419
[5 empty] | 0.0329568 | 0.05252446
[5 empty] | 0.0329568 | 0.0525113
[5 empty] | 0.03345552 | 0.05261013
[5 empty] | 0.03394964 | 0.05270896
[5 empty] | 0.03443903 | 0.05280778
[5 empty] | 0.03492357 | 0.05290661
[5 empty] | 0.03540313 | 0.05300544
[5 empty] | 0.03587759 | 0.05310426
[5 empty] | 0.03634682 | 0.05320309
[5 empty] | 0.03681071 | 0.05330192
[5 empty] | 0.03726913 | 0.05340075
[5 empty] | 0.03772196 | 0.05349957
[5 empty] | 0.03816907 | 0.0535984
[5 empty] | 0.03861033 | 0.05369723
[5 empty] | 0.03904564 | 0.05379606
[5 empty] | 0.03947486 | 0.05389488
[5 empty] | 0.03989786 | 0.05399371
[5 empty] | 0.04031454 | 0.05409254
[5 empty] | 0.04072475 | 0.05419137
[5 empty] | 0.04112839 | 0.05429019
[5 empty] | 0.04152532 | 0.05438902
[5 empty] | 0.04191542 | 0.05448785
[5 empty] | 0.04229858 | 0.05458668
[5 empty] | 0.04267466 | 0.0546855
[5 empty] | 0.04304354 | 0.05478433
[5 empty] | 0.0434051 | 0.05488316
[5 empty] | 0.04375971 | 0.05498199
[5 empty] | 0.04411029 | 0.05508081
[5 empty] | 0.04445721 | 0.05517964
[5 empty] | 0.04480034 | 0.05527847
[5 empty] | 0.04513957 | 0.0553773
[5 empty] | 0.04547477 | 0.05547612
[5 empty] | 0.04580581 | 0.05557495
[5 empty] | 0.04613258 | 0.05567378
[5 empty] | 0.04645494 | 0.0557726
[5 empty] | 0.04677278 | 0.05587143
[5 empty] | 0.04708598 | 0.05597026
[5 empty] | 0.0473944 | 0.05606909
[5 empty] | 0.04769793 | 0.05616791
[5 empty] | 0.04799644 | 0.05626674
[5 empty] | 0.04828981 | 0.05636557
[5 empty] | 0.04857791 | 0.0564644
[5 empty] | 0.04886063 | 0.05656322
[5 empty] | 0.04913783 | 0.05666205
[5 empty] | 0.04940941 | 0.05676088
[5 empty] | 0.04967522 | 0.05685971
[5 empty] | 0.04993515 | 0.05695853
[5 empty] | 0.05018908 | 0.05705736
[5 empty] | 0.05043688 | 0.05715619
[5 empty] | 0.05067842 | 0.05725502
[5 empty] | 0.0509136 | 0.05735384
[5 empty] | 0.04627573 | 0.05735384
[5 empty] | 0.05113003 | 0.05896246
[5 empty] | 0.05133025 | 0.06057107
[5 empty] | 0.0515149 | 0.06217969
[5 empty] | 0.05168461 | 0.06378830279
[5 empty] | 0.05184 | 0.06539692
[5 empty] | 0.05198171 | 0.06700553
[5 empty] | 0.05211037 | 0.06861415
[5 empty] | 0.0522266 | 0.07022276
[5 empty] | 0.05233104 | 0.07183138
[5 empty] | 0.05242432 | 0.07343999
[5 empty] | 0.05250707 | 0.07504861
[5 empty] | 0.05257992 | 0.07665722
[5 empty] | 0.0526435 | 0.07826584
[5 empty] | 0.05269845 | 0.07987445
[5 empty] | 0.05274538 | 0.08148307
[5 empty] | 0.05278494 | 0.08309168
[5 empty] | 0.05281776 | 0.0847003
[5 empty] | 0.05284445 | 0.08630891
[5 empty] | 0.05286567 | 0.08791753
[5 empty] | 0.05288203 | 0.08952614
[5 empty] | 0.05289416 | 0.09113476
[5 empty] | 0.0529027 | 0.09274337
[5 empty] | 0.05290828 | 0.09435199
[5 empty] | 0.05291153 | 0.0959606
[5 empty] | 0.05291308 | 0.09756921
[5 empty] | 0.05291356 | 0.09917783
[5 empty] | 0.05290939 | 0.1007864
[5 empty] | 0.05283777 | 0.1023951
[5 empty] | 0.05268251 | 0.1040037
[5 empty] | 0.05245011 | 0.1056123
[5 empty] | 0.05214708 | 0.1072209
[5 empty] | 0.05177992 | 0.1088295
[5 empty] | 0.05135515 | 0.1104381
[5 empty] | 0.05087926 | 0.1120467
[5 empty] | 0.05035877 | 0.1136554
[5 empty] | 0.04980018 | 0.115264
[5 empty] | 0.04920999 | 0.1168726
[5 empty] | 0.04859471 | 0.1184812
[5 empty] | 0.04796085 | 0.1200898
[5 empty] | 0.04731491 | 0.1216984
[5 empty] | 0.04666341 | 0.1233071
[5 empty] | 0.04601283 | 0.1249157
[5 empty] | 0.0453697 | 0.1265243
[5 empty] | 0.04474052 | 0.1281329
[5 empty] | 0.04413178 | 0.1297415
[5 empty] | 0.04355001 | 0.1313501
[5 empty] | 0.0430017 | 0.1329587
[5 empty] | 0.04249336 | 0.1345674
[5 empty] | 0.0420315 | 0.136176
[5 empty] | 0.04162262 | 0.1377846
[5 empty] | 0.04125636 | 0.1393932
[5 empty] | 0.04088439 | 0.1410018
[5 empty] | 0.04050494 | 0.1426104
[5 empty] | 0.04011995 | 0.144219
[5 empty] | 0.03973135 | 0.1458277
[5 empty] | 0.03934109 | 0.1474363
[5 empty] | 0.0389511 | 0.1490449
[5 empty] | 0.03856333 | 0.15
[5 empty] | 0.03817971 | 0.1522621
[5 empty] | 0.03780219 | 0.1538707
[5 empty] | 0.03743271 | 0.1554793
[5 empty] | 0.0370732 | 0.157088
[5 empty] | 0.0367256 | 0.1586966
[5 empty] | 0.03639186 | 0.1603052
[5 empty] | 0.03607391 | 0.1619138
[5 empty] | 0.0357737 | 0.1635224
[5 empty] | 0.03549316 | 0.165131
[5 empty] | 0.03523424 | 0.1667397
[5 empty] | 0.03499886 | 0.1683483
[5 empty] | 0.03478899 | 0.1699569
[5 empty] | 0.03460654 | 0.1715655
[5 empty] | 0.03445347 | 0.1731741
[5 empty] | 0.03433172 | 0.1747827
[5 empty] | 0.03424321 | 0.1763913
[5 empty] | 0.0341899 | 0.178
[5 empty] | 0.0341736 | 0.1796086
[5 empty] | 0.03417367 | 0.1812172
[5 empty] | 0.03417408 | 0.1828258
[5 empty] | 0.03417513 | 0.1844344
[5 empty] | 0.03417716 | 0.186043
[5 empty] | 0.03418047 | 0.1876516
[5 empty] | 0.03418537 | 0.1892603
[5 empty] | 0.03419219 | 0.1908689
[5 empty] | 0.03420123 | 0.1924775
[5 empty] | 0.03421282 | 0.1940861
[5 empty] | 0.03422726 | 0.1956947
[5 empty] | 0.03424487 | 0.1973033
[5 empty] | 0.03426596 | 0.198912
[5 empty] | 0.03429085 | 0.2005206
[5 empty] | 0.03431985 | 0.2021292
[5 empty] | 0.03435329 | 0.2037378
[5 empty] | 0.03439146 | 0.2053464
[5 empty] | 0.03443469 | 0.206955
[5 empty] | 0.03448329 | 0.2085636
[5 empty] | 0.03453758 | 0.2101723
[5 empty] | 0.03459787 | 0.2117809
[5 empty] | 0.03466447 | 0.2133895
[5 empty] | 0.0347377 | 0.2149981
[5 empty] | 0.03481788 | 0.2166067