## 1
Общество с ограниченной ответственностью "Инженерная геология" (ООО "ИнжГео") | [11 empty] | Общество с ограниченной ответственностью "Инженерная геология" (ООО "ИнжГео")
Юр. адрес: 117279, г. Москва, ул. Миклухо-Маклая, 36 а, этаж 5, пом. XXIII к. 76-84 | [11 empty] | Юр. адрес: 117279, г. Москва, ул. Миклухо-Маклая, 36 а, этаж 5, пом. XXIII к. 76-84 | [8 empty] | нагр |  |  | X0 | Y0 | R |  | нагр |  |  |  | X0 | Y0 | R | нагр |  |  |  | X0 | Y0 | R |  | нагр |  |  |  | X0 | Y0 | R
Телефон/факс +7 (495) 132-30-00, Адрес электронной почты inbox@inj-geo.ru | [11 empty] | Телефон/факс +7 (495) 132-30-00, Адрес электронной почты inbox@inj-geo.ru | [12 empty] | 0 | [7 empty] | 0 | [6 empty] | 0 | [7 empty] | 0
[21 empty] | девиатор | [6 empty] | девиатор | [6 empty] | девиатор | [7 empty] | девиатор
Испытательная лаборатория ООО «ИнжГео» | [11 empty] | Испытательная лаборатория ООО «ИнжГео» | [8 empty] | x0 | Угол | X | Y |  |  |  | x0 |  | Угол | X | Y |  |  | x0 |  | Угол | X | Y |  |  |  | x0 |  | Угол | X | Y
Адрес места осуществления деятельности лаборатории: г. Москва, просп. Вернадского, д. 51, стр. 1 | [11 empty] | Адрес места осуществления деятельности лаборатории: г. Москва, просп. Вернадского, д. 51, стр. 1 | [9 empty] | 0 | [7 empty] | 0 | [6 empty] | 0 | [7 empty] | 0
Телефон +7(910)4557682, E-mail: slg85@mail.ru | [11 empty] | Телефон +7(910)4557682, E-mail: slg85@mail.ru | [9 empty] | 5 | [7 empty] | 5 | [6 empty] | 5 | [7 empty] | 5
[22 empty] | 10 | [7 empty] | 10 | [6 empty] | 10 | [7 empty] | 10
[12 empty] | Протокол испытаний № 13-63/130 от 08-03-2023 | [9 empty] | 15 | [7 empty] | 15 | [6 empty] | 15 | [7 empty] | 15
[22 empty] | 20 | [7 empty] | 20 | [6 empty] | 20 | [7 empty] | 20
[12 empty] | Наименование и адрес заказчика: Переход трубопровода через р. Енисей | [9 empty] | 25 | [7 empty] | 25 | [6 empty] | 25 | [7 empty] | 25
[12 empty] | Наименование объекта: ООО Регионстрой | [9 empty] | 30 | [7 empty] | 30 | [6 empty] | 30 | [7 empty] | 30
Наименование используемого метода/методики: ГОСТ 12248.4-2020 | [11 empty] | Наименование используемого метода/методики: ГОСТ 12248.3-2020 | [9 empty] | 35 | [7 empty] | 35 | [6 empty] | 35 | [7 empty] | 35
Условия проведения испытания: температура окружающей среды (18 - 25)0С, влажность воздуха (40 - 75)% | [11 empty] | Условия проведения испытания: температура окружающей среды (18 - 25)0С, влажность воздуха (40 - 75)% | [9 empty] | 40 | [7 empty] | 40 | [6 empty] | 40 | [7 empty] | 40
[12 empty] | Дата получение объекта подлежащего испытаниям: 09-02-2023 | [9 empty] | 45 | [7 empty] | 45 | [6 empty] | 45 | [7 empty] | 45
[12 empty] | Дата испытания: 25.10.2022-19.11.2130 | [9 empty] | 50 | [7 empty] | 50 | [6 empty] | 50 | [7 empty] | 50
[22 empty] | 55 | [7 empty] | 55 | [6 empty] | 55 | [7 empty] | 55
Испытание грунтов методом трехосного сжатия | [11 empty] | Испытание грунтов методом трехосного сжатия | [9 empty] | 60 | [7 empty] | 60 | [6 empty] | 60 | [7 empty] | 60
[22 empty] | 65 | [7 empty] | 65 | [6 empty] | 65 | [7 empty] | 65
Лабораторный номер: | [6 empty] | We, д.е. = |  |  |  |  | Лабораторный номер: |  | 1165 |  |  |  | We, д.е. = | 0.690095484 |  |  | 70 | [7 empty] | 70 | [6 empty] | 70 | [7 empty] | 70
Номер скважины: | [6 empty] | ρ, г/см3 = |  |  |  |  | Номер скважины: |  | BH-063 |  |  |  | ρ, г/см3 = | 1.56 |  |  | 75 | [7 empty] | 75 | [6 empty] | 75 | [7 empty] | 75
Глубина отбора, м: | [6 empty] | ρs, г/см3 = |  |  |  |  | Глубина отбора, м: |  | 1.2 |  |  |  | ρs, г/см3 = | 2.72 |  |  | 80 | [7 empty] | 80 | [6 empty] | 80 | [7 empty] | 80
Наименование грунта: | [6 empty] | e, д.е. = |  |  |  |  | Наименование грунта: |  | Суглинок, после оттаивания текучий, тяжелый песчанистый |  |  |  | e, д.е. = | 1.946833 |  |  | 85 | [7 empty] | 85 | [6 empty] | 85 | [7 empty] | 85
Схема проведения опыта: | [6 empty] | IL, д.е. = |  |  |  |  | Схема проведения опыта: |  | КД |  |  |  | IL, д.е. = | 3.646 |  |  | 90 | [7 empty] | 90 | [6 empty] | 90 | [7 empty] | 90
[22 empty] | 95 | [7 empty] | 95 | [6 empty] | 95 | [7 empty] | 95
[22 empty] | 100 | [7 empty] | 100 | [6 empty] | 100 | [7 empty] | 100
Результаты испытаний | [11 empty] | Результаты испытаний | [9 empty] | 105 | [7 empty] | 105 | [6 empty] | 105 | [7 empty] | 105
[22 empty] | 110 | [7 empty] | 110 | [6 empty] | 110 | [7 empty] | 110
[22 empty] | 115 | [7 empty] | 115 | [6 empty] | 115 | [7 empty] | 115
[22 empty] | 120 | [7 empty] | 120 | [6 empty] | 120 | [7 empty] | 120
[22 empty] | 125 | [7 empty] | 125 | [6 empty] | 125 | [7 empty] | 125
[22 empty] | 130 | [7 empty] | 130 | [6 empty] | 130 | [7 empty] | 130
[22 empty] | 135 | [7 empty] | 135 | [6 empty] | 135 | [7 empty] | 135
[22 empty] | 140 | [7 empty] | 140 | [6 empty] | 140 | [7 empty] | 140
[22 empty] | 145 | [7 empty] | 145 | [6 empty] | 145 | [7 empty] | 145
[22 empty] | 150 | [7 empty] | 150 | [6 empty] | 150 | [7 empty] | 150
[22 empty] | 155 | [7 empty] | 155 | [6 empty] | 155 | [7 empty] | 155
[22 empty] | 160 | [7 empty] | 160 | [6 empty] | 160 | [7 empty] | 160
[22 empty] | 165 | [7 empty] | 165 | [6 empty] | 165 | [7 empty] | 165
[22 empty] | 170 | [7 empty] | 170 | [6 empty] | 170 | [7 empty] | 170
[22 empty] | 175 | [7 empty] | 175 | [6 empty] | 175 | [7 empty] | 175
[22 empty] | 180 | [7 empty] | 180 | [6 empty] | 180 | [7 empty] | 180
[13 empty] | Давление в камере, Мпа σ3 | Вертикальная нагрузка, Мпа σ1 | Поровое давление, Мпа u
| K0, д.е. | 0.8263518 |  |  |  |  | Коэфф. Точки | [5 empty] | 0.05 | 0.08054786 | [5 empty] | 1 | [6 empty] | σ3,кПа | σ1,кПа | u, кПа |  |  |  | 4
| q_zg, МПа | 0.04131759 | [10 empty] | 0.15 | 0.2225755 | [27 empty] | δ3, Мпа | δ1-δ3, МПа | δ1, МПа | δ1, КПа
|  |  | Модуль деформации, МПа: | [9 empty] | 0.25 | 0.3646032 | [21 empty] | С, МПа:
|  |  | Е0= |  | Точки модуля (полное напр.), МПа |  |  |  | 0.04131759 | 0.06610815 | [25 empty] | φ, град:
|  |  | E50 = |  | qf (полное напр.), МПа |  |  |  | 0.08579055 | [26 empty] | E, Мпа
|  |  | Коэф. Поперечной деформации, ϑ = | [9 empty] | Эффективные значения угла внутреннего трения и удельного сцепления ϕ', С' | [13 empty] | x | 0
[13 empty] | ϕ', град. = | 10 | [12 empty] | y |  |  |  | С, кПа | φ,°
[13 empty] | С', МПа = | 0.004
| Исполнитель: | [6 empty] | Морозов Д.С. |  |  |  |  | Исполнитель: |  |  |  |  | Морозов Д.С.
| Начальник исп. лаборатории: | [6 empty] | Семиколенова Л.Г. |  |  |  |  | Начальник исп. лаборатории: |  |  |  |  | Семиколенова Л.Г.
Лист 1 , всего листов 2 | [11 empty] | Лист 2 , всего листов 2
Частичное воспроизведение протокола испытаний без письменного разрешения ООО «ИнжГео» ЗАПРЕЩАЕТСЯ | [11 empty] | Частичное воспроизведение протокола испытаний без письменного разрешения ООО «ИнжГео» ЗАПРЕЩАЕТСЯ
[5 empty] | второй график |  | первый график | [9 empty] | К Пуассона
dev50 | epsE50 | ind | devE0 | epsE0 | dev | eps | sigma |  | dev1 | eps1 | dev2 | eps2 | dev3 | eps3 |  | Глины
0.03579055 | 0.01558515 |  |  |  | 0 | 0 |  |  | 0 | 0 | 0 | 0 | 0.004 | 0.00031976 |  | < 0 | 0,20-0,30
ind |  |  |  |  | 0.001877388 | 0.0006620975 |  |  | 0.002239999 | 0.0007799285 | 0.008 | 0.001076633 | 0.008394872 | 0.0007722077 |  | 0-0,25 | 0,30-0,38
2 |  |  |  |  | 0.00372192 | 0.001324195 |  |  | 0.004149109 | 0.001559857 | 0.01020931 | 0.001547494 | 0.01546313 | 0.001544415 |  | 0,25< | 0,38-0,45
E0 |  |  |  |  | 0.005533879 | 0.001986293 |  |  | 0.005852925 | 0.002339785 | 0.01452977 | 0.00232124 | 0.0224082 | 0.002316623 |  | Суглинки | 0,35-0,37
epsE0 | devE0 |  |  |  | 0.007313547 | 0.00264839 |  |  | 0.007 | 0.0027979 | 0.01791755 | 0.003094987 | 0.02985257 | 0.003088831 |  | Пески и супеси | 0,30-0,35
0.009908785 | 0.02479055 |  |  |  | 0.009061207 | 0.003310488 |  |  | 0.008507972 | 0.003899642 | 0.02214432 | 0.003868734 | 0.03531872 | 0.003861039
[5 empty] | 0.01077714 | 0.003972585 |  |  | 0.009499748 | 0.004679571 | 0.02518174 | 0.004642481 | 0.04072915 | 0.004633246
График E50 |  | График E |  |  | 0.01246163 | 0.004634683 |  |  | 0.01070113 | 0.005459499 | 0.02830146 | 0.005416228 | 0.04610633 | 0.005405454
eps | q | sigma |  |  | 0.01411496 | 0.00529678 |  |  | 0.01151813 | 0.006239428 | 0.03067515 | 0.006189974 | 0.05047276 | 0.006177662
Горизонтальная линия E50 |  | Касательная |  |  | 0.01573741 | 0.005958878 |  |  | 0.01235678 | 0.007019356 | 0.03357447 | 0.006963721 | 0.05375091 | 0.00694987
0 |  | a | b |  | 0.01732927 | 0.006620975 |  |  | 0.01312309 | 0.007799285 | 0.03537107 | 0.007737468 | 0.05730159 | 0.007634482
|  |  | 0 |  | 0.01889081 | 0.007283073 |  |  | 0.01382308 | 0.008579213 | 0.03628776 | 0.008139292 | 0.05960236 | 0.008494285
Вертикальная линия E50 |  | p1 и p2 |  |  | 0.02042233 | 0.00794517 |  |  | 0.01456277 | 0.009359142 | 0.03822116 | 0.009284962 | 0.06129173 | 0.009266493
| 0 | 0 |  |  | 0.02192409 | 0.008607268 |  |  | 0.01527393 | 0.01017498 | 0.03923261 | 0.01005871 | 0.06423683 | 0.0100387
[5 empty] | 0.02339639 | 0.009269365 |  |  | 0.01580534 | 0.010919 | 0.04051992 | 0.01083246 | 0.06573734 | 0.01081091
Касательная линия E50 |  |  |  |  | 0.02479055 | 0.009908785 |  |  | 0.01636004 | 0.01169893 | 0.04218271 | 0.0116062 | 0.06859294 | 0.01158312
0 | 0 | Горизонтальная 1 |  |  | 0.02629376 | 0.01059356 |  |  | 0.01691178 | 0.01247886 | 0.04362059 | 0.01237995 | 0.07070332 | 0.01235532
[5 empty] | 0.02777202 | 0.01125566 |  |  | 0.01746006 | 0.01325878 | 0.04513317 | 0.0131537 | 0.07276816 | 0.01312753
Горизонтальная линия qкр |  |  |  |  | 0.02924238 | 0.01191776 |  |  | 0.01780434 | 0.01403871 | 0.04602007 | 0.01392744 | 0.07438715 | 0.01389974
Горизонтальная линия q |  | Горизонтальная 2 |  |  | 0.03067291 | 0.01257985 |  |  | 0.0184441 | 0.01481864 | 0.04728091 | 0.01470119 | 0.07645997 | 0.01467195
0 |  | 0 |  |  | 0.03203169 | 0.01324195 |  |  | 0.01877882 | 0.01559857 | 0.04851528 | 0.01547494 | 0.07788629 | 0.01544415
[5 empty] | 0.03328677 | 0.01390405 |  |  | 0.01940797 | 0.0163785 | 0.05012282 | 0.01624868 | 0.08036581 | 0.01621636
Вертикальная линия q |  |  |  |  | 0.03440624 | 0.01456615 |  |  | 0.02013103 | 0.01715843 | 0.05120313 | 0.01702243 | 0.08209821 | 0.01698857
| 0 |  |  |  | 0.03535814 | 0.01522824 |  |  | 0.02054747 | 0.01793836 | 0.05215583 | 0.01779618 | 0.08428318 | 0.01776078
[5 empty] | 0.03579055 | 0.01558515 |  |  | 0.02115678 | 0.01871828 | 0.05358053 | 0.01856992 | 0.08552038 | 0.01853299
[5 empty] | 0.03685176 | 0.01655244 |  |  | 0.02165842 | 0.01949821 | 0.05427684 | 0.01934367 | 0.08710952 | 0.01930519
[5 empty] | 0.03754656 | 0.01721454 |  |  | 0.02205186 | 0.02027814 | 0.05554438 | 0.02011742 | 0.08835026 | 0.0200774
[5 empty] | 0.03821599 | 0.01787663 |  |  | 0.0223366 | 0.02105807 | 0.05668276 | 0.02089116 | 0.09044231 | 0.02084961
[5 empty] | 0.03886033 | 0.01853873 |  |  | 0.02301209 | 0.021838 | 0.0574916 | 0.02166491 | 0.09228533 | 0.02162182
[5 empty] | 0.03947983 | 0.01920083 |  |  | 0.02347783 | 0.02261793 | 0.0583705 | 0.02243866 | 0.09407901 | 0.02239402
[5 empty] | 0.04007476 | 0.01986293 |  |  | 0.02403328 | 0.02339785 | 0.05971909 | 0.0232124 | 0.09552304 | 0.02316623
[5 empty] | 0.04064539 | 0.02052502 |  |  | 0.02417791 | 0.02417778 | 0.06003697 | 0.02398615 | 0.09671709 | 0.02393844
[5 empty] | 0.041192 | 0.02118712 |  |  | 0.02491121 | 0.02495771 | 0.06162376 | 0.0247599 | 0.09816086 | 0.02471065
[5 empty] | 0.04171483 | 0.02184922 |  |  | 0.02533265 | 0.02573764 | 0.06207908 | 0.02553364 | 0.09875403 | 0.02548286
[5 empty] | 0.04221417 | 0.02251132 |  |  | 0.02544171 | 0.02651757 | 0.06310253 | 0.02630739 | 0.1001963 | 0.02625506
[5 empty] | 0.04269027 | 0.02317341 |  |  | 0.02593786 | 0.0272975 | 0.06369374 | 0.02708114 | 0.1014873 | 0.02702727
[5 empty] | 0.0431434 | 0.02383551 |  |  | 0.02642058 | 0.02807743 | 0.06445231 | 0.02785488 | 0.1029267 | 0.02779948
[5 empty] | 0.04357384 | 0.02449761 |  |  | 0.02658933 | 0.02885735 | 0.06547785 | 0.02862863 | 0.1035143 | 0.02857169
[5 empty] | 0.04398184 | 0.02515971 |  |  | 0.02714361 | 0.02963728 | 0.06606999 | 0.02940238 | 0.1045497 | 0.02934389
[5 empty] | 0.04436767 | 0.0258218 |  |  | 0.02738288 | 0.03041721 | 0.06672833 | 0.03017613 | 0.1061326 | 0.0301161
[5 empty] | 0.04473161 | 0.0264839 |  |  | 0.02780662 | 0.03119714 | 0.0672525 | 0.03094987 | 0.1070627 | 0.03088831
[5 empty] | 0.04507391 | 0.027146 |  |  | 0.02811431 | 0.03197707 | 0.06804209 | 0.03172362 | 0.1069396 | 0.03166052
[5 empty] | 0.04539484 | 0.0278081 |  |  | 0.02820542 | 0.032757 | 0.06819674 | 0.03249737 | 0.1077631 | 0.03243273
[5 empty] | 0.04569468 | 0.02847019 |  |  | 0.02877942 | 0.03353692 | 0.06921604 | 0.03327111 | 0.1090328 | 0.03320493
[5 empty] | 0.04597368 | 0.02913229 |  |  | 0.02873579 | 0.03431685 | 0.06939962 | 0.03404486 | 0.1096484 | 0.03397714
[5 empty] | 0.04623211 | 0.02979439 |  |  | 0.02907402 | 0.03509678 | 0.06974708 | 0.03481861 | 0.1100096 | 0.03474935
[5 empty] | 0.04647027 | 0.03045649 |  |  | 0.02929357 | 0.03587671 | 0.06985805 | 0.03559235 | 0.1113161 | 0.03552156
[5 empty] | 0.04669826 | 0.03111858 |  |  | 0.02969391 | 0.03665664 | 0.07053213 | 0.0363661 | 0.1112676 | 0.03629376
[5 empty] | 0.04692429 | 0.03178068 |  |  | 0.02987454 | 0.03743657 | 0.07096894 | 0.03713985 | 0.1121637 | 0.03706597
[5 empty] | 0.04714828 | 0.03244278 |  |  | 0.02983491 | 0.0382165 | 0.07116809 | 0.03791359 | 0.1124041 | 0.03783818
[5 empty] | 0.04737012 | 0.03310488 |  |  | 0.02987451 | 0.03899642 | 0.0711292 | 0.03868734 | 0.1125885 | 0.03861039
[5 empty] | 0.04758972 | 0.03376697 |  |  | 0.03029281 | 0.03977635 | 0.07175187 | 0.03946109 | 0.1135167 | 0.03938259
[5 empty] | 0.04780699 | 0.03442907 |  |  | 0.03018928 | 0.04055628 | 0.07203573 | 0.04023483 | 0.1132882 | 0.0401548
[5 empty] | 0.04802184 | 0.03509117 |  |  | 0.03046342 | 0.04133621 | 0.07218039 | 0.04100858 | 0.1139028 | 0.04092701
[5 empty] | 0.04823418 | 0.03575327 |  |  | 0.03021468 | 0.04211614 | 0.07208546 | 0.04178233 | 0.1136601 | 0.04169922
[5 empty] | 0.04844391 | 0.03641536 |  |  | 0.03054786 | 0.04289607 | 0.07257552 | 0.04255607 | 0.1146032 | 0.04247143
[5 empty] | 0.04865094 | 0.03707746 |  |  | 0.03054722 | 0.043676 | 0.07257528 | 0.04332982 | 0.1146018 | 0.04324363
[5 empty] | 0.04885518 | 0.03773956 |  |  | 0.03033781 | 0.04445592 | 0.07236122 | 0.04410357 | 0.1143913 | 0.04401584
[5 empty] | 0.04905653 | 0.03840166 |  |  | 0.03031752 | 0.04523585 | 0.07211196 | 0.04487731 | 0.1137421 | 0.04478805
[5 empty] | 0.04925491 | 0.03906375 |  |  | 0.03048676 | 0.04601578 | 0.0719289 | 0.04565106 | 0.113456 | 0.04556026
[5 empty] | 0.04945022 | 0.03972585 |  |  | 0.03014595 | 0.04679571 | 0.07161341 | 0.04642481 | 0.1143342 | 0.04633246
[5 empty] | 0.04964236 | 0.04038795 |  |  | 0.0300955 | 0.04757564 | 0.07176685 | 0.04719855 | 0.1139782 | 0.04710467
[5 empty] | 0.04983125 | 0.04105005 |  |  | 0.03023582 | 0.04835557 | 0.07179059 | 0.0479723 | 0.1139893 | 0.04787688
[5 empty] | 0.05001679 | 0.04171214 |  |  | 0.02996733 | 0.04913549 | 0.07128601 | 0.04874605 | 0.1126688 | 0.04864909
[5 empty] | 0.0501989 | 0.04237424 |  |  | 0.03009045 | 0.04991542 | 0.07125447 | 0.04951979 | 0.112818 | 0.0494213
[5 empty] | 0.05037747 | 0.04303634 |  |  | 0.03000559 | 0.05069535 | 0.07099734 | 0.05029354 | 0.1124385 | 0.0501935
[5 empty] | 0.05055241 | 0.04369844 |  |  | 0.02991317 | 0.05147528 | 0.07071599 | 0.05106729 | 0.1125313 | 0.05096571
[5 empty] | 0.05072364 | 0.04436053 |  |  | 0.02981361 | 0.05225521 | 0.07021179 | 0.05184104 | 0.112498 | 0.05173792
[5 empty] | 0.05089105 | 0.04502263 |  |  | 0.0296073 | 0.05303514 | 0.06988611 | 0.05261478 | 0.1118399 | 0.05251013
[5 empty] | 0.05105456 | 0.04568473 |  |  | 0.02949469 | 0.05381507 | 0.06944031 | 0.05338853 | 0.1107583 | 0.05328233
[5 empty] | 0.05121408 | 0.04634683 |  |  | 0.02947617 | 0.05459499 | 0.06917577 | 0.05416228 | 0.1114545 | 0.05405454
[5 empty] | 0.05136951 | 0.04700892 |  |  | 0.02925216 | 0.05537492 | 0.06869386 | 0.05493602 | 0.11033 | 0.05482675
[5 empty] | 0.05152076 | 0.04767102 |  |  | 0.02902308 | 0.05615485 | 0.06869594 | 0.05570977 | 0.110386 | 0.05559896
[5 empty] | 0.05166773 | 0.04833312 |  |  | 0.02898935 | 0.05693478 | 0.06828338 | 0.05648352 | 0.1097239 | 0.05637116
[5 empty] | 0.05181034 | 0.04899522 |  |  | 0.02905137 | 0.05771471 | 0.06735755 | 0.05725726 | 0.1096451 | 0.05714337
[5 empty] | 0.05194849 | 0.04965731 |  |  | 0.02870957 | 0.05849464 | 0.06721982 | 0.05803101 | 0.1091508 | 0.05791558
[5 empty] | 0.05208209 | 0.05031941 |  |  | 0.02876436 | 0.05927456 | 0.06697157 | 0.05880476 | 0.1075425 | 0.05868779
[5 empty] | 0.05221105 | 0.05098151 |  |  | 0.02851616 | 0.06005449 | 0.06641415 | 0.0595785 | 0.1070215 | 0.05946
[5 empty] | 0.05233527 | 0.05164361 |  |  | 0.02846537 | 0.06083442 | 0.06554893 | 0.06035225 | 0.1072891 | 0.0602322
[5 empty] | 0.05245466 | 0.0523057 |  |  | 0.02801242 | 0.06161435 | 0.0657773 | 0.061126 | 0.1066467 | 0.06100441
[5 empty] | 0.05256912743 | 0.0529678 |  |  | 0.02785772 | 0.06239428 | 0.0652006 | 0.06189974 | 0.1059956 | 0.06177662
[5 empty] | 0.05267858 | 0.0536299 |  |  | 0.02800169 | 0.06317421 | 0.06462022 | 0.06267349 | 0.1059372 | 0.06254883
[5 empty] | 0.05278293 | 0.054292 |  |  | 0.02754474 | 0.06395414 | 0.06373753 | 0.06344724 | 0.1049728 | 0.06332103
[5 empty] | 0.05288208 | 0.05495409 |  |  | 0.02758729 | 0.06473406 | 0.06325389 | 0.06422098 | 0.1047038 | 0.06409324
[5 empty] | 0.05297594 | 0.05561619 |  |  | 0.02722974 | 0.06551399 | 0.06297066 | 0.06499473 | 0.1041315 | 0.06486545
[5 empty] | 0.05306441 | 0.05627829 |  |  | 0.02727253 | 0.06629392 | 0.06248923 | 0.06576848 | 0.1026573 | 0.06563766
[5 empty] | 0.05314741 | 0.05694039 |  |  | 0.02711605 | 0.06707385 | 0.06231095 | 0.06654222 | 0.1021824 | 0.06640987
[5 empty] | 0.05322483 | 0.05760248 |  |  | 0.02696074 | 0.06785378 | 0.0614372 | 0.06731597 | 0.1016084 | 0.06718207
[5 empty] | 0.0532966 | 0.05826458 |  |  | 0.02680699 | 0.06863371 | 0.06116935 | 0.06808972 | 0.1013364 | 0.06795428
[5 empty] | 0.05336261 | 0.05892668 |  |  | 0.02675524 | 0.06941364 | 0.06060877 | 0.06886346 | 0.1009679 | 0.06872649
[5 empty] | 0.05342277 | 0.05958878 |  |  | 0.02640589 | 0.07019356 | 0.06045681 | 0.06963721 | 0.1006042 | 0.0694987
[5 empty] | 0.05347699 | 0.06025087 |  |  | 0.02615936 | 0.07097349 | 0.05961487 | 0.07041096 | 0.09984659 | 0.0702709
[5 empty] | 0.05352518 | 0.06091297 |  |  | 0.02631606 | 0.07175342 | 0.05938429 | 0.07118471 | 0.09929649 | 0.07104311
[5 empty] | 0.05356725 | 0.06157507 |  |  | 0.02617249 | 0.07253335 | 0.0585543 | 0.07195845 | 0.09844101 | 0.07181532
[5 empty] | 0.0536031 | 0.06223717 |  |  | 0.02572226 | 0.07331328 | 0.05880531 | 0.0727322 | 0.09845731 | 0.07258753
[5 empty] | 0.05363263 | 0.06289926 |  |  | 0.0258657 | 0.07409321 | 0.05763826 | 0.07350595 | 0.0972464 | 0.07335974
[5 empty] | 0.05365577 | 0.06356136 |  |  | 0.02570323 | 0.07487313 | 0.05775448 | 0.07427969 | 0.09710965 | 0.07413194
[5 empty] | 0.05367241 | 0.06422346 |  |  | 0.02523528 | 0.07565306 | 0.0570553 | 0.07505344 | 0.09604849 | 0.07490415
[5 empty] | 0.05368246 | 0.06488556 |  |  | 0.0251623 | 0.07643299 | 0.05644204 | 0.07582719 | 0.0951643 | 0.07567636
[5 empty] | 0.05368583 | 0.06554765 |  |  | 0.0251847 | 0.07721292 | 0.05601603 | 0.07660093 | 0.09505848 | 0.07644857
[5 empty] | 0.05368583 | 0.06554765 |  |  | 0.02480293 | 0.07799285 | 0.05507859 | 0.07737468 | 0.09383243 | 0.07722077
[5 empty] | 0.05278237 | 0.06554739 |  |  | 0.02461742 | 0.07877278 | 0.05473105 | 0.07814843 | 0.09288755 | 0.07799298
[5 empty] | 0.051889 | 0.06554712 |  |  | 0.0245286 | 0.07955271 | 0.05427473 | 0.07892217 | 0.09292524 | 0.07876519
[5 empty] | 0.0510062 | 0.06554685 |  |  | 0.02413691 | 0.08033263 | 0.05411095383 | 0.07969592 | 0.09154689 | 0.0795374
[5 empty] | 0.05013444 | 0.06554658 |  |  | 0.02404277 | 0.08111256 | 0.05354105 | 0.08046967 | 0.09075391 | 0.0803096
[5 empty] | 0.04927419 | 0.06554631 |  |  | 0.02374662 | 0.08189249 | 0.05266635 | 0.08124341 | 0.09064769 | 0.08108181
[5 empty] | 0.04842591 | 0.06554604 |  |  | 0.0237489 | 0.08267242 | 0.05178817 | 0.08201716 | 0.08962962 | 0.08185402
[5 empty] | 0.04759008 | 0.06554577 |  |  | 0.02345004 | 0.08345235 | 0.05120783 | 0.08279091 | 0.08860112 | 0.08262623
[5 empty] | 0.04676716 | 0.06554551 |  |  | 0.02325046 | 0.08423228 | 0.05102667 | 0.08356465 | 0.08716357 | 0.08339844
[5 empty] | 0.04595764 | 0.06554524 |  |  | 0.02295061 | 0.08501221 | 0.05014601 | 0.0843384 | 0.08631837 | 0.08417064
[5 empty] | 0.04516197 | 0.06554497 |  |  | 0.02285091 | 0.08579213 | 0.04936717 | 0.08511215 | 0.08636692 | 0.08494285
[5 empty] | 0.04438063 | 0.0655447 |  |  | 0.02285181 | 0.08657206 | 0.04919147 | 0.08588589 | 0.08481063 | 0.08571506
[5 empty] | 0.04361409 | 0.06554443 |  |  | 0.02245373 | 0.08735199 | 0.04872025 | 0.08665964 | 0.08395088 | 0.08648727
[5 empty] | 0.04286282 | 0.06554416 |  |  | 0.0221571 | 0.08813192 | 0.04775483 | 0.08743339 | 0.08328908 | 0.08725947
[5 empty] | 0.04212729 | 0.06554389 |  |  | 0.02226236 | 0.08891185 | 0.04709653 | 0.08820713 | 0.08282663 | 0.08803168
[5 empty] | 0.04140797 | 0.06554363 |  |  | 0.02196995 | 0.08969178 | 0.04714668 | 0.08898088 | 0.08156491 | 0.08880389
[5 empty] | 0.04070533 | 0.06554336 |  |  | 0.02178029 | 0.0904717 | 0.04630661 | 0.08975463 | 0.08100534 | 0.0895761
[5 empty] | 0.04001984 | 0.06554309 |  |  | 0.02149381 | 0.09125163 | 0.04597763 | 0.09052838 | 0.08024931 | 0.09034831
[5 empty] | 0.03935196 | 0.06554282 |  |  | 0.02141096 | 0.09203156 | 0.04526107 | 0.09130212 | 0.07939822 | 0.09112051
[5 empty] | 0.03870218 | 0.06554255 |  |  | 0.02133217 | 0.09281149 | 0.04505827 | 0.09207587 | 0.07865346 | 0.09189272
[5 empty] | 0.03807096 | 0.06554228 |  |  | 0.02105786 | 0.09359142 | 0.04397053 | 0.09284962 | 0.07721643 | 0.09266493
[5 empty] | 0.03745878 | 0.06554201 |  |  | 0.02088847 | 0.09437135 | 0.0437992 | 0.09362336 | 0.07698854 | 0.09343714
[5 empty] | 0.03686609 | 0.06554175 |  |  | 0.02062444 | 0.09515128 | 0.04324559 | 0.09439711 | 0.07567117 | 0.09420934
[5 empty] | 0.03629337 | 0.06554148 |  |  | 0.02066619 | 0.0959312 | 0.04321103 | 0.09517086 | 0.07456573 | 0.09498155
[5 empty] | 0.0357411 | 0.06554121 |  |  | 0.02031417 | 0.09671113 | 0.04289684 | 0.0959446 | 0.07467362 | 0.09575376
[5 empty] | 0.03520782 | 0.06554094 |  |  | 0.02036879 | 0.09749106 | 0.04200436 | 0.09671835 | 0.07339624 | 0.09652597
[5 empty] | 0.03468248 | 0.06554067 |  |  | 0.02003051 | 0.09827099 | 0.04143489 | 0.0974921 | 0.07213497 | 0.09729818
[5 empty] | 0.03416363 | 0.0655404 |  |  | 0.01999974 | 0.09905092 | 0.04178978 | 0.09826584 | 0.07239123 | 0.09807038
[5 empty] | 0.03365174 | 0.06554014 |  |  | 0.01967493 | 0.09983085 | 0.04076465 | 0.09903959 | 0.07125388 | 0.09884259
[5 empty] | 0.03314728 | 0.06553987 |  |  | 0.01955367 | 0.1006108 | 0.04045251 | 0.09981334 | 0.06980812 | 0.0996148
[5 empty] | 0.03265073 | 0.0655396 |  |  | 0.01943576 | 0.1013907 | 0.0407526 | 0.1005871 | 0.06945482 | 0.100387
[5 empty] | 0.03216254 | 0.06553933 |  |  | 0.01932105 | 0.1021706 | 0.04056422 | 0.1013608 | 0.0682949 | 0.1011592
[5 empty] | 0.0316832 | 0.06553906 |  |  | 0.01950936 | 0.1029506 | 0.04028667 | 0.1021346 | 0.06812927 | 0.1019314
[5 empty] | 0.03121317 | 0.06553879 |  |  | 0.01910051 | 0.1037305 | 0.04001922 | 0.1029083 | 0.06695887 | 0.1027036
[5 empty] | 0.03075292 | 0.06553852 |  |  | 0.01899434 | 0.1045104 | 0.03956117 | 0.1036821 | 0.06678461 | 0.1034758
[5 empty] | 0.03030293 | 0.06553826 |  |  | 0.01919067 | 0.1052903 | 0.0388118 | 0.1044558 | 0.06610742 | 0.104248
[5 empty] | 0.02986366 | 0.06553799 |  |  | 0.01888933 | 0.1060703 | 0.03907041 | 0.1052296 | 0.06532821 | 0.1050203
[5 empty] | 0.02943558 | 0.06553772 |  |  | 0.01879015 | 0.1068502 | 0.03893627 | 0.1060033 | 0.0645479 | 0.1057925
[5 empty] | 0.02901917 | 0.06553745 |  |  | 0.01859296 | 0.1076301 | 0.03810869 | 0.1067771 | 0.06326743 | 0.1065647
[5 empty] | 0.02861489 | 0.06553718 |  |  | 0.01849758 | 0.1084101 | 0.03838694 | 0.1075508 | 0.0623877 | 0.1073369
[5 empty] | 0.02822321 | 0.06553691 |  |  | 0.01840384 | 0.10919 | 0.03807033 | 0.1083246 | 0.06230963 | 0.1081091
[5 empty] | 0.02784461 | 0.06553664 |  |  | 0.01851157 | 0.1099699 | 0.03795812 | 0.1090983 | 0.06103416 | 0.1088813
[5 empty] | 0.02747955 | 0.06553638 |  |  | 0.01852061 | 0.1107498 | 0.03794962 | 0.109872 | 0.0600622 | 0.1096535
[5 empty] | 0.02712851 | 0.06553611 |  |  | 0.01843076 | 0.1115298 | 0.03734412 | 0.1106458 | 0.05919467 | 0.1104257
[5 empty] | 0.02679196 | 0.06553584 |  |  | 0.01804187 | 0.1123097 | 0.03714089 | 0.1114195 | 0.0593325 | 0.1111979
[5 empty] | 0.02647036 | 0.06553557 |  |  | 0.01815377 | 0.1130896 | 0.03683923 | 0.1121933 | 0.05807659 | 0.1119701
[5 empty] | 0.02616418 | 0.0655353 |  |  | 0.01796627 | 0.1138696 | 0.03653843 | 0.112967 | 0.05702789 | 0.1127423
[5 empty] | 0.0258739 | 0.06553503 |  |  | 0.01807921 | 0.1146495 | 0.03653777 | 0.1137408 | 0.0567873 | 0.1135145
[5 empty] | 0.02559999 | 0.06553476 |  |  | 0.01779242 | 0.1154294 | 0.03653655 | 0.1145145 | 0.05535575 | 0.1142867
[5 empty] | 0.02534292 | 0.0655345 |  |  | 0.01760572 | 0.1162093 | 0.03643405 | 0.1152883 | 0.05483415 | 0.115059
[5 empty] | 0.02534292 | 0.0655345 |  |  | 0.01781894 | 0.1169893 | 0.03612956 | 0.116062 | 0.05452344 | 0.1158312
[5 empty] | 0.02470064 | 0.06545543 |  |  | 0.01753191 | 0.1177692 | 0.03602237 | 0.1168358 | 0.05412452 | 0.1166034
[5 empty] | 0.02406548 | 0.06537636 |  |  | 0.01754446 | 0.1185491 | 0.03521177 | 0.1176095 | 0.05343833 | 0.1173756
[5 empty] | 0.02343776 | 0.06529729 |  |  | 0.01755641 | 0.1193291 | 0.03559704 | 0.1183833 | 0.05206578 | 0.1181478
[5 empty] | 0.02281779 | 0.06521822 |  |  | 0.0173676 | 0.120109 | 0.03497748 | 0.119157 | 0.05220779 | 0.11892
[5 empty] | 0.02220591 | 0.06513915 |  |  | 0.01727785 | 0.1208889 | 0.03495237 | 0.1199308 | 0.05106529 | 0.1196922
[5 empty] | 0.02160242 | 0.06506008 |  |  | 0.01708698 | 0.1216688 | 0.034321 | 0.1207045 | 0.0502392 | 0.1204644
[5 empty] | 0.02100765 | 0.06498101 |  |  | 0.01689484 | 0.1224488 | 0.03458266 | 0.1214782 | 0.04983043 | 0.1212366
[5 empty] | 0.02042191 | 0.06490194 |  |  | 0.01690123 | 0.1232287 | 0.03433664 | 0.122252 | 0.04883991 | 0.1220088
[5 empty] | 0.01984554 | 0.06482287 |  |  | 0.01680601 | 0.1240086 | 0.03428223 | 0.1230257 | 0.04866855 | 0.122781
[5 empty] | 0.01927884 | 0.0647438 |  |  | 0.01670898 | 0.1247886 | 0.03401871 | 0.1237995 | 0.04851729 | 0.1235532
[5 empty] | 0.01872214 | 0.06466473 |  |  | 0.01660998 | 0.1255685 | 0.03304537 | 0.1245732 | 0.04708704 | 0.1243254
[5 empty] | 0.01817576 | 0.06458566 |  |  | 0.01640883 | 0.1263484 | 0.03326151 | 0.125347 | 0.04747872 | 0.1250977
[5 empty] | 0.01764001 | 0.06450659 |  |  | 0.01650538 | 0.1271283 | 0.0331664 | 0.1261207 | 0.04699326 | 0.1258699
[5 empty] | 0.01711522 | 0.06442752 |  |  | 0.01639943 | 0.1279083 | 0.03255935 | 0.1268945 | 0.04663157 | 0.1266421
[5 empty] | 0.01660171 | 0.06434845 |  |  | 0.01629084 | 0.1286882 | 0.03253964 | 0.1276682 | 0.04559445 | 0.1274143
[5 empty] | 0.0160998 | 0.06426938 |  |  | 0.01608055 | 0.1294681 | 0.03220776 | 0.128442 | 0.04506925 | 0.1281865
[5 empty] | 0.0156098 | 0.06419031 |  |  | 0.01606928 | 0.1302481 | 0.03186443 | 0.1292157 | 0.04524739 | 0.1289587
[5 empty] | 0.01513204 | 0.06411124 |  |  | 0.01605703 | 0.131028 | 0.0311099 | 0.1299895 | 0.04442921 | 0.1297309
[5 empty] | 0.01466684 | 0.06403217 |  |  | 0.01594381 | 0.1318079 | 0.03084437 | 0.1307632 | 0.04411502 | 0.1305031
[5 empty] | 0.01421452 | 0.0639531 |  |  | 0.01562963 | 0.1325878 | 0.03016807 | 0.131537 | 0.04410517 | 0.1312753
[5 empty] | 0.0137754 | 0.06387403 |  |  | 0.0154145 | 0.1333678 | 0.03028123 | 0.1323107 | 0.04359998 | 0.1320475
[5 empty] | 0.01334979 | 0.06379496 |  |  | 0.01529844 | 0.1341477 | 0.02938406 | 0.1330844 | 0.04319979 | 0.1328197
[5 empty] | 0.01293802 | 0.0637159 |  |  | 0.01538145 | 0.1349276 | 0.0291768 | 0.1338582 | 0.04200492 | 0.1335919
[5 empty] | 0.0125404 | 0.06363683 |  |  | 0.01516354 | 0.1357076 | 0.02865966 | 0.1346319 | 0.04201571 | 0.1343641
[5 empty] | 0.01215596 | 0.06355776 |  |  | 0.01494474 | 0.1364875 | 0.02803287 | 0.1354057 | 0.04183249 | 0.1351364
[5 empty] | 0.01177717 | 0.06347869 |  |  | 0.01502503 | 0.1372674 | 0.02759665 | 0.1361794 | 0.04125559 | 0.1359086
[5 empty] | 0.01140304 | 0.06339962 |  |  | 0.01480445 | 0.1380473 | 0.02755122 | 0.1369532 | 0.04108535 | 0.1366808
[5 empty] | 0.0110339 | 0.06332055 |  |  | 0.014583 | 0.1388273 | 0.02709681 | 0.1377269 | 0.04022209 | 0.137453
[5 empty] | 0.01067006 | 0.06324148 |  |  | 0.01446069 | 0.1396072 | 0.02623364 | 0.1385007 | 0.04046614 | 0.1382252
[5 empty] | 0.01031185 | 0.06316241 |  |  | 0.01433752 | 0.1403871 | 0.02616194 | 0.1392744 | 0.03951784 | 0.1389974
[5 empty] | 0.009959578 | 0.06308334 |  |  | 0.01431352 | 0.1411671 | 0.02578193 | 0.1400482 | 0.03957752 | 0.1397696
[5 empty] | 0.009613573 | 0.06300427 |  |  | 0.0142887 | 0.141947 | 0.02549383 | 0.1408219 | 0.0393455 | 0.1405418
[5 empty] | 0.009274152 | 0.0629252 |  |  | 0.01426305 | 0.1427269 | 0.02459786 | 0.1415957 | 0.03872213 | 0.141314
[5 empty] | 0.008941636 | 0.06284613 |  |  | 0.0141366 | 0.1435068 | 0.02429425 | 0.1423694 | 0.03900773 | 0.1420862
[5 empty] | 0.008616343 | 0.06276706 |  |  | 0.01370936 | 0.1442868 | 0.02398322 | 0.1431432 | 0.03780263 | 0.1428584
[5 empty] | 0.008298595 | 0.06268799 |  |  | 0.01378134 | 0.1450667 | 0.02326499 | 0.1439169 | 0.03800717 | 0.1436306
[5 empty] | 0.007988712 | 0.06260892 |  |  | 0.01375254 | 0.1458466 | 0.02273979 | 0.1446907 | 0.03722167 | 0.1444028
[5 empty] | 0.007687012 | 0.06252985 |  |  | 0.01342298 | 0.1466266 | 0.02170785 | 0.1454644 | 0.03704647 | 0.1451751
[5 empty] | 0.007393817 | 0.06245078 |  |  | 0.01329267 | 0.1474065 | 0.02186938 | 0.1462381 | 0.0365819 | 0.1459473
[5 empty] | 0.007109447 | 0.06237171 |  |  | 0.01306162 | 0.1481864 | 0.0209246 | 0.1470119 | 0.03632829 | 0.1467195
[5 empty] | 0.00683422 | 0.06229264 |  |  | 0.01302985 | 0.1489663 | 0.02077375 | 0.1477856 | 0.03708597 | 0.1474917
[5 empty] | 0.006568458 | 0.06221357 |  |  | 0.01309735 | 0.1497463 | 0.01991704 | 0.1485594 | 0.03645527 | 0.1482639
[5 empty] | 0.00631248 | 0.0621345 |  |  | 0.01286415 | 0.1505262 | 0.0189547 | 0.1493331 | 0.03613653 | 0.1490361
[5 empty] | 0.006066606 | 0.06205543 |  |  | 0.01253026 | 0.1513061 | 0.01908695 | 0.1501069 | 0.03643007 | 0.1498083
[5 empty] | 0.005831156 | 0.06197636 |  |  | 0.01249568 | 0.1520861 | 0.01851402 | 0.1508806 | 0.03603623 | 0.1505805
[5 empty] | 0.005606451 | 0.06189729 |  |  | 0.01246042 | 0.152866 | 0.01773612 | 0.1516544 | 0.03555534 | 0.1513527
[5 empty] | 0.00539281 | 0.06181822 |  |  | 0.01232451 | 0.1536459 | 0.01715348 | 0.1524281 | 0.03548773 | 0.1521249
[5 empty] | 0.005190553 | 0.06173916 |  |  | 0.01208794 | 0.1544258 | 0.01626633 | 0.1532019 | 0.03523373 | 0.1528971
[5 empty] | 0.005 | 0.06166009 |  |  | 0.01195073 | 0.1552058 | 0.01567489 | 0.1539756 | 0.03509367 | 0.1536693
[5 empty] | 0.005 | 0.06164693
[5 empty] | 0.005675334 | 0.0616472
[5 empty] | 0.006346939 | 0.06164746
[5 empty] | 0.007014773 | 0.06164773
[5 empty] | 0.007678794 | 0.061648
[5 empty] | 0.008338959 | 0.06164827
[5 empty] | 0.008995227 | 0.06164854
[5 empty] | 0.009647556 | 0.06164881
[5 empty] | 0.0102959 | 0.06164908
[5 empty] | 0.01094022 | 0.06164934
[5 empty] | 0.01158048 | 0.06164961
[5 empty] | 0.01221663 | 0.06164988
[5 empty] | 0.01284863 | 0.06165015
[5 empty] | 0.01347643 | 0.06165042
[5 empty] | 0.0141 | 0.06165069
[5 empty] | 0.0147193 | 0.06165096
[5 empty] | 0.01533427 | 0.06165122
[5 empty] | 0.01594489 | 0.06165149
[5 empty] | 0.0165511 | 0.06165176
[5 empty] | 0.01715287 | 0.06165203
[5 empty] | 0.01775015 | 0.0616523
[5 empty] | 0.0183429 | 0.06165257
[5 empty] | 0.01893107 | 0.06165284
[5 empty] | 0.01951464 | 0.0616531
[5 empty] | 0.02009354 | 0.06165337
[5 empty] | 0.02066793 | 0.06165364
[5 empty] | 0.02123877 | 0.06165391
[5 empty] | 0.02180621 | 0.06165418
[5 empty] | 0.0223702 | 0.06165445
[5 empty] | 0.02293071 | 0.06165472
[5 empty] | 0.02348768 | 0.06165498
[5 empty] | 0.02404107 | 0.06165525
[5 empty] | 0.02459085 | 0.06165552
[5 empty] | 0.02513697 | 0.06165579
[5 empty] | 0.02567939 | 0.06165606
[5 empty] | 0.02621806 | 0.06165633
[5 empty] | 0.02675295 | 0.06165659
[5 empty] | 0.02728402 | 0.06165686
[5 empty] | 0.02781121 | 0.06165713
[5 empty] | 0.02833449 | 0.0616574
[5 empty] | 0.02885382 | 0.06165767
[5 empty] | 0.02936916 | 0.06165794
[5 empty] | 0.02988045 | 0.06165821
[5 empty] | 0.03038767 | 0.06165847
[5 empty] | 0.03089076 | 0.06165874
[5 empty] | 0.03138969 | 0.06165901
[5 empty] | 0.03188441 | 0.06165928
[5 empty] | 0.03237488 | 0.06165955
[5 empty] | 0.03286107 | 0.06165982
[5 empty] | 0.03334292 | 0.06166009
[5 empty] | 0.03334292 | 0.06164693
[5 empty] | 0.03385183 | 0.06172653
[5 empty] | 0.03435605 | 0.06180614
[5 empty] | 0.03485545 | 0.06188575
[5 empty] | 0.03534992 | 0.06196535
[5 empty] | 0.03583931 | 0.06204496
[5 empty] | 0.03632352 | 0.06212457
[5 empty] | 0.03680242 | 0.06220417
[5 empty] | 0.03727587 | 0.06228378
[5 empty] | 0.03774375 | 0.06236339
[5 empty] | 0.03820595 | 0.06244299
[5 empty] | 0.03866233 | 0.0625226
[5 empty] | 0.03911277 | 0.06260221
[5 empty] | 0.03955714 | 0.06268181
[5 empty] | 0.03999533 | 0.06276142
[5 empty] | 0.04042719 | 0.06284103
[5 empty] | 0.04085262 | 0.06292063
[5 empty] | 0.04127148 | 0.06300024
[5 empty] | 0.04168365 | 0.06307985
[5 empty] | 0.042089 | 0.06315945
[5 empty] | 0.04248741 | 0.06323906
[5 empty] | 0.04287876 | 0.06331867
[5 empty] | 0.04326291 | 0.06339827
[5 empty] | 0.04363975 | 0.06347788
[5 empty] | 0.04400914 | 0.06355749
[5 empty] | 0.04437149 | 0.06363709
[5 empty] | 0.04472971 | 0.0637167
[5 empty] | 0.0450842 | 0.06379631
[5 empty] | 0.04543483 | 0.06387591
[5 empty] | 0.04578149 | 0.06395552
[5 empty] | 0.04612403 | 0.06403513
[5 empty] | 0.04646235 | 0.06411473
[5 empty] | 0.04679631 | 0.06419434
[5 empty] | 0.04712578 | 0.06427395
[5 empty] | 0.04745065 | 0.06435355
[5 empty] | 0.04777079 | 0.06443316
[5 empty] | 0.04808607 | 0.06451277
[5 empty] | 0.04839637 | 0.06459237
[5 empty] | 0.04870156 | 0.06467198
[5 empty] | 0.04900152 | 0.06475159
[5 empty] | 0.04929612 | 0.06483119
[5 empty] | 0.04958524 | 0.0649108
[5 empty] | 0.04986875 | 0.06499041
[5 empty] | 0.05014653 | 0.06507001
[5 empty] | 0.05041846 | 0.06514962
[5 empty] | 0.0506844 | 0.06522923
[5 empty] | 0.05094423 | 0.06530883
[5 empty] | 0.05119783 | 0.06538844
[5 empty] | 0.05144507 | 0.06546805
[5 empty] | 0.05168583 | 0.06554765
[5 empty] | 0.04679055 | 0.06554765
[5 empty] | 0.05190491 | 0.06735429
[5 empty] | 0.05210737 | 0.06916094
[5 empty] | 0.05229387 | 0.07096758
[5 empty] | 0.05246508 | 0.07277422
[5 empty] | 0.05262163 | 0.07458086
[5 empty] | 0.0527642 | 0.0763875
[5 empty] | 0.05289343 | 0.07819414
[5 empty] | 0.05300997 | 0.08000078
[5 empty] | 0.05311449 | 0.08180742
[5 empty] | 0.05320763 | 0.08361406
[5 empty] | 0.05329006 | 0.0854207
[5 empty] | 0.05336243 | 0.08722734
[5 empty] | 0.05342539 | 0.08903398
[5 empty] | 0.05347959 | 0.09084062
[5 empty] | 0.0535257 | 0.09264727
[5 empty] | 0.05356437 | 0.09445391
[5 empty] | 0.05359625 | 0.09626055
[5 empty] | 0.053622 | 0.09806719
[5 empty] | 0.05364227 | 0.09987383
[5 empty] | 0.05365772 | 0.1016805
[5 empty] | 0.053669 | 0.1034871
[5 empty] | 0.05367677 | 0.1052938
[5 empty] | 0.05368168 | 0.1071004
[5 empty] | 0.05368439 | 0.108907
[5 empty] | 0.05368556 | 0.1107137
[5 empty] | 0.05368583 | 0.1125203
[5 empty] | 0.05366241 | 0.114327
[5 empty] | 0.05353552 | 0.1161336
[5 empty] | 0.05330654 | 0.1179402
[5 empty] | 0.05298462 | 0.1197469
[5 empty] | 0.0525789 | 0.1215535
[5 empty] | 0.05209852 | 0.1233602
[5 empty] | 0.05155263 | 0.1251668
[5 empty] | 0.05095037 | 0.1269734
[5 empty] | 0.05030088 | 0.1287801
[5 empty] | 0.0496133 | 0.1305867
[5 empty] | 0.04889678 | 0.1323934
[5 empty] | 0.04816046 | 0.1342
[5 empty] | 0.04741348 | 0.1360066
[5 empty] | 0.04666499 | 0.1378133
[5 empty] | 0.04592412 | 0.1396199
[5 empty] | 0.04520003 | 0.1414266
[5 empty] | 0.04450185 | 0.1432332
[5 empty] | 0.04383872 | 0.1450398
[5 empty] | 0.04321979 | 0.1468465
[5 empty] | 0.0426542 | 0.1486531
[5 empty] | 0.0421511 | 0.15
[5 empty] | 0.04171962 | 0.1522664
[5 empty] | 0.04136891 | 0.1540731
[5 empty] | 0.04110811 | 0.1558797
[5 empty] | 0.0409103 | 0.1576863
[5 empty] | 0.04072687 | 0.159493
[5 empty] | 0.04055641 | 0.1612996
[5 empty] | 0.04039791 | 0.1631063
[5 empty] | 0.04025034 | 0.1649129
[5 empty] | 0.04011266 | 0.1667195
[5 empty] | 0.03998386 | 0.1685262
[5 empty] | 0.0398629 | 0.1703328
[5 empty] | 0.03974876 | 0.1721395
[5 empty] | 0.03964041 | 0.1739461
[5 empty] | 0.03953683 | 0.1757527
[5 empty] | 0.03943699 | 0.1775594
[5 empty] | 0.03933986 | 0.179366
[5 empty] | 0.03924442 | 0.1811727
[5 empty] | 0.03914964 | 0.1829793
[5 empty] | 0.03905449 | 0.1847859
[5 empty] | 0.03895795 | 0.1865926
[5 empty] | 0.038859 | 0.1883992
[5 empty] | 0.03875659 | 0.1902059
[5 empty] | 0.03864972 | 0.1920125
[5 empty] | 0.03853734 | 0.1938191
[5 empty] | 0.03841844 | 0.1956258
[5 empty] | 0.03829199 | 0.1974324
[5 empty] | 0.03815696 | 0.1992391
[5 empty] | 0.03801233 | 0.2010457
[5 empty] | 0.03785716 | 0.2028524
[5 empty] | 0.03769419 | 0.204659
[5 empty] | 0.03752524 | 0.2064656
[5 empty] | 0.03735045 | 0.2082723
[5 empty] | 0.03716998 | 0.2100789
[5 empty] | 0.036984 | 0.2118856
[5 empty] | 0.03679264 | 0.2136922
[5 empty] | 0.03659609 | 0.2154988
[5 empty] | 0.03639447 | 0.2173055
[5 empty] | 0.03618797 | 0.2191121
[5 empty] | 0.03597673 | 0.2209188
[5 empty] | 0.0357609 | 0.2227254
[5 empty] | 0.03554065 | 0.224532
[5 empty] | 0.03531613 | 0.2263387
[5 empty] | 0.0350875 | 0.2281453
[5 empty] | 0.03485491 | 0.229952
[5 empty] | 0.03461853 | 0.2317586
[5 empty] | 0.0343785 | 0.2335652
[5 empty] | 0.03413498 | 0.2353719
[5 empty] | 0.03388813 | 0.2371785
[5 empty] | 0.03363811 | 0.2389852
[5 empty] | 0.03338508 | 0.2407918
[5 empty] | 0.03312918 | 0.2425984
[5 empty] | 0.03287058 | 0.2444051