## 1
Общество с ограниченной ответственностью "Инженерная геология" (ООО "ИнжГео") | [11 empty] | Общество с ограниченной ответственностью "Инженерная геология" (ООО "ИнжГео")
Юр. адрес: 117279, г. Москва, ул. Миклухо-Маклая, 36 а, этаж 5, пом. XXIII к. 76-84 | [11 empty] | Юр. адрес: 117279, г. Москва, ул. Миклухо-Маклая, 36 а, этаж 5, пом. XXIII к. 76-84 | [8 empty] | нагр |  |  | X0 | Y0 | R |  | нагр |  |  |  | X0 | Y0 | R | нагр |  |  |  | X0 | Y0 | R |  | нагр |  |  |  | X0 | Y0 | R
Телефон/факс +7 (495) 132-30-00, Адрес электронной почты inbox@inj-geo.ru | [11 empty] | Телефон/факс +7 (495) 132-30-00, Адрес электронной почты inbox@inj-geo.ru | [12 empty] | 0 | [7 empty] | 0 | [6 empty] | 0 | [7 empty] | 0
[21 empty] | девиатор | [6 empty] | девиатор | [6 empty] | девиатор | [7 empty] | девиатор
Испытательная лаборатория ООО «ИнжГео» | [11 empty] | Испытательная лаборатория ООО «ИнжГео» | [8 empty] | x0 | Угол | X | Y |  |  |  | x0 |  | Угол | X | Y |  |  | x0 |  | Угол | X | Y |  |  |  | x0 |  | Угол | X | Y
Адрес места осуществления деятельности лаборатории: г. Москва, просп. Вернадского, д. 51, стр. 1 | [11 empty] | Адрес места осуществления деятельности лаборатории: г. Москва, просп. Вернадского, д. 51, стр. 1 | [9 empty] | 0 | [7 empty] | 0 | [6 empty] | 0 | [7 empty] | 0
Телефон +7(910)4557682, E-mail: slg85@mail.ru | [11 empty] | Телефон +7(910)4557682, E-mail: slg85@mail.ru | [9 empty] | 5 | [7 empty] | 5 | [6 empty] | 5 | [7 empty] | 5
[22 empty] | 10 | [7 empty] | 10 | [6 empty] | 10 | [7 empty] | 10
[12 empty] | Протокол испытаний № 13-63/136 от 14-03-2023 | [9 empty] | 15 | [7 empty] | 15 | [6 empty] | 15 | [7 empty] | 15
[22 empty] | 20 | [7 empty] | 20 | [6 empty] | 20 | [7 empty] | 20
[12 empty] | Наименование и адрес заказчика: Переход трубопровода через р. Енисей | [9 empty] | 25 | [7 empty] | 25 | [6 empty] | 25 | [7 empty] | 25
[12 empty] | Наименование объекта: ООО Регионстрой | [9 empty] | 30 | [7 empty] | 30 | [6 empty] | 30 | [7 empty] | 30
Наименование используемого метода/методики: ГОСТ 12248.4-2020 | [11 empty] | Наименование используемого метода/методики: ГОСТ 12248.3-2020 | [9 empty] | 35 | [7 empty] | 35 | [6 empty] | 35 | [7 empty] | 35
Условия проведения испытания: температура окружающей среды (18 - 25)0С, влажность воздуха (40 - 75)% | [11 empty] | Условия проведения испытания: температура окружающей среды (18 - 25)0С, влажность воздуха (40 - 75)% | [9 empty] | 40 | [7 empty] | 40 | [6 empty] | 40 | [7 empty] | 40
[12 empty] | Дата получение объекта подлежащего испытаниям: 15-02-2023 | [9 empty] | 45 | [7 empty] | 45 | [6 empty] | 45 | [7 empty] | 45
[12 empty] | Дата испытания: 25.10.2022-19.11.2136 | [9 empty] | 50 | [7 empty] | 50 | [6 empty] | 50 | [7 empty] | 50
[22 empty] | 55 | [7 empty] | 55 | [6 empty] | 55 | [7 empty] | 55
Испытание грунтов методом трехосного сжатия | [11 empty] | Испытание грунтов методом трехосного сжатия | [9 empty] | 60 | [7 empty] | 60 | [6 empty] | 60 | [7 empty] | 60
[22 empty] | 65 | [7 empty] | 65 | [6 empty] | 65 | [7 empty] | 65
Лабораторный номер: | [6 empty] | We, д.е. = |  |  |  |  | Лабораторный номер: |  | 1171 |  |  |  | We, д.е. = | 0.547310251 |  |  | 70 | [7 empty] | 70 | [6 empty] | 70 | [7 empty] | 70
Номер скважины: | [6 empty] | ρ, г/см3 = |  |  |  |  | Номер скважины: |  | BH-066 |  |  |  | ρ, г/см3 = | 1.62 |  |  | 75 | [7 empty] | 75 | [6 empty] | 75 | [7 empty] | 75
Глубина отбора, м: | [6 empty] | ρs, г/см3 = |  |  |  |  | Глубина отбора, м: |  | 0.8 |  |  |  | ρs, г/см3 = | 2.73 |  |  | 80 | [7 empty] | 80 | [6 empty] | 80 | [7 empty] | 80
Наименование грунта: | [6 empty] | e, д.е. = |  |  |  |  | Наименование грунта: |  | Суглинок, после оттаивания текучий, легкий пылеватый |  |  |  | e, д.е. = | 1.607504 |  |  | 85 | [7 empty] | 85 | [6 empty] | 85 | [7 empty] | 85
Схема проведения опыта: | [6 empty] | IL, д.е. = |  |  |  |  | Схема проведения опыта: |  | КД |  |  |  | IL, д.е. = | 2.777 |  |  | 90 | [7 empty] | 90 | [6 empty] | 90 | [7 empty] | 90
[22 empty] | 95 | [7 empty] | 95 | [6 empty] | 95 | [7 empty] | 95
[22 empty] | 100 | [7 empty] | 100 | [6 empty] | 100 | [7 empty] | 100
Результаты испытаний | [11 empty] | Результаты испытаний | [9 empty] | 105 | [7 empty] | 105 | [6 empty] | 105 | [7 empty] | 105
[22 empty] | 110 | [7 empty] | 110 | [6 empty] | 110 | [7 empty] | 110
[22 empty] | 115 | [7 empty] | 115 | [6 empty] | 115 | [7 empty] | 115
[22 empty] | 120 | [7 empty] | 120 | [6 empty] | 120 | [7 empty] | 120
[22 empty] | 125 | [7 empty] | 125 | [6 empty] | 125 | [7 empty] | 125
[22 empty] | 130 | [7 empty] | 130 | [6 empty] | 130 | [7 empty] | 130
[22 empty] | 135 | [7 empty] | 135 | [6 empty] | 135 | [7 empty] | 135
[22 empty] | 140 | [7 empty] | 140 | [6 empty] | 140 | [7 empty] | 140
[22 empty] | 145 | [7 empty] | 145 | [6 empty] | 145 | [7 empty] | 145
[22 empty] | 150 | [7 empty] | 150 | [6 empty] | 150 | [7 empty] | 150
[22 empty] | 155 | [7 empty] | 155 | [6 empty] | 155 | [7 empty] | 155
[22 empty] | 160 | [7 empty] | 160 | [6 empty] | 160 | [7 empty] | 160
[22 empty] | 165 | [7 empty] | 165 | [6 empty] | 165 | [7 empty] | 165
[22 empty] | 170 | [7 empty] | 170 | [6 empty] | 170 | [7 empty] | 170
[22 empty] | 175 | [7 empty] | 175 | [6 empty] | 175 | [7 empty] | 175
[22 empty] | 180 | [7 empty] | 180 | [6 empty] | 180 | [7 empty] | 180
[13 empty] | Давление в камере, Мпа σ3 | Вертикальная нагрузка, Мпа σ1 | Поровое давление, Мпа u
| K0, д.е. | 0.8608269 |  |  |  |  | Коэфф. Точки | [5 empty] | 0.05 | 0.07767106 | [5 empty] | 1 | [6 empty] | σ3,кПа | σ1,кПа | u, кПа |  |  |  | 4
| q_zg, МПа | 0.04304134 | [10 empty] | 0.15 | 0.2100058 | [27 empty] | δ3, Мпа | δ1-δ3, МПа | δ1, МПа | δ1, КПа
|  |  | Модуль деформации, МПа: | [9 empty] | 0.25 | 0.3423406 | [21 empty] | С, МПа:
|  |  | Е0= |  | Точки модуля (полное напр.), МПа |  |  |  | 0.04304134 | 0.06886615 | [25 empty] | φ, град:
|  |  | E50 = |  | qf (полное напр.), МПа |  |  |  | 0.08182481 | [26 empty] | E, Мпа
|  |  | Коэф. Поперечной деформации, ϑ = | [9 empty] | Эффективные значения угла внутреннего трения и удельного сцепления ϕ', С' | [13 empty] | x | 0
[13 empty] | ϕ', град. = | 8 | [12 empty] | y |  |  |  | С, кПа | φ,°
[13 empty] | С', МПа = | 0.005
| Исполнитель: | [6 empty] | Морозов Д.С. |  |  |  |  | Исполнитель: |  |  |  |  | Морозов Д.С.
| Начальник исп. лаборатории: | [6 empty] | Семиколенова Л.Г. |  |  |  |  | Начальник исп. лаборатории: |  |  |  |  | Семиколенова Л.Г.
Лист 1 , всего листов 2 | [11 empty] | Лист 2 , всего листов 2
Частичное воспроизведение протокола испытаний без письменного разрешения ООО «ИнжГео» ЗАПРЕЩАЕТСЯ | [11 empty] | Частичное воспроизведение протокола испытаний без письменного разрешения ООО «ИнжГео» ЗАПРЕЩАЕТСЯ
[5 empty] | второй график |  | первый график | [9 empty] | К Пуассона
dev50 | epsE50 | ind | devE0 | epsE0 | dev | eps | sigma |  | dev1 | eps1 | dev2 | eps2 | dev3 | eps3 |  | Глины
0.03182481 | 0.01687341 |  |  |  | 0 | 0 |  |  | 0 | 0 | 0 | 0 | 0 | 0 |  | < 0 | 0,20-0,30
ind |  |  |  |  | 4.119515e-05 | 0.0006751102 |  |  | 0.001450073 | 0.0007867842 | 0.004 | 0.0008327083 | 0.009105075 | 0.0007722415 |  | 0-0,25 | 0,30-0,38
2 |  |  |  |  | 0.0001654889 | 0.00135022 |  |  | 0.002936682 | 0.001573568 | 0.006320287 | 0.001552133 | 0.01791057 | 0.001544483 |  | 0,25< | 0,38-0,45
E0 |  |  |  |  | 0.0003739438 | 0.002025331 |  |  | 0.004341734 | 0.002360353 | 0.009831547 | 0.0023282 | 0.02611861 | 0.002316725 |  | Суглинки | 0,35-0,37
epsE0 | devE0 |  |  |  | 0.0006676221 | 0.002700441 |  |  | 0.005547132 | 0.003147137 | 0.01296874 | 0.003104267 | 0.03213131 | 0.003088966 |  | Пески и супеси | 0,30-0,35
0.0161284 | 0.02582481 |  |  |  | 0.001047587 | 0.003375551 |  |  | 0.006834782 | 0.003933921 | 0.01559739 | 0.003880334 | 0.03785079 | 0.003861208
[5 empty] | 0.001514899 | 0.004050661 |  |  | 0.007886589 | 0.004720705 | 0.018383 | 0.0046564 | 0.042 | 0.004857465
График E50 |  | График E |  |  | 0.002070623 | 0.004725771 |  |  | 0.009 | 0.00562078125 | 0.02139108 | 0.005432467 | 0.04245145 | 0.005405691
eps | q | sigma |  |  | 0.002715821 | 0.005400882 |  |  | 0.009548166 | 0.006294274 | 0.02338717 | 0.006208534 | 0.04404241 | 0.006177932
Горизонтальная линия E50 |  | Касательная |  |  | 0.003451554 | 0.006075992 |  |  | 0.01023981 | 0.007081058 | 0.02593676 | 0.006984601 | 0.04439574 | 0.006950174
0 |  | a | b |  | 0.004278885 | 0.006751102 |  |  | 0.01076974 | 0.007867842 | 0.02740538 | 0.007760667 | 0.04617028 | 0.007628249
|  |  | 0 |  | 0.005198878 | 0.007426212 |  |  | 0.0115473 | 0.008654627 | 0.0300029 | 0.008922738 | 0.04742206 | 0.008494657
Вертикальная линия E50 |  | p1 и p2 |  |  | 0.006212593 | 0.008101322 |  |  | 0.01208186 | 0.009441411 | 0.03060666 | 0.009312801 | 0.04847133 | 0.009266899
| 0 | 0 |  |  | 0.007321095 | 0.008776433 |  |  | 0.01248279 | 0.0102282 | 0.03169462 | 0.01008887 | 0.0490496 | 0.01003914
[5 empty] | 0.008525444 | 0.009451543 |  |  | 0.01295944 | 0.01101498 | 0.03286455 | 0.01086493 | 0.05075436 | 0.01081138
Касательная линия E50 |  |  |  |  | 0.009826705 | 0.01012665 |  |  | 0.01342117 | 0.01180176 | 0.03351601 | 0.011641 | 0.05178313 | 0.01158362
0 | 0 | Горизонтальная 1 |  |  | 0.01122594 | 0.01080176 |  |  | 0.01383553 | 0.01234389 | 0.03504857 | 0.01241707 | 0.05283338 | 0.01235586
[5 empty] | 0.01272421 | 0.01147687 |  |  | 0.01423878 | 0.01337533 | 0.03626178 | 0.01319313 | 0.05430263 | 0.01312811
Горизонтальная линия qкр |  |  |  |  | 0.01432257 | 0.01215198 |  |  | 0.01480578 | 0.01416212 | 0.0369552 | 0.0139692 | 0.05578837 | 0.01390035
Горизонтальная линия q |  | Горизонтальная 2 |  |  | 0.0160221 | 0.01282709 |  |  | 0.01537768 | 0.0149489 | 0.0379284 | 0.01474527 | 0.05658809 | 0.01467259
0 |  | 0 |  |  | 0.01782385 | 0.0135022 |  |  | 0.01565351 | 0.01573568 | 0.03908093 | 0.01552133 | 0.0578993 | 0.01544483
[5 empty] | 0.01972889 | 0.01417731 |  |  | 0.01613235 | 0.01652247 | 0.04061236 | 0.0162974 | 0.05991949 | 0.01621707
Вертикальная линия q |  |  |  |  | 0.02173827 | 0.01485242 |  |  | 0.01661325 | 0.01730925 | 0.04142225 | 0.01707347 | 0.06084615 | 0.01698931
| 0 |  |  |  | 0.02385307 | 0.01552753 |  |  | 0.01729526 | 0.01809604 | 0.04211016 | 0.01784953 | 0.06217679 | 0.01776156
[5 empty] | 0.02582481 | 0.0161284 |  |  | 0.01767745 | 0.01888282 | 0.04337564 | 0.0186256 | 0.06380891 | 0.0185338
[5 empty] | 0.03182481 | 0.01687341 |  |  | 0.01805887 | 0.01966961 | 0.04441827 | 0.01940167 | 0.06513999 | 0.01930604
[5 empty] | 0.03289088 | 0.01755287 |  |  | 0.01853858 | 0.02045639 | 0.0454376 | 0.02017773 | 0.06636755 | 0.02007828
[5 empty] | 0.03385461 | 0.01822798 |  |  | 0.01911564 | 0.02124317 | 0.04603319 | 0.0209538 | 0.06768906 | 0.02085052
[5 empty] | 0.03472859 | 0.01890309 |  |  | 0.01948911 | 0.02202996 | 0.04690461 | 0.02172987 | 0.06860204 | 0.02162276
[5 empty] | 0.03551829 | 0.0195782 |  |  | 0.02015803 | 0.02281674 | 0.0478514 | 0.02250594 | 0.07040398 | 0.022395
[5 empty] | 0.03622916 | 0.02025331 |  |  | 0.02062148 | 0.02360353 | 0.04837315 | 0.023282 | 0.07099238 | 0.02316725
[5 empty] | 0.03686666 | 0.02092842 |  |  | 0.02087851 | 0.02439031 | 0.0494694 | 0.02405807 | 0.07226473 | 0.02393949
[5 empty] | 0.03743624 | 0.02160353 |  |  | 0.02132817 | 0.0251771 | 0.05043971 | 0.02483414 | 0.07371854 | 0.02471173
[5 empty] | 0.03794338 | 0.02227864 |  |  | 0.02186953 | 0.02596388 | 0.05078366 | 0.0256102 | 0.07475129 | 0.02548397
[5 empty] | 0.03839353 | 0.02295375 |  |  | 0.02230164 | 0.02675066 | 0.05160079 | 0.02638627 | 0.07636049 | 0.02625621
[5 empty] | 0.03879214 | 0.02362886 |  |  | 0.02262355 | 0.02753745 | 0.05199067 | 0.02716234 | 0.07704363 | 0.02702845
[5 empty] | 0.03914468 | 0.02430397 |  |  | 0.02313434 | 0.02832423 | 0.05275287 | 0.0279384 | 0.07859822 | 0.0278007
[5 empty] | 0.0394566 | 0.02497908 |  |  | 0.02343304 | 0.02911102 | 0.05368693 | 0.02871447 | 0.07942174 | 0.02857294
[5 empty] | 0.03973337 | 0.02565419 |  |  | 0.02401873 | 0.0298978 | 0.05449243 | 0.02949054 | 0.0804117 | 0.02934518
[5 empty] | 0.03998044 | 0.0263293 |  |  | 0.02429046 | 0.03068459 | 0.05456892 | 0.0302666 | 0.0822656 | 0.03011742
[5 empty] | 0.04020328 | 0.02700441 |  |  | 0.02454729 | 0.03147137 | 0.05541596 | 0.03104267 | 0.08318092 | 0.03088966
[5 empty] | 0.04040733 | 0.02767952 |  |  | 0.02488827 | 0.03225815 | 0.05553312 | 0.03181874 | 0.08435518 | 0.0316619
[5 empty] | 0.04059807 | 0.02835463 |  |  | 0.02541247 | 0.03304494 | 0.05661996 | 0.0325948 | 0.08528586 | 0.03243415
[5 empty] | 0.04078095 | 0.02902974 |  |  | 0.02551893 | 0.03383172 | 0.05657603 | 0.03337087 | 0.08547046 | 0.03320639
[5 empty] | 0.04096143 | 0.02970485 |  |  | 0.02600672 | 0.03461851 | 0.0570009 | 0.03414694 | 0.08630648 | 0.03397863
[5 empty] | 0.04114497 | 0.03037996 |  |  | 0.0261749 | 0.03540529 | 0.05739413 | 0.034923 | 0.08739143 | 0.03475087
[5 empty] | 0.04133702 | 0.03105507 |  |  | 0.02652252 | 0.03619208 | 0.05825528 | 0.03569907 | 0.08822278 | 0.03552311
[5 empty] | 0.04154059 | 0.03173018 |  |  | 0.02674865 | 0.03697886 | 0.05848391 | 0.03647514 | 0.08839805 | 0.03629535
[5 empty] | 0.04174434 | 0.03240529 |  |  | 0.02675233 | 0.03776564 | 0.05877958 | 0.0372512 | 0.08891473 | 0.03706759
[5 empty] | 0.04194602 | 0.0330804 |  |  | 0.02693262 | 0.03855243 | 0.05904185 | 0.03802727 | 0.09007032 | 0.03783984
[5 empty] | 0.04214555 | 0.03375551 |  |  | 0.0272886 | 0.03933921 | 0.05937028 | 0.03880334 | 0.09036231 | 0.03861208
[5 empty] | 0.04234285 | 0.03443062 |  |  | 0.0274193 | 0.040126 | 0.05926445 | 0.0395794 | 0.09058821 | 0.03938432
[5 empty] | 0.04253786 | 0.03510573 |  |  | 0.02742379 | 0.04091278 | 0.05972389 | 0.04035547 | 0.0913455 | 0.04015656
[5 empty] | 0.04273049 | 0.03578084 |  |  | 0.02740113 | 0.04169956 | 0.05984818 | 0.04113154 | 0.09173169 | 0.0409288
[5 empty] | 0.04292067 | 0.03645595 |  |  | 0.02767106 | 0.04248635 | 0.05943688 | 0.0419076 | 0.09154428 | 0.04170104
[5 empty] | 0.04310833 | 0.03713106 |  |  | 0.02767058 | 0.04327313 | 0.0600058 | 0.04268367 | 0.09234055 | 0.04247329
[5 empty] | 0.04329339 | 0.03780617 |  |  | 0.02746607 | 0.04405992 | 0.06000577 | 0.04345974 | 0.09233862 | 0.04324553
[5 empty] | 0.04347578 | 0.03848128 |  |  | 0.02744689 | 0.0448467 | 0.05989412 | 0.0442358 | 0.09192304 | 0.04401777
[5 empty] | 0.04365543 | 0.03915639 |  |  | 0.02751392 | 0.04563349 | 0.05966214 | 0.04501187 | 0.09215102 | 0.04479001
[5 empty] | 0.04383225 | 0.0398315 |  |  | 0.02756782 | 0.04642027 | 0.05991056 | 0.04578794 | 0.09202568 | 0.04556225
[5 empty] | 0.04400618 | 0.04050661 |  |  | 0.02730923 | 0.04720705 | 0.05924008 | 0.046564 | 0.09164961 | 0.04633449
[5 empty] | 0.04417714 | 0.04118172 |  |  | 0.0272388 | 0.04799384 | 0.05945143 | 0.04734007 | 0.09162539 | 0.04710673
[5 empty] | 0.04434505 | 0.04185683 |  |  | 0.02735717 | 0.04878062 | 0.05924533 | 0.04811614 | 0.0911556 | 0.04787898
[5 empty] | 0.04450985 | 0.04253194 |  |  | 0.027065 | 0.04956741 | 0.05892248 | 0.0488922 | 0.09074282 | 0.04865122
[5 empty] | 0.04467145 | 0.04320705 |  |  | 0.02706294 | 0.05035419 | 0.05938361 | 0.04966827 | 0.08998964 | 0.04942346
[5 empty] | 0.04482978 | 0.04388216 |  |  | 0.02695163 | 0.05114098 | 0.05862943 | 0.05044434 | 0.08999864 | 0.0501957
[5 empty] | 0.04498478 | 0.04455727 |  |  | 0.02673172 | 0.05192776 | 0.05896067 | 0.0512204 | 0.08947239 | 0.05096794
[5 empty] | 0.04513635 | 0.04523238 |  |  | 0.02680385 | 0.05271454 | 0.05887803 | 0.05199647 | 0.08901347 | 0.05174018
[5 empty] | 0.04528444 | 0.04590749 |  |  | 0.02646869 | 0.05350133 | 0.05838223 | 0.05277254 | 0.08842448 | 0.05251243
[5 empty] | 0.04542896 | 0.0465826 |  |  | 0.02642686 | 0.05428811 | 0.058074 | 0.0535486 | 0.08780798 | 0.05328467
[5 empty] | 0.04556984 | 0.04725771 |  |  | 0.02617903 | 0.0550749 | 0.05805405 | 0.05432467 | 0.08726657 | 0.05405691
[5 empty] | 0.045707 | 0.04793282 |  |  | 0.02612585 | 0.05586168 | 0.05782309 | 0.05510074 | 0.08670282 | 0.05482915
[5 empty] | 0.04584038 | 0.04860793 |  |  | 0.02596795 | 0.05664847 | 0.05718184 | 0.0558768 | 0.08671931 | 0.05560139
[5 empty] | 0.04596989 | 0.04928304 |  |  | 0.02580599 | 0.05743525 | 0.05713103 | 0.05665287 | 0.08601863 | 0.05637363
[5 empty] | 0.04609547 | 0.04995815 |  |  | 0.02554061 | 0.05822203 | 0.05707136 | 0.05742894 | 0.08540336 | 0.05714587
[5 empty] | 0.04621703 | 0.05063327 |  |  | 0.02537247 | 0.05900882 | 0.05680355 | 0.058205 | 0.08437607 | 0.05791812
[5 empty] | 0.04633451 | 0.05130838 |  |  | 0.02540221 | 0.0597956 | 0.05622832 | 0.05898107 | 0.08363935 | 0.05869036
[5 empty] | 0.04644782 | 0.05198349 |  |  | 0.02503048 | 0.06058239 | 0.05604639 | 0.05975714 | 0.08319578 | 0.0594626
[5 empty] | 0.0465569 | 0.0526586 |  |  | 0.02495793 | 0.06136917 | 0.05605848 | 0.0605332 | 0.08244794 | 0.06023484
[5 empty] | 0.04666167 | 0.05333371 |  |  | 0.0247852 | 0.06215596 | 0.0554653 | 0.06130927 | 0.08179842 | 0.06100708
[5 empty] | 0.04676206 | 0.05400882 |  |  | 0.02451295 | 0.06294274 | 0.05496756 | 0.06208534 | 0.08084978 | 0.06177932
[5 empty] | 0.04685798 | 0.05468393 |  |  | 0.02444182 | 0.06372952 | 0.05486599 | 0.0628614 | 0.08080463 | 0.06255157
[5 empty] | 0.04694937 | 0.05535904 |  |  | 0.02417247 | 0.06451631 | 0.05436131 | 0.06363747 | 0.07976553 | 0.06332381
[5 empty] | 0.04703616 | 0.05603415 |  |  | 0.02410553 | 0.06530309 | 0.05465422 | 0.06441354 | 0.07903506 | 0.06409605
[5 empty] | 0.04711826 | 0.05670926 |  |  | 0.02394166 | 0.06608988 | 0.05434545 | 0.06518961 | 0.07831582 | 0.06486829
[5 empty] | 0.0471956 | 0.05738437 |  |  | 0.0236815 | 0.06687666 | 0.05383571 | 0.06596567 | 0.07851038 | 0.06564053
[5 empty] | 0.04726811 | 0.05805948 |  |  | 0.02362571 | 0.06766344 | 0.05332573 | 0.06674174 | 0.07782131 | 0.06641277
[5 empty] | 0.04733572 | 0.05873459 |  |  | 0.02337493 | 0.06845023 | 0.05291621 | 0.06751781 | 0.07655121 | 0.06718501
[5 empty] | 0.04739834 | 0.0594097 |  |  | 0.02322981 | 0.06923701 | 0.05270787 | 0.06829387 | 0.07620266 | 0.06795726
[5 empty] | 0.04745591 | 0.06008481 |  |  | 0.02319099 | 0.0700238 | 0.05230144 | 0.06906994 | 0.07597823 | 0.0687295
[5 empty] | 0.04750835 | 0.06075992 |  |  | 0.02295914 | 0.07081058 | 0.05249762 | 0.06984601 | 0.0752805 | 0.06950174
[5 empty] | 0.04755559 | 0.06143503 |  |  | 0.02283489 | 0.07159737 | 0.05169714 | 0.07062207 | 0.07471206 | 0.07027398
[5 empty] | 0.04759755 | 0.06211014 |  |  | 0.02271889 | 0.07238415 | 0.05150071 | 0.07139814 | 0.07407549 | 0.07104622
[5 empty] | 0.04763416 | 0.06278525 |  |  | 0.02260943 | 0.07317093 | 0.05150409 | 0.07217421 | 0.07416638 | 0.07181846
[5 empty] | 0.04766533 | 0.06346036 |  |  | 0.02270261 | 0.07395772 | 0.05089915 | 0.07295027 | 0.07387324 | 0.07259071
[5 empty] | 0.04769101 | 0.06413547 |  |  | 0.02249817 | 0.0747445 | 0.05078584 | 0.07372634 | 0.0732947 | 0.07336295
[5 empty] | 0.04771111 | 0.06481058 |  |  | 0.02229596 | 0.07553129 | 0.0504643 | 0.07450241 | 0.07302957 | 0.07413519
[5 empty] | 0.04772556 | 0.06548569 |  |  | 0.02219581 | 0.07631807 | 0.05013463 | 0.07527847 | 0.07307667 | 0.07490743
[5 empty] | 0.04773429 | 0.0661608 |  |  | 0.02229756 | 0.07710486 | 0.04999695 | 0.07605454 | 0.07233481 | 0.07567967
[5 empty] | 0.04773721 | 0.06683591 |  |  | 0.02220104 | 0.07789164 | 0.04935138 | 0.07683061 | 0.07210279 | 0.07645191
[5 empty] | 0.04773721 | 0.06683591 |  |  | 0.02210609 | 0.07867842 | 0.04889804 | 0.07760667 | 0.07207944 | 0.07722415
[5 empty] | 0.04690532 | 0.06683564 |  |  | 0.02181255 | 0.07946521 | 0.04863704 | 0.07838274 | 0.07176356 | 0.0779964
[5 empty] | 0.04608292 | 0.06683537 |  |  | 0.02192025 | 0.08025199 | 0.0482685 | 0.07915881 | 0.07065397 | 0.07876864
[5 empty] | 0.0452705 | 0.0668351 |  |  | 0.02182903 | 0.08103878 | 0.04759254 | 0.07993487 | 0.07104947 | 0.07954088
[5 empty] | 0.04446857 | 0.06683484 |  |  | 0.02163872 | 0.08182556 | 0.04770927 | 0.08071094 | 0.06994889 | 0.08031312
[5 empty] | 0.0436776 | 0.06683457 |  |  | 0.02154917 | 0.08261235 | 0.04701881 | 0.08148701 | 0.06965103 | 0.08108536
[5 empty] | 0.04289809 | 0.0668343 |  |  | 0.0213602 | 0.08339913 | 0.04652128 | 0.08226307 | 0.06945471 | 0.0818576
[5 empty] | 0.04213052 | 0.06683403 |  |  | 0.02127166 | 0.08418591 | 0.04621679 | 0.08303914 | 0.06965873 | 0.08262985
[5 empty] | 0.0413754 | 0.06683376 |  |  | 0.02118338 | 0.0849727 | 0.04580546 | 0.08381521 | 0.06886191 | 0.08340209
[5 empty] | 0.0406332 | 0.06683349 |  |  | 0.02119519 | 0.08575948 | 0.04558741 | 0.08459127 | 0.06926307 | 0.08417433
[5 empty] | 0.03990442 | 0.06683322 |  |  | 0.02110694 | 0.08654627 | 0.04476275 | 0.08536734 | 0.06846101 | 0.08494657
[5 empty] | 0.03918955 | 0.06683296 |  |  | 0.02111846 | 0.08733305 | 0.0447316 | 0.08614341 | 0.06835455 | 0.08571881
[5 empty] | 0.03848908 | 0.06683269 |  |  | 0.02092958 | 0.08811984 | 0.04449408 | 0.08691947 | 0.06844249 | 0.08649105
[5 empty] | 0.0378035 | 0.06683242 |  |  | 0.02084014 | 0.08890662 | 0.0438503 | 0.08769554 | 0.06752366 | 0.0872633
[5 empty] | 0.0371333 | 0.06683215 |  |  | 0.02064998 | 0.0896934 | 0.04340039 | 0.08847161 | 0.06709685 | 0.08803554
[5 empty] | 0.03647898 | 0.06683188 |  |  | 0.02055893 | 0.09048019 | 0.04264445 | 0.08924767 | 0.0668609 | 0.08880778
[5 empty] | 0.03584101 | 0.06683161 |  |  | 0.02046684 | 0.09126697 | 0.04248261 | 0.09002374 | 0.0664146 | 0.08958002
[5 empty] | 0.0352199 | 0.06683135 |  |  | 0.02037353 | 0.09205376 | 0.04171498 | 0.09079981 | 0.06615677 | 0.09035226
[5 empty] | 0.03461612 | 0.06683108 |  |  | 0.02027884 | 0.09284054 | 0.04154168 | 0.09157587 | 0.06608623 | 0.0911245
[5 empty] | 0.03403019 | 0.06683081 |  |  | 0.02028261 | 0.09362732 | 0.04106282 | 0.09235194 | 0.06600178 | 0.09189674
[5 empty] | 0.03346257 | 0.06683054 |  |  | 0.02028468 | 0.09441411 | 0.04077853 | 0.09312801 | 0.06470223 | 0.09266899
[5 empty] | 0.03291377 | 0.06683027 |  |  | 0.01998488 | 0.09520089 | 0.04028891 | 0.09390407 | 0.06448641 | 0.09344123
[5 empty] | 0.03238427 | 0.06683 |  |  | 0.01988305 | 0.09598768 | 0.03959409 | 0.09468014 | 0.06475311 | 0.09421347
[5 empty] | 0.03187456 | 0.06682973 |  |  | 0.01987902 | 0.09677446 | 0.03909418 | 0.09545621 | 0.06430116 | 0.09498571
[5 empty] | 0.03138514 | 0.06682947 |  |  | 0.01977263 | 0.09756125 | 0.0384893 | 0.09623227 | 0.06332937 | 0.09575795
[5 empty] | 0.0309145 | 0.0668292 |  |  | 0.01956371 | 0.09834803 | 0.03767956 | 0.09700834 | 0.06313654 | 0.09653019
[5 empty] | 0.0304511 | 0.06682893 |  |  | 0.01965211 | 0.09913481 | 0.03746509 | 0.09778441 | 0.06232149 | 0.09730244
[5 empty] | 0.02999344 | 0.06682866 |  |  | 0.01933766 | 0.0999216 | 0.03684599 | 0.09856047 | 0.06148304 | 0.09807468
[5 empty] | 0.029542 | 0.06682839 |  |  | 0.01942046 | 0.1007084 | 0.03610459 | 0.09933654 | 0.06077939 | 0.09884692
[5 empty] | 0.02909728 | 0.06682812 |  |  | 0.01910084 | 0.1014952 | 0.03562114 | 0.1001126 | 0.06036282 | 0.09961916
[5 empty] | 0.02865977 | 0.06682785 |  |  | 0.01897886 | 0.102282 | 0.03509842 | 0.1008887 | 0.05993996 | 0.1003914
[5 empty] | 0.02822995 | 0.06682759 |  |  | 0.0190546 | 0.1030687 | 0.03473925 | 0.1016647 | 0.05851761 | 0.1011636
[5 empty] | 0.02780832 | 0.06682732 |  |  | 0.01872813 | 0.1038555 | 0.03384643 | 0.1024408 | 0.05790256 | 0.1019359
[5 empty] | 0.02739537 | 0.06682705 |  |  | 0.01859951 | 0.1046423 | 0.03292281 | 0.1032169 | 0.05710161 | 0.1027081
[5 empty] | 0.02699159 | 0.06682678 |  |  | 0.01866882 | 0.1054291 | 0.03227118 | 0.1039929 | 0.05522157 | 0.1034804
[5 empty] | 0.02659747 | 0.06682651 |  |  | 0.01833612 | 0.1062159 | 0.03179438 | 0.104769 | 0.05416924 | 0.1042526
[5 empty] | 0.0262135 | 0.06682624 |  |  | 0.01820149 | 0.1070027 | 0.03079521 | 0.1055451 | 0.0530514 | 0.1050249
[5 empty] | 0.02584017 | 0.06682597 |  |  | 0.01826499 | 0.1077894 | 0.02987651 | 0.1063211 | 0.05187488 | 0.1057971
[5 empty] | 0.02547796 | 0.06682571 |  |  | 0.01812669 | 0.1085762 | 0.02904109 | 0.1070972 | 0.04984645 | 0.1065693
[5 empty] | 0.02512738 | 0.06682544 |  |  | 0.01778667 | 0.109363 | 0.02829176 | 0.1078733 | 0.04887294 | 0.1073416
[5 empty] | 0.02478891 | 0.06682517 |  |  | 0.017745 | 0.1101498 | 0.02743135 | 0.1086493 | 0.04716112 | 0.1081138
[5 empty] | 0.02446304 | 0.0668249 |  |  | 0.01770174 | 0.1109366 | 0.02676268 | 0.1094254 | 0.04581782 | 0.1088861
[5 empty] | 0.02415027 | 0.06682463 |  |  | 0.01755696 | 0.1117234 | 0.02598857 | 0.1102015 | 0.04424981 | 0.1096583
[5 empty] | 0.02385107 | 0.06682436 |  |  | 0.01721074 | 0.1125101 | 0.02451183 | 0.1109775 | 0.04286391 | 0.1104305
[5 empty] | 0.02356595 | 0.06682409 |  |  | 0.01706314 | 0.1132969 | 0.02363529 | 0.1117536 | 0.04126692 | 0.1112028
[5 empty] | 0.0232954 | 0.06682383 |  |  | 0.01711424 | 0.1140837 | 0.02286175 | 0.1125297 | 0.03886563 | 0.111975
[5 empty] | 0.02303989 | 0.06682356 |  |  | 0.01676409 | 0.1148705 | 0.02209406 | 0.1133057 | 0.03786684 | 0.1127473
[5 empty] | 0.02279993 | 0.06682329 |  |  | 0.01661279 | 0.1156573 | 0.02113501 | 0.1140818 | 0.03597736 | 0.1135195
[5 empty] | 0.02257601 | 0.06682302 |  |  | 0.01646038 | 0.1164441 | 0.02018743 | 0.1148579 | 0.03450399 | 0.1142917
[5 empty] | 0.02236861 | 0.06682275 |  |  | 0.01630695 | 0.1172309 | 0.01945415 | 0.1156339 | 0.03305352 | 0.115064
[5 empty] | 0.02236861 | 0.06682275 |  |  | 0.01635256 | 0.1180176 | 0.01903797 | 0.11641 | 0.03153275 | 0.1158362
[5 empty] | 0.02178586 | 0.06673648 |  |  | 0.01599729 | 0.1188044 | 0.01814173 | 0.1171861 | 0.03014849 | 0.1166085
[5 empty] | 0.02120985 | 0.06665022 |  |  | 0.0160412 | 0.1195912 | 0.01726823 | 0.1179621 | 0.02820753 | 0.1173807
[5 empty] | 0.02064096 | 0.06656395 |  |  | 0.01568436 | 0.120378 | 0.0168203 | 0.1187382 | 0.02721668 | 0.118153
[5 empty] | 0.02007957 | 0.06647768 |  |  | 0.01572684 | 0.1211648 | 0.01580075 | 0.1195143 | 0.02568273 | 0.1189252
[5 empty] | 0.01952605 | 0.06639141 |  |  | 0.01546872 | 0.1219516 | 0.01501241 | 0.1202903 | 0.02481249 | 0.1196974
[5 empty] | 0.01898079 | 0.06630515 |  |  | 0.01521005 | 0.1227383 | 0.01435809 | 0.1210664 | 0.02321275 | 0.1204697
[5 empty] | 0.01844416 | 0.06621888 |  |  | 0.01515092 | 0.1235251 | 0.01354062 | 0.1218425 | 0.02169032 | 0.1212419
[5 empty] | 0.01791654 | 0.06613261 |  |  | 0.01499139 | 0.1243119 | 0.01306281 | 0.1226185 | 0.02075199 | 0.1220142
[5 empty] | 0.01739831 | 0.06604634 |  |  | 0.01493154 | 0.1250987 | 0.01262748 | 0.1233946 | 0.02040456 | 0.1227864
[5 empty] | 0.01688984 | 0.06596007 |  |  | 0.01477142 | 0.1258855 | 0.01243746 | 0.1241707 | 0.01895484 | 0.1235586
[5 empty] | 0.01639152 | 0.06587381 |  |  | 0.01451112 | 0.1266723 | 0.01189555 | 0.1249467 | 0.01810963 | 0.1243309
[5 empty] | 0.01590371 | 0.06578754 |  |  | 0.0144507 | 0.127459 | 0.01150458 | 0.1257228 | 0.01837572 | 0.1251031
[5 empty] | 0.01542681 | 0.06570127 |  |  | 0.01419023 | 0.1282458 | 0.01096738 | 0.1264989 | 0.01725991 | 0.1258754
[5 empty] | 0.01496118 | 0.065615 |  |  | 0.01402978 | 0.1290326 | 0.01058675 | 0.1272749 | 0.01716901 | 0.1266476
[5 empty] | 0.01450721 | 0.06552874 |  |  | 0.01386942 | 0.1298194 | 0.0103652 | 0.128051 | 0.01640905 | 0.1274199
[5 empty] | 0.01406527 | 0.06544247 |  |  | 0.01360848 | 0.1306062 | 0.01046985 | 0.1288271 | 0.01610567 | 0.1281921
[5 empty] | 0.01363574 | 0.0653562 |  |  | 0.01364651 | 0.131393 | 0.01007732 | 0.1296031 | 0.01600643 | 0.1289643
[5 empty] | 0.013219 | 0.06526993 |  |  | 0.01328352 | 0.1321798 | 0.009787816 | 0.1303792 | 0.01601145 | 0.1297366
[5 empty] | 0.01281543 | 0.06518367 |  |  | 0.0132195 | 0.1329665 | 0.01000151 | 0.1311553 | 0.01572085 | 0.1305088
[5 empty] | 0.0124254 | 0.0650974 |  |  | 0.01315447 | 0.1337533 | 0.009718587 | 0.1319313 | 0.01593475 | 0.1312811
[5 empty] | 0.01204929 | 0.06501113 |  |  | 0.01298845 | 0.1345401 | 0.009439234 | 0.1327074 | 0.01535327 | 0.1320533
[5 empty] | 0.01168749 | 0.06492486 |  |  | 0.01272143 | 0.1353269 | 0.009463636 | 0.1334835 | 0.01577652 | 0.1328255
[5 empty] | 0.01134036 | 0.06483859 |  |  | 0.01255344 | 0.1361137 | 0.008991977 | 0.1342595 | 0.01550463 | 0.1335978
[5 empty] | 0.01100829 | 0.06475233 |  |  | 0.01248447 | 0.1369005 | 0.008824441 | 0.1350356 | 0.01463772 | 0.13437
[5 empty] | 0.01069011 | 0.06466606 |  |  | 0.01211455 | 0.1376872 | 0.008561213 | 0.1358117 | 0.01447589 | 0.1351423
[5 empty] | 0.01037694 | 0.06457979 |  |  | 0.01204368 | 0.138474 | 0.008402478 | 0.1365877 | 0.01501928 | 0.1359145
[5 empty] | 0.01006762 | 0.06449352 |  |  | 0.01177186 | 0.1392608 | 0.008148421 | 0.1373638 | 0.014768 | 0.1366868
[5 empty] | 0.009762513 | 0.06440726 |  |  | 0.01159911 | 0.1400476 | 0.008099226 | 0.1381399 | 0.01412216 | 0.137459
[5 empty] | 0.009462009 | 0.06432099 |  |  | 0.01162545 | 0.1408344 | 0.008055078 | 0.1389159 | 0.0146819 | 0.1382312
[5 empty] | 0.009166484 | 0.06423472 |  |  | 0.01135087 | 0.1416212 | 0.008216161 | 0.139692 | 0.01434731 | 0.1390035
[5 empty] | 0.008876315 | 0.06414845 |  |  | 0.01127539 | 0.1424079 | 0.008082661 | 0.1404681 | 0.01451854 | 0.1397757
[5 empty] | 0.00859188 | 0.06406218 |  |  | 0.01109902 | 0.1431947 | 0.008054761 | 0.1412441 | 0.01369568 | 0.140548
[5 empty] | 0.008313557 | 0.06397592 |  |  | 0.01092176 | 0.1439815 | 0.007332647 | 0.1420202 | 0.01337887 | 0.1413202
[5 empty] | 0.008041723 | 0.06388965 |  |  | 0.01054364 | 0.1447683 | 0.007616503 | 0.1427963 | 0.01356822 | 0.1420924
[5 empty] | 0.007776758 | 0.06380338 |  |  | 0.01056465 | 0.1455551 | 0.007106514 | 0.1435723 | 0.01316384 | 0.1428647
[5 empty] | 0.007519038 | 0.06371711 |  |  | 0.0103848 | 0.1463419 | 0.007002865 | 0.1443484 | 0.01376587 | 0.1436369
[5 empty] | 0.007268942 | 0.06363085 |  |  | 0.01010412 | 0.1471287 | 0.007305739 | 0.1451245 | 0.01317441 | 0.1444092
[5 empty] | 0.007026847 | 0.06354458 |  |  | 0.0100226 | 0.1479154 | 0.007315323 | 0.1459005 | 0.01328958 | 0.1451814
[5 empty] | 0.006793132 | 0.06345831 |  |  | 0.009740257 | 0.1487022 | 0.0071318 | 0.1466766 | 0.01291151 | 0.1459537
[5 empty] | 0.006568174 | 0.06337204 |  |  | 0.009457101 | 0.149489 | 0.007055355 | 0.1474527 | 0.01324032 | 0.1467259
[5 empty] | 0.006352352 | 0.06328578 |  |  | 0.009473141 | 0.1502758 | 0.007186173 | 0.1482287 | 0.01277611 | 0.1474981
[5 empty] | 0.006146043 | 0.06319951 |  |  | 0.009188386 | 0.1510626 | 0.007024438 | 0.1490048 | 0.01341901 | 0.1482704
[5 empty] | 0.005949625 | 0.06311324 |  |  | 0.009002846 | 0.1518494 | 0.007070336 | 0.1497809 | 0.01296914 | 0.1490426
[5 empty] | 0.005763477 | 0.06302697 |  |  | 0.008816532 | 0.1526361 | 0.00652405 | 0.1505569 | 0.01342661 | 0.1498149
[5 empty] | 0.005587975 | 0.0629407 |  |  | 0.008529452 | 0.1534229 | 0.006785766 | 0.151333 | 0.01309156 | 0.1505871
[5 empty] | 0.005423499 | 0.06285444 |  |  | 0.008441617 | 0.1542097 | 0.006355668 | 0.1521091 | 0.01266408 | 0.1513593
[5 empty] | 0.005270426 | 0.06276817 |  |  | 0.008353037 | 0.1549965 | 0.006533941 | 0.1528851 | 0.01324431 | 0.1521316
[5 empty] | 0.005129133 | 0.0626819 |  |  | 0.00796372 | 0.1557833 | 0.006620769 | 0.1536612 | 0.01313236 | 0.1529038
[5 empty] | 0.005 | 0.06259563 |  |  | 0.007873677 | 0.1565701 | 0.006616337 | 0.1544373 | 0.01282835 | 0.1536761
[5 empty] | 0.005 | 0.06258248
[5 empty] | 0.005615033 | 0.06258274
[5 empty] | 0.006226359 | 0.06258301
[5 empty] | 0.006833932 | 0.06258328
[5 empty] | 0.007437702 | 0.06258355
[5 empty] | 0.008037624 | 0.06258382
[5 empty] | 0.008633649 | 0.06258409
[5 empty] | 0.009225731 | 0.06258435
[5 empty] | 0.009813821 | 0.06258462
[5 empty] | 0.01039787 | 0.06258489
[5 empty] | 0.01097784 | 0.06258516
[5 empty] | 0.01155367 | 0.06258543
[5 empty] | 0.01212532 | 0.0625857
[5 empty] | 0.01269274 | 0.06258597
[5 empty] | 0.01325589 | 0.06258623
[5 empty] | 0.01381471 | 0.0625865
[5 empty] | 0.01436916 | 0.06258677
[5 empty] | 0.01491919 | 0.06258704
[5 empty] | 0.01546476 | 0.06258731
[5 empty] | 0.01600581 | 0.06258758
[5 empty] | 0.01654231 | 0.06258785
[5 empty] | 0.01707419 | 0.06258811
[5 empty] | 0.01760142 | 0.06258838
[5 empty] | 0.01812395 | 0.06258865
[5 empty] | 0.01864172 | 0.06258892
[5 empty] | 0.0191549 | 0.06258919
[5 empty] | 0.01966458 | 0.06258946
[5 empty] | 0.02017092 | 0.06258973
[5 empty] | 0.02067387 | 0.06258999
[5 empty] | 0.02117338 | 0.06259026
[5 empty] | 0.02166941 | 0.06259053
[5 empty] | 0.0221619 | 0.0625908
[5 empty] | 0.02265081 | 0.06259107
[5 empty] | 0.0231361 | 0.06259134
[5 empty] | 0.02361771 | 0.06259161
[5 empty] | 0.0240956 | 0.06259187
[5 empty] | 0.02456972 | 0.06259214
[5 empty] | 0.02504002 | 0.06259241
[5 empty] | 0.02550645 | 0.06259268
[5 empty] | 0.02596898 | 0.06259295
[5 empty] | 0.02642754 | 0.06259322
[5 empty] | 0.0268821 | 0.06259348
[5 empty] | 0.0273326 | 0.06259375
[5 empty] | 0.027779 | 0.06259402
[5 empty] | 0.02822125 | 0.06259429
[5 empty] | 0.02865931 | 0.06259456
[5 empty] | 0.02909312 | 0.06259483
[5 empty] | 0.02952263 | 0.0625951
[5 empty] | 0.02994781 | 0.06259536
[5 empty] | 0.03036861 | 0.06259563
[5 empty] | 0.03036861 | 0.06258248
[5 empty] | 0.03081249 | 0.06266928
[5 empty] | 0.03125198 | 0.06275608
[5 empty] | 0.03168692 | 0.06284289
[5 empty] | 0.03211718 | 0.06292969
[5 empty] | 0.03254262 | 0.0630165
[5 empty] | 0.0329631 | 0.0631033
[5 empty] | 0.03337847 | 0.06319011
[5 empty] | 0.03378861 | 0.06327691
[5 empty] | 0.03419336 | 0.06336372
[5 empty] | 0.03459259 | 0.06345052
[5 empty] | 0.03498617 | 0.06353733
[5 empty] | 0.03537394 | 0.06362413
[5 empty] | 0.03575577 | 0.06371094
[5 empty] | 0.03613153 | 0.06379774
[5 empty] | 0.03650106 | 0.06388455
[5 empty] | 0.03686424 | 0.06397135
[5 empty] | 0.03722092 | 0.06405816
[5 empty] | 0.03757096 | 0.06414496
[5 empty] | 0.03791423 | 0.06423177
[5 empty] | 0.03825057 | 0.06431857
[5 empty] | 0.03857986 | 0.06440538
[5 empty] | 0.03890196 | 0.06449218
[5 empty] | 0.03921672 | 0.06457899
[5 empty] | 0.039524 | 0.06466579
[5 empty] | 0.03982424 | 0.0647526
[5 empty] | 0.04012071 | 0.0648394
[5 empty] | 0.04041385 | 0.0649262
[5 empty] | 0.04070352 | 0.06501301
[5 empty] | 0.04098958 | 0.06509981
[5 empty] | 0.04127189 | 0.06518662
[5 empty] | 0.0415503 | 0.06527342
[5 empty] | 0.04182469 | 0.06536023
[5 empty] | 0.0420949 | 0.06544703
[5 empty] | 0.04236081 | 0.06553384
[5 empty] | 0.04262226 | 0.06562064
[5 empty] | 0.04287913 | 0.06570745
[5 empty] | 0.04313127 | 0.06579425
[5 empty] | 0.04337853 | 0.06588106
[5 empty] | 0.04362079 | 0.06596786
[5 empty] | 0.04385791 | 0.06605467
[5 empty] | 0.04408973 | 0.06614147
[5 empty] | 0.04431613 | 0.06622828
[5 empty] | 0.04453696 | 0.06631508
[5 empty] | 0.04475208 | 0.06640189
[5 empty] | 0.04496136 | 0.06648869
[5 empty] | 0.04516465 | 0.0665755
[5 empty] | 0.04536181 | 0.0666623
[5 empty] | 0.04555272 | 0.06674911
[5 empty] | 0.04573721 | 0.06683591
[5 empty] | 0.03782481 | 0.06683591
[5 empty] | 0.04595562 | 0.06868638
[5 empty] | 0.04615752 | 0.07053686
[5 empty] | 0.04634356 | 0.07238733
[5 empty] | 0.04651439 | 0.07423781
[5 empty] | 0.04667065 | 0.07608828
[5 empty] | 0.046813 | 0.07793875
[5 empty] | 0.04694209 | 0.07978923
[5 empty] | 0.04705856 | 0.0816397
[5 empty] | 0.04716306 | 0.08349018
[5 empty] | 0.04725624 | 0.08534065
[5 empty] | 0.04733875 | 0.08719112
[5 empty] | 0.04741124 | 0.0890416
[5 empty] | 0.04747436 | 0.09089207
[5 empty] | 0.04752875 | 0.09274255
[5 empty] | 0.04757507 | 0.09459302
[5 empty] | 0.04761397 | 0.09644349
[5 empty] | 0.04764608 | 0.09829397
[5 empty] | 0.04767207 | 0.1001444
[5 empty] | 0.04769258 | 0.1019949
[5 empty] | 0.04770825 | 0.1038454
[5 empty] | 0.04771975 | 0.1056959
[5 empty] | 0.04772771 | 0.1075463
[5 empty] | 0.04773279 | 0.1093968
[5 empty] | 0.04773563 | 0.1112473
[5 empty] | 0.04773688 | 0.1130978
[5 empty] | 0.0477372 | 0.1149482
[5 empty] | 0.04772807 | 0.1167987
[5 empty] | 0.04766689 | 0.1186492
[5 empty] | 0.04755136 | 0.1204997
[5 empty] | 0.04738518 | 0.1223501
[5 empty] | 0.04717208 | 0.1242006
[5 empty] | 0.04691575 | 0.1260511
[5 empty] | 0.04661993 | 0.1279016
[5 empty] | 0.04628831 | 0.129752
[5 empty] | 0.04592462 | 0.1316025
[5 empty] | 0.04553256 | 0.133453
[5 empty] | 0.04511585 | 0.1353034
[5 empty] | 0.0446782 | 0.1371539
[5 empty] | 0.04422332 | 0.1390044
[5 empty] | 0.04375493 | 0.1408549
[5 empty] | 0.04327674 | 0.1427053
[5 empty] | 0.04279246 | 0.1445558
[5 empty] | 0.0423058 | 0.1464063
[5 empty] | 0.04182049 | 0.1482568
[5 empty] | 0.04134022 | 0.15
[5 empty] | 0.04086872 | 0.1519577
[5 empty] | 0.04040969 | 0.1538082
[5 empty] | 0.03996685 | 0.1556587
[5 empty] | 0.03954392 | 0.1575091
[5 empty] | 0.0391446 | 0.1593596
[5 empty] | 0.03875708 | 0.1612101
[5 empty] | 0.03835667 | 0.1630606
[5 empty] | 0.0379444 | 0.164911
[5 empty] | 0.03752181 | 0.1667615
[5 empty] | 0.03709045 | 0.168612
[5 empty] | 0.03665185 | 0.1704625
[5 empty] | 0.03620757 | 0.1723129
[5 empty] | 0.03575913 | 0.1741634
[5 empty] | 0.03530808 | 0.1760139
[5 empty] | 0.03485596 | 0.1778644
[5 empty] | 0.03440431 | 0.1797148
[5 empty] | 0.03395467 | 0.1815653
[5 empty] | 0.03350859 | 0.1834158
[5 empty] | 0.0330676 | 0.1852662
[5 empty] | 0.03263325 | 0.1871167
[5 empty] | 0.03220708 | 0.1889672
[5 empty] | 0.03179062 | 0.1908177
[5 empty] | 0.03138542 | 0.1926681
[5 empty] | 0.03099301 | 0.1945186
[5 empty] | 0.03061495 | 0.1963691
[5 empty] | 0.03025277 | 0.1982196
[5 empty] | 0.02990801 | 0.20007
[5 empty] | 0.02958222 | 0.2019205
[5 empty] | 0.02927692 | 0.203771
[5 empty] | 0.02899368 | 0.2056215
[5 empty] | 0.02873373 | 0.2074719
[5 empty] | 0.02848426 | 0.2093224
[5 empty] | 0.02823789 | 0.2111729
[5 empty] | 0.02799504 | 0.2130234
[5 empty] | 0.02775611 | 0.2148738
[5 empty] | 0.0275215 | 0.2167243
[5 empty] | 0.02729161 | 0.2185748
[5 empty] | 0.02706686 | 0.2204253
[5 empty] | 0.02684764 | 0.2222757
[5 empty] | 0.02663435 | 0.2241262
[5 empty] | 0.02642741 | 0.2259767
[5 empty] | 0.02622721 | 0.2278271
[5 empty] | 0.02603416 | 0.2296776
[5 empty] | 0.02584866 | 0.2315281
[5 empty] | 0.02567112 | 0.2333786
[5 empty] | 0.02550194 | 0.235229
[5 empty] | 0.02534152 | 0.2370795
[5 empty] | 0.02519027 | 0.23893
[5 empty] | 0.02504859 | 0.2407805
[5 empty] | 0.02491689 | 0.2426309
[5 empty] | 0.02479556 | 0.2444814
[5 empty] | 0.02468502 | 0.2463319
[5 empty] | 0.02458567 | 0.2481824
[5 empty] | 0.0244979 | 0.2500328