## 1
Общество с ограниченной ответственностью "Инженерная геология" (ООО "ИнжГео") | [11 empty] | Общество с ограниченной ответственностью "Инженерная геология" (ООО "ИнжГео")
Юр. адрес: 117279, г. Москва, ул. Миклухо-Маклая, 36 а, этаж 5, пом. XXIII к. 76-84 | [11 empty] | Юр. адрес: 117279, г. Москва, ул. Миклухо-Маклая, 36 а, этаж 5, пом. XXIII к. 76-84 | [8 empty] | нагр |  |  | X0 | Y0 | R |  | нагр |  |  |  | X0 | Y0 | R | нагр |  |  |  | X0 | Y0 | R |  | нагр |  |  |  | X0 | Y0 | R
Телефон/факс +7 (495) 132-30-00, Адрес электронной почты inbox@inj-geo.ru | [11 empty] | Телефон/факс +7 (495) 132-30-00, Адрес электронной почты inbox@inj-geo.ru | [12 empty] | 0 | [7 empty] | 0 | [6 empty] | 0 | [7 empty] | 0
[21 empty] | девиатор | [6 empty] | девиатор | [6 empty] | девиатор | [7 empty] | девиатор
Испытательная лаборатория ООО «ИнжГео» | [11 empty] | Испытательная лаборатория ООО «ИнжГео» | [8 empty] | x0 | Угол | X | Y |  |  |  | x0 |  | Угол | X | Y |  |  | x0 |  | Угол | X | Y |  |  |  | x0 |  | Угол | X | Y
Адрес места осуществления деятельности лаборатории: г. Москва, просп. Вернадского, д. 51, стр. 1 | [11 empty] | Адрес места осуществления деятельности лаборатории: г. Москва, просп. Вернадского, д. 51, стр. 1 | [9 empty] | 0 | [7 empty] | 0 | [6 empty] | 0 | [7 empty] | 0
Телефон +7(910)4557682, E-mail: slg85@mail.ru | [11 empty] | Телефон +7(910)4557682, E-mail: slg85@mail.ru | [9 empty] | 5 | [7 empty] | 5 | [6 empty] | 5 | [7 empty] | 5
[22 empty] | 10 | [7 empty] | 10 | [6 empty] | 10 | [7 empty] | 10
[12 empty] | Протокол испытаний № 13-63/152 от 30-03-2023 | [9 empty] | 15 | [7 empty] | 15 | [6 empty] | 15 | [7 empty] | 15
[22 empty] | 20 | [7 empty] | 20 | [6 empty] | 20 | [7 empty] | 20
[12 empty] | Наименование и адрес заказчика: Переход трубопровода через р. Енисей | [9 empty] | 25 | [7 empty] | 25 | [6 empty] | 25 | [7 empty] | 25
[12 empty] | Наименование объекта: ООО Регионстрой | [9 empty] | 30 | [7 empty] | 30 | [6 empty] | 30 | [7 empty] | 30
Наименование используемого метода/методики: ГОСТ 12248.4-2020 | [11 empty] | Наименование используемого метода/методики: ГОСТ 12248.3-2020 | [9 empty] | 35 | [7 empty] | 35 | [6 empty] | 35 | [7 empty] | 35
Условия проведения испытания: температура окружающей среды (18 - 25)0С, влажность воздуха (40 - 75)% | [11 empty] | Условия проведения испытания: температура окружающей среды (18 - 25)0С, влажность воздуха (40 - 75)% | [9 empty] | 40 | [7 empty] | 40 | [6 empty] | 40 | [7 empty] | 40
[12 empty] | Дата получение объекта подлежащего испытаниям: 03-03-2023 | [9 empty] | 45 | [7 empty] | 45 | [6 empty] | 45 | [7 empty] | 45
[12 empty] | Дата испытания: 25.10.2022-19.11.2152 | [9 empty] | 50 | [7 empty] | 50 | [6 empty] | 50 | [7 empty] | 50
[22 empty] | 55 | [7 empty] | 55 | [6 empty] | 55 | [7 empty] | 55
Испытание грунтов методом трехосного сжатия | [11 empty] | Испытание грунтов методом трехосного сжатия | [9 empty] | 60 | [7 empty] | 60 | [6 empty] | 60 | [7 empty] | 60
[22 empty] | 65 | [7 empty] | 65 | [6 empty] | 65 | [7 empty] | 65
Лабораторный номер: | [6 empty] | We, д.е. = |  |  |  |  | Лабораторный номер: |  | 1187 |  |  |  | We, д.е. = | 0.646368761 |  |  | 70 | [7 empty] | 70 | [6 empty] | 70 | [7 empty] | 70
Номер скважины: | [6 empty] | ρ, г/см3 = |  |  |  |  | Номер скважины: |  | BH-078 |  |  |  | ρ, г/см3 = | 1.52 |  |  | 75 | [7 empty] | 75 | [6 empty] | 75 | [7 empty] | 75
Глубина отбора, м: | [6 empty] | ρs, г/см3 = |  |  |  |  | Глубина отбора, м: |  | 0.9 |  |  |  | ρs, г/см3 = | 2.72 |  |  | 80 | [7 empty] | 80 | [6 empty] | 80 | [7 empty] | 80
Наименование грунта: | [6 empty] | e, д.е. = |  |  |  |  | Наименование грунта: |  | Суглинок, после оттаивания текучий, легкий песчанистый |  |  |  | e, д.е. = | 1.946134 |  |  | 85 | [7 empty] | 85 | [6 empty] | 85 | [7 empty] | 85
Схема проведения опыта: | [6 empty] | IL, д.е. = |  |  |  |  | Схема проведения опыта: |  | КД |  |  |  | IL, д.е. = | 3.609 |  |  | 90 | [7 empty] | 90 | [6 empty] | 90 | [7 empty] | 90
[22 empty] | 95 | [7 empty] | 95 | [6 empty] | 95 | [7 empty] | 95
[22 empty] | 100 | [7 empty] | 100 | [6 empty] | 100 | [7 empty] | 100
Результаты испытаний | [11 empty] | Результаты испытаний | [9 empty] | 105 | [7 empty] | 105 | [6 empty] | 105 | [7 empty] | 105
[22 empty] | 110 | [7 empty] | 110 | [6 empty] | 110 | [7 empty] | 110
[22 empty] | 115 | [7 empty] | 115 | [6 empty] | 115 | [7 empty] | 115
[22 empty] | 120 | [7 empty] | 120 | [6 empty] | 120 | [7 empty] | 120
[22 empty] | 125 | [7 empty] | 125 | [6 empty] | 125 | [7 empty] | 125
[22 empty] | 130 | [7 empty] | 130 | [6 empty] | 130 | [7 empty] | 130
[22 empty] | 135 | [7 empty] | 135 | [6 empty] | 135 | [7 empty] | 135
[22 empty] | 140 | [7 empty] | 140 | [6 empty] | 140 | [7 empty] | 140
[22 empty] | 145 | [7 empty] | 145 | [6 empty] | 145 | [7 empty] | 145
[22 empty] | 150 | [7 empty] | 150 | [6 empty] | 150 | [7 empty] | 150
[22 empty] | 155 | [7 empty] | 155 | [6 empty] | 155 | [7 empty] | 155
[22 empty] | 160 | [7 empty] | 160 | [6 empty] | 160 | [7 empty] | 160
[22 empty] | 165 | [7 empty] | 165 | [6 empty] | 165 | [7 empty] | 165
[22 empty] | 170 | [7 empty] | 170 | [6 empty] | 170 | [7 empty] | 170
[22 empty] | 175 | [7 empty] | 175 | [6 empty] | 175 | [7 empty] | 175
[22 empty] | 180 | [7 empty] | 180 | [6 empty] | 180 | [7 empty] | 180
[13 empty] | Давление в камере, Мпа σ3 | Вертикальная нагрузка, Мпа σ1 | Поровое давление, Мпа u
| K0, д.е. | 0.8781307 |  |  |  |  | Коэфф. Точки | [5 empty] | 0.05 | 0.07066004 | [5 empty] | 1 | [6 empty] | σ3,кПа | σ1,кПа | u, кПа |  |  |  | 4
| q_zg, МПа | 0.04390653 | [10 empty] | 0.15 | 0.1984166 | [27 empty] | δ3, Мпа | δ1-δ3, МПа | δ1, МПа | δ1, КПа
|  |  | Модуль деформации, МПа: | [9 empty] | 0.25 | 0.3261731 | [21 empty] | С, МПа:
|  |  | Е0= |  | Точки модуля (полное напр.), МПа |  |  |  | 0.04390653 | 0.07025045 | [25 empty] | φ, град:
|  |  | E50 = |  | qf (полное напр.), МПа |  |  |  | 0.08334392 | [26 empty] | E, Мпа
|  |  | Коэф. Поперечной деформации, ϑ = | [9 empty] | Эффективные значения угла внутреннего трения и удельного сцепления ϕ', С' | [13 empty] | x | 0
[13 empty] | ϕ', град. = | 7 | [12 empty] | y |  |  |  | С, кПа | φ,°
[13 empty] | С', МПа = | 0.003
| Исполнитель: | [6 empty] | Морозов Д.С. |  |  |  |  | Исполнитель: |  |  |  |  | Морозов Д.С.
| Начальник исп. лаборатории: | [6 empty] | Семиколенова Л.Г. |  |  |  |  | Начальник исп. лаборатории: |  |  |  |  | Семиколенова Л.Г.
Лист 1 , всего листов 2 | [11 empty] | Лист 2 , всего листов 2
Частичное воспроизведение протокола испытаний без письменного разрешения ООО «ИнжГео» ЗАПРЕЩАЕТСЯ | [11 empty] | Частичное воспроизведение протокола испытаний без письменного разрешения ООО «ИнжГео» ЗАПРЕЩАЕТСЯ
[5 empty] | второй график |  | первый график | [9 empty] | К Пуассона
dev50 | epsE50 | ind | devE0 | epsE0 | dev | eps | sigma |  | dev1 | eps1 | dev2 | eps2 | dev3 | eps3 |  | Глины
0.03334392 | 0.01527033 |  |  |  | 0 | 0 |  |  | 0 | 0 | 0 | 0 | 0 | 0 |  | < 0 | 0,20-0,30
ind |  |  |  |  | 0.001490939 | 0.0006589174 |  |  | 0.001697841 | 0.0007727738 | 0.005802151 | 0.0007681766 | 0.01056405 | 0.0007657836 |  | 0-0,25 | 0,30-0,38
2 |  |  |  |  | 0.002976219 | 0.001317835 |  |  | 0.004 | 0.001816818 | 0.01103691 | 0.001536353 | 0.0194216 | 0.001531567 |  | 0,25< | 0,38-0,45
E0 |  |  |  |  | 0.004456021 | 0.001976752 |  |  | 0.004545882 | 0.002318322 | 0.016 | 0.002471861 | 0.025 | 0.002122451 |  | Суглинки | 0,35-0,37
epsE0 | devE0 |  |  |  | 0.005930523 | 0.00263567 |  |  | 0.005725662 | 0.003091095 | 0.01790028 | 0.003072706 | 0.02961324 | 0.003063134 |  | Пески и супеси | 0,30-0,35
0.01196553 | 0.02634392 |  |  |  | 0.007399907 | 0.003294587 |  |  | 0.006816919 | 0.003863869 | 0.01996958 | 0.003840883 | 0.03297339 | 0.003828918
[5 empty] | 0.008864351 | 0.003953505 |  |  | 0.007614949 | 0.004636643 | 0.02166871 | 0.00460906 | 0.03557006 | 0.004594702
График E50 |  | График E |  |  | 0.01032404 | 0.004612422 |  |  | 0.008415047 | 0.005409417 | 0.02293437 | 0.005377236 | 0.03808656 | 0.005389124
eps | q | sigma |  |  | 0.01177914 | 0.00527134 |  |  | 0.009212508 | 0.006182191 | 0.02420829 | 0.006233285 | 0.03909486 | 0.006126269
Горизонтальная линия E50 |  | Касательная |  |  | 0.01322985 | 0.005930257 |  |  | 0.009602628 | 0.006954965 | 0.02490323 | 0.00691359 | 0.04043204 | 0.006892053
0 |  | a | b |  | 0.01467634 | 0.006589174 |  |  | 0.01033002 | 0.007819902 | 0.02588872 | 0.007681766 | 0.04224275 | 0.007657836
|  |  | 0 |  | 0.01611879 | 0.007248092 |  |  | 0.01058568 | 0.008500512 | 0.02666109 | 0.008449943 | 0.04372685 | 0.00842362
Вертикальная линия E50 |  | p1 и p2 |  |  | 0.01755738 | 0.007907009 |  |  | 0.01088368 | 0.009273286 | 0.0273201 | 0.009218119 | 0.0450842 | 0.009189403
| 0 | 0 |  |  | 0.0189923 | 0.008565927 |  |  | 0.01137537 | 0.01004606 | 0.0284655 | 0.009986296 | 0.04601466 | 0.009955187
[5 empty] | 0.02042371 | 0.009224844 |  |  | 0.01166063 | 0.01081883 | 0.02889704 | 0.01075447 | 0.04731808 | 0.01072097
Касательная линия E50 |  |  |  |  | 0.02185181 | 0.009883762 |  |  | 0.01223933 | 0.01159161 | 0.02991447 | 0.01152265 | 0.04829432 | 0.01148675
0 | 0 | Горизонтальная 1 |  |  | 0.02327676 | 0.01054268 |  |  | 0.01261137 | 0.01236438 | 0.03081754 | 0.01229083 | 0.05014324 | 0.01225254
[5 empty] | 0.02469876 | 0.0112016 |  |  | 0.01287662 | 0.01313716 | 0.03140601 | 0.013059 | 0.0508647 | 0.01301832
Горизонтальная линия qкр |  |  |  |  | 0.02634392 | 0.01196553 |  |  | 0.01323496 | 0.01390993 | 0.03237962 | 0.01382718 | 0.05245855 | 0.01378411
Горизонтальная линия q |  | Горизонтальная 2 |  |  | 0.02760481 | 0.01251943 |  |  | 0.01348628 | 0.0146827 | 0.03313812 | 0.01459536 | 0.05342466 | 0.01454989
0 |  | 0 |  |  | 0.02920217 | 0.01317835 |  |  | 0.01383045 | 0.01545548 | 0.03388128 | 0.01536353 | 0.05466288 | 0.01531567
[5 empty] | 0.03076599 | 0.01383727 |  |  | 0.01436736 | 0.01622825 | 0.03450884 | 0.01613171 | 0.05537306 | 0.01608146
Вертикальная линия q |  |  |  |  | 0.03214904 | 0.01449618 |  |  | 0.01469688 | 0.01700102 | 0.03502054 | 0.01689989 | 0.05685508 | 0.01684724
| 0 |  |  |  | 0.03334392 | 0.01527033 |  |  | 0.01491891 | 0.0177738 | 0.03571615 | 0.01766806 | 0.05820877 | 0.01761302
[5 empty] | 0.03395652 | 0.01581402 |  |  | 0.01513332 | 0.01854657 | 0.03649541 | 0.01843624 | 0.05913401 | 0.01837881
[5 empty] | 0.03466807 | 0.01647294 |  |  | 0.01553998 | 0.01931935 | 0.03745808 | 0.01920442 | 0.06013065 | 0.01914459
[5 empty] | 0.03534668 | 0.01713185 |  |  | 0.01593879 | 0.02009212 | 0.0380039 | 0.01997259 | 0.06069855 | 0.01991037
[5 empty] | 0.03599326 | 0.01779077 |  |  | 0.01612963 | 0.02086489 | 0.03863263 | 0.02074077 | 0.06143756 | 0.02067616
[5 empty] | 0.03660874 | 0.01844969 |  |  | 0.01641236 | 0.02163767 | 0.03904403 | 0.02150895 | 0.06304755 | 0.02144194
[5 empty] | 0.03719406 | 0.01910861 |  |  | 0.01668689 | 0.02241044 | 0.03993783 | 0.02227712 | 0.06342836 | 0.02220773
[5 empty] | 0.03775015 | 0.01976752 |  |  | 0.01695308 | 0.02318322 | 0.04011379 | 0.0230453 | 0.06417987 | 0.02297351
[5 empty] | 0.03827793 | 0.02042644 |  |  | 0.01721082 | 0.02395599 | 0.04087167 | 0.02381348 | 0.06510192 | 0.02373929
[5 empty] | 0.03877834 | 0.02108536 |  |  | 0.01735999 | 0.02472876 | 0.04151121 | 0.02458165 | 0.06639438 | 0.02450508
[5 empty] | 0.0392523 | 0.02174428 |  |  | 0.01760047 | 0.02550154 | 0.04203217 | 0.02534983 | 0.0666571 | 0.02527086
[5 empty] | 0.03970075 | 0.02240319 |  |  | 0.01793214 | 0.02627431 | 0.04253429 | 0.02611801 | 0.06738994 | 0.02603664
[5 empty] | 0.04012461 | 0.02306211 |  |  | 0.01825488 | 0.02704708 | 0.04301734 | 0.02688618 | 0.06829276 | 0.02680243
[5 empty] | 0.04052481 | 0.02372103 |  |  | 0.01836858 | 0.02781986 | 0.04328105 | 0.02765436 | 0.06866542 | 0.02756821
[5 empty] | 0.04090228 | 0.02437995 |  |  | 0.01867311 | 0.02859263 | 0.04372519 | 0.02842254 | 0.06940777 | 0.02833399
[5 empty] | 0.04125796 | 0.02503886 |  |  | 0.01866836 | 0.02936541 | 0.0441495 | 0.02919071 | 0.07011967 | 0.02909978
[5 empty] | 0.04159277 | 0.02569778 |  |  | 0.01905421 | 0.03013818 | 0.04445374 | 0.02995889 | 0.07110098 | 0.02986556
[5 empty] | 0.04190764 | 0.0263567 |  |  | 0.01923053 | 0.03091095 | 0.04523765 | 0.03072706 | 0.07145156 | 0.03063134
[5 empty] | 0.0422035 | 0.02701561 |  |  | 0.01919722 | 0.03168373 | 0.04540099 | 0.03149524 | 0.07217126 | 0.03139713
[5 empty] | 0.04248128 | 0.02767453 |  |  | 0.01955414 | 0.0324565 | 0.0457435 | 0.03226342 | 0.07195995 | 0.03216291
[5 empty] | 0.04274191 | 0.02833345 |  |  | 0.01970119 | 0.03322928 | 0.04606495 | 0.03303159 | 0.07251748 | 0.0329287
[5 empty] | 0.04298632 | 0.02899237 |  |  | 0.01963824 | 0.03400205 | 0.04646508 | 0.03379977 | 0.0730437 | 0.03369448
[5 empty] | 0.04321544 | 0.02965128 |  |  | 0.01976518 | 0.03477482 | 0.04674364 | 0.03456795 | 0.07373849 | 0.03446026
[5 empty] | 0.0434304 | 0.0303102 |  |  | 0.01988188 | 0.0355476 | 0.04710039 | 0.03533612 | 0.07420168 | 0.03522605
[5 empty] | 0.04363954 | 0.03096912 |  |  | 0.02008823 | 0.03632037 | 0.04693507 | 0.0361043 | 0.07403315 | 0.03599183
[5 empty] | 0.04384682 | 0.03162804 |  |  | 0.0200841 | 0.03709314 | 0.04734744 | 0.03687248 | 0.07453275 | 0.03675761
[5 empty] | 0.04405215 | 0.03228695 |  |  | 0.02016939 | 0.03786592 | 0.04743725 | 0.03764065 | 0.07450034 | 0.0375234
[5 empty] | 0.04425544 | 0.03294587 |  |  | 0.02024396 | 0.03863869 | 0.04790425 | 0.03840883 | 0.07473577 | 0.03828918
[5 empty] | 0.04445662 | 0.03360479 |  |  | 0.02030771 | 0.03941147 | 0.04794819 | 0.03917701 | 0.07523891 | 0.03905496
[5 empty] | 0.0446556 | 0.03426371 |  |  | 0.02036051 | 0.04018424 | 0.04786882 | 0.03994518 | 0.07530961 | 0.03982075
[5 empty] | 0.0448523 | 0.03492262 |  |  | 0.02050224 | 0.04095701 | 0.0482659 | 0.04071336 | 0.07544772 | 0.04058653
[5 empty] | 0.04504664 | 0.03558154 |  |  | 0.02063279 | 0.04172979 | 0.04803917 | 0.04148154 | 0.07555312 | 0.04135232
[5 empty] | 0.04523854 | 0.03624046 |  |  | 0.02066004 | 0.04250256 | 0.04841658 | 0.04224971 | 0.07612564 | 0.0421181
[5 empty] | 0.04542791 | 0.03689938 |  |  | 0.02055985 | 0.04327533 | 0.04841331 | 0.04301789 | 0.07617312 | 0.04288388
[5 empty] | 0.04561467 | 0.03755829 |  |  | 0.02045543 | 0.04404811 | 0.04841295 | 0.04378607 | 0.07567096 | 0.04364967
[5 empty] | 0.04579874 | 0.03821721 |  |  | 0.02053773 | 0.04482088 | 0.04798308 | 0.04455424 | 0.07573482 | 0.04441545
[5 empty] | 0.04598004 | 0.03887613 |  |  | 0.02050733 | 0.04559366 | 0.04792413 | 0.04532242 | 0.07595561 | 0.04518123
[5 empty] | 0.04615849 | 0.03953505 |  |  | 0.02036484 | 0.04636643 | 0.04823744 | 0.0460906 | 0.07593528 | 0.04594702
[5 empty] | 0.046334 | 0.04019396 |  |  | 0.02031091 | 0.0471392 | 0.04772434 | 0.04685877 | 0.07517577 | 0.0467128
[5 empty] | 0.04650649 | 0.04085288 |  |  | 0.02024613 | 0.04791198 | 0.04798616 | 0.04762695 | 0.07507903 | 0.04747858
[5 empty] | 0.04667588 | 0.0415118 |  |  | 0.02017114 | 0.04868475 | 0.04772424 | 0.04839513 | 0.07464701 | 0.04824437
[5 empty] | 0.04684209 | 0.04217072 |  |  | 0.02028656 | 0.04945753 | 0.0474399 | 0.0491633 | 0.07468164 | 0.04901015
[5 empty] | 0.04700503 | 0.04282963 |  |  | 0.02009301 | 0.0502303 | 0.04733449 | 0.04993148 | 0.07448488 | 0.04977594
[5 empty] | 0.04716463 | 0.04348855 |  |  | 0.0200911 | 0.05100307 | 0.04680933 | 0.05069966 | 0.07375867 | 0.05054172
[5 empty] | 0.04732079 | 0.04414747 |  |  | 0.01988147 | 0.05177585 | 0.04656576 | 0.05146783 | 0.07390496 | 0.0513075
[5 empty] | 0.04747345 | 0.04480639 |  |  | 0.01976473 | 0.05254862 | 0.0463051 | 0.05223601 | 0.07322569 | 0.05207329
[5 empty] | 0.04762251 | 0.0454653 |  |  | 0.01964151 | 0.05332139 | 0.04642869 | 0.05300419 | 0.0733228 | 0.05283907
[5 empty] | 0.04776789 | 0.04612422 |  |  | 0.01951242 | 0.05409417 | 0.04573787 | 0.05377236 | 0.07269824 | 0.05360485
[5 empty] | 0.04790952 | 0.04678314 |  |  | 0.0192781 | 0.05486694 | 0.04573396 | 0.05454054 | 0.07215396 | 0.05437064
[5 empty] | 0.04804731 | 0.04744206 |  |  | 0.01923915 | 0.05563972 | 0.04551831 | 0.05530872 | 0.0716919 | 0.05513642
[5 empty] | 0.04818117 | 0.04810097 |  |  | 0.0191962 | 0.05641249 | 0.04479223 | 0.05607689 | 0.07101401 | 0.0559022
[5 empty] | 0.04831103 | 0.04875989 |  |  | 0.01904987 | 0.05718526 | 0.04465706 | 0.05684507 | 0.07032223 | 0.05666799
[5 empty] | 0.04843681 | 0.04941881 |  |  | 0.01880079 | 0.05795804 | 0.04451414 | 0.05761325 | 0.07051851 | 0.05743377
[5 empty] | 0.04855841 | 0.05007773 |  |  | 0.01874958 | 0.05873081 | 0.0438648 | 0.05838142 | 0.06960479 | 0.05819956
[5 empty] | 0.04867577 | 0.05073664 |  |  | 0.01839685 | 0.05950359 | 0.04361036 | 0.0591496 | 0.06928302 | 0.05896534
[5 empty] | 0.04878879 | 0.05139556 |  |  | 0.01824323 | 0.06027636 | 0.04345217 | 0.05991778 | 0.06855514 | 0.05973112
[5 empty] | 0.0488974 | 0.05205448 |  |  | 0.01808934 | 0.06104913 | 0.04269156 | 0.06068595 | 0.0681231 | 0.06049691
[5 empty] | 0.04900151 | 0.0527134 |  |  | 0.0181358 | 0.06182191 | 0.04262985 | 0.06145413 | 0.06738885 | 0.06126269
[5 empty] | 0.04910104 | 0.05337231 |  |  | 0.01778323 | 0.06259468 | 0.04226839 | 0.06222231 | 0.06665432 | 0.06202847
[5 empty] | 0.04919591 | 0.05403123 |  |  | 0.01763226 | 0.06336745 | 0.04200849 | 0.06299048 | 0.06662147 | 0.06279426
[5 empty] | 0.04928603 | 0.05469015 |  |  | 0.01758351 | 0.06414023 | 0.0416515 | 0.06375866 | 0.06559224 | 0.06356004
[5 empty] | 0.04937133 | 0.05534906 |  |  | 0.01753759 | 0.064913 | 0.04129875 | 0.06452684 | 0.06536857 | 0.06432582
[5 empty] | 0.04945172 | 0.05600798 |  |  | 0.01739513 | 0.06568578 | 0.04065157 | 0.06529501 | 0.06465241 | 0.06509161
[5 empty] | 0.04952713 | 0.0566669 |  |  | 0.01705676 | 0.06645855 | 0.04041129 | 0.06606319 | 0.06404571 | 0.06585739
[5 empty] | 0.04959745 | 0.05732582 |  |  | 0.01702308 | 0.06723132 | 0.04017924 | 0.06683137 | 0.06425041 | 0.06662318
[5 empty] | 0.04966263 | 0.05798473 |  |  | 0.01689473 | 0.0680041 | 0.03985677 | 0.06759954 | 0.06306846 | 0.06738896
[5 empty] | 0.04972257 | 0.05864365 |  |  | 0.01667233 | 0.06877687 | 0.03954519 | 0.06836772 | 0.0630018 | 0.06815474
[5 empty] | 0.04977719 | 0.05930257 |  |  | 0.01665649 | 0.06954965 | 0.03894584 | 0.0691359 | 0.06275237 | 0.06892053
[5 empty] | 0.04982641 | 0.05996149 |  |  | 0.01644784 | 0.07032242 | 0.03866006 | 0.06990407 | 0.06192213 | 0.06968631
[5 empty] | 0.04987014 | 0.0606204 |  |  | 0.016447 | 0.07109519 | 0.03858918 | 0.07067225 | 0.06131301 | 0.07045209
[5 empty] | 0.04990832 | 0.06127932 |  |  | 0.01645232 | 0.07186797 | 0.03833098 | 0.07144043 | 0.06142147 | 0.07121788
[5 empty] | 0.04994084 | 0.06193824 |  |  | 0.01616016 | 0.07264074 | 0.03797981 | 0.0722086 | 0.06103822 | 0.07198366
[5 empty] | 0.04996764 | 0.06259716 |  |  | 0.0162703 | 0.07341351 | 0.037635 | 0.07297678 | 0.06036239 | 0.07274944
[5 empty] | 0.04998862 | 0.06325607 |  |  | 0.01598259 | 0.07418629 | 0.03739596 | 0.07374496 | 0.06009324 | 0.07351523
[5 empty] | 0.05000371 | 0.06391499 |  |  | 0.01589687 | 0.07495906 | 0.03716209 | 0.07451313 | 0.05993007 | 0.07428101
[5 empty] | 0.05001282 | 0.06457391 |  |  | 0.01581299 | 0.07573184 | 0.0372328 | 0.07528131 | 0.05927215 | 0.0750468
[5 empty] | 0.05001588 | 0.06523283 |  |  | 0.01573079 | 0.07650461 | 0.03680749 | 0.07604949 | 0.05891876 | 0.07581258
[5 empty] | 0.05001588 | 0.06523283 |  |  | 0.01565011 | 0.07727738 | 0.03678557 | 0.07681766 | 0.05886919 | 0.07657836
[5 empty] | 0.0491504 | 0.06523256 |  |  | 0.0155708 | 0.07805016 | 0.03636645 | 0.07758584 | 0.05812271 | 0.07734415
[5 empty] | 0.04829477 | 0.06523229 |  |  | 0.0155927 | 0.07882293 | 0.03624953 | 0.07835402 | 0.0576786 | 0.07810993
[5 empty] | 0.04744949 | 0.06523202 |  |  | 0.01551566 | 0.07959571 | 0.03593422 | 0.07912219 | 0.05783615 | 0.07887571
[5 empty] | 0.04661507 | 0.06523175 |  |  | 0.01543952 | 0.08036848 | 0.03581992 | 0.07989037 | 0.05699463 | 0.0796415
[5 empty] | 0.04579199 | 0.06523148 |  |  | 0.01536412 | 0.08114125 | 0.03580604 | 0.08065855 | 0.05715333 | 0.08040728
[5 empty] | 0.04498077 | 0.06523122 |  |  | 0.01528931 | 0.08191403 | 0.03529199 | 0.08142672 | 0.05701152 | 0.08117306
[5 empty] | 0.04418191 | 0.06523095 |  |  | 0.01521493 | 0.0826868 | 0.03517717 | 0.0821949 | 0.0562685 | 0.08193885
[5 empty] | 0.04339589 | 0.06523068 |  |  | 0.01504083 | 0.08345957 | 0.03516099 | 0.08296308 | 0.05632353 | 0.08270463
[5 empty] | 0.04262324 | 0.06523041 |  |  | 0.01506684 | 0.08423235 | 0.03464285 | 0.08373125 | 0.05597589 | 0.08347042
[5 empty] | 0.04186444 | 0.06523014 |  |  | 0.01489283 | 0.08500512 | 0.03432216 | 0.08449943 | 0.05532488 | 0.0842362
[5 empty] | 0.04112 | 0.06522987 |  |  | 0.01501862 | 0.0857779 | 0.03409833 | 0.08526761 | 0.05466976 | 0.08500198
[5 empty] | 0.04039041 | 0.0652296 |  |  | 0.01484406 | 0.08655067 | 0.03427076 | 0.08603578 | 0.05490983 | 0.08576777
[5 empty] | 0.03967619 | 0.06522934 |  |  | 0.014669 | 0.08732344 | 0.03383886 | 0.08680396 | 0.05404435 | 0.08653355
[5 empty] | 0.03897782 | 0.06522907 |  |  | 0.01459327 | 0.08809622 | 0.03380203 | 0.08757214 | 0.05417262 | 0.08729933
[5 empty] | 0.03829582 | 0.0652288 |  |  | 0.01471674 | 0.08886899 | 0.03315969 | 0.08834031 | 0.0537939 | 0.08806512
[5 empty] | 0.03763067 | 0.06522853 |  |  | 0.01463923 | 0.08964177 | 0.03321123 | 0.08910849 | 0.05290749 | 0.0888309
[5 empty] | 0.03698289 | 0.06522826 |  |  | 0.01456059 | 0.09041454 | 0.03265606 | 0.08987667 | 0.05251266 | 0.08959668
[5 empty] | 0.03635297 | 0.06522799 |  |  | 0.01428067 | 0.09118731 | 0.03249359 | 0.09064484 | 0.05190869 | 0.09036247
[5 empty] | 0.03574142 | 0.06522772 |  |  | 0.01439931 | 0.09196009 | 0.03222322 | 0.09141302 | 0.05199487 | 0.09112825
[5 empty] | 0.03514872 | 0.06522746 |  |  | 0.01421635 | 0.09273286 | 0.03194437 | 0.09218119 | 0.05177047 | 0.09189403
[5 empty] | 0.0345754 | 0.06522719 |  |  | 0.01423164 | 0.09350563 | 0.03155643 | 0.09294937 | 0.05093477 | 0.09265982
[5 empty] | 0.03402194 | 0.06522692 |  |  | 0.01404503 | 0.09427841 | 0.03125881 | 0.09371755 | 0.05038706 | 0.0934256
[5 empty] | 0.03348884 | 0.06522665 |  |  | 0.01405635 | 0.09505118 | 0.03125092 | 0.09448572 | 0.04992661 | 0.09419139
[5 empty] | 0.03297662 | 0.06522638 |  |  | 0.01386545 | 0.09582396 | 0.03073217 | 0.0952539 | 0.04965271 | 0.09495717
[5 empty] | 0.03248372 | 0.06522611 |  |  | 0.01367218 | 0.09659673 | 0.03040196 | 0.09602208 | 0.04896464 | 0.09572295
[5 empty] | 0.03199837 | 0.06522584 |  |  | 0.01377637 | 0.0973695 | 0.03005969 | 0.09679025 | 0.04866167 | 0.09648874
[5 empty] | 0.03151903 | 0.06522558 |  |  | 0.01367788 | 0.09814228 | 0.02960477 | 0.09755843 | 0.04814309 | 0.09725452
[5 empty] | 0.03104621 | 0.06522531 |  |  | 0.01357621 | 0.09891505 | 0.02931346 | 0.09832661 | 0.04789227 | 0.0980203
[5 empty] | 0.03058039 | 0.06522504 |  |  | 0.01327101 | 0.09968783 | 0.02915909 | 0.09909478 | 0.04669135 | 0.09878609
[5 empty] | 0.03012209 | 0.06522477 |  |  | 0.01326244 | 0.1004606 | 0.02834561 | 0.09986296 | 0.04594317 | 0.09955187
[5 empty] | 0.02967181 | 0.0652245 |  |  | 0.01305068 | 0.1012334 | 0.02807707 | 0.1006311 | 0.04535063 | 0.1003177
[5 empty] | 0.02923004 | 0.06522423 |  |  | 0.01313588 | 0.1020061 | 0.02705751 | 0.1013993 | 0.04521663 | 0.1010834
[5 empty] | 0.02879728 | 0.06522396 |  |  | 0.01301822 | 0.1027789 | 0.02669098 | 0.1021675 | 0.04384407 | 0.1018492
[5 empty] | 0.02837404 | 0.0652237 |  |  | 0.01289788 | 0.1035517 | 0.02588152 | 0.1029357 | 0.04343584 | 0.102615
[5 empty] | 0.02796082 | 0.06522343 |  |  | 0.01267502 | 0.1043245 | 0.02503318 | 0.1037038 | 0.04209484 | 0.1033808
[5 empty] | 0.02755811 | 0.06522316 |  |  | 0.01264981 | 0.1050972 | 0.02455001 | 0.104472 | 0.04162397 | 0.1041466
[5 empty] | 0.02716643 | 0.06522289 |  |  | 0.01232243 | 0.10587 | 0.02353603 | 0.1052402 | 0.04062612 | 0.1049124
[5 empty] | 0.02678626 | 0.06522262 |  |  | 0.01219303 | 0.1066428 | 0.02259532 | 0.1060084 | 0.0400042 | 0.1056781
[5 empty] | 0.02641811 | 0.06522235 |  |  | 0.0122618 | 0.1074156 | 0.02183189 | 0.1067766 | 0.03916109 | 0.1064439
[5 empty] | 0.02606249 | 0.06522209 |  |  | 0.0120289 | 0.1081883 | 0.02074981 | 0.1075447 | 0.0375997 | 0.1072097
[5 empty] | 0.02571989 | 0.06522182 |  |  | 0.0118945 | 0.1089611 | 0.02015312 | 0.1083129 | 0.03692293 | 0.1079755
[5 empty] | 0.02539081 | 0.06522155 |  |  | 0.01175878 | 0.1097339 | 0.01894585 | 0.1090811 | 0.03623366 | 0.1087413
[5 empty] | 0.02507575 | 0.06522128 |  |  | 0.0116219 | 0.1105067 | 0.01823206 | 0.1098493 | 0.03473481 | 0.1095071
[5 empty] | 0.02477522 | 0.06522101 |  |  | 0.01148403 | 0.1112794 | 0.01721579 | 0.1106174 | 0.03422926 | 0.1102728
[5 empty] | 0.02448971 | 0.06522074 |  |  | 0.01134534 | 0.1120522 | 0.01650109 | 0.1113856 | 0.03291991 | 0.1110386
[5 empty] | 0.02421972 | 0.06522047 |  |  | 0.011106 | 0.112825 | 0.01529199 | 0.1121538 | 0.03160966 | 0.1118044
[5 empty] | 0.02396577 | 0.06522021 |  |  | 0.01106619 | 0.1135978 | 0.01479255 | 0.112922 | 0.03100141 | 0.1125702
[5 empty] | 0.02372834 | 0.06521994 |  |  | 0.01102607 | 0.1143705 | 0.01360681 | 0.1136901 | 0.02979805 | 0.113336
[5 empty] | 0.02350794 | 0.06521967 |  |  | 0.01068582 | 0.1151433 | 0.01293882 | 0.1144583 | 0.02890248 | 0.1141018
[5 empty] | 0.02350794 | 0.06521967 |  |  | 0.0106456 | 0.1159161 | 0.01179261 | 0.1152265 | 0.0277176 | 0.1148675
[5 empty] | 0.02289622 | 0.06513667 |  |  | 0.01060558 | 0.1166888 | 0.01127223 | 0.1159947 | 0.02714631 | 0.1156333
[5 empty] | 0.02229152 | 0.06505367 |  |  | 0.01026593 | 0.1174616 | 0.01028174 | 0.1167628 | 0.0257915 | 0.1163991
[5 empty] | 0.02169421 | 0.06497068 |  |  | 0.01012683 | 0.1182344 | 0.009525163 | 0.117531 | 0.02505607 | 0.1171649
[5 empty] | 0.02110466 | 0.06488768 |  |  | 0.009988441 | 0.1190072 | 0.008906558 | 0.1182992 | 0.02384291 | 0.1179307
[5 empty] | 0.02052325 | 0.06480468 |  |  | 0.009850936 | 0.1197799 | 0.008029964 | 0.1190674 | 0.02315494 | 0.1186965
[5 empty] | 0.01995035 | 0.06472168 |  |  | 0.009914484 | 0.1205527 | 0.007599428 | 0.1198356 | 0.02199503 | 0.1194622
[5 empty] | 0.01938632 | 0.06463868 |  |  | 0.009679256 | 0.1213255 | 0.007218994 | 0.1206037 | 0.02146609 | 0.120228
[5 empty] | 0.01883156 | 0.06455569 |  |  | 0.009545421 | 0.1220983 | 0.006492707 | 0.1213719 | 0.02087102 | 0.1209938
[5 empty] | 0.01828642 | 0.06447269 |  |  | 0.009513151 | 0.122871 | 0.006224611 | 0.1221401 | 0.01991271 | 0.1217596
[5 empty] | 0.01775128 | 0.06438969 |  |  | 0.009182614 | 0.1236438 | 0.005718751 | 0.1229083 | 0.01939406 | 0.1225254
[5 empty] | 0.01722651 | 0.06430669 |  |  | 0.009153981 | 0.1244166 | 0.005379173 | 0.1236764 | 0.01881797 | 0.1232912
[5 empty] | 0.01671249 | 0.0642237 |  |  | 0.009027422 | 0.1251894 | 0.00480992 | 0.1244446 | 0.01828733 | 0.1240569
[5 empty] | 0.01620959 | 0.0641407 |  |  | 0.008903108 | 0.1259621 | 0.004915037 | 0.1252128 | 0.01730505 | 0.1248227
[5 empty] | 0.01571818 | 0.0640577 |  |  | 0.008681207 | 0.1267349 | 0.00449857 | 0.125981 | 0.01687401 | 0.1255885
[5 empty] | 0.01523863 | 0.0639747 |  |  | 0.008761878 | 0.1275077 | 0.004464138 | 0.1267491 | 0.01649682 | 0.1263543
[5 empty] | 0.01477132 | 0.06389171 |  |  | 0.008443914 | 0.1282805 | 0.004664141 | 0.1275173 | 0.01574326 | 0.1271201
[5 empty] | 0.01431662 | 0.06380871 |  |  | 0.008526457 | 0.1290532 | 0.004564161 | 0.1282855 | 0.01519214 | 0.1278859
[5 empty] | 0.0138749 | 0.06372571 |  |  | 0.00830951 | 0.129826 | 0.004664212 | 0.1290537 | 0.01524403 | 0.1286516
[5 empty] | 0.01344654 | 0.06364271 |  |  | 0.008193074 | 0.1305988 | 0.00446431 | 0.1298218 | 0.01479949 | 0.1294174
[5 empty] | 0.01303191 | 0.06355972 |  |  | 0.008077154 | 0.1313716 | 0.00466447 | 0.13059 | 0.01425906 | 0.1301832
[5 empty] | 0.01263138 | 0.06347672 |  |  | 0.007861751 | 0.1321443 | 0.004464706 | 0.1313582 | 0.0136233 | 0.130949
[5 empty] | 0.01224532 | 0.06339372 |  |  | 0.007746868 | 0.1329171 | 0.004865033 | 0.1321264 | 0.01359278 | 0.1317148
[5 empty] | 0.01187411 | 0.06331072 |  |  | 0.007632507 | 0.1336899 | 0.004465467 | 0.1328946 | 0.01276805 | 0.1324806
[5 empty] | 0.01151812 | 0.06322772 |  |  | 0.007718672 | 0.1344626 | 0.004566023 | 0.1336627 | 0.01264967 | 0.1332464
[5 empty] | 0.0111762 | 0.06314473 |  |  | 0.007505365 | 0.1352354 | 0.004566715 | 0.1344309 | 0.01223819 | 0.1340121
[5 empty] | 0.01083958 | 0.06306173 |  |  | 0.007492589 | 0.1360082 | 0.004667559 | 0.1351991 | 0.01123416 | 0.1347779
[5 empty] | 0.01050713 | 0.06297873 |  |  | 0.007380345 | 0.136781 | 0.00466857 | 0.1359673 | 0.01113815 | 0.1355437
[5 empty] | 0.01017921 | 0.06289573 |  |  | 0.007168638 | 0.1375537 | 0.004869762 | 0.1367354 | 0.01065072 | 0.1363095
[5 empty] | 0.009856193 | 0.06281274 |  |  | 0.006957469 | 0.1383265 | 0.004771151 | 0.1375036 | 0.01037241 | 0.1370753
[5 empty] | 0.009538453 | 0.06272974 |  |  | 0.006946841 | 0.1390993 | 0.004672751 | 0.1382718 | 0.009903791 | 0.1378411
[5 empty] | 0.009226364 | 0.06264674 |  |  | 0.006836757 | 0.1398721 | 0.004774579 | 0.13904 | 0.009845413 | 0.1386068
[5 empty] | 0.008920299 | 0.06256374 |  |  | 0.00682722 | 0.1406448 | 0.004476648 | 0.1398081 | 0.009497834 | 0.1393726
[5 empty] | 0.008620629 | 0.06248075 |  |  | 0.006718231 | 0.1414176 | 0.004678973 | 0.1405763 | 0.009261611 | 0.1401384
[5 empty] | 0.008327728 | 0.06239775 |  |  | 0.006609794 | 0.1421904 | 0.00488157 | 0.1413445 | 0.0086373 | 0.1409042
[5 empty] | 0.008041968 | 0.06231475 |  |  | 0.006401912 | 0.1429632 | 0.004784455 | 0.1421127 | 0.008125458 | 0.14167
[5 empty] | 0.007763724 | 0.06223175 |  |  | 0.006394586 | 0.1437359 | 0.00448764 | 0.1428809 | 0.008026642 | 0.1424358
[5 empty] | 0.007493366 | 0.06214875 |  |  | 0.00628782 | 0.1445087 | 0.004591143 | 0.143649 | 0.007741409 | 0.1432015
[5 empty] | 0.007231269 | 0.06206576 |  |  | 0.006181616 | 0.1452815 | 0.004794977 | 0.1444172 | 0.007470314 | 0.1439673
[5 empty] | 0.006977804 | 0.06198276 |  |  | 0.006075977 | 0.1460543 | 0.004599159 | 0.1451854 | 0.007413916 | 0.1447331
[5 empty] | 0.006733346 | 0.06189976 |  |  | 0.005770906 | 0.146827 | 0.004503701 | 0.1459536 | 0.006972769 | 0.1454989
[5 empty] | 0.006498266 | 0.06181676 |  |  | 0.005866404 | 0.1475998 | 0.004808621 | 0.1467217 | 0.006747432 | 0.1462647
[5 empty] | 0.006272937 | 0.06173377 |  |  | 0.005762476 | 0.1483726 | 0.004613933 | 0.1474899 | 0.006738461 | 0.1470305
[5 empty] | 0.006057733 | 0.06165077 |  |  | 0.005659122 | 0.1491454 | 0.004819651 | 0.1482581 | 0.006446412 | 0.1477962
[5 empty] | 0.005853027 | 0.06156777 |  |  | 0.005556347 | 0.1499181 | 0.004525792 | 0.1490263 | 0.006571842 | 0.148562
[5 empty] | 0.00565919 | 0.06148477 |  |  | 0.005354153 | 0.1506909 | 0.004932369 | 0.1497944 | 0.006015308 | 0.1493278
[5 empty] | 0.005476596 | 0.06140178 |  |  | 0.005152542 | 0.1514637 | 0.004939398 | 0.1505626 | 0.006277366 | 0.1500936
[5 empty] | 0.005305618 | 0.06131878 |  |  | 0.005051516 | 0.1522364 | 0.004746894 | 0.1513308 | 0.005858573 | 0.1508594
[5 empty] | 0.005146628 | 0.06123578 |  |  | 0.00495108 | 0.1530092 | 0.004754871 | 0.152099 | 0.005859486 | 0.1516252
[5 empty] | 0.005 | 0.06115278 |  |  | 0.005051234 | 0.153782 | 0.004563346 | 0.1528671 | 0.005980662 | 0.1523909
[5 empty] | 0.005 | 0.06113963
[5 empty] | 0.00564058 | 0.06113989
[5 empty] | 0.006277359 | 0.06114016
[5 empty] | 0.006910289 | 0.06114043
[5 empty] | 0.007539322 | 0.0611407
[5 empty] | 0.008164411 | 0.06114097
[5 empty] | 0.008785509 | 0.06114124
[5 empty] | 0.009402567 | 0.0611415
[5 empty] | 0.01001554 | 0.06114177
[5 empty] | 0.01062438 | 0.06114204
[5 empty] | 0.01122903 | 0.06114231
[5 empty] | 0.01182946 | 0.06114258
[5 empty] | 0.01242561 | 0.06114285
[5 empty] | 0.01301743 | 0.06114312
[5 empty] | 0.01360488 | 0.06114338
[5 empty] | 0.01418791 | 0.06114365
[5 empty] | 0.01476648 | 0.06114392
[5 empty] | 0.01534053 | 0.06114419
[5 empty] | 0.01591001 | 0.06114446
[5 empty] | 0.01647489 | 0.06114473
[5 empty] | 0.01703511 | 0.061145
[5 empty] | 0.01759062 | 0.06114526
[5 empty] | 0.01814138 | 0.06114553
[5 empty] | 0.01868734 | 0.0611458
[5 empty] | 0.01922846 | 0.06114607
[5 empty] | 0.01976487 | 0.06114634
[5 empty] | 0.0202977 | 0.06114661
[5 empty] | 0.02082709 | 0.06114688
[5 empty] | 0.02135299 | 0.06114714
[5 empty] | 0.02187537 | 0.06114741
[5 empty] | 0.02239416 | 0.06114768
[5 empty] | 0.02290933 | 0.06114795
[5 empty] | 0.02342083 | 0.06114822
[5 empty] | 0.0239286 | 0.06114849
[5 empty] | 0.0244326 | 0.06114876
[5 empty] | 0.02493279 | 0.06114902
[5 empty] | 0.02542911 | 0.06114929
[5 empty] | 0.02592152 | 0.06114956
[5 empty] | 0.02640997 | 0.06114983
[5 empty] | 0.02689441 | 0.0611501
[5 empty] | 0.02737479 | 0.06115037
[5 empty] | 0.02785108 | 0.06115063
[5 empty] | 0.02832321 | 0.0611509
[5 empty] | 0.02879115 | 0.06115117
[5 empty] | 0.02925484 | 0.06115144
[5 empty] | 0.02971423 | 0.06115171
[5 empty] | 0.03016929 | 0.06115198
[5 empty] | 0.03061996 | 0.06115225
[5 empty] | 0.03106619 | 0.06115251
[5 empty] | 0.03150794 | 0.06115278
[5 empty] | 0.03150794 | 0.06113963
[5 empty] | 0.03200038 | 0.06122316
[5 empty] | 0.03248815 | 0.06130669
[5 empty] | 0.03297113 | 0.06139023
[5 empty] | 0.03344918 | 0.06147376
[5 empty] | 0.03392217 | 0.0615573
[5 empty] | 0.03438998 | 0.06164083
[5 empty] | 0.03485246 | 0.06172437
[5 empty] | 0.03530948 | 0.0618079
[5 empty] | 0.03576092 | 0.06189144
[5 empty] | 0.03620664 | 0.06197497
[5 empty] | 0.03664651 | 0.06205851
[5 empty] | 0.03708039 | 0.06214204
[5 empty] | 0.03750816 | 0.06222558
[5 empty] | 0.03792969 | 0.06230911
[5 empty] | 0.03834483 | 0.06239265
[5 empty] | 0.03875346 | 0.06247618
[5 empty] | 0.03915545 | 0.06255972
[5 empty] | 0.03955067 | 0.06264325
[5 empty] | 0.03993897 | 0.06272678
[5 empty] | 0.04032024 | 0.06281032
[5 empty] | 0.04069433 | 0.06289385
[5 empty] | 0.04106112 | 0.06297739
[5 empty] | 0.04142048 | 0.06306092
[5 empty] | 0.04177226 | 0.06314446
[5 empty] | 0.04211689 | 0.06322799
[5 empty] | 0.04245746 | 0.06331153
[5 empty] | 0.04279438 | 0.06339506
[5 empty] | 0.04312752 | 0.0634786
[5 empty] | 0.04345674 | 0.06356213
[5 empty] | 0.04378192 | 0.06364567
[5 empty] | 0.04410292 | 0.0637292
[5 empty] | 0.0444196 | 0.06381274
[5 empty] | 0.04473185 | 0.06389627
[5 empty] | 0.04503952 | 0.06397981
[5 empty] | 0.04534249 | 0.06406334
[5 empty] | 0.04564062 | 0.06414688
[5 empty] | 0.04593377 | 0.06423041
[5 empty] | 0.04622183 | 0.06431394
[5 empty] | 0.04650465 | 0.06439748
[5 empty] | 0.0467821 | 0.06448101
[5 empty] | 0.04705405 | 0.06456455
[5 empty] | 0.04732038 | 0.06464808
[5 empty] | 0.04758094 | 0.06473162
[5 empty] | 0.0478356 | 0.06481515
[5 empty] | 0.04808424 | 0.06489869
[5 empty] | 0.04832672 | 0.06498222
[5 empty] | 0.04856291 | 0.06506576
[5 empty] | 0.04879267 | 0.06514929
[5 empty] | 0.04901588 | 0.06523283
[5 empty] | 0.04034392 | 0.06523283
[5 empty] | 0.04912549 | 0.06702942
[5 empty] | 0.04922678 | 0.06882601
[5 empty] | 0.04932008 | 0.0706226
[5 empty] | 0.04940573 | 0.07241919
[5 empty] | 0.04948404 | 0.07421578
[5 empty] | 0.04955534 | 0.07601237
[5 empty] | 0.04961997 | 0.07780896
[5 empty] | 0.04967825 | 0.07960555
[5 empty] | 0.04973051 | 0.08140214
[5 empty] | 0.04977708 | 0.08319873
[5 empty] | 0.04981829 | 0.08499532
[5 empty] | 0.04985446 | 0.08679191
[5 empty] | 0.04988592 | 0.0885885
[5 empty] | 0.049913 | 0.0903851
[5 empty] | 0.04993603 | 0.09218169
[5 empty] | 0.04995534 | 0.09397828
[5 empty] | 0.04997126 | 0.09577487
[5 empty] | 0.0499841 | 0.09757146
[5 empty] | 0.04999421 | 0.09936805
[5 empty] | 0.05000191 | 0.1011646
[5 empty] | 0.05000753 | 0.1029612
[5 empty] | 0.0500114 | 0.1047578
[5 empty] | 0.05001383 | 0.1065544
[5 empty] | 0.05001518 | 0.108351
[5 empty] | 0.05001575 | 0.1101476
[5 empty] | 0.05001588 | 0.1119442
[5 empty] | 0.04999939 | 0.1137408
[5 empty] | 0.04991312 | 0.1155374
[5 empty] | 0.04975747 | 0.117334
[5 empty] | 0.04953751 | 0.1191305
[5 empty] | 0.0492583 | 0.1209271
[5 empty] | 0.04892488 | 0.1227237
[5 empty] | 0.04854233 | 0.1245203
[5 empty] | 0.04811569 | 0.1263169
[5 empty] | 0.04765002 | 0.1281135
[5 empty] | 0.04715038 | 0.1299101
[5 empty] | 0.04662182 | 0.1317067
[5 empty] | 0.04606941 | 0.1335033
[5 empty] | 0.04549819 | 0.1352999
[5 empty] | 0.04491324 | 0.1370965
[5 empty] | 0.04431959 | 0.138893
[5 empty] | 0.04372232 | 0.1406896
[5 empty] | 0.04312647 | 0.1424862
[5 empty] | 0.04253711 | 0.1442828
[5 empty] | 0.04195928 | 0.1460794
[5 empty] | 0.04139805 | 0.147876
[5 empty] | 0.04085848 | 0.15
[5 empty] | 0.04034562 | 0.1514692
[5 empty] | 0.03986453 | 0.1532658
[5 empty] | 0.03942026 | 0.1550624
[5 empty] | 0.03899409 | 0.1568589
[5 empty] | 0.03855613 | 0.1586555
[5 empty] | 0.03810801 | 0.1604521
[5 empty] | 0.03765152 | 0.1622487
[5 empty] | 0.03718849 | 0.1640453
[5 empty] | 0.03672073 | 0.1658419
[5 empty] | 0.03625007 | 0.1676385
[5 empty] | 0.03577831 | 0.1694351
[5 empty] | 0.03530728 | 0.1712317
[5 empty] | 0.03483879 | 0.1730283
[5 empty] | 0.03437465 | 0.1748249
[5 empty] | 0.03391669 | 0.1766214
[5 empty] | 0.03346672 | 0.178418
[5 empty] | 0.03302656 | 0.1802146
[5 empty] | 0.03259802 | 0.1820112
[5 empty] | 0.03218292 | 0.1838078
[5 empty] | 0.03178308 | 0.1856044
[5 empty] | 0.03140032 | 0.187401
[5 empty] | 0.03103644 | 0.1891976
[5 empty] | 0.03069327 | 0.1909942
[5 empty] | 0.03037262 | 0.1927908
[5 empty] | 0.03007632 | 0.1945874
[5 empty] | 0.02980617 | 0.1963839
[5 empty] | 0.02956399 | 0.1981805
[5 empty] | 0.02935161 | 0.1999771
[5 empty] | 0.02917025 | 0.2017737
[5 empty] | 0.02900036 | 0.2035703
[5 empty] | 0.02883207 | 0.2053669
[5 empty] | 0.02866594 | 0.2071635
[5 empty] | 0.02850251 | 0.2089601
[5 empty] | 0.02834233 | 0.2107567
[5 empty] | 0.02818598 | 0.2125533
[5 empty] | 0.02803399 | 0.2143499
[5 empty] | 0.02788692 | 0.2161464
[5 empty] | 0.02774532 | 0.217943
[5 empty] | 0.02760976 | 0.2197396
[5 empty] | 0.02748077 | 0.2215362
[5 empty] | 0.02735893 | 0.2233328
[5 empty] | 0.02724477 | 0.2251294
[5 empty] | 0.02713886 | 0.226926
[5 empty] | 0.02704174 | 0.2287226
[5 empty] | 0.02695398 | 0.2305192
[5 empty] | 0.02687612 | 0.2323158
[5 empty] | 0.02680872 | 0.2341123
[5 empty] | 0.02675233 | 0.2359089
[5 empty] | 0.02670751 | 0.2377055
[5 empty] | 0.02667481 | 0.2395021
[5 empty] | 0.02665478 | 0.2412987
[5 empty] | 0.02664798 | 0.2430953