## 1
Общество с ограниченной ответственностью "Инженерная геология" (ООО "ИнжГео") | [11 empty] | Общество с ограниченной ответственностью "Инженерная геология" (ООО "ИнжГео")
Юр. адрес: 117279, г. Москва, ул. Миклухо-Маклая, 36 а, этаж 5, пом. XXIII к. 76-84 | [11 empty] | Юр. адрес: 117279, г. Москва, ул. Миклухо-Маклая, 36 а, этаж 5, пом. XXIII к. 76-84 | [8 empty] | нагр |  |  | X0 | Y0 | R |  | нагр |  |  |  | X0 | Y0 | R | нагр |  |  |  | X0 | Y0 | R |  | нагр |  |  |  | X0 | Y0 | R
Телефон/факс +7 (495) 132-30-00, Адрес электронной почты inbox@inj-geo.ru | [11 empty] | Телефон/факс +7 (495) 132-30-00, Адрес электронной почты inbox@inj-geo.ru | [12 empty] | 0 | [7 empty] | 0 | [6 empty] | 0 | [7 empty] | 0
[21 empty] | девиатор | [6 empty] | девиатор | [6 empty] | девиатор | [7 empty] | девиатор
Испытательная лаборатория ООО «ИнжГео» | [11 empty] | Испытательная лаборатория ООО «ИнжГео» | [8 empty] | x0 | Угол | X | Y |  |  |  | x0 |  | Угол | X | Y |  |  | x0 |  | Угол | X | Y |  |  |  | x0 |  | Угол | X | Y
Адрес места осуществления деятельности лаборатории: г. Москва, просп. Вернадского, д. 51, стр. 1 | [11 empty] | Адрес места осуществления деятельности лаборатории: г. Москва, просп. Вернадского, д. 51, стр. 1 | [9 empty] | 0 | [7 empty] | 0 | [6 empty] | 0 | [7 empty] | 0
Телефон +7(910)4557682, E-mail: slg85@mail.ru | [11 empty] | Телефон +7(910)4557682, E-mail: slg85@mail.ru | [9 empty] | 5 | [7 empty] | 5 | [6 empty] | 5 | [7 empty] | 5
[22 empty] | 10 | [7 empty] | 10 | [6 empty] | 10 | [7 empty] | 10
[12 empty] | Протокол испытаний № 13-63/154 от 01-04-2023 | [9 empty] | 15 | [7 empty] | 15 | [6 empty] | 15 | [7 empty] | 15
[22 empty] | 20 | [7 empty] | 20 | [6 empty] | 20 | [7 empty] | 20
[12 empty] | Наименование и адрес заказчика: Переход трубопровода через р. Енисей | [9 empty] | 25 | [7 empty] | 25 | [6 empty] | 25 | [7 empty] | 25
[12 empty] | Наименование объекта: ООО Регионстрой | [9 empty] | 30 | [7 empty] | 30 | [6 empty] | 30 | [7 empty] | 30
Наименование используемого метода/методики: ГОСТ 12248.4-2020 | [11 empty] | Наименование используемого метода/методики: ГОСТ 12248.3-2020 | [9 empty] | 35 | [7 empty] | 35 | [6 empty] | 35 | [7 empty] | 35
Условия проведения испытания: температура окружающей среды (18 - 25)0С, влажность воздуха (40 - 75)% | [11 empty] | Условия проведения испытания: температура окружающей среды (18 - 25)0С, влажность воздуха (40 - 75)% | [9 empty] | 40 | [7 empty] | 40 | [6 empty] | 40 | [7 empty] | 40
[12 empty] | Дата получение объекта подлежащего испытаниям: 05-03-2023 | [9 empty] | 45 | [7 empty] | 45 | [6 empty] | 45 | [7 empty] | 45
[12 empty] | Дата испытания: 25.10.2022-19.11.2154 | [9 empty] | 50 | [7 empty] | 50 | [6 empty] | 50 | [7 empty] | 50
[22 empty] | 55 | [7 empty] | 55 | [6 empty] | 55 | [7 empty] | 55
Испытание грунтов методом трехосного сжатия | [11 empty] | Испытание грунтов методом трехосного сжатия | [9 empty] | 60 | [7 empty] | 60 | [6 empty] | 60 | [7 empty] | 60
[22 empty] | 65 | [7 empty] | 65 | [6 empty] | 65 | [7 empty] | 65
Лабораторный номер: | [6 empty] | We, д.е. = |  |  |  |  | Лабораторный номер: |  | 1189 |  |  |  | We, д.е. = | 0.605643612 |  |  | 70 | [7 empty] | 70 | [6 empty] | 70 | [7 empty] | 70
Номер скважины: | [6 empty] | ρ, г/см3 = |  |  |  |  | Номер скважины: |  | BH-079 |  |  |  | ρ, г/см3 = | 1.62 |  |  | 75 | [7 empty] | 75 | [6 empty] | 75 | [7 empty] | 75
Глубина отбора, м: | [6 empty] | ρs, г/см3 = |  |  |  |  | Глубина отбора, м: |  | 2.7 |  |  |  | ρs, г/см3 = | 2.72 |  |  | 80 | [7 empty] | 80 | [6 empty] | 80 | [7 empty] | 80
Наименование грунта: | [6 empty] | e, д.е. = |  |  |  |  | Наименование грунта: |  | Суглинок, после оттаивания текучий, тяжелый песчанистый |  |  |  | e, д.е. = | 1.695895 |  |  | 85 | [7 empty] | 85 | [6 empty] | 85 | [7 empty] | 85
Схема проведения опыта: | [6 empty] | IL, д.е. = |  |  |  |  | Схема проведения опыта: |  | КД |  |  |  | IL, д.е. = | 2.762 |  |  | 90 | [7 empty] | 90 | [6 empty] | 90 | [7 empty] | 90
[22 empty] | 95 | [7 empty] | 95 | [6 empty] | 95 | [7 empty] | 95
[22 empty] | 100 | [7 empty] | 100 | [6 empty] | 100 | [7 empty] | 100
Результаты испытаний | [11 empty] | Результаты испытаний | [9 empty] | 105 | [7 empty] | 105 | [6 empty] | 105 | [7 empty] | 105
[22 empty] | 110 | [7 empty] | 110 | [6 empty] | 110 | [7 empty] | 110
[22 empty] | 115 | [7 empty] | 115 | [6 empty] | 115 | [7 empty] | 115
[22 empty] | 120 | [7 empty] | 120 | [6 empty] | 120 | [7 empty] | 120
[22 empty] | 125 | [7 empty] | 125 | [6 empty] | 125 | [7 empty] | 125
[22 empty] | 130 | [7 empty] | 130 | [6 empty] | 130 | [7 empty] | 130
[22 empty] | 135 | [7 empty] | 135 | [6 empty] | 135 | [7 empty] | 135
[22 empty] | 140 | [7 empty] | 140 | [6 empty] | 140 | [7 empty] | 140
[22 empty] | 145 | [7 empty] | 145 | [6 empty] | 145 | [7 empty] | 145
[22 empty] | 150 | [7 empty] | 150 | [6 empty] | 150 | [7 empty] | 150
[22 empty] | 155 | [7 empty] | 155 | [6 empty] | 155 | [7 empty] | 155
[22 empty] | 160 | [7 empty] | 160 | [6 empty] | 160 | [7 empty] | 160
[22 empty] | 165 | [7 empty] | 165 | [6 empty] | 165 | [7 empty] | 165
[22 empty] | 170 | [7 empty] | 170 | [6 empty] | 170 | [7 empty] | 170
[22 empty] | 175 | [7 empty] | 175 | [6 empty] | 175 | [7 empty] | 175
[22 empty] | 180 | [7 empty] | 180 | [6 empty] | 180 | [7 empty] | 180
[13 empty] | Давление в камере, Мпа σ3 | Вертикальная нагрузка, Мпа σ1 | Поровое давление, Мпа u
| K0, д.е. | 0.8435655 |  |  |  |  | Коэфф. Точки | [5 empty] | 0.05 | 0.08025293 | [5 empty] | 1 | [6 empty] | σ3,кПа | σ1,кПа | u, кПа |  |  |  | 4
| q_zg, МПа | 0.04217828 | [10 empty] | 0.15 | 0.2173418 | [27 empty] | δ3, Мпа | δ1-δ3, МПа | δ1, МПа | δ1, КПа
|  |  | Модуль деформации, МПа: | [9 empty] | 0.25 | 0.3544307 | [21 empty] | С, МПа:
|  |  | Е0= |  | Точки модуля (полное напр.), МПа |  |  |  | 0.04217828 | 0.06748524 | [25 empty] | φ, град:
|  |  | E50 = |  | qf (полное напр.), МПа |  |  |  | 0.08530697 | [26 empty] | E, Мпа
|  |  | Коэф. Поперечной деформации, ϑ = | [9 empty] | Эффективные значения угла внутреннего трения и удельного сцепления ϕ', С' | [13 empty] | x | 0
[13 empty] | ϕ', град. = | 9 | [12 empty] | y |  |  |  | С, кПа | φ,°
[13 empty] | С', МПа = | 0.005
| Исполнитель: | [6 empty] | Морозов Д.С. |  |  |  |  | Исполнитель: |  |  |  |  | Морозов Д.С.
| Начальник исп. лаборатории: | [6 empty] | Семиколенова Л.Г. |  |  |  |  | Начальник исп. лаборатории: |  |  |  |  | Семиколенова Л.Г.
Лист 1 , всего листов 2 | [11 empty] | Лист 2 , всего листов 2
Частичное воспроизведение протокола испытаний без письменного разрешения ООО «ИнжГео» ЗАПРЕЩАЕТСЯ | [11 empty] | Частичное воспроизведение протокола испытаний без письменного разрешения ООО «ИнжГео» ЗАПРЕЩАЕТСЯ
[5 empty] | второй график |  | первый график | [9 empty] | К Пуассона
dev50 | epsE50 | ind | devE0 | epsE0 | dev | eps | sigma |  | dev1 | eps1 | dev2 | eps2 | dev3 | eps3 |  | Глины
0.03530697 | 0.01405993 |  |  |  | 0 | 0 |  |  | 0 | 0 | 0 | 0 | 0 | 0 |  | < 0 | 0,20-0,30
ind |  |  |  |  | 0.000873288 | 0.0005457569 |  |  | 0.001870908 | 0.0007774627 | 0.006173289 | 0.000771844 | 0.009 | 0.0007742789 |  | 0-0,25 | 0,30-0,38
2 |  |  |  |  | 0.001799424 | 0.001091514 |  |  | 0.00393149 | 0.001554925 | 0.0125409 | 0.001543688 | 0.01635969 | 0.001537417 |  | 0,25< | 0,38-0,45
E0 |  |  |  |  | 0.002776283 | 0.001637271 |  |  | 0.005818794 | 0.002332388 | 0.01825826 | 0.002315532 | 0.02347486 | 0.002306125 |  | Суглинки | 0,35-0,37
epsE0 | devE0 |  |  |  | 0.00380174 | 0.002183028 |  |  | 0.008 | 0.003475652 | 0.0223808 | 0.003087376 | 0.0300594 | 0.003074834 |  | Пески и супеси | 0,30-0,35
0.01099478 | 0.02530697 |  |  |  | 0.004873672 | 0.002728785 |  |  | 0.008558842 | 0.003887314 | 0.02576395 | 0.00385922 | 0.03678145 | 0.003843542
[5 empty] | 0.005989954 | 0.003274541 |  |  | 0.009543732 | 0.004664776 | 0.028 | 0.004360137 | 0.04250917 | 0.00461225
График E50 |  | График E |  |  | 0.007148461 | 0.003820298 |  |  | 0.01074714 | 0.005442239 | 0.03032615 | 0.005402908 | 0.0474107 | 0.005380959
eps | q | sigma |  |  | 0.008347069 | 0.004366055 |  |  | 0.01166453 | 0.006219702 | 0.03128714 | 0.006174752 | 0.05221534 | 0.006417339
Горизонтальная линия E50 |  | Касательная |  |  | 0.009583654 | 0.004911812 |  |  | 0.01279137 | 0.006997165 | 0.03242759 | 0.006946596 | 0.05314191 | 0.006918375
0 |  | a | b |  | 0.01085609 | 0.005457569 |  |  | 0.01342315 | 0.007774627 | 0.0336709 | 0.007490293 | 0.05499107 | 0.007687084
|  |  | 0 |  | 0.01216225 | 0.006003326 |  |  | 0.01425533 | 0.00855209 | 0.03442943 | 0.008490284 | 0.05759242 | 0.008455792
Вертикальная линия E50 |  | p1 и p2 |  |  | 0.01350002 | 0.006549083 |  |  | 0.01512647 | 0.009388274 | 0.03588028 | 0.009262128 | 0.05944606 | 0.009224501
| 0 | 0 |  |  | 0.01486727 | 0.00709484 |  |  | 0.01554804 | 0.01010702 | 0.03683189 | 0.01003397 | 0.06195208 | 0.009993209
[5 empty] | 0.01626187 | 0.007640597 |  |  | 0.01590766 | 0.01088448 | 0.03808314 | 0.01080582 | 0.06331056 | 0.01076192
Касательная линия E50 |  |  |  |  | 0.0176817 | 0.008186354 |  |  | 0.01676216 | 0.01166194 | 0.03873294 | 0.01157766 | 0.0648216 | 0.01153063
0 | 0 | Горизонтальная 1 |  |  | 0.01912463 | 0.00873211 |  |  | 0.01731114 | 0.0124394 | 0.04028017 | 0.0123495 | 0.06668528 | 0.01229933
[5 empty] | 0.02058854 | 0.009277867 |  |  | 0.01785422 | 0.01321687 | 0.04092372 | 0.01312135 | 0.0694017 | 0.01306804
Горизонтальная линия qкр |  |  |  |  | 0.02207132 | 0.009823624 |  |  | 0.018391 | 0.01399433 | 0.04216249 | 0.01389319 | 0.07077093 | 0.01383675
Горизонтальная линия q |  | Горизонтальная 2 |  |  | 0.02357082 | 0.01036938 |  |  | 0.01862109 | 0.01477179 | 0.04289537 | 0.01466504 | 0.07209308 | 0.01460546
0 |  | 0 |  |  | 0.02530697 | 0.01099478 |  |  | 0.01914409 | 0.01554925 | 0.04392124 | 0.01543688 | 0.07446823 | 0.01537417
[5 empty] | 0.02676863 | 0.01146089 |  |  | 0.01975963 | 0.01632672 | 0.04483901 | 0.01620872 | 0.07589648 | 0.01614288
Вертикальная линия q |  |  |  |  | 0.02876359 | 0.01200665 |  |  | 0.0202673 | 0.01710418 | 0.04614756 | 0.01698057 | 0.0777779 | 0.01691158
| 0 |  |  |  | 0.0308544 | 0.01255241 |  |  | 0.02076671 | 0.01788164 | 0.04684578 | 0.01775241 | 0.07891259 | 0.01768029
[5 empty] | 0.03282033 | 0.01309817 |  |  | 0.02115747 | 0.01865911 | 0.04823257 | 0.01852426 | 0.08050064 | 0.018449
[5 empty] | 0.03444059 | 0.01364392 |  |  | 0.0219392 | 0.01943657 | 0.04940681 | 0.0192961 | 0.08164213 | 0.01921771
[5 empty] | 0.03530697 | 0.01405993 |  |  | 0.02241149 | 0.02021403 | 0.05026741 | 0.02006794 | 0.08273717 | 0.01998642
[5 empty] | 0.0363589 | 0.01473544 |  |  | 0.02287397 | 0.02099149 | 0.05071324 | 0.02083979 | 0.08458583 | 0.02075513
[5 empty] | 0.03715925 | 0.01528119 |  |  | 0.02302622 | 0.02176896 | 0.05184321 | 0.02161163 | 0.0856882 | 0.02152383
[5 empty] | 0.03791691 | 0.01582695 |  |  | 0.02356787 | 0.02254642 | 0.0525562 | 0.02238348 | 0.08704438 | 0.02229254
[5 empty] | 0.03863333 | 0.01637271 |  |  | 0.02399853 | 0.02332388 | 0.05385111 | 0.02315532 | 0.08845446 | 0.02306125
[5 empty] | 0.03930995 | 0.01691846 |  |  | 0.02441779 | 0.02410134 | 0.05442683 | 0.02392716 | 0.08951852 | 0.02382996
[5 empty] | 0.03994824 | 0.01746422 |  |  | 0.02472528 | 0.02487881 | 0.05518224 | 0.02469901 | 0.09103665 | 0.02459867
[5 empty] | 0.04054963 | 0.01800998 |  |  | 0.02512059 | 0.02565627 | 0.05661625 | 0.02547085 | 0.09200894 | 0.02536738
[5 empty] | 0.04111559 | 0.01855573 |  |  | 0.02560334 | 0.02643373 | 0.05732774 | 0.0262427 | 0.09233548 | 0.02613608
[5 empty] | 0.04164757 | 0.01910149 |  |  | 0.02587313 | 0.0272112 | 0.0579156 | 0.02701454 | 0.09381637 | 0.02690479
[5 empty] | 0.04214703 | 0.01964725 |  |  | 0.02652958 | 0.02798866 | 0.05837873 | 0.02778639 | 0.09415168 | 0.0276735
[5 empty] | 0.0426154 | 0.02019301 |  |  | 0.02657229 | 0.02876612 | 0.05921601 | 0.02855823 | 0.09534151 | 0.02844221
[5 empty] | 0.04305415 | 0.02073876 |  |  | 0.02700087 | 0.02954358 | 0.06012635 | 0.02933007 | 0.09588596 | 0.02921092
[5 empty] | 0.04346473 | 0.02128452 |  |  | 0.02751492 | 0.03032105 | 0.06080863 | 0.03010192 | 0.0967851 | 0.02997963
[5 empty] | 0.04384859 | 0.02183028 |  |  | 0.02771407 | 0.03109851 | 0.06176173 | 0.03087376 | 0.09793902 | 0.03074834
[5 empty] | 0.04420718 | 0.02237603 |  |  | 0.02799791 | 0.03187597 | 0.06188457 | 0.03164561 | 0.09914782 | 0.03151704
[5 empty] | 0.04454196 | 0.02292179 |  |  | 0.02826605 | 0.03265343 | 0.06257602 | 0.03241745 | 0.09901159 | 0.03228575
[5 empty] | 0.04485438 | 0.02346755 |  |  | 0.0284181 | 0.0334309 | 0.06313498 | 0.03318929 | 0.09983041 | 0.03305446
[5 empty] | 0.04514589 | 0.0240133 |  |  | 0.02885368 | 0.03420836 | 0.06406033 | 0.03396114 | 0.1005044 | 0.03382317
[5 empty] | 0.04541794 | 0.02455906 |  |  | 0.02907238 | 0.03498582 | 0.06405098 | 0.03473298 | 0.1015336 | 0.03459188
[5 empty] | 0.04567199 | 0.02510482 |  |  | 0.02897383 | 0.03576329 | 0.06470581 | 0.03550483 | 0.1020181 | 0.03536059
[5 empty] | 0.04590979 | 0.02565057 |  |  | 0.02915761 | 0.03654075 | 0.06502371 | 0.03627667 | 0.102358 | 0.03612929
[5 empty] | 0.04614115 | 0.02619633 |  |  | 0.02952336 | 0.03731821 | 0.06570359 | 0.03704851 | 0.1023535 | 0.036898
[5 empty] | 0.04637019 | 0.02674209 |  |  | 0.02977066 | 0.03809567 | 0.06554431 | 0.03782036 | 0.1025045 | 0.03766671
[5 empty] | 0.04659681 | 0.02728785 |  |  | 0.02989914 | 0.03887314 | 0.06584479 | 0.0385922 | 0.1033112 | 0.03843542
[5 empty] | 0.04682094 | 0.0278336 |  |  | 0.02990839 | 0.0396506 | 0.06630391 | 0.03936405 | 0.1027737 | 0.03920413
[5 empty] | 0.04704249 | 0.02837936 |  |  | 0.02979804 | 0.04042806 | 0.06652056 | 0.04013589 | 0.103992 | 0.03997284
[5 empty] | 0.04726136 | 0.02892512 |  |  | 0.03006767 | 0.04120552 | 0.06689364 | 0.04090773 | 0.1032663 | 0.04074154
[5 empty] | 0.04747749 | 0.02947087 |  |  | 0.03021692 | 0.04198299 | 0.06692203 | 0.04167958 | 0.1042966 | 0.04151025
[5 empty] | 0.04769077 | 0.03001663 |  |  | 0.03025293 | 0.04276045 | 0.0673418 | 0.04245142 | 0.1044307 | 0.04227896
[5 empty] | 0.04790113 | 0.03056239 |  |  | 0.02995285 | 0.04353791 | 0.06714033 | 0.04322327 | 0.1039257 | 0.04304767
[5 empty] | 0.04810847 | 0.03110814 |  |  | 0.03004884 | 0.04431538 | 0.06723253 | 0.04399511 | 0.1042255 | 0.04381638
[5 empty] | 0.04831272 | 0.0316539 |  |  | 0.02993887 | 0.04509284 | 0.06669219 | 0.04476695 | 0.1042872 | 0.04458509
[5 empty] | 0.04851378 | 0.03219966 |  |  | 0.03022314 | 0.0458703 | 0.06722104 | 0.0455388 | 0.103613 | 0.04535379
[5 empty] | 0.04871158 | 0.03274541 |  |  | 0.0299018 | 0.04664776 | 0.06702033 | 0.04631064 | 0.1032043 | 0.0461225
[5 empty] | 0.04890602 | 0.03329117 |  |  | 0.03017505 | 0.04742523 | 0.06639132 | 0.04708249 | 0.1033626 | 0.04689121
[5 empty] | 0.04909702 | 0.03383693 |  |  | 0.02994305 | 0.04820269 | 0.06653527 | 0.04785433 | 0.1034892 | 0.04765992
[5 empty] | 0.04928449 | 0.03438268 |  |  | 0.02990598 | 0.04898015 | 0.06625343 | 0.04862617 | 0.1033856 | 0.04842863
[5 empty] | 0.04946835 | 0.03492844 |  |  | 0.02976403 | 0.04975761 | 0.06634705 | 0.04939802 | 0.1026533 | 0.04919734
[5 empty] | 0.04964851 | 0.0354742 |  |  | 0.02981736 | 0.05053508 | 0.0662174 | 0.05016986 | 0.1021937 | 0.04996604
[5 empty] | 0.04982488 | 0.03601996 |  |  | 0.02996615 | 0.05131254 | 0.06556573 | 0.05094171 | 0.1024082 | 0.05073475
[5 empty] | 0.04999739 | 0.03656571 |  |  | 0.02961058 | 0.05209 | 0.06539329 | 0.05171355 | 0.1025983 | 0.05150346
[5 empty] | 0.05016594 | 0.03711147 |  |  | 0.02955083 | 0.05286747 | 0.06500134 | 0.05248539 | 0.1022654 | 0.05227217
[5 empty] | 0.05033045 | 0.03765723 |  |  | 0.02968706 | 0.05364493 | 0.06499114 | 0.05325724 | 0.101711 | 0.05304088
[5 empty] | 0.05049083 | 0.03820298 |  |  | 0.02961947 | 0.05442239 | 0.06436395 | 0.05402908 | 0.1008365 | 0.05380959
[5 empty] | 0.05064699 | 0.03874874 |  |  | 0.02934822 | 0.05519985 | 0.06402101 | 0.05480093 | 0.1006434 | 0.05457829
[5 empty] | 0.05079886 | 0.0392945 |  |  | 0.0294735 | 0.05597732 | 0.06386359 | 0.05557277 | 0.09973299 | 0.055347
[5 empty] | 0.05094634 | 0.03984025 |  |  | 0.02919547 | 0.05675478 | 0.06359294 | 0.05634461 | 0.09970685 | 0.05611571
[5 empty] | 0.05108935 | 0.04038601 |  |  | 0.02921432 | 0.05753224 | 0.06291031 | 0.05711646 | 0.09976638 | 0.05688442
[5 empty] | 0.0512278 | 0.04093177 |  |  | 0.02923022 | 0.0583097 | 0.06241697 | 0.0578883 | 0.09871303 | 0.05765313
[5 empty] | 0.05136162 | 0.04147752 |  |  | 0.02904335 | 0.05908717 | 0.06221417 | 0.05866015 | 0.09804824 | 0.05842184
[5 empty] | 0.0514907 | 0.04202328 |  |  | 0.02905388 | 0.05986463 | 0.06210317 | 0.05943199 | 0.09807344 | 0.05919055
[5 empty] | 0.05161497 | 0.04256904 |  |  | 0.02876199 | 0.06064209 | 0.06138521 | 0.06020383 | 0.09759007 | 0.05995925
[5 empty] | 0.05173433 | 0.0431148 |  |  | 0.02886786 | 0.06141956 | 0.06096157 | 0.06097568 | 0.09699959 | 0.06072796
[5 empty] | 0.05184872 | 0.04366055 |  |  | 0.02857167 | 0.06219702 | 0.06083348 | 0.06174752 | 0.09640343 | 0.06149667
[5 empty] | 0.05195803 | 0.04420631 |  |  | 0.02877358 | 0.06297448 | 0.06000222 | 0.06251937 | 0.09560303 | 0.06226538
[5 empty] | 0.05206218 | 0.04475207 |  |  | 0.02857378 | 0.06375194 | 0.05946903 | 0.06329121 | 0.09509983 | 0.06303409
[5 empty] | 0.05216109 | 0.04529782 |  |  | 0.02847245 | 0.06452941 | 0.05933517 | 0.06406305 | 0.09449528 | 0.0638028
[5 empty] | 0.05225467 | 0.04584358 |  |  | 0.02846975 | 0.06530687 | 0.0585019 | 0.0648349 | 0.09409082 | 0.0645715
[5 empty] | 0.05234283 | 0.04638934 |  |  | 0.02836588 | 0.06608433 | 0.05827048 | 0.06560674 | 0.09388788 | 0.06534021
[5 empty] | 0.05242549 | 0.04693509 |  |  | 0.02806099 | 0.06686179 | 0.05804215 | 0.06637859 | 0.09398791 | 0.06610892
[5 empty] | 0.05250257 | 0.04748085 |  |  | 0.02805528 | 0.06763926 | 0.05771818 | 0.06715043 | 0.09279236 | 0.06687763
[5 empty] | 0.05257397 | 0.04802661 |  |  | 0.02794891 | 0.06841672 | 0.05679982 | 0.06792227 | 0.09240265 | 0.06764634
[5 empty] | 0.05263961 | 0.04857236 |  |  | 0.02764207 | 0.06919418 | 0.05678833 | 0.06869412 | 0.09242025 | 0.06841505
[5 empty] | 0.05269941 | 0.04911812 |  |  | 0.02783493 | 0.06997165 | 0.05658496 | 0.06946596 | 0.09134657 | 0.06918375
[5 empty] | 0.05275328 | 0.04966388 |  |  | 0.02762766 | 0.07074911 | 0.05589097 | 0.07023781 | 0.09118308 | 0.06995246
[5 empty] | 0.05280114 | 0.05020964 |  |  | 0.02752044 | 0.07152657 | 0.05580762 | 0.07100965 | 0.0904312 | 0.07072117
[5 empty] | 0.05284289 | 0.05075539 |  |  | 0.0273099 | 0.07230403 | 0.0550285 | 0.07178149 | 0.09048701 | 0.07148988
[5 empty] | 0.05287845 | 0.05130115 |  |  | 0.02719018 | 0.0730815 | 0.0545418 | 0.07255334 | 0.09014185 | 0.07225859
[5 empty] | 0.05290774 | 0.05184691 |  |  | 0.02726154 | 0.07385896 | 0.05424766 | 0.07332518 | 0.08969515 | 0.0730273
[5 empty] | 0.05293067 | 0.05239266 |  |  | 0.02712436 | 0.07463642 | 0.05404643 | 0.07409703 | 0.08864648 | 0.073796
[5 empty] | 0.05294716 | 0.05293842 |  |  | 0.02687901 | 0.07541388 | 0.05373842 | 0.07486887 | 0.08819542 | 0.07456471
[5 empty] | 0.05295711 | 0.05348418 |  |  | 0.02652587 | 0.07619135 | 0.05332397 | 0.07564071 | 0.08754155 | 0.07533342
[5 empty] | 0.05296045 | 0.05402993 |  |  | 0.0263653 | 0.07696881 | 0.05260341 | 0.07641256 | 0.08798444 | 0.07610213
[5 empty] | 0.05296045 | 0.05402993 |  |  | 0.02629768 | 0.07774627 | 0.05247706 | 0.0771844 | 0.08712367 | 0.07687084
[5 empty] | 0.05206308 | 0.05402966 |  |  | 0.02602337 | 0.07852374 | 0.05154527 | 0.07795625 | 0.0867588 | 0.07763955
[5 empty] | 0.0511758 | 0.0540294 |  |  | 0.02584276 | 0.0793012 | 0.05130836 | 0.07872809 | 0.08638942 | 0.07840825
[5 empty] | 0.05029907 | 0.05402913 |  |  | 0.02575621 | 0.08007866 | 0.05096665 | 0.07949994 | 0.0851151 | 0.07917696
[5 empty] | 0.04943338 | 0.05402886 |  |  | 0.0256641 | 0.08085612 | 0.05022049 | 0.08027178 | 0.08563541 | 0.07994567
[5 empty] | 0.04857921 | 0.05402859 |  |  | 0.0253668 | 0.08163359 | 0.05027019 | 0.08104362 | 0.08504993 | 0.08071438
[5 empty] | 0.04773704 | 0.05402832 |  |  | 0.02526468 | 0.08241105 | 0.0495161 | 0.08181547 | 0.08455823 | 0.08148309
[5 empty] | 0.04690735 | 0.05402805 |  |  | 0.02485811 | 0.08318851 | 0.04935853 | 0.08258731 | 0.0833599 | 0.0822518
[5 empty] | 0.04609061 | 0.05402779 |  |  | 0.02494747 | 0.08396597 | 0.04859783 | 0.08335916 | 0.08365449 | 0.0830205
[5 empty] | 0.04528732 | 0.05402752 |  |  | 0.02443313 | 0.08474344 | 0.04853432 | 0.084131 | 0.08224159 | 0.08378921
[5 empty] | 0.04449794 | 0.05402725 |  |  | 0.02421546 | 0.0855209 | 0.04766832 | 0.08490284 | 0.08162078 | 0.08455792
[5 empty] | 0.04372297 | 0.05402698 |  |  | 0.02399483 | 0.08629836 | 0.04700018 | 0.08567469 | 0.08149162 | 0.08532663
[5 empty] | 0.04296287 | 0.05402671 |  |  | 0.02397161 | 0.08707583 | 0.04713022 | 0.08644653 | 0.0807537 | 0.08609534
[5 empty] | 0.04221813 | 0.05402644 |  |  | 0.02364618 | 0.08785329 | 0.04635877 | 0.08721838 | 0.08100658 | 0.08686405
[5 empty] | 0.04148924 | 0.05402617 |  |  | 0.02351891 | 0.08863075 | 0.04558617 | 0.08799022 | 0.07994984 | 0.08763275
[5 empty] | 0.04077666 | 0.05402591 |  |  | 0.02319017 | 0.08940821 | 0.04521273 | 0.08876206 | 0.07938306 | 0.08840146
[5 empty] | 0.04008088 | 0.05402564 |  |  | 0.02286034 | 0.09018568 | 0.0447388 | 0.08953391 | 0.07840582 | 0.08917017
[5 empty] | 0.03940238 | 0.05402537 |  |  | 0.02272978 | 0.09096314 | 0.0443647 | 0.09030575 | 0.07811767 | 0.08993888
[5 empty] | 0.03874164 | 0.0540251 |  |  | 0.02269888 | 0.0917406 | 0.04399076 | 0.0910776 | 0.07761821 | 0.09070759
[5 empty] | 0.03809915 | 0.05402483 |  |  | 0.02236799 | 0.09251806 | 0.04381731 | 0.09184944 | 0.077407 | 0.0914763
[5 empty] | 0.03747537 | 0.05402456 |  |  | 0.02193749 | 0.09329553 | 0.04324469 | 0.09262128 | 0.07668363 | 0.09224501
[5 empty] | 0.03687079 | 0.05402429 |  |  | 0.02200777 | 0.09407299 | 0.04267322 | 0.09339313 | 0.07534766 | 0.09301371
[5 empty] | 0.0362859 | 0.05402403 |  |  | 0.02147918 | 0.09485045 | 0.04200323 | 0.09416497 | 0.07529867 | 0.09378242
[5 empty] | 0.03572116 | 0.05402376 |  |  | 0.02135209 | 0.09562792 | 0.04173506 | 0.09493682 | 0.07423623 | 0.09455113
[5 empty] | 0.03517706 | 0.05402349 |  |  | 0.0213269 | 0.09640538 | 0.04116903 | 0.09570866 | 0.07375992 | 0.09531984
[5 empty] | 0.03465213 | 0.05402322 |  |  | 0.02110395 | 0.09718284 | 0.04100547 | 0.0964805 | 0.07256932 | 0.09608855
[5 empty] | 0.03413507 | 0.05402295 |  |  | 0.02078364 | 0.0979603 | 0.04004472 | 0.09725235 | 0.07206399 | 0.09685726
[5 empty] | 0.03362441 | 0.05402268 |  |  | 0.02046632 | 0.09873777 | 0.0398871 | 0.09802419 | 0.07154352 | 0.09762596
[5 empty] | 0.03312063 | 0.05402241 |  |  | 0.02034634 | 0.09951523 | 0.03922635 | 0.09879604 | 0.07107686 | 0.09839467
[5 empty] | 0.03262421 | 0.05402215 |  |  | 0.02001687 | 0.1002927 | 0.03915521 | 0.09956788 | 0.07002985 | 0.09916338
[5 empty] | 0.03213562 | 0.05402188 |  |  | 0.01987861 | 0.1010702 | 0.03847451 | 0.1003397 | 0.0687075 | 0.09993209
[5 empty] | 0.03165535 | 0.05402161 |  |  | 0.01963229 | 0.1018476 | 0.03758513 | 0.1011116 | 0.06761493 | 0.1007008
[5 empty] | 0.03118388 | 0.05402134 |  |  | 0.01947864 | 0.1026251 | 0.03728793 | 0.1018834 | 0.06695723 | 0.1014695
[5 empty] | 0.03072169 | 0.05402107 |  |  | 0.01921837 | 0.1034025 | 0.03678377 | 0.1026553 | 0.06613951 | 0.1022382
[5 empty] | 0.03026926 | 0.0540208 |  |  | 0.01865221 | 0.10418 | 0.03637351 | 0.1034271 | 0.06516689 | 0.1030069
[5 empty] | 0.02982706 | 0.05402053 |  |  | 0.01858089 | 0.1049575 | 0.03615801 | 0.1041989 | 0.06374447 | 0.1037756
[5 empty] | 0.02939558 | 0.05402027 |  |  | 0.01840513 | 0.1057349 | 0.03513814 | 0.1049708 | 0.06267735 | 0.1045443
[5 empty] | 0.02897531 | 0.05402 |  |  | 0.01802567 | 0.1065124 | 0.03471476 | 0.1057426 | 0.06097064 | 0.105313
[5 empty] | 0.02856671 | 0.05401973 |  |  | 0.01754321 | 0.1072899 | 0.03398873 | 0.1065145 | 0.05912945 | 0.1060818
[5 empty] | 0.02817027 | 0.05401946 |  |  | 0.0172585 | 0.1080673 | 0.03376092 | 0.1072863 | 0.05775888 | 0.1068505
[5 empty] | 0.02778647 | 0.05401919 |  |  | 0.01707224 | 0.1088448 | 0.03323219 | 0.1080582 | 0.05666405 | 0.1076192
[5 empty] | 0.02741578 | 0.05401892 |  |  | 0.01668518 | 0.1096222 | 0.03270339 | 0.10883 | 0.05575006 | 0.1083879
[5 empty] | 0.0270587 | 0.05401866 |  |  | 0.01649803 | 0.1103997 | 0.03217541 | 0.1096019 | 0.05372201 | 0.1091566
[5 empty] | 0.0267157 | 0.05401839 |  |  | 0.01611152 | 0.1111772 | 0.03194908 | 0.1103737 | 0.05208502 | 0.1099253
[5 empty] | 0.02638725 | 0.05401812 |  |  | 0.01592637 | 0.1119546 | 0.03112529 | 0.1111455 | 0.05154418 | 0.110694
[5 empty] | 0.02607385 | 0.05401785 |  |  | 0.01574332 | 0.1127321 | 0.03090489 | 0.1119174 | 0.04930461 | 0.1114627
[5 empty] | 0.02577596 | 0.05401758 |  |  | 0.01536307 | 0.1135096 | 0.02998875 | 0.1126892 | 0.04817141 | 0.1122314
[5 empty] | 0.02549408 | 0.05401731 |  |  | 0.01508637 | 0.114287 | 0.02977772 | 0.1134611 | 0.04664969 | 0.1130001
[5 empty] | 0.02522867 | 0.05401704 |  |  | 0.01501393 | 0.1150645 | 0.02877267 | 0.1142329 | 0.04504456 | 0.1137688
[5 empty] | 0.02498022 | 0.05401678 |  |  | 0.01474648 | 0.1158419 | 0.02847446 | 0.1150048 | 0.04436112 | 0.1145375
[5 empty] | 0.02498022 | 0.05401678 |  |  | 0.01448475 | 0.1166194 | 0.02798396 | 0.1157766 | 0.04230448 | 0.1153063
[5 empty] | 0.02434258 | 0.05394678 |  |  | 0.01412946 | 0.1173969 | 0.02740203 | 0.1165484 | 0.04117975 | 0.116075
[5 empty] | 0.02371207 | 0.05387679 |  |  | 0.01368133 | 0.1181743 | 0.02692953 | 0.1173203 | 0.03979203 | 0.1168437
[5 empty] | 0.02308902 | 0.0538068 |  |  | 0.01364109 | 0.1189518 | 0.02686732 | 0.1180921 | 0.03854643 | 0.1176124
[5 empty] | 0.02247378 | 0.05373681 |  |  | 0.01330947 | 0.1197293 | 0.02601627 | 0.118864 | 0.03734806 | 0.1183811
[5 empty] | 0.02186666 | 0.05366682 |  |  | 0.01308719 | 0.1205067 | 0.02607724 | 0.1196358 | 0.03630202 | 0.1191498
[5 empty] | 0.02126802 | 0.05359683 |  |  | 0.01287497 | 0.1212842 | 0.02515109 | 0.1204077 | 0.03511343 | 0.1199185
[5 empty] | 0.02067818 | 0.05352684 |  |  | 0.01257355 | 0.1220616 | 0.02473869 | 0.1211795 | 0.03418738 | 0.1206872
[5 empty] | 0.02009747 | 0.05345685 |  |  | 0.01248364 | 0.1228391 | 0.02424089 | 0.1219514 | 0.03382898 | 0.1214559
[5 empty] | 0.01952623 | 0.05338685 |  |  | 0.01220597 | 0.1236166 | 0.02435856 | 0.1227232 | 0.03214334 | 0.1222246
[5 empty] | 0.01896479 | 0.05331686 |  |  | 0.01234127 | 0.124394 | 0.02389257 | 0.123495 | 0.03163558 | 0.1229933
[5 empty] | 0.01841349 | 0.05324687 |  |  | 0.01209026 | 0.1251715 | 0.02314377 | 0.1242669 | 0.03101078 | 0.123762
[5 empty] | 0.01787265 | 0.05317688 |  |  | 0.01195367 | 0.125949 | 0.02341303 | 0.1250387 | 0.02997407 | 0.1245308
[5 empty] | 0.01734262 | 0.05310689 |  |  | 0.01183221 | 0.1267264 | 0.02260121 | 0.1258106 | 0.02953055 | 0.1252995
[5 empty] | 0.01682373 | 0.0530369 |  |  | 0.01172663 | 0.1275039 | 0.02220917 | 0.1265824 | 0.02918532 | 0.1260682
[5 empty] | 0.01631631 | 0.05296691 |  |  | 0.01153754 | 0.1282813 | 0.02223763 | 0.1273543 | 0.0290429 | 0.1268369
[5 empty] | 0.01582069 | 0.05289692 |  |  | 0.01155567 | 0.1290588 | 0.02217519 | 0.1281261 | 0.02854557 | 0.1276056
[5 empty] | 0.01533721 | 0.05282693 |  |  | 0.01127466 | 0.1298363 | 0.02151444 | 0.128898 | 0.02845283 | 0.1283743
[5 empty] | 0.0148662 | 0.05275693 |  |  | 0.01129462 | 0.1306137 | 0.02115567 | 0.1296698 | 0.02806492 | 0.129143
[5 empty] | 0.014408 | 0.05268694 |  |  | 0.01141564 | 0.1313912 | 0.02129914 | 0.1304416 | 0.02788213 | 0.1299117
[5 empty] | 0.01396294 | 0.05261695 |  |  | 0.01113783 | 0.1321687 | 0.02064515 | 0.1312135 | 0.02740471 | 0.1306804
[5 empty] | 0.01353135 | 0.05254696 |  |  | 0.01126126 | 0.1329461 | 0.02039395 | 0.1319853 | 0.02763293 | 0.1314491
[5 empty] | 0.01311356 | 0.05247697 |  |  | 0.01108605 | 0.1337236 | 0.02074584 | 0.1327572 | 0.02666705 | 0.1322178
[5 empty] | 0.01270992 | 0.05240698 |  |  | 0.01081229 | 0.1345011 | 0.02030108 | 0.133529 | 0.02640733 | 0.1329865
[5 empty] | 0.01232075 | 0.05233699 |  |  | 0.01104008 | 0.1352785 | 0.01995995 | 0.1343009 | 0.02685405 | 0.1337553
[5 empty] | 0.01194502 | 0.052267 |  |  | 0.01096951 | 0.136056 | 0.01952274 | 0.1350727 | 0.02670745 | 0.134524
[5 empty] | 0.0115749 | 0.052197 |  |  | 0.01070068 | 0.1368334 | 0.01928972 | 0.1358445 | 0.02656782 | 0.1352927
[5 empty] | 0.01120935 | 0.05212701 |  |  | 0.01073369 | 0.1376109 | 0.01936116 | 0.1366164 | 0.02613541 | 0.1360614
[5 empty] | 0.01084871 | 0.05205702 |  |  | 0.01076863 | 0.1383884 | 0.01893734 | 0.1373882 | 0.02541049 | 0.1368301
[5 empty] | 0.01049331 | 0.05198703 |  |  | 0.0104056 | 0.1391658 | 0.01891854 | 0.1381601 | 0.02489333 | 0.1375988
[5 empty] | 0.01014349 | 0.05191704 |  |  | 0.01034471 | 0.1399433 | 0.01880504 | 0.1389319 | 0.02558417 | 0.1383675
[5 empty] | 0.009799574 | 0.05184705 |  |  | 0.01038604 | 0.1407208 | 0.01869711 | 0.1397038 | 0.0244833 | 0.1391362
[5 empty] | 0.009461904 | 0.05177706 |  |  | 0.01022969 | 0.1414982 | 0.01819503 | 0.1404756 | 0.02439098 | 0.1399049
[5 empty] | 0.009130809 | 0.05170707 |  |  | 0.01037576 | 0.1422757 | 0.01819907 | 0.1412475 | 0.02460746 | 0.1406736
[5 empty] | 0.008806625 | 0.05163707 |  |  | 0.01012435 | 0.1430531 | 0.01810952 | 0.1420193 | 0.02453302 | 0.1414423
[5 empty] | 0.008489685 | 0.05156708 |  |  | 0.01017555 | 0.1438306 | 0.01762665 | 0.1427911 | 0.02466791 | 0.142211
[5 empty] | 0.008180323 | 0.05149709 |  |  | 0.01022947 | 0.1446081 | 0.01735074 | 0.143563 | 0.02451241 | 0.1429798
[5 empty] | 0.007878872 | 0.0514271 |  |  | 0.01028619 | 0.1453855 | 0.01758206 | 0.1443348 | 0.02416678 | 0.1437485
[5 empty] | 0.007585666 | 0.05135711 |  |  | 0.009945816 | 0.146163 | 0.01682089 | 0.1451067 | 0.02413128 | 0.1445172
[5 empty] | 0.007301038 | 0.05128712 |  |  | 0.01010844 | 0.1469405 | 0.01716752 | 0.1458785 | 0.02400617 | 0.1452859
[5 empty] | 0.007025323 | 0.05121713 |  |  | 0.01007417 | 0.1477179 | 0.0171222 | 0.1466504 | 0.02379172 | 0.1460546
[5 empty] | 0.006758854 | 0.05114714 |  |  | 0.009843094 | 0.1484954 | 0.01668523 | 0.1474222 | 0.0234882 | 0.1468233
[5 empty] | 0.006501965 | 0.05107714 |  |  | 0.009915309 | 0.1492728 | 0.01675688 | 0.1481941 | 0.02329587 | 0.147592
[5 empty] | 0.006254989 | 0.05100715 |  |  | 0.01009091 | 0.1500503 | 0.01663742 | 0.1489659 | 0.02291499 | 0.1483607
[5 empty] | 0.00601826 | 0.05093716 |  |  | 0.009870007 | 0.1508278 | 0.01662714 | 0.1497377 | 0.02284583 | 0.1491294
[5 empty] | 0.005792111 | 0.05086717 |  |  | 0.01005268 | 0.1516052 | 0.01612631 | 0.1505096 | 0.02368865 | 0.1498981
[5 empty] | 0.005576878 | 0.05079718 |  |  | 0.009939041 | 0.1523827 | 0.0161352 | 0.1512814 | 0.02334371 | 0.1506668
[5 empty] | 0.005372892 | 0.05072719 |  |  | 0.009829176 | 0.1531602 | 0.0159541 | 0.1520533 | 0.02351129 | 0.1514356
[5 empty] | 0.005180488 | 0.0506572 |  |  | 0.009923185 | 0.1539376 | 0.01628327 | 0.1528251 | 0.02269164 | 0.1522043
[5 empty] | 0.005 | 0.05058721 |  |  | 0.01002117 | 0.1547151 | 0.01562301 | 0.153597 | 0.02298504 | 0.152973
[5 empty] | 0.005 | 0.05057405
[5 empty] | 0.005669025 | 0.05057432
[5 empty] | 0.006334286 | 0.05057459
[5 empty] | 0.00699574 | 0.05057485
[5 empty] | 0.007653343 | 0.05057512
[5 empty] | 0.008307053 | 0.05057539
[5 empty] | 0.008956824 | 0.05057566
[5 empty] | 0.009602613 | 0.05057593
[5 empty] | 0.01024438 | 0.0505762
[5 empty] | 0.01088207 | 0.05057647
[5 empty] | 0.01151566 | 0.05057673
[5 empty] | 0.01214508 | 0.050577
[5 empty] | 0.01277031 | 0.05057727
[5 empty] | 0.01339129 | 0.05057754
[5 empty] | 0.01400799 | 0.05057781
[5 empty] | 0.01462035 | 0.05057808
[5 empty] | 0.01522834 | 0.05057835
[5 empty] | 0.01583192 | 0.05057861
[5 empty] | 0.01643103 | 0.05057888
[5 empty] | 0.01702563 | 0.05057915
[5 empty] | 0.01761569 | 0.05057942
[5 empty] | 0.01820115 | 0.05057969
[5 empty] | 0.01878198 | 0.05057996
[5 empty] | 0.01935813 | 0.05058022
[5 empty] | 0.01992955 | 0.05058049
[5 empty] | 0.02049639 | 0.05058076
[5 empty] | 0.02105966 | 0.05058103
[5 empty] | 0.0216195 | 0.0505813
[5 empty] | 0.02217587 | 0.05058157
[5 empty] | 0.02272873 | 0.05058184
[5 empty] | 0.02327802 | 0.0505821
[5 empty] | 0.02382371 | 0.05058237
[5 empty] | 0.02436576 | 0.05058264
[5 empty] | 0.02490411 | 0.05058291
[5 empty] | 0.02543873 | 0.05058318
[5 empty] | 0.02596957 | 0.05058345
[5 empty] | 0.02649659 | 0.05058372
[5 empty] | 0.02701975 | 0.05058398
[5 empty] | 0.02753899 | 0.05058425
[5 empty] | 0.02805428 | 0.05058452
[5 empty] | 0.02856558 | 0.05058479
[5 empty] | 0.02907284 | 0.05058506
[5 empty] | 0.02957601 | 0.05058533
[5 empty] | 0.03007506 | 0.0505856
[5 empty] | 0.03056993 | 0.05058586
[5 empty] | 0.0310606 | 0.05058613
[5 empty] | 0.031547 | 0.0505864
[5 empty] | 0.0320291 | 0.05058667
[5 empty] | 0.03250686 | 0.05058694
[5 empty] | 0.03298022 | 0.05058721
[5 empty] | 0.03298022 | 0.05057405
[5 empty] | 0.03348225 | 0.05064458
[5 empty] | 0.0339796 | 0.05071511
[5 empty] | 0.03447212 | 0.05078563
[5 empty] | 0.03495971 | 0.05085616
[5 empty] | 0.03544222 | 0.05092669
[5 empty] | 0.03591953 | 0.05099722
[5 empty] | 0.03639151 | 0.05106775
[5 empty] | 0.03685804 | 0.05113827
[5 empty] | 0.03731897 | 0.0512088
[5 empty] | 0.0377742 | 0.05127933
[5 empty] | 0.03822358 | 0.05134986
[5 empty] | 0.03866699 | 0.05142039
[5 empty] | 0.0391043 | 0.05149092
[5 empty] | 0.03953538 | 0.05156144
[5 empty] | 0.0399601 | 0.05163197
[5 empty] | 0.04037833 | 0.0517025
[5 empty] | 0.04078996 | 0.05177303
[5 empty] | 0.04119484 | 0.05184356
[5 empty] | 0.04159284 | 0.05191409
[5 empty] | 0.04198385 | 0.05198461
[5 empty] | 0.04236773 | 0.05205514
[5 empty] | 0.04274435 | 0.05212567
[5 empty] | 0.04311359 | 0.0521962
[5 empty] | 0.04347531 | 0.05226673
[5 empty] | 0.04382991 | 0.05233726
[5 empty] | 0.04418042 | 0.05240778
[5 empty] | 0.04452722 | 0.05247831
[5 empty] | 0.0448702 | 0.05254884
[5 empty] | 0.04520922 | 0.05261937
[5 empty] | 0.04554415 | 0.0526899
[5 empty] | 0.04587486 | 0.05276042
[5 empty] | 0.04620124 | 0.05283095
[5 empty] | 0.04652314 | 0.05290148
[5 empty] | 0.04684044 | 0.05297201
[5 empty] | 0.04715301 | 0.05304254
[5 empty] | 0.04746072 | 0.05311307
[5 empty] | 0.04776345 | 0.05318359
[5 empty] | 0.04806106 | 0.05325412
[5 empty] | 0.04835343 | 0.05332465
[5 empty] | 0.04864042 | 0.05339518
[5 empty] | 0.04892192 | 0.05346571
[5 empty] | 0.04919779 | 0.05353624
[5 empty] | 0.0494679 | 0.05360676
[5 empty] | 0.04973212 | 0.05367729
[5 empty] | 0.04999033 | 0.05374782
[5 empty] | 0.0502424 | 0.05381835
[5 empty] | 0.05048819 | 0.05388888
[5 empty] | 0.05072758 | 0.05395941
[5 empty] | 0.05096045 | 0.05402993
[5 empty] | 0.04530697 | 0.05402993
[5 empty] | 0.05117298 | 0.0555867
[5 empty] | 0.0513699 | 0.05714346
[5 empty] | 0.0515518 | 0.05870022
[5 empty] | 0.05171927 | 0.06025699
[5 empty] | 0.05187291 | 0.06181375
[5 empty] | 0.05201332 | 0.06337051
[5 empty] | 0.05214109 | 0.06492727
[5 empty] | 0.05225683 | 0.06648404
[5 empty] | 0.05236111 | 0.0680408
[5 empty] | 0.05245455 | 0.06959756
[5 empty] | 0.05253773 | 0.07115433
[5 empty] | 0.05261125 | 0.07271109
[5 empty] | 0.05267572 | 0.07426785
[5 empty] | 0.05273171 | 0.07582462
[5 empty] | 0.05277984 | 0.07738138
[5 empty] | 0.05282069 | 0.07893814
[5 empty] | 0.05285487 | 0.08049491
[5 empty] | 0.05288296 | 0.08205167
[5 empty] | 0.05290557 | 0.08360843
[5 empty] | 0.05292329 | 0.08516519
[5 empty] | 0.05293671 | 0.08672196
[5 empty] | 0.05294644 | 0.08827872
[5 empty] | 0.05295306 | 0.08983548
[5 empty] | 0.05295718 | 0.09139225
[5 empty] | 0.05295938 | 0.09294901
[5 empty] | 0.05296027 | 0.09450577
[5 empty] | 0.05296045 | 0.09606254
[5 empty] | 0.05292998 | 0.0976193
[5 empty] | 0.05280885 | 0.09917606
[5 empty] | 0.05260217 | 0.1007328
[5 empty] | 0.05231713 | 0.1022896
[5 empty] | 0.05196094 | 0.1038464
[5 empty] | 0.05154082 | 0.1054031
[5 empty] | 0.05106395 | 0.1069599
[5 empty] | 0.05053754 | 0.1085166
[5 empty] | 0.0499688 | 0.1100734
[5 empty] | 0.04936494 | 0.1116302
[5 empty] | 0.04873314 | 0.1131869
[5 empty] | 0.04808063 | 0.1147437
[5 empty] | 0.0474146 | 0.1163005
[5 empty] | 0.04674225 | 0.1178572
[5 empty] | 0.04607079 | 0.119414
[5 empty] | 0.04540743 | 0.1209707
[5 empty] | 0.04475936 | 0.1225275
[5 empty] | 0.04413379 | 0.1240843
[5 empty] | 0.04353793 | 0.125641
[5 empty] | 0.04297897 | 0.1271978
[5 empty] | 0.04246413 | 0.1287546
[5 empty] | 0.0420006 | 0.1303113
[5 empty] | 0.04159559 | 0.1318681
[5 empty] | 0.04125297 | 0.1334248
[5 empty] | 0.04093517 | 0.1349816
[5 empty] | 0.0406292 | 0.1365384
[5 empty] | 0.04033433 | 0.1380951
[5 empty] | 0.04004983 | 0.1396519
[5 empty] | 0.03977497 | 0.1412087
[5 empty] | 0.03950902 | 0.1427654
[5 empty] | 0.03925126 | 0.1443222
[5 empty] | 0.03900095 | 0.145879
[5 empty] | 0.03875737 | 0.1474357
[5 empty] | 0.03851979 | 0.1489925
[5 empty] | 0.03828747 | 0.15
[5 empty] | 0.0380597 | 0.152106
[5 empty] | 0.03783574 | 0.1536628
[5 empty] | 0.03761486 | 0.1552195
[5 empty] | 0.03739634 | 0.1567763
[5 empty] | 0.03717945 | 0.1583331
[5 empty] | 0.03696345 | 0.1598898
[5 empty] | 0.03674763 | 0.1614466
[5 empty] | 0.03653124 | 0.1630033
[5 empty] | 0.03631357 | 0.1645601
[5 empty] | 0.03609388 | 0.1661169
[5 empty] | 0.03587145 | 0.1676736
[5 empty] | 0.03564554 | 0.1692304
[5 empty] | 0.03541544 | 0.1707872
[5 empty] | 0.0351804 | 0.1723439
[5 empty] | 0.03494238 | 0.1739007
[5 empty] | 0.03470481 | 0.1754575
[5 empty] | 0.03446771 | 0.1770142
[5 empty] | 0.03423107 | 0.178571
[5 empty] | 0.0339949 | 0.1801277
[5 empty] | 0.0337592 | 0.1816845
[5 empty] | 0.03352396 | 0.1832413
[5 empty] | 0.03328918 | 0.184798
[5 empty] | 0.03305487 | 0.1863548
[5 empty] | 0.03282101 | 0.1879116
[5 empty] | 0.03258763 | 0.1894683
[5 empty] | 0.0323547 | 0.1910251
[5 empty] | 0.03212223 | 0.1925818
[5 empty] | 0.03189022 | 0.1941386
[5 empty] | 0.03165867 | 0.1956954
[5 empty] | 0.03142758 | 0.1972521
[5 empty] | 0.03119695 | 0.1988089
[5 empty] | 0.03096677 | 0.2003657
[5 empty] | 0.03073705 | 0.2019224
[5 empty] | 0.03050778 | 0.2034792
[5 empty] | 0.03027897 | 0.205036
[5 empty] | 0.03005062 | 0.2065927
[5 empty] | 0.02982271 | 0.2081495