## 1
Общество с ограниченной ответственностью "Инженерная геология" (ООО "ИнжГео") | [11 empty] | Общество с ограниченной ответственностью "Инженерная геология" (ООО "ИнжГео")
Юр. адрес: 117279, г. Москва, ул. Миклухо-Маклая, 36 а, этаж 5, пом. XXIII к. 76-84 | [11 empty] | Юр. адрес: 117279, г. Москва, ул. Миклухо-Маклая, 36 а, этаж 5, пом. XXIII к. 76-84 | [8 empty] | нагр |  |  | X0 | Y0 | R |  | нагр |  |  |  | X0 | Y0 | R | нагр |  |  |  | X0 | Y0 | R |  | нагр |  |  |  | X0 | Y0 | R
Телефон/факс +7 (495) 132-30-00, Адрес электронной почты inbox@inj-geo.ru | [11 empty] | Телефон/факс +7 (495) 132-30-00, Адрес электронной почты inbox@inj-geo.ru | [12 empty] | 0 | [7 empty] | 0 | [6 empty] | 0 | [7 empty] | 0
[21 empty] | девиатор | [6 empty] | девиатор | [6 empty] | девиатор | [7 empty] | девиатор
Испытательная лаборатория ООО «ИнжГео» | [11 empty] | Испытательная лаборатория ООО «ИнжГео» | [8 empty] | x0 | Угол | X | Y |  |  |  | x0 |  | Угол | X | Y |  |  | x0 |  | Угол | X | Y |  |  |  | x0 |  | Угол | X | Y
Адрес места осуществления деятельности лаборатории: г. Москва, просп. Вернадского, д. 51, стр. 1 | [11 empty] | Адрес места осуществления деятельности лаборатории: г. Москва, просп. Вернадского, д. 51, стр. 1 | [9 empty] | 0 | [7 empty] | 0 | [6 empty] | 0 | [7 empty] | 0
Телефон +7(910)4557682, E-mail: slg85@mail.ru | [11 empty] | Телефон +7(910)4557682, E-mail: slg85@mail.ru | [9 empty] | 5 | [7 empty] | 5 | [6 empty] | 5 | [7 empty] | 5
[22 empty] | 10 | [7 empty] | 10 | [6 empty] | 10 | [7 empty] | 10
[12 empty] | Протокол испытаний № 13-63/161 от 08-04-2023 | [9 empty] | 15 | [7 empty] | 15 | [6 empty] | 15 | [7 empty] | 15
[22 empty] | 20 | [7 empty] | 20 | [6 empty] | 20 | [7 empty] | 20
[12 empty] | Наименование и адрес заказчика: Переход трубопровода через р. Енисей | [9 empty] | 25 | [7 empty] | 25 | [6 empty] | 25 | [7 empty] | 25
[12 empty] | Наименование объекта: ООО Регионстрой | [9 empty] | 30 | [7 empty] | 30 | [6 empty] | 30 | [7 empty] | 30
Наименование используемого метода/методики: ГОСТ 12248.4-2020 | [11 empty] | Наименование используемого метода/методики: ГОСТ 12248.3-2020 | [9 empty] | 35 | [7 empty] | 35 | [6 empty] | 35 | [7 empty] | 35
Условия проведения испытания: температура окружающей среды (18 - 25)0С, влажность воздуха (40 - 75)% | [11 empty] | Условия проведения испытания: температура окружающей среды (18 - 25)0С, влажность воздуха (40 - 75)% | [9 empty] | 40 | [7 empty] | 40 | [6 empty] | 40 | [7 empty] | 40
[12 empty] | Дата получение объекта подлежащего испытаниям: 12-03-2023 | [9 empty] | 45 | [7 empty] | 45 | [6 empty] | 45 | [7 empty] | 45
[12 empty] | Дата испытания: 25.10.2022-19.11.2161 | [9 empty] | 50 | [7 empty] | 50 | [6 empty] | 50 | [7 empty] | 50
[22 empty] | 55 | [7 empty] | 55 | [6 empty] | 55 | [7 empty] | 55
Испытание грунтов методом трехосного сжатия | [11 empty] | Испытание грунтов методом трехосного сжатия | [9 empty] | 60 | [7 empty] | 60 | [6 empty] | 60 | [7 empty] | 60
[22 empty] | 65 | [7 empty] | 65 | [6 empty] | 65 | [7 empty] | 65
Лабораторный номер: | [6 empty] | We, д.е. = |  |  |  |  | Лабораторный номер: |  | 1196 |  |  |  | We, д.е. = | 0.495562234 |  |  | 70 | [7 empty] | 70 | [6 empty] | 70 | [7 empty] | 70
Номер скважины: | [6 empty] | ρ, г/см3 = |  |  |  |  | Номер скважины: |  | BH-084 |  |  |  | ρ, г/см3 = | 1.57 |  |  | 75 | [7 empty] | 75 | [6 empty] | 75 | [7 empty] | 75
Глубина отбора, м: | [6 empty] | ρs, г/см3 = |  |  |  |  | Глубина отбора, м: |  | 3 |  |  |  | ρs, г/см3 = | 2.72 |  |  | 80 | [7 empty] | 80 | [6 empty] | 80 | [7 empty] | 80
Наименование грунта: | [6 empty] | e, д.е. = |  |  |  |  | Наименование грунта: |  | Суглинок, после оттаивания текучий, легкий песчанистый |  |  |  | e, д.е. = | 1.591038 |  |  | 85 | [7 empty] | 85 | [6 empty] | 85 | [7 empty] | 85
Схема проведения опыта: | [6 empty] | IL, д.е. = |  |  |  |  | Схема проведения опыта: |  | КД |  |  |  | IL, д.е. = | 2.918 |  |  | 90 | [7 empty] | 90 | [6 empty] | 90 | [7 empty] | 90
[22 empty] | 95 | [7 empty] | 95 | [6 empty] | 95 | [7 empty] | 95
[22 empty] | 100 | [7 empty] | 100 | [6 empty] | 100 | [7 empty] | 100
Результаты испытаний | [11 empty] | Результаты испытаний | [9 empty] | 105 | [7 empty] | 105 | [6 empty] | 105 | [7 empty] | 105
[22 empty] | 110 | [7 empty] | 110 | [6 empty] | 110 | [7 empty] | 110
[22 empty] | 115 | [7 empty] | 115 | [6 empty] | 115 | [7 empty] | 115
[22 empty] | 120 | [7 empty] | 120 | [6 empty] | 120 | [7 empty] | 120
[22 empty] | 125 | [7 empty] | 125 | [6 empty] | 125 | [7 empty] | 125
[22 empty] | 130 | [7 empty] | 130 | [6 empty] | 130 | [7 empty] | 130
[22 empty] | 135 | [7 empty] | 135 | [6 empty] | 135 | [7 empty] | 135
[22 empty] | 140 | [7 empty] | 140 | [6 empty] | 140 | [7 empty] | 140
[22 empty] | 145 | [7 empty] | 145 | [6 empty] | 145 | [7 empty] | 145
[22 empty] | 150 | [7 empty] | 150 | [6 empty] | 150 | [7 empty] | 150
[22 empty] | 155 | [7 empty] | 155 | [6 empty] | 155 | [7 empty] | 155
[22 empty] | 160 | [7 empty] | 160 | [6 empty] | 160 | [7 empty] | 160
[22 empty] | 165 | [7 empty] | 165 | [6 empty] | 165 | [7 empty] | 165
[22 empty] | 170 | [7 empty] | 170 | [6 empty] | 170 | [7 empty] | 170
[22 empty] | 175 | [7 empty] | 175 | [6 empty] | 175 | [7 empty] | 175
[22 empty] | 180 | [7 empty] | 180 | [6 empty] | 180 | [7 empty] | 180
[13 empty] | Давление в камере, Мпа σ3 | Вертикальная нагрузка, Мпа σ1 | Поровое давление, Мпа u
| K0, д.е. | 0.8435655 |  |  |  |  | Коэфф. Точки | [5 empty] | 0.05 | 0.07791123 | [5 empty] | 1 | [6 empty] | σ3,кПа | σ1,кПа | u, кПа |  |  |  | 4
| q_zg, МПа | 0.04217828 | [10 empty] | 0.15 | 0.2150001 | [27 empty] | δ3, Мпа | δ1-δ3, МПа | δ1, МПа | δ1, КПа
|  |  | Модуль деформации, МПа: | [9 empty] | 0.25 | 0.352089 | [21 empty] | С, МПа:
|  |  | Е0= |  | Точки модуля (полное напр.), МПа |  |  |  | 0.04217828 | 0.06748524 | [25 empty] | φ, град:
|  |  | E50 = |  | qf (полное напр.), МПа |  |  |  | 0.08930697 | [26 empty] | E, Мпа
|  |  | Коэф. Поперечной деформации, ϑ = | [9 empty] | Эффективные значения угла внутреннего трения и удельного сцепления ϕ', С' | [13 empty] | x | 0
[13 empty] | ϕ', град. = | 9 | [12 empty] | y |  |  |  | С, кПа | φ,°
[13 empty] | С', МПа = | 0.004
| Исполнитель: | [6 empty] | Морозов Д.С. |  |  |  |  | Исполнитель: |  |  |  |  | Морозов Д.С.
| Начальник исп. лаборатории: | [6 empty] | Семиколенова Л.Г. |  |  |  |  | Начальник исп. лаборатории: |  |  |  |  | Семиколенова Л.Г.
Лист 1 , всего листов 2 | [11 empty] | Лист 2 , всего листов 2
Частичное воспроизведение протокола испытаний без письменного разрешения ООО «ИнжГео» ЗАПРЕЩАЕТСЯ | [11 empty] | Частичное воспроизведение протокола испытаний без письменного разрешения ООО «ИнжГео» ЗАПРЕЩАЕТСЯ
[5 empty] | второй график |  | первый график | [9 empty] | К Пуассона
dev50 | epsE50 | ind | devE0 | epsE0 | dev | eps | sigma |  | dev1 | eps1 | dev2 | eps2 | dev3 | eps3 |  | Глины
0.03930697 | 0.02002518 |  |  |  | 0 | 0 |  |  | 0 | 0 | 0 | 0 | 0 | 0 |  | < 0 | 0,20-0,30
ind |  |  |  |  | 0.001263547 | 0.0007069463 |  |  | 0.001461333 | 0.0007808629 | 0.005148034 | 0.0007725728 | 0.007652256 | 0.0007730127 |  | 0-0,25 | 0,30-0,38
2 |  |  |  |  | 0.002537774 | 0.001413893 |  |  | 0.003249851 | 0.001561726 | 0.009802909 | 0.001545146 | 0.01392458 | 0.001546025 |  | 0,25< | 0,38-0,45
E0 |  |  |  |  | 0.00382239 | 0.002120839 |  |  | 0.004501889 | 0.002342589 | 0.014 | 0.002337427 | 0.018 | 0.001951872 |  | Суглинки | 0,35-0,37
epsE0 | devE0 |  |  |  | 0.005117105 | 0.002827785 |  |  | 0.006 | 0.003155526 | 0.01704193 | 0.003090291 | 0.025392 | 0.003092051 |  | Пески и супеси | 0,30-0,35
0.01330947 | 0.02530697 |  |  |  | 0.006421627 | 0.003534731 |  |  | 0.00685151 | 0.003904315 | 0.0203133 | 0.003862864 | 0.0310066 | 0.003865064
[5 empty] | 0.007735667 | 0.004241678 |  |  | 0.008098548 | 0.004685178 | 0.02316451 | 0.004635437 | 0.03549219 | 0.004638076
График E50 |  | График E |  |  | 0.009058932 | 0.004948624 |  |  | 0.008991634 | 0.005466041 | 0.02603498 | 0.005408009 | 0.04025418 | 0.005411089
eps | q | sigma |  |  | 0.01039113 | 0.00565557 |  |  | 0.009927318 | 0.006246903 | 0.02886414 | 0.006180582 | 0.04449797 | 0.006184102
Горизонтальная линия E50 |  | Касательная |  |  | 0.01173198 | 0.006362517 |  |  | 0.01080215 | 0.007027766 | 0.03029142 | 0.006953155 | 0.04692899 | 0.006957114
0 |  | a | b |  | 0.01308118 | 0.007069463 |  |  | 0.01171269 | 0.007808629 | 0.03250005 | 0.007751683 | 0.05104449 | 0.007907326
|  |  | 0 |  | 0.01443844 | 0.007776409 |  |  | 0.01235548 | 0.008589492 | 0.03324255 | 0.0084983 | 0.05201619 | 0.00850314
Вертикальная линия E50 |  | p1 и p2 |  |  | 0.01580348 | 0.008483355 |  |  | 0.01302707 | 0.009370355 | 0.03460751 | 0.009270873 | 0.05432526 | 0.009276153
| 0 | 0 |  |  | 0.017176 | 0.009190302 |  |  | 0.01395562 | 0.01048507 | 0.03605109 | 0.01004345 | 0.05629994 | 0.01004917
[5 empty] | 0.0185557 | 0.009897248 |  |  | 0.01425557 | 0.01093208 | 0.03697296 | 0.01081602 | 0.05773973 | 0.01082218
Касательная линия E50 |  |  |  |  | 0.01994231 | 0.01060419 |  |  | 0.01467717 | 0.01171294 | 0.03847281 | 0.01158859 | 0.05994415 | 0.01159519
0 | 0 | Горизонтальная 1 |  |  | 0.02133553 | 0.01131114 |  |  | 0.01519536 | 0.01249381 | 0.03955031 | 0.01236116 | 0.06161271 | 0.0123682
[5 empty] | 0.02273507 | 0.01201809 |  |  | 0.01580967 | 0.01327467 | 0.04080516 | 0.01313374 | 0.06374493 | 0.01314122
Горизонтальная линия qкр |  |  |  |  | 0.02414064 | 0.01272503 |  |  | 0.01611963 | 0.01405553 | 0.04173704 | 0.01390631 | 0.06494033 | 0.01391423
Горизонтальная линия q |  | Горизонтальная 2 |  |  | 0.02530697 | 0.01330947 |  |  | 0.01662479 | 0.0148364 | 0.04314563 | 0.01467888 | 0.06699842 | 0.01468724
0 |  | 0 |  |  | 0.02705486 | 0.01413893 |  |  | 0.01712467 | 0.01561726 | 0.04413061 | 0.01545146 | 0.06931871 | 0.01546025
[5 empty] | 0.02865304 | 0.01484587 |  |  | 0.01761883 | 0.01639812 | 0.04499167 | 0.01622403 | 0.07060072 | 0.01623327
Вертикальная линия q |  |  |  |  | 0.03030614 | 0.01555282 |  |  | 0.0183068 | 0.01717898 | 0.0462285 | 0.0169966 | 0.07204397 | 0.01700628
| 0 |  |  |  | 0.03197172 | 0.01625976 |  |  | 0.0187881 | 0.01795985 | 0.04694076 | 0.01776917 | 0.07354798 | 0.01777929
[5 empty] | 0.03360733 | 0.01696671 |  |  | 0.01906229 | 0.01874071 | 0.04832816 | 0.01854175 | 0.07501224 | 0.01855231
[5 empty] | 0.03517053 | 0.01767366 |  |  | 0.0197289 | 0.01952157 | 0.04889037 | 0.01931432 | 0.07733629 | 0.01932532
[5 empty] | 0.03661887 | 0.0183806 |  |  | 0.02018747 | 0.02030244 | 0.04982708 | 0.02008689 | 0.07861964 | 0.02009833
[5 empty] | 0.03790991 | 0.01908755 |  |  | 0.02063752 | 0.0210833 | 0.05073796 | 0.02085946 | 0.08026179 | 0.02087134
[5 empty] | 0.03930697 | 0.02002518 |  |  | 0.02097861 | 0.02186416 | 0.05172271 | 0.02163204 | 0.08096228 | 0.02164436
[5 empty] | 0.03990439 | 0.02050144 |  |  | 0.02151027 | 0.02264503 | 0.052981 | 0.02240461 | 0.0824206 | 0.02241737
[5 empty] | 0.04076814 | 0.02120839 |  |  | 0.02183203 | 0.02342589 | 0.05351253 | 0.02317718 | 0.08353629 | 0.02319038
[5 empty] | 0.04160388 | 0.02191533 |  |  | 0.02224343 | 0.02420675 | 0.05421697 | 0.02394976 | 0.08540884 | 0.02396339
[5 empty] | 0.0424111 | 0.02262228 |  |  | 0.02264402 | 0.02498761 | 0.05519401 | 0.02472233 | 0.08663779 | 0.02473641
[5 empty] | 0.04318928 | 0.02332923 |  |  | 0.02303332 | 0.02576848 | 0.05614332 | 0.0254949 | 0.08712263 | 0.02550942
[5 empty] | 0.04393791 | 0.02403617 |  |  | 0.02341088 | 0.02654934 | 0.05676461 | 0.02626747 | 0.0882629 | 0.02628243
[5 empty] | 0.04465647 | 0.02474312 |  |  | 0.02367623 | 0.0273302 | 0.05725754 | 0.02704005 | 0.0900581 | 0.02705544
[5 empty] | 0.04534444 | 0.02545007 |  |  | 0.02402891 | 0.02811107 | 0.0579218 | 0.02781262 | 0.09040774 | 0.02782846
[5 empty] | 0.04600132 | 0.02615701 |  |  | 0.02446846 | 0.02889193 | 0.05875708 | 0.02858519 | 0.09171135 | 0.02860147
[5 empty] | 0.04662659 | 0.02686396 |  |  | 0.02469442 | 0.02967279 | 0.05886305 | 0.02935777 | 0.09266844 | 0.02937448
[5 empty] | 0.04721973 | 0.02757091 |  |  | 0.02510631 | 0.03045365 | 0.05983941 | 0.03013034 | 0.09407853 | 0.0301475
[5 empty] | 0.04778023 | 0.02827785 |  |  | 0.02530369 | 0.03123452 | 0.06008584 | 0.03090291 | 0.09484112 | 0.03092051
[5 empty] | 0.04830758 | 0.0289848 |  |  | 0.02558608 | 0.03201538 | 0.06050201 | 0.03167548 | 0.09595574 | 0.03169352
[5 empty] | 0.04880125 | 0.02969174 |  |  | 0.02595302 | 0.03279624 | 0.06128762 | 0.03244806 | 0.09652189 | 0.03246653
[5 empty] | 0.04926074 | 0.03039869 |  |  | 0.02610406 | 0.03357711 | 0.06204235 | 0.03322063 | 0.0973391 | 0.03323955
[5 empty] | 0.04968553 | 0.03110564 |  |  | 0.02653873 | 0.03435797 | 0.06196587 | 0.0339932 | 0.09710688 | 0.03401256
[5 empty] | 0.0500751 | 0.03181258 |  |  | 0.02655656 | 0.03513883 | 0.06245788 | 0.03476577 | 0.09852475 | 0.03478557
[5 empty] | 0.05042895 | 0.03251953 |  |  | 0.0268571 | 0.03591969 | 0.06281806 | 0.03553835 | 0.09839222 | 0.03555858
[5 empty] | 0.05074655 | 0.03322648 |  |  | 0.02713988 | 0.03670056 | 0.06344609 | 0.03631092 | 0.0995088 | 0.0363316
[5 empty] | 0.05102849 | 0.03393342 |  |  | 0.02710444 | 0.03748142 | 0.06354165 | 0.03708349 | 0.09977401 | 0.03710461
[5 empty] | 0.05129795 | 0.03464037 |  |  | 0.02745031 | 0.03826228 | 0.06350443 | 0.03785607 | 0.09968737 | 0.03787762
[5 empty] | 0.05156436 | 0.03534731 |  |  | 0.02747704 | 0.03904315 | 0.06423412 | 0.03862864 | 0.1009484 | 0.03865064
[5 empty] | 0.05182764 | 0.03605426 |  |  | 0.02758416 | 0.03982401 | 0.06433039 | 0.03940121 | 0.1004566 | 0.03942365
[5 empty] | 0.05208768 | 0.03676121 |  |  | 0.02757121 | 0.04060487 | 0.06459292 | 0.04017378 | 0.1015115 | 0.04019666
[5 empty] | 0.0523444 | 0.03746815 |  |  | 0.02763772 | 0.04138574 | 0.06482142 | 0.04094636 | 0.1017126 | 0.04096967
[5 empty] | 0.0525977 | 0.0381751 |  |  | 0.02768323 | 0.0421666 | 0.06451554 | 0.04171893 | 0.1012594 | 0.04174269
[5 empty] | 0.0528475 | 0.03888205 |  |  | 0.02791123 | 0.04294746 | 0.0650001 | 0.0424915 | 0.102089 | 0.0425157
[5 empty] | 0.05309369 | 0.03958899 |  |  | 0.02791049 | 0.04372832 | 0.06439944 | 0.04326408 | 0.1015882 | 0.04328871
[5 empty] | 0.05333619 | 0.04029594 |  |  | 0.02780239 | 0.04450919 | 0.06489137 | 0.04403665 | 0.1016777 | 0.04406172
[5 empty] | 0.0535749 | 0.04100288 |  |  | 0.02788557 | 0.04529005 | 0.06495682 | 0.04480922 | 0.1010353 | 0.04483474
[5 empty] | 0.05380974 | 0.04170983 |  |  | 0.02776034 | 0.04607091 | 0.06449697 | 0.04558179 | 0.1018623 | 0.04560775
[5 empty] | 0.0540406 | 0.04241678 |  |  | 0.027727 | 0.04685178 | 0.06461285 | 0.04635437 | 0.1016599 | 0.04638076
[5 empty] | 0.0542674 | 0.04312372 |  |  | 0.02768584 | 0.04763264 | 0.06420548 | 0.04712694 | 0.101529 | 0.04715378
[5 empty] | 0.05449004 | 0.04383067 |  |  | 0.02773716 | 0.0484135 | 0.06427588 | 0.04789951 | 0.1008706 | 0.04792679
[5 empty] | 0.05470844 | 0.04453762 |  |  | 0.02768127 | 0.04919436 | 0.06422508 | 0.04867208 | 0.1012858 | 0.0486998
[5 empty] | 0.05492249 | 0.04524456 |  |  | 0.02751845 | 0.04997523 | 0.06365411 | 0.04944466 | 0.1001756 | 0.04947281
[5 empty] | 0.05513211 | 0.04595151 |  |  | 0.02734902 | 0.05075609 | 0.06386397 | 0.05021723 | 0.100941 | 0.05024583
[5 empty] | 0.0553372 | 0.04665846 |  |  | 0.02727325 | 0.05153695 | 0.06385571 | 0.0509898 | 0.09968307 | 0.05101884
[5 empty] | 0.05553768 | 0.0473654 |  |  | 0.02739146 | 0.05231782 | 0.06363034 | 0.05176238 | 0.09980281 | 0.05179185
[5 empty] | 0.05573344 | 0.04807235 |  |  | 0.02720395 | 0.05309868 | 0.06298889 | 0.05253495 | 0.09960123 | 0.05256486
[5 empty] | 0.0559244 | 0.04877929 |  |  | 0.027011 | 0.05387954 | 0.06273238 | 0.05330752 | 0.09947938 | 0.05333788
[5 empty] | 0.05611046 | 0.04948624 |  |  | 0.02691292 | 0.05466041 | 0.06246184 | 0.05408009 | 0.09843827 | 0.05411089
[5 empty] | 0.05629153 | 0.05019319 |  |  | 0.02681001 | 0.05544127 | 0.06257829 | 0.05485267 | 0.09827893 | 0.0548839
[5 empty] | 0.05646752 | 0.05090013 |  |  | 0.02680256 | 0.05622213 | 0.06168275 | 0.05562524 | 0.09820238 | 0.05565692
[5 empty] | 0.05663834 | 0.05160708 |  |  | 0.02679088 | 0.05700299 | 0.06137626 | 0.05639781 | 0.09790965 | 0.05642993
[5 empty] | 0.05680389 | 0.05231403 |  |  | 0.02667525 | 0.05778386 | 0.06115982 | 0.05717038 | 0.09760176 | 0.05720294
[5 empty] | 0.05696409 | 0.05302097 |  |  | 0.02655599 | 0.05856472 | 0.06093447 | 0.05794296 | 0.09677974 | 0.05797595
[5 empty] | 0.05711883 | 0.05372792 |  |  | 0.02643338 | 0.05934558 | 0.06080123 | 0.05871553 | 0.09614461 | 0.05874897
[5 empty] | 0.05726802 | 0.05443486 |  |  | 0.02610772 | 0.06012645 | 0.06036113 | 0.0594881 | 0.0965974 | 0.05952198
[5 empty] | 0.05741158 | 0.05514181 |  |  | 0.02617932 | 0.06090731 | 0.06011519 | 0.06026068 | 0.09513912 | 0.06029499
[5 empty] | 0.05754941 | 0.05584876 |  |  | 0.02594847 | 0.06168817 | 0.05936442 | 0.06103325 | 0.09547082 | 0.061068
[5 empty] | 0.05768142 | 0.0565557 |  |  | 0.02571548 | 0.06246903 | 0.05950987 | 0.06180582 | 0.0942935 | 0.06184102
[5 empty] | 0.05780752 | 0.05726265 |  |  | 0.02568063 | 0.0632499 | 0.05905255 | 0.06257839 | 0.09410819 | 0.06261403
[5 empty] | 0.05792761 | 0.0579696 |  |  | 0.02564422 | 0.06403076 | 0.05879348 | 0.06335097 | 0.09411593 | 0.06338704
[5 empty] | 0.0580416 | 0.05867654 |  |  | 0.02530656 | 0.06481162 | 0.05803369 | 0.06412354 | 0.09281772 | 0.06416005
[5 empty] | 0.05814939 | 0.05938349 |  |  | 0.02526794 | 0.06559249 | 0.05767421 | 0.06489611 | 0.09221461 | 0.06493307
[5 empty] | 0.05825091 | 0.06009043 |  |  | 0.02502867 | 0.06637335 | 0.05731605 | 0.06566869 | 0.09240761 | 0.06570608
[5 empty] | 0.05834605 | 0.06079738 |  |  | 0.02508903 | 0.06715421 | 0.05726024 | 0.06644126 | 0.09149775 | 0.06647909
[5 empty] | 0.05843471 | 0.06150433 |  |  | 0.02474933 | 0.06793508 | 0.05710781 | 0.06721383 | 0.09128604 | 0.06725211
[5 empty] | 0.05851682 | 0.06221127 |  |  | 0.02460986 | 0.06871594 | 0.05635978 | 0.0679864 | 0.09097353 | 0.06802512
[5 empty] | 0.05859227 | 0.06291822 |  |  | 0.02467093 | 0.0694968 | 0.05631718 | 0.06875898 | 0.08986122 | 0.06879813
[5 empty] | 0.05866098 | 0.06362517 |  |  | 0.02433283 | 0.07027766 | 0.05558102 | 0.06953155 | 0.08965015 | 0.06957114
[5 empty] | 0.05872284 | 0.06433211 |  |  | 0.02439585 | 0.07105853 | 0.05555233 | 0.07030412 | 0.08954134 | 0.07034416
[5 empty] | 0.05877777 | 0.06503906 |  |  | 0.02406031 | 0.07183939 | 0.05483214 | 0.07107669 | 0.08873582 | 0.07111717
[5 empty] | 0.05882568 | 0.065746 |  |  | 0.02412137 | 0.07262025 | 0.05491681 | 0.07184927 | 0.08832124 | 0.07189018
[5 empty] | 0.05886648 | 0.06645295 |  |  | 0.02397099 | 0.07340112 | 0.05419899 | 0.07262184 | 0.08777572 | 0.07266319
[5 empty] | 0.05890006 | 0.0671599 |  |  | 0.02360977 | 0.07418198 | 0.05387846 | 0.07339441 | 0.08720012 | 0.07343621
[5 empty] | 0.05892634 | 0.06786684 |  |  | 0.02363842 | 0.07496284 | 0.05365513 | 0.07416699 | 0.08649564 | 0.07420922
[5 empty] | 0.05894523 | 0.06857379 |  |  | 0.02345764 | 0.0757437 | 0.05372887 | 0.07493956 | 0.08556353 | 0.07498223
[5 empty] | 0.05895663 | 0.06928074 |  |  | 0.02326816 | 0.07652457 | 0.05349957 | 0.07571213 | 0.08530502 | 0.07575525
[5 empty] | 0.05896045 | 0.06998768 |  |  | 0.02297069 | 0.07730543 | 0.05316713 | 0.0764847 | 0.08432133 | 0.07652826
[5 empty] | 0.05896045 | 0.06998768 |  |  | 0.02266594 | 0.07808629 | 0.05263143 | 0.07725728 | 0.08351371 | 0.07730127
[5 empty] | 0.05798386 | 0.06998741 |  |  | 0.02255462 | 0.07886716 | 0.05199237 | 0.07802985 | 0.08338337 | 0.07807428
[5 empty] | 0.05701807 | 0.06998715 |  |  | 0.02233746 | 0.07964802 | 0.05154983 | 0.07880242 | 0.08183155 | 0.0788473
[5 empty] | 0.05606357 | 0.06998688 |  |  | 0.02211517 | 0.08042888 | 0.0512037 | 0.079575 | 0.08155948 | 0.07962031
[5 empty] | 0.05512085 | 0.06998661 |  |  | 0.02188845 | 0.08120975 | 0.05125387 | 0.08034757 | 0.08046839 | 0.08039332
[5 empty] | 0.05419038 | 0.06998634 |  |  | 0.02175803 | 0.08199061 | 0.05060023 | 0.08112014 | 0.08005951 | 0.08116633
[5 empty] | 0.05327266 | 0.06998607 |  |  | 0.02152462 | 0.08277147 | 0.05074267 | 0.08189271 | 0.07893408 | 0.08193935
[5 empty] | 0.05236815 | 0.0699858 |  |  | 0.02118893 | 0.08355233 | 0.04998108 | 0.08266529 | 0.07779332 | 0.08271236
[5 empty] | 0.05147735 | 0.06998553 |  |  | 0.02085167 | 0.0843332 | 0.04941535 | 0.08343786 | 0.07763847 | 0.08348537
[5 empty] | 0.05060074 | 0.06998527 |  |  | 0.02081357 | 0.08511406 | 0.04904536 | 0.08421043 | 0.07677075 | 0.08425839
[5 empty] | 0.0497388 | 0.069985 |  |  | 0.02047534 | 0.08589492 | 0.04887101 | 0.084983 | 0.07559139 | 0.0850314
[5 empty] | 0.04889201 | 0.06998473 |  |  | 0.02033768 | 0.08667579 | 0.04869219 | 0.08575558 | 0.07430164 | 0.08580441
[5 empty] | 0.04806087 | 0.06998446 |  |  | 0.01990132 | 0.08745665 | 0.04800878 | 0.08652815 | 0.07380271 | 0.08657742
[5 empty] | 0.04724584 | 0.06998419 |  |  | 0.01986697 | 0.08823751 | 0.04802068 | 0.08730072 | 0.07279584 | 0.08735044
[5 empty] | 0.04644741 | 0.06998392 |  |  | 0.01963534 | 0.08901837 | 0.04762777 | 0.0880733 | 0.07248226 | 0.08812345
[5 empty] | 0.04566608 | 0.06998365 |  |  | 0.01930715 | 0.08979924 | 0.04712995 | 0.08884587 | 0.0709632 | 0.08889646
[5 empty] | 0.04490231 | 0.06998339 |  |  | 0.01908311 | 0.0905801 | 0.04642709 | 0.08961844 | 0.06973989 | 0.08966947
[5 empty] | 0.04415659 | 0.06998312 |  |  | 0.01896393 | 0.09136096 | 0.0464191 | 0.09039101 | 0.06881356 | 0.09044249
[5 empty] | 0.04342941 | 0.06998285 |  |  | 0.01875034 | 0.09214183 | 0.04590586 | 0.09116359 | 0.06778545 | 0.0912155
[5 empty] | 0.04272125 | 0.06998258 |  |  | 0.01834304 | 0.09292269 | 0.04538726 | 0.09193616 | 0.06695677 | 0.09198851
[5 empty] | 0.04203259 | 0.06998231 |  |  | 0.01814275 | 0.09370355 | 0.04516319 | 0.09270873 | 0.06652878 | 0.09276153
[5 empty] | 0.04136391 | 0.06998204 |  |  | 0.01815018 | 0.09448442 | 0.04443354 | 0.0934813 | 0.06510269 | 0.09353454
[5 empty] | 0.04071571 | 0.06998178 |  |  | 0.01776605 | 0.09526528 | 0.04389819 | 0.09425388 | 0.06427973 | 0.09430755
[5 empty] | 0.04008845 | 0.06998151 |  |  | 0.01779107 | 0.09604614 | 0.04365705 | 0.09502645 | 0.06356115 | 0.09508056
[5 empty] | 0.03948263 | 0.06998124 |  |  | 0.01762595 | 0.096827 | 0.04350999 | 0.09579902 | 0.06304816 | 0.09585358
[5 empty] | 0.03889675 | 0.06998097 |  |  | 0.01727142 | 0.09760787 | 0.0424569 | 0.0965716 | 0.061542 | 0.09662659
[5 empty] | 0.03831947 | 0.0699807 |  |  | 0.01722818 | 0.09838873 | 0.04259768 | 0.09734417 | 0.0605439 | 0.0973996
[5 empty] | 0.03774928 | 0.06998043 |  |  | 0.01709695 | 0.09916959 | 0.04153222 | 0.09811674 | 0.05965509 | 0.09817261
[5 empty] | 0.03718669 | 0.06998016 |  |  | 0.01697326 | 0.09995046 | 0.0410425 | 0.09888931 | 0.05865736 | 0.09894563
[5 empty] | 0.03663217 | 0.0699799 |  |  | 0.01695111 | 0.1007313 | 0.04100769 | 0.09966189 | 0.05792869 | 0.09971864
[5 empty] | 0.03608619 | 0.06997963 |  |  | 0.0166305 | 0.1015122 | 0.0405309 | 0.1004345 | 0.05717129 | 0.1004917
[5 empty] | 0.03554926 | 0.06997936 |  |  | 0.01671147 | 0.102293 | 0.03981533 | 0.101207 | 0.05608748 | 0.1012647
[5 empty] | 0.03502184 | 0.06997909 |  |  | 0.01659405 | 0.1030739 | 0.03896418 | 0.1019796 | 0.05517956 | 0.1020377
[5 empty] | 0.03450443 | 0.06997882 |  |  | 0.01627826 | 0.1038548 | 0.03838066 | 0.1027522 | 0.05414983 | 0.1028107
[5 empty] | 0.0339975 | 0.06997855 |  |  | 0.01636413 | 0.1046356 | 0.03766797 | 0.1035248 | 0.05290058 | 0.1035837
[5 empty] | 0.03350154 | 0.06997828 |  |  | 0.0162517 | 0.1054165 | 0.03682931 | 0.1042973 | 0.05253413 | 0.1043567
[5 empty] | 0.03301703 | 0.06997802 |  |  | 0.01614099 | 0.1061974 | 0.03636788 | 0.1050699 | 0.05065276 | 0.1051297
[5 empty] | 0.03254445 | 0.06997775 |  |  | 0.01603203 | 0.1069782 | 0.03538689 | 0.1058425 | 0.0501588 | 0.1059027
[5 empty] | 0.03208429 | 0.06997748 |  |  | 0.01592486 | 0.1077591 | 0.03478953 | 0.106615 | 0.04925452 | 0.1066758
[5 empty] | 0.03163703 | 0.06997721 |  |  | 0.0157195 | 0.1085399 | 0.03367901 | 0.1073876 | 0.04804225 | 0.1074488
[5 empty] | 0.03120316 | 0.06997694 |  |  | 0.01561597 | 0.1093208 | 0.03305854 | 0.1081602 | 0.04712427 | 0.1082218
[5 empty] | 0.03078315 | 0.06997667 |  |  | 0.01541432 | 0.1101017 | 0.0323313 | 0.1089328 | 0.04510289 | 0.1089948
[5 empty] | 0.03037749 | 0.0699764 |  |  | 0.01541457 | 0.1108825 | 0.03090051 | 0.1097053 | 0.04468041 | 0.1097678
[5 empty] | 0.02998666 | 0.06997614 |  |  | 0.01531674 | 0.1116634 | 0.03016936 | 0.1104779 | 0.04365913 | 0.1105408
[5 empty] | 0.02961115 | 0.06997587 |  |  | 0.01532087 | 0.1124443 | 0.02974107 | 0.1112505 | 0.04164136 | 0.1113138
[5 empty] | 0.02925143 | 0.0699756 |  |  | 0.01522699 | 0.1132251 | 0.02851882 | 0.1120231 | 0.04112939 | 0.1120868
[5 empty] | 0.028908 | 0.06997533 |  |  | 0.01513513 | 0.114006 | 0.02800583 | 0.1127956 | 0.03962553 | 0.1128599
[5 empty] | 0.02858133 | 0.06997506 |  |  | 0.01504532 | 0.1147869 | 0.02730529 | 0.1135682 | 0.03833208 | 0.1136329
[5 empty] | 0.02827191 | 0.06997479 |  |  | 0.01485758 | 0.1155677 | 0.0262204 | 0.1143408 | 0.03805134 | 0.1144059
[5 empty] | 0.02798022 | 0.06997452 |  |  | 0.01487194 | 0.1163486 | 0.02585437 | 0.1151133 | 0.03658561 | 0.1151789
[5 empty] | 0.02798022 | 0.06997452 |  |  | 0.01458844 | 0.1171294 | 0.02471041 | 0.1158859 | 0.03613719 | 0.1159519
[5 empty] | 0.02727547 | 0.06987695 |  |  | 0.0145071 | 0.1179103 | 0.0239917 | 0.1166585 | 0.03430838 | 0.1167249
[5 empty] | 0.0265783 | 0.06977938 |  |  | 0.01462796 | 0.1186912 | 0.02360146 | 0.1174311 | 0.03310149 | 0.1174979
[5 empty] | 0.02588901 | 0.06968181 |  |  | 0.01435104 | 0.119472 | 0.02254289 | 0.1182036 | 0.03251882 | 0.1182709
[5 empty] | 0.02520793 | 0.06958423 |  |  | 0.01427637 | 0.1202529 | 0.02211918 | 0.1189762 | 0.03176267 | 0.119044
[5 empty] | 0.02453534 | 0.06948666 |  |  | 0.01430398 | 0.1210338 | 0.02133354 | 0.1197488 | 0.03103533 | 0.119817
[5 empty] | 0.02387156 | 0.06938909 |  |  | 0.0143339 | 0.1218146 | 0.02128918 | 0.1205214 | 0.03033912 | 0.12059
[5 empty] | 0.02321689 | 0.06929151 |  |  | 0.01416617 | 0.1225955 | 0.02068929 | 0.1212939 | 0.02937633 | 0.121363
[5 empty] | 0.02257164 | 0.06919394 |  |  | 0.0141008 | 0.1233763 | 0.01993707 | 0.1220665 | 0.02784926 | 0.122136
[5 empty] | 0.02193611 | 0.06909637 |  |  | 0.01393783 | 0.1241572 | 0.01943573 | 0.1228391 | 0.02766022 | 0.122909
[5 empty] | 0.02131061 | 0.0689988 |  |  | 0.01407729 | 0.1249381 | 0.01958847 | 0.1236116 | 0.0266115 | 0.123682
[5 empty] | 0.02069545 | 0.06890122 |  |  | 0.01401921 | 0.1257189 | 0.0192985 | 0.1243842 | 0.02620542 | 0.124455
[5 empty] | 0.02009092 | 0.06880365 |  |  | 0.01376362 | 0.1264998 | 0.018869 | 0.1251568 | 0.02514426 | 0.1252281
[5 empty] | 0.01949734 | 0.06870608 |  |  | 0.01381054 | 0.1272807 | 0.01830319 | 0.1259294 | 0.02503034 | 0.1260011
[5 empty] | 0.01891502 | 0.0686085 |  |  | 0.01386001 | 0.1280615 | 0.01860427 | 0.1267019 | 0.02356595 | 0.1267741
[5 empty] | 0.01834424 | 0.06851093 |  |  | 0.01381204 | 0.1288424 | 0.01877508 | 0.1274745 | 0.02405313 | 0.1275471
[5 empty] | 0.01778533 | 0.06841336 |  |  | 0.0137652 | 0.1296232 | 0.01837515 | 0.1282471 | 0.02266274 | 0.1283201
[5 empty] | 0.01723859 | 0.06831579 |  |  | 0.01361858 | 0.1304041 | 0.01837557 | 0.1290197 | 0.02257416 | 0.1290931
[5 empty] | 0.01670432 | 0.06821821 |  |  | 0.01347223 | 0.131185 | 0.01827665 | 0.1297922 | 0.02198813 | 0.1298661
[5 empty] | 0.01618283 | 0.06812064 |  |  | 0.01342623 | 0.1319658 | 0.0183787 | 0.1305648 | 0.02170536 | 0.1306391
[5 empty] | 0.01567442 | 0.06802307 |  |  | 0.01348063 | 0.1327467 | 0.01878206 | 0.1313374 | 0.02132658 | 0.1314122
[5 empty] | 0.0151794 | 0.0679255 |  |  | 0.0135355 | 0.1335276 | 0.01818702 | 0.1321099 | 0.02015252 | 0.1321852
[5 empty] | 0.01469808 | 0.06782792 |  |  | 0.0134909 | 0.1343084 | 0.0183939 | 0.1328825 | 0.02008389 | 0.1329582
[5 empty] | 0.01423076 | 0.06773035 |  |  | 0.0132469 | 0.1350893 | 0.01830303 | 0.1336551 | 0.01982142 | 0.1337312
[5 empty] | 0.01377774 | 0.06763278 |  |  | 0.01330355 | 0.1358702 | 0.01831471 | 0.1344277 | 0.01956583 | 0.1345042
[5 empty] | 0.01333809 | 0.0675352 |  |  | 0.01336092 | 0.136651 | 0.01822926 | 0.1352002 | 0.01861785 | 0.1352772
[5 empty] | 0.01290462 | 0.06743763 |  |  | 0.01311908 | 0.1374319 | 0.01824701 | 0.1359728 | 0.01807819 | 0.1360502
[5 empty] | 0.01247639 | 0.06734006 |  |  | 0.01327809 | 0.1382127 | 0.01856825 | 0.1367454 | 0.01834759 | 0.1368232
[5 empty] | 0.01205372 | 0.06724249 |  |  | 0.013138 | 0.1389936 | 0.01889331 | 0.137518 | 0.01762677 | 0.1375963
[5 empty] | 0.01163689 | 0.06714491 |  |  | 0.01319889 | 0.1397745 | 0.01872251 | 0.1382905 | 0.01661645 | 0.1383693
[5 empty] | 0.01122622 | 0.06704734 |  |  | 0.01306082 | 0.1405553 | 0.01835615 | 0.1390631 | 0.01661734 | 0.1391423
[5 empty] | 0.01082202 | 0.06694977 |  |  | 0.01312384 | 0.1413362 | 0.01889457 | 0.1398357 | 0.01683019 | 0.1399153
[5 empty] | 0.01042458 | 0.06685219 |  |  | 0.01288803 | 0.1421171 | 0.01883806 | 0.1406082 | 0.0157557 | 0.1406883
[5 empty] | 0.01003422 | 0.06675462 |  |  | 0.01295345 | 0.1428979 | 0.01858695 | 0.1413808 | 0.01559461 | 0.1414613
[5 empty] | 0.009651245 | 0.06665705 |  |  | 0.01292015 | 0.1436788 | 0.01884155 | 0.1421534 | 0.01524763 | 0.1422343
[5 empty] | 0.009275953 | 0.06655948 |  |  | 0.01288821 | 0.1444596 | 0.01880217 | 0.142926 | 0.01531549 | 0.1430074
[5 empty] | 0.008908652 | 0.0664619 |  |  | 0.01295769 | 0.1452405 | 0.01886915 | 0.1436985 | 0.01489892 | 0.1437804
[5 empty] | 0.008549648 | 0.06636433 |  |  | 0.01292864 | 0.1460214 | 0.01904278 | 0.1444711 | 0.01419863 | 0.1445534
[5 empty] | 0.008199247 | 0.06626676 |  |  | 0.01280114 | 0.1468022 | 0.01942338 | 0.1452437 | 0.01371535 | 0.1453264
[5 empty] | 0.007857754 | 0.06616918 |  |  | 0.01277525 | 0.1475831 | 0.01941127 | 0.1460163 | 0.01344981 | 0.1460994
[5 empty] | 0.007525475 | 0.06607161 |  |  | 0.01275102 | 0.148364 | 0.01920677 | 0.1467888 | 0.01370272 | 0.1468724
[5 empty] | 0.007202715 | 0.06597404 |  |  | 0.01262853 | 0.1491448 | 0.01941019 | 0.1475614 | 0.01347481 | 0.1476454
[5 empty] | 0.00688978 | 0.06587647 |  |  | 0.01280783 | 0.1499257 | 0.01982185 | 0.148334 | 0.0128668 | 0.1484184
[5 empty] | 0.006586976 | 0.06577889 |  |  | 0.01278899 | 0.1507065 | 0.01964206 | 0.1491065 | 0.01337942 | 0.1491915
[5 empty] | 0.006294607 | 0.06568132 |  |  | 0.01267207 | 0.1514874 | 0.02007114 | 0.1498791 | 0.01321339 | 0.1499645
[5 empty] | 0.006012981 | 0.06558375 |  |  | 0.01265714 | 0.1522683 | 0.0198094 | 0.1506517 | 0.01256943 | 0.1507375
[5 empty] | 0.005742401 | 0.06548617 |  |  | 0.01274426 | 0.1530491 | 0.01985715 | 0.1514243 | 0.01214827 | 0.1515105
[5 empty] | 0.005483174 | 0.0653886 |  |  | 0.01253349 | 0.15383 | 0.02041473 | 0.1521968 | 0.01225062 | 0.1522835
[5 empty] | 0.005235605 | 0.06529103 |  |  | 0.0126249 | 0.1546109 | 0.02058243 | 0.1529694 | 0.01257722 | 0.1530565
[5 empty] | 0.005 | 0.06519346 |  |  | 0.01261854 | 0.1553917 | 0.02086058 | 0.153742 | 0.01252879 | 0.1538295
[5 empty] | 0.005 | 0.0651803
[5 empty] | 0.005732639 | 0.06518057
[5 empty] | 0.006461399 | 0.06518083
[5 empty] | 0.007186237 | 0.0651811
[5 empty] | 0.007907114 | 0.06518137
[5 empty] | 0.008623986 | 0.06518164
[5 empty] | 0.009336813 | 0.06518191
[5 empty] | 0.01004555 | 0.06518218
[5 empty] | 0.01075017 | 0.06518245
[5 empty] | 0.01145061 | 0.06518271
[5 empty] | 0.01214684 | 0.06518298
[5 empty] | 0.01283882 | 0.06518325
[5 empty] | 0.01352651 | 0.06518352
[5 empty] | 0.01420987 | 0.06518379
[5 empty] | 0.01488884 | 0.06518406
[5 empty] | 0.0155634 | 0.06518433
[5 empty] | 0.0162335 | 0.06518459
[5 empty] | 0.0168991 | 0.06518486
[5 empty] | 0.01756016 | 0.06518513
[5 empty] | 0.01821664 | 0.0651854
[5 empty] | 0.01886849 | 0.06518567
[5 empty] | 0.01951567 | 0.06518594
[5 empty] | 0.02015815 | 0.06518621
[5 empty] | 0.02079588 | 0.06518647
[5 empty] | 0.02142882 | 0.06518674
[5 empty] | 0.0220571 | 0.06518701
[5 empty] | 0.02268168 | 0.06518728
[5 empty] | 0.02330271 | 0.06518755
[5 empty] | 0.02392013 | 0.06518782
[5 empty] | 0.02453391 | 0.06518809
[5 empty] | 0.025144 | 0.06518835
[5 empty] | 0.02575036 | 0.06518862
[5 empty] | 0.02635295 | 0.06518889
[5 empty] | 0.02695173 | 0.06518916
[5 empty] | 0.02754666 | 0.06518943
[5 empty] | 0.0281377 | 0.0651897
[5 empty] | 0.0287248 | 0.06518996
[5 empty] | 0.02930792 | 0.06519023
[5 empty] | 0.02988703 | 0.0651905
[5 empty] | 0.03046208 | 0.06519077
[5 empty] | 0.03103303 | 0.06519104
[5 empty] | 0.03159984 | 0.06519131
[5 empty] | 0.03216246 | 0.06519158
[5 empty] | 0.03272086 | 0.06519184
[5 empty] | 0.03327499 | 0.06519211
[5 empty] | 0.03382482 | 0.06519238
[5 empty] | 0.0343703 | 0.06519265
[5 empty] | 0.03491138 | 0.06519292
[5 empty] | 0.03544804 | 0.06519319
[5 empty] | 0.03598022 | 0.06519346
[5 empty] | 0.03598022 | 0.0651803
[5 empty] | 0.03655065 | 0.06527841
[5 empty] | 0.03711604 | 0.06537652
[5 empty] | 0.03767628 | 0.06547463
[5 empty] | 0.03823125 | 0.06557274
[5 empty] | 0.03878082 | 0.06567085
[5 empty] | 0.03932486 | 0.06576896
[5 empty] | 0.03986327 | 0.06586707
[5 empty] | 0.04039591 | 0.06596518
[5 empty] | 0.04092266 | 0.06606329
[5 empty] | 0.0414434 | 0.0661614
[5 empty] | 0.04195801 | 0.06625951
[5 empty] | 0.04246637 | 0.06635762
[5 empty] | 0.04296835 | 0.06645573
[5 empty] | 0.04346383 | 0.06655384
[5 empty] | 0.0439527 | 0.06665195
[5 empty] | 0.04443481 | 0.06675006
[5 empty] | 0.04491007 | 0.06684817
[5 empty] | 0.04537834 | 0.06694628
[5 empty] | 0.04583949 | 0.06704439
[5 empty] | 0.04629342 | 0.0671425
[5 empty] | 0.04673999 | 0.06724061
[5 empty] | 0.04717908 | 0.06733872
[5 empty] | 0.04761058 | 0.06743683
[5 empty] | 0.04803436 | 0.06753494
[5 empty] | 0.04845079 | 0.06763305
[5 empty] | 0.04886275 | 0.06773116
[5 empty] | 0.04927061 | 0.06782926
[5 empty] | 0.04967426 | 0.06792737
[5 empty] | 0.05007357 | 0.06802548
[5 empty] | 0.05046842 | 0.06812359
[5 empty] | 0.05085869 | 0.0682217
[5 empty] | 0.05124426 | 0.06831981
[5 empty] | 0.05162499 | 0.06841792
[5 empty] | 0.05200078 | 0.06851603
[5 empty] | 0.05237149 | 0.06861414
[5 empty] | 0.05273701 | 0.06871225
[5 empty] | 0.05309721 | 0.06881036
[5 empty] | 0.05345197 | 0.06890847
[5 empty] | 0.05380118 | 0.06900658
[5 empty] | 0.0541447 | 0.06910469
[5 empty] | 0.05448241 | 0.0692028
[5 empty] | 0.0548142 | 0.06930091
[5 empty] | 0.05513993 | 0.06939902
[5 empty] | 0.0554595 | 0.06949713
[5 empty] | 0.05577276 | 0.06959524
[5 empty] | 0.05607962 | 0.06969335
[5 empty] | 0.05637993 | 0.06979146
[5 empty] | 0.05667358 | 0.06988957
[5 empty] | 0.05696045 | 0.06998768
[5 empty] | 0.05330697 | 0.06998768
[5 empty] | 0.05717576 | 0.07196576
[5 empty] | 0.05737503 | 0.07394383
[5 empty] | 0.05755889 | 0.0759219
[5 empty] | 0.05772795 | 0.07789998
[5 empty] | 0.05788284 | 0.07987805
[5 empty] | 0.05802418 | 0.08185612
[5 empty] | 0.05815258 | 0.08383419
[5 empty] | 0.05826867 | 0.08581227
[5 empty] | 0.05837308 | 0.08779034
[5 empty] | 0.05846641 | 0.08976841
[5 empty] | 0.05854929 | 0.09174649
[5 empty] | 0.05862234 | 0.09372456
[5 empty] | 0.05868618 | 0.09570263
[5 empty] | 0.05874143 | 0.09768071
[5 empty] | 0.05878872 | 0.09965878
[5 empty] | 0.05882865 | 0.1016369
[5 empty] | 0.05886186 | 0.1036149
[5 empty] | 0.05888896 | 0.105593
[5 empty] | 0.05891058 | 0.1075711
[5 empty] | 0.05892733 | 0.1095491
[5 empty] | 0.05893983 | 0.1115272
[5 empty] | 0.05894871 | 0.1135053
[5 empty] | 0.05895458 | 0.1154834
[5 empty] | 0.05895808 | 0.1174614
[5 empty] | 0.0589598 | 0.1194395
[5 empty] | 0.05896039 | 0.1214176
[5 empty] | 0.05895903 | 0.1233957
[5 empty] | 0.05888596 | 0.1253737
[5 empty] | 0.05870847 | 0.1273518
[5 empty] | 0.05843521 | 0.1293299
[5 empty] | 0.05807481 | 0.1313079
[5 empty] | 0.0576359 | 0.133286
[5 empty] | 0.05712712 | 0.1352641
[5 empty] | 0.05655711 | 0.1372422
[5 empty] | 0.05593451 | 0.1392202
[5 empty] | 0.05526795 | 0.1411983
[5 empty] | 0.05456607 | 0.1431764
[5 empty] | 0.0538375 | 0.1451545
[5 empty] | 0.05309089 | 0.1471325
[5 empty] | 0.05233487 | 0.15
[5 empty] | 0.05157808 | 0.1510887
[5 empty] | 0.05082916 | 0.1530668
[5 empty] | 0.05009673 | 0.1550448
[5 empty] | 0.04938944 | 0.1570229
[5 empty] | 0.04871593 | 0.159001
[5 empty] | 0.04808484 | 0.160979
[5 empty] | 0.04750479 | 0.1629571
[5 empty] | 0.04698443 | 0.1649352
[5 empty] | 0.04653239 | 0.1669133
[5 empty] | 0.04615731 | 0.1688913
[5 empty] | 0.04585533 | 0.1708694
[5 empty] | 0.04557575 | 0.1728475
[5 empty] | 0.0453112 | 0.1748256
[5 empty] | 0.0450606 | 0.1768036
[5 empty] | 0.04482285 | 0.1787817
[5 empty] | 0.04459686 | 0.1807598
[5 empty] | 0.04438152 | 0.1827379
[5 empty] | 0.04417575 | 0.1847159
[5 empty] | 0.04397844 | 0.186694
[5 empty] | 0.04378851 | 0.1886721
[5 empty] | 0.04360487 | 0.1906501
[5 empty] | 0.04342641 | 0.1926282
[5 empty] | 0.04325204 | 0.1946063
[5 empty] | 0.04308066 | 0.1965844
[5 empty] | 0.04291119 | 0.1985624
[5 empty] | 0.04274253 | 0.2005405
[5 empty] | 0.04257358 | 0.2025186
[5 empty] | 0.04240325 | 0.2044967
[5 empty] | 0.04223044 | 0.2064747
[5 empty] | 0.04205406 | 0.2084528
[5 empty] | 0.04187302 | 0.2104309
[5 empty] | 0.04168621 | 0.2124089
[5 empty] | 0.04149255 | 0.214387
[5 empty] | 0.04129094 | 0.2163651
[5 empty] | 0.04108029 | 0.2183432
[5 empty] | 0.0408595 | 0.2203212
[5 empty] | 0.0406321 | 0.2222993
[5 empty] | 0.04040186 | 0.2242774
[5 empty] | 0.04016882 | 0.2262555
[5 empty] | 0.03993303 | 0.2282335
[5 empty] | 0.03969453 | 0.2302116
[5 empty] | 0.03945337 | 0.2321897
[5 empty] | 0.0392096 | 0.2341678
[5 empty] | 0.03896325 | 0.2361458
[5 empty] | 0.03871438 | 0.2381239
[5 empty] | 0.03846303 | 0.240102
[5 empty] | 0.03820925 | 0.24208
[5 empty] | 0.03795307 | 0.2440581
[5 empty] | 0.03769456 | 0.2460362
[5 empty] | 0.03743375 | 0.2480143
[5 empty] | 0.03717068 | 0.2499923
[5 empty] | 0.03690541 | 0.2519704
[5 empty] | 0.03663798 | 0.2539485
[5 empty] | 0.03636844 | 0.2559266
[5 empty] | 0.03609682 | 0.2579046
[5 empty] | 0.03582318 | 0.2598827
[5 empty] | 0.03554756 | 0.2618608
[5 empty] | 0.03527001 | 0.2638388
[5 empty] | 0.03499057 | 0.2658169